## Sheet1
Data processo | Tempo de retenção pilha de cavacos (dias) | Produção digestor (tsa/dia) | Carga alcalina | Kappa | Data abastecimento | Produção de Álcali Efetivo (t/dia) | Produção de Álcali Efetivo (t/turno) | Carga alcalina_class | Prod alcali_class | Volume abastecido | Densidade básica SGF | DB SGF_std | Extrativo SGF | Extrativo SGF_c_std | Idade | Idade_std | VMI | VMI_std | TPC | TPC_std | A | B | C | D | MG | A + B | D + MG | VMI <=0,21 | VMI 0,21a0,25 | VMI >0,25 | Extrativo total | Extrativo álcool toluol | Densidade básica Lab | % Secura cavacos | % Casca cavacos
2018-04-01 | 2.728959 | 3450 | 19.12672 | 17.59374 | 2018-03-29 | 1174.174 | 392.0522 | (19.0, 19.5] | normal | 7562.97002 | 490.2562 | 30.07887 |  |  | 7.199424 | 1.832379 | 0.3022756 | 0.06667043 | 62.39951 | 28.77 | 0.6358441 | 0.1090841 | 0.2550718 | 0 | 0 | 0.7449282 | 0 | 0.02765818 | 0.2741701 | 0.6981717 |  |  | 509 | 66.06
2018-04-01 08:00 | 2.711198 | 3450 | 19.15708 | 17.57744 | 2018-03-29 | 1174.174 | 391.7234 | (19.0, 19.5] | normal | 7562.97002 | 490.2562 | 30.07887 |  |  | 7.199424 | 1.832379 | 0.3022756 | 0.06667043 | 62.39951 | 28.77 | 0.6358441 | 0.1090841 | 0.2550718 | 0 | 0 | 0.7449282 | 0 | 0.02765818 | 0.2741701 | 0.6981717 |  |  | 509 | 66.06
2018-04-01 16:00 | 2.697313 | 3488.003 | 19.2846 | 17.6175 | 2018-03-29 | 1174.174 | 388.8558 | (19.0, 19.5] | normal | 7562.97002 | 490.2562 | 30.07887 |  |  | 7.199424 | 1.832379 | 0.3022756 | 0.06667043 | 62.39951 | 28.77 | 0.6358441 | 0.1090841 | 0.2550718 | 0 | 0 | 0.7449282 | 0 | 0.02765818 | 0.2741701 | 0.6981717 |  |  | 509 | 66.06
2018-04-02 | 2.740584 | 3500 | 19.08203 | 17.55437 | 2018-03-30 | 1168.243 | 394.3072 | (19.0, 19.5] | normal | 7501.1 | 500.9991 | 23.11952 |  |  | 7.067023 | 1.519317 | 0.3050212 | 0.06022237 | 64.73182 | 20.09566 | 0.8117316 | 0 | 0.1882684 | 0 | 0 | 0.8117316 | 0 | 0.07346123 | 0.18182 | 0.7447188 |  |  | 503 | 66.44 | 0.73
2018-04-02 08:00 | 2.769231 | 3511.448 | 18.81293 | 17.4939 | 2018-03-30 | 1168.243 | 391.1045 | (18.5, 19.0] | normal | 7501.1 | 500.9991 | 23.11952 |  |  | 7.067023 | 1.519317 | 0.3050212 | 0.06022237 | 64.73182 | 20.09566 | 0.8117316 | 0 | 0.1882684 | 0 | 0 | 0.8117316 | 0 | 0.07346123 | 0.18182 | 0.7447188 |  |  | 503 | 66.44 | 0.73
2018-04-02 16:00 | 2.592201 | 3546.943 | 19.06911 | 18.07507 | 2018-03-31 | 1168.243 | 382.2155 | (19.0, 19.5] | normal | 8938.38 | 489.6245 | 28.33562 |  |  | 7.552428 | 1.882368 | 0.2837655 | 0.08257044 | 53.79323 | 17.98138 | 0.6999087 | 0 | 0.3000913 | 0 | 0 | 0.6999087 | 0 | 0.2617801 | 0.1798268 | 0.5583931 |  |  | 503 | 66.44 | 0.73
2018-04-03 | 2.640794 | 3550 | 19.288 | 18.50983 | 2018-03-31 | 1073.263 | 384.1715 | (19.0, 19.5] | normal | 8938.38 | 489.6245 | 28.33562 |  |  | 7.552428 | 1.882368 | 0.2837655 | 0.08257044 | 53.79323 | 17.98138 | 0.6999087 | 0 | 0.3000913 | 0 | 0 | 0.6999087 | 0 | 0.2617801 | 0.1798268 | 0.5583931 |  |  | 506 | 66.16 | 0.86
2018-04-03 08:00 | 2.605327 | 3550 | 19.41805 | 18.14335 | 2018-03-31 | 1073.263 | 356.7559 | (19.0, 19.5] | normal | 8938.38 | 489.6245 | 28.33562 |  |  | 7.552428 | 1.882368 | 0.2837655 | 0.08257044 | 53.79323 | 17.98138 | 0.6999087 | 0 | 0.3000913 | 0 | 0 | 0.6999087 | 0 | 0.2617801 | 0.1798268 | 0.5583931 |  |  | 506 | 66.16 | 0.86
2018-04-03 16:00 | 2.550095 | 3550 | 19.32745 | 17.60818 | 2018-04-01 | 1073.263 | 383.2912 | (19.0, 19.5] | normal | 8323.05 | 509.3133 | 24.15156 |  |  | 7.932137 | 1.850489 | 0.3360461 | 0.08525174 | 65.33973 | 25.30579 | 0.7420609 | 0 | 0.2579391 | 0 | 0 | 0.7420609 | 0 | 0.008003076 | 0.1577643 | 0.8342326 |  |  | 506 | 66.16 | 0.86
2018-04-04 | 2.598423 | 3550 | 19.09659 | 17.58738 | 2018-04-01 | 1158.6 | 385.9859 | (19.0, 19.5] | normal | 8323.05 | 509.3133 | 24.15156 |  |  | 7.932137 | 1.850489 | 0.3360461 | 0.08525174 | 65.33973 | 25.30579 | 0.7420609 | 0 | 0.2579391 | 0 | 0 | 0.7420609 | 0 | 0.008003076 | 0.1577643 | 0.8342326 |  |  | 499 | 68.37 | 0.13
2018-04-04 08:00 | 2.589636 | 3550 | 18.90551 | 18.22276 | 2018-04-01 | 1158.6 | 389.3683 | (18.5, 19.0] | normal | 8323.05 | 509.3133 | 24.15156 |  |  | 7.932137 | 1.850489 | 0.3360461 | 0.08525174 | 65.33973 | 25.30579 | 0.7420609 | 0 | 0.2579391 | 0 | 0 | 0.7420609 | 0 | 0.008003076 | 0.1577643 | 0.8342326 |  |  | 499 | 68.37 | 0.13
2018-04-04 16:00 | 2.541936 | 3550 | 19.09339 | 18.58833 | 2018-04-02 | 1158.6 | 382.4117 | (19.0, 19.5] | normal | 7821.05001 | 509.1581 | 15.95351 |  |  | 8.168126 | 1.53577 | 0.3419594 | 0.06867086 | 67.47613 | 27.88333 | 0.6771393 | 0.06329074 | 0.25957 | 0 | 0 | 0.74043 | 0 | 0 | 0.1589151 | 0.8410849 |  |  | 499 | 68.37 | 0.13
2018-04-05 | 2.60721 | 3550 | 19.17184 | 18.43108 | 2018-04-02 | 1140.607 | 386.1605 | (19.0, 19.5] | normal | 7821.05001 | 509.1581 | 15.95351 |  |  | 8.168126 | 1.53577 | 0.3419594 | 0.06867086 | 67.47613 | 27.88333 | 0.6771393 | 0.06329074 | 0.25957 | 0 | 0 | 0.74043 | 0 | 0 | 0.1589151 | 0.8410849 |  |  | 514 | 67.225 | 0.34
2018-04-05 08:00 | 2.578653 | 3550 | 19.42659 | 18.59444 | 2018-04-02 | 1140.607 | 378.4936 | (19.0, 19.5] | normal | 7821.05001 | 509.1581 | 15.95351 |  |  | 8.168126 | 1.53577 | 0.3419594 | 0.06867086 | 67.47613 | 27.88333 | 0.6771393 | 0.06329074 | 0.25957 | 0 | 0 | 0.74043 | 0 | 0 | 0.1589151 | 0.8410849 |  |  | 514 | 67.225 | 0.34
2018-04-05 16:00 | 2.475092 | 3550 | 19.3479 | 18.05698 | 2018-04-03 | 1140.607 | 375.7186 | (19.0, 19.5] | normal | 9531.55001 | 494.8373 | 28.86705 |  |  | 7.59617 | 2.014004 | 0.3027528 | 0.08006683 | 76.29982 | 32.84328 | 0.5209006 | 0.2182824 | 0.260817 | 0 | 0 | 0.739183 | 0 | 0.2075129 | 0.1625454 | 0.6299417 |  |  | 514 | 67.225 | 0.34
2018-04-06 | 2.511495 | 3550 | 18.77479 | 17.81063 | 2018-04-03 | 1122.675 | 377.3066 | (18.5, 19.0] | normal | 9531.55001 | 494.8373 | 28.86705 |  |  | 7.59617 | 2.014004 | 0.3027528 | 0.08006683 | 76.29982 | 32.84328 | 0.5209006 | 0.2182824 | 0.260817 | 0 | 0 | 0.739183 | 0 | 0.2075129 | 0.1625454 | 0.6299417 |  |  | 515 | 68.25 | 0.35
2018-04-06 08:00 | 2.543191 | 3299.76 | 19.22761 | 17.6166 | 2018-04-03 | 1122.675 | 375.7804 | (19.0, 19.5] | normal | 9531.55001 | 494.8373 | 28.86705 |  |  | 7.59617 | 2.014004 | 0.3027528 | 0.08006683 | 76.29982 | 32.84328 | 0.5209006 | 0.2182824 | 0.260817 | 0 | 0 | 0.739183 | 0 | 0.2075129 | 0.1625454 | 0.6299417 |  |  | 515 | 68.25 | 0.35
2018-04-06 16:00 | 2.964602 | 3479.249 | 19.30164 | 17.14885 | 2018-04-03 | 1122.675 | 369.7839 | (19.0, 19.5] | normal | 9531.55001 | 494.8373 | 28.86705 |  |  | 7.59617 | 2.014004 | 0.3027528 | 0.08006683 | 76.29982 | 32.84328 | 0.5209006 | 0.2182824 | 0.260817 | 0 | 0 | 0.739183 | 0 | 0.2075129 | 0.1625454 | 0.6299417 |  |  | 515 | 68.25 | 0.35
2018-04-07 | 2.504278 | 3549.999 | 19.2465 | 17.61122 | 2018-04-04 | 1128.471 | 374.6389 | (19.0, 19.5] | normal | 9221.53 | 484.1402 | 35.79328 |  |  | 6.866848 | 1.993108 | 0.2828028 | 0.08119149 | 89.19998 | 36.35486 | 0.4446377 | 0.2764314 | 0.2789309 | 0 | 0 | 0.7210691 | 0 | 0.2534825 | 0.2239875 | 0.5225301
2018-04-07 08:00 | 2.54429 | 3550 | 18.97659 | 17.95202 | 2018-04-04 | 1128.471 | 378.7612 | (18.5, 19.0] | normal | 9221.53 | 484.1402 | 35.79328 |  |  | 6.866848 | 1.993108 | 0.2828028 | 0.08119149 | 89.19998 | 36.35486 | 0.4446377 | 0.2764314 | 0.2789309 | 0 | 0 | 0.7210691 | 0 | 0.2534825 | 0.2239875 | 0.5225301
2018-04-07 16:00 | 2.599679 | 3550 | 18.98031 | 17.89106 | 2018-04-05 | 1128.471 | 374.462 | (18.5, 19.0] | normal | 8773.65005 | 493.6615 | 36.95848 |  |  | 7.1029 | 1.870916 | 0.2892137 | 0.08626508 | 80.54081 | 36.8284 | 0.4582687 | 0.1312584 | 0.4104729 | 0 | 0 | 0.5895271 | 0 | 0.2471604 | 0.2881902 | 0.4646494
2018-04-08 | 2.589009 | 3550 | 18.85455 | 17.76906 | 2018-04-05 | 1132.625 | 380.3694 | (18.5, 19.0] | normal | 8773.65005 | 493.6615 | 36.95848 |  |  | 7.1029 | 1.870916 | 0.2892137 | 0.08626508 | 80.54081 | 36.8284 | 0.4582687 | 0.1312584 | 0.4104729 | 0 | 0 | 0.5895271 | 0 | 0.2471604 | 0.2881902 | 0.4646494 |  |  | 501 | 65.57
2018-04-08 08:00 | 2.665267 | 3550 | 18.95381 | 17.71388 | 2018-04-05 | 1132.625 | 381.1406 | (18.5, 19.0] | normal | 8773.65005 | 493.6615 | 36.95848 |  |  | 7.1029 | 1.870916 | 0.2892137 | 0.08626508 | 80.54081 | 36.8284 | 0.4582687 | 0.1312584 | 0.4104729 | 0 | 0 | 0.5895271 | 0 | 0.2471604 | 0.2881902 | 0.4646494 |  |  | 501 | 65.57
2018-04-08 16:00 | 2.691628 | 3550 | 19.00386 | 17.7655 | 2018-04-05 | 1132.625 | 371.319 | (19.0, 19.5] | normal | 8773.65005 | 493.6615 | 36.95848 |  |  | 7.1029 | 1.870916 | 0.2892137 | 0.08626508 | 80.54081 | 36.8284 | 0.4582687 | 0.1312584 | 0.4104729 | 0 | 0 | 0.5895271 | 0 | 0.2471604 | 0.2881902 | 0.4646494 |  |  | 501 | 65.57
2018-04-09 | 2.711398 | 3550 | 18.97845 | 17.9528 | 2018-04-06 | 1131.897 | 379.1895 | (18.5, 19.0] | normal | 8777.46003 | 496.5763 | 28.90992 |  |  | 6.638164 | 1.808893 | 0.2745513 | 0.07307235 | 73.21698 | 39.96104 | 0.4644054 | 0.2373728 | 0.2982218 | 0 | 0 | 0.7017782 | 0 | 0.1270784 | 0.3329918 | 0.5399299 |  |  | 511 | 65.25333 | 0.35
2018-04-09 08:00 | 2.717989 | 3537.955 | 19.39928 | 18.21813 | 2018-04-06 | 1131.897 | 378.3757 | (19.0, 19.5] | normal | 8777.46003 | 496.5763 | 28.90992 |  |  | 6.638164 | 1.808893 | 0.2745513 | 0.07307235 | 73.21698 | 39.96104 | 0.4644054 | 0.2373728 | 0.2982218 | 0 | 0 | 0.7017782 | 0 | 0.1270784 | 0.3329918 | 0.5399299 |  |  | 511 | 65.25333 | 0.35
2018-04-09 16:00 | 2.672245 | 3549.995 | 19.60892 | 18.43733 | 2018-04-06 | 1131.897 | 373.6361 | (19.5, 20.0] | normal | 8777.46003 | 496.5763 | 28.90992 |  |  | 6.638164 | 1.808893 | 0.2745513 | 0.07307235 | 73.21698 | 39.96104 | 0.4644054 | 0.2373728 | 0.2982218 | 0 | 0 | 0.7017782 | 0 | 0.1270784 | 0.3329918 | 0.5399299 |  |  | 511 | 65.25333 | 0.35
2018-04-10 | 2.686296 | 3550 | 19.8961 | 18.5408 | 2018-04-07 | 1118.677 | 371.6448 | (19.5, 20.0] | normal | 9600.09 | 501.6598 | 27.68722 |  |  | 8.152324 | 1.805812 | 0.3379955 | 0.08101045 | 70.45298 | 33.33205 | 0.4397698 | 0.185842 | 0.3743882 | 0 | 0 | 0.6256118 | 0 | 0 | 0.1539725 | 0.8460275 |  |  |  | 66.78 | 0.44
2018-04-10 08:00 | 2.651145 | 3550 | 19.40849 | 17.72895 | 2018-04-07 | 1118.677 | 378.234 | (19.0, 19.5] | normal | 9600.09 | 501.6598 | 27.68722 |  |  | 8.152324 | 1.805812 | 0.3379955 | 0.08101045 | 70.45298 | 33.33205 | 0.4397698 | 0.185842 | 0.3743882 | 0 | 0 | 0.6256118 | 0 | 0 | 0.1539725 | 0.8460275 |  |  |  | 66.78 | 0.44
2018-04-10 16:00 | 2.544446 | 3550 | 19.4292 | 18.01938 | 2018-04-08 | 1118.677 | 368.4971 | (19.0, 19.5] | normal | 9744.20001 | 495.7424 | 26.77906 |  |  | 8.4982 | 1.518361 | 0.3540148 | 0.1212544 | 87.05453 | 40.93862 | 0.499882 | 0.180374 | 0.3197441 | 0 | 0 | 0.6802559 | 0 | 0.1143898 | 0.01958666 | 0.8660235 |  |  |  | 66.78 | 0.44
2018-04-11 | 2.559824 | 3550 | 19.34968 | 18.21489 | 2018-04-08 | 1105.015 | 379.9737 | (19.0, 19.5] | normal | 9744.20001 | 495.7424 | 26.77906 |  |  | 8.4982 | 1.518361 | 0.3540148 | 0.1212544 | 87.05453 | 40.93862 | 0.499882 | 0.180374 | 0.3197441 | 0 | 0 | 0.6802559 | 0 | 0.1143898 | 0.01958666 | 0.8660235 |  |  |  | 62.8 | 0.81
2018-04-11 08:00 | 2.62604 | 3550 | 19.06318 | 18.16466 | 2018-04-08 | 1105.015 | 360.0415 | (19.0, 19.5] | normal | 9744.20001 | 495.7424 | 26.77906 |  |  | 8.4982 | 1.518361 | 0.3540148 | 0.1212544 | 87.05453 | 40.93862 | 0.499882 | 0.180374 | 0.3197441 | 0 | 0 | 0.6802559 | 0 | 0.1143898 | 0.01958666 | 0.8660235 |  |  |  | 62.8 | 0.81
2018-04-11 16:00 | 2.626981 | 3550 | 19.47341 | 18.50306 | 2018-04-09 | 1105.015 | 365.7057 | (19.0, 19.5] | normal | 8004.23001 | 500.5319 | 24.58591 |  |  | 8.478465 | 1.630423 | 0.3305283 | 0.1159588 | 83.39262 | 38.95252 | 0.5246427 | 0.236014 | 0.2393432 | 0 | 0 | 0.7606568 | 0 | 0.1002371 | 0.1547259 | 0.745037 |  |  |  | 62.8 | 0.81
2018-04-12 | 2.733993 | 3550 | 19.1639 | 18.14024 | 2018-04-09 | 1020.443 | 366.8665 | (19.0, 19.5] | normal | 8004.23001 | 500.5319 | 24.58591 |  |  | 8.478465 | 1.630423 | 0.3305283 | 0.1159588 | 83.39262 | 38.95252 | 0.5246427 | 0.236014 | 0.2393432 | 0 | 0 | 0.7606568 | 0 | 0.1002371 | 0.1547259 | 0.745037 |  |  | 519 | 65.01 | 1
2018-04-12 08:00 | 2.711398 | 3550 | 18.75887 | 17.95615 | 2018-04-09 | 1020.443 | 324.3696 | (18.5, 19.0] | normal | 8004.23001 | 500.5319 | 24.58591 |  |  | 8.478465 | 1.630423 | 0.3305283 | 0.1159588 | 83.39262 | 38.95252 | 0.5246427 | 0.236014 | 0.2393432 | 0 | 0 | 0.7606568 | 0 | 0.1002371 | 0.1547259 | 0.745037 |  |  | 519 | 65.01 | 1
2018-04-12 16:00 | 2.489842 | 3550 | 18.5291 | 18.01699 | 2018-04-10 | 1020.443 | 346.0037 | (18.5, 19.0] | normal | 7364.27001 | 497.316 | 39.39491 |  |  | 7.408843 | 2.225359 | 0.3050746 | 0.07931827 | 75.12016 | 33.98742 | 0.5055084 | 0.1041189 | 0.3903727 | 0 | 0 | 0.6096273 | 0 | 0.1688326 | 0.02066644 | 0.8105009 |  |  | 519 | 65.01 | 1
2018-04-13 | 2.476034 | 3550 | 18.56866 | 18.35563 | 2018-04-10 | 1139.033 | 378.7757 | (18.5, 19.0] | normal | 7364.27001 | 497.316 | 39.39491 |  |  | 7.408843 | 2.225359 | 0.3050746 | 0.07931827 | 75.12016 | 33.98742 | 0.5055084 | 0.1041189 | 0.3903727 | 0 | 0 | 0.6096273 | 0 | 0.1688326 | 0.02066644 | 0.8105009 |  |  | 510 | 65.33 | 1.46
2018-04-13 08:00 | 2.466619 | 3550 | 18.98528 | 18.64041 | 2018-04-10 | 1139.033 | 386.141 | (18.5, 19.0] | normal | 7364.27001 | 497.316 | 39.39491 |  |  | 7.408843 | 2.225359 | 0.3050746 | 0.07931827 | 75.12016 | 33.98742 | 0.5055084 | 0.1041189 | 0.3903727 | 0 | 0 | 0.6096273 | 0 | 0.1688326 | 0.02066644 | 0.8105009 |  |  | 510 | 65.33 | 1.46
2018-04-13 16:00 | 2.370277 | 3298.938 | 19.57703 | 17.58669 | 2018-04-11 | 1139.033 | 374.5615 | (19.5, 20.0] | normal | 9661.17 | 496.3023 | 29.74183 |  |  | 7.514143 | 2.235022 | 0.2925571 | 0.07367654 | 89.9555 | 42.52703 | 0.4227894 | 0.1994272 | 0.3777834 | 0 | 0 | 0.6222166 | 0 | 0.1149592 | 0.09309454 | 0.7919463 |  |  | 510 | 65.33 | 1.46
2018-04-14 | 2.503459 | 3550 | 19.09832 | 17.54675 | 2018-04-11 | 1119.3 | 374.095 | (19.0, 19.5] | normal | 9661.17 | 496.3023 | 29.74183 |  |  | 7.514143 | 2.235022 | 0.2925571 | 0.07367654 | 89.9555 | 42.52703 | 0.4227894 | 0.1994272 | 0.3777834 | 0 | 0 | 0.6222166 | 0 | 0.1149592 | 0.09309454 | 0.7919463 |  |  | 508 | 66.065
2018-04-14 08:00 | 2.444338 | 3550 | 18.95381 | 17.9083 | 2018-04-11 | 1119.3 | 377.6091 | (18.5, 19.0] | normal | 9661.17 | 496.3023 | 29.74183 |  |  | 7.514143 | 2.235022 | 0.2925571 | 0.07367654 | 89.9555 | 42.52703 | 0.4227894 | 0.1994272 | 0.3777834 | 0 | 0 | 0.6222166 | 0 | 0.1149592 | 0.09309454 | 0.7919463 |  |  | 508 | 66.065
2018-04-14 16:00 | 2.454694 | 3550 | 19.11568 | 17.80387 | 2018-04-12 | 1119.3 | 369.1963 | (19.0, 19.5] | normal | 5632.97 | 508.7567 | 30.13821 |  |  | 7.579967 | 2.366346 | 0.2878959 | 0.07156882 | 92.11287 | 44.64492 | 0.5248617 | 0.1502973 | 0.3248411 | 0 | 0 | 0.6751589 | 0 | 0.1292072 | 0 | 0.8707928 |  |  | 508 | 66.065
2018-04-15 | 2.548212 | 3550 | 19.58283 | 17.82795 | 2018-04-12 | 1131.089 | 376.772 | (19.5, 20.0] | normal | 5632.97 | 508.7567 | 30.13821 |  |  | 7.579967 | 2.366346 | 0.2878959 | 0.07156882 | 92.11287 | 44.64492 | 0.5248617 | 0.1502973 | 0.3248411 | 0 | 0 | 0.6751589 | 0 | 0.1292072 | 0 | 0.8707928 |  |  | 510 | 65.57
2018-04-15 08:00 | 2.577398 | 3550 | 19.76362 | 18.21281 | 2018-04-12 | 1131.089 | 375.7873 | (19.5, 20.0] | normal | 5632.97 | 508.7567 | 30.13821 |  |  | 7.579967 | 2.366346 | 0.2878959 | 0.07156882 | 92.11287 | 44.64492 | 0.5248617 | 0.1502973 | 0.3248411 | 0 | 0 | 0.6751589 | 0 | 0.1292072 | 0 | 0.8707928 |  |  | 510 | 65.57
2018-04-15 16:00 | 2.67374 | 3550 | 19.40046 | 17.8997 | 2018-04-12 | 1131.089 | 377.1899 | (19.0, 19.5] | normal | 5632.97 | 508.7567 | 30.13821 |  |  | 7.579967 | 2.366346 | 0.2878959 | 0.07156882 | 92.11287 | 44.64492 | 0.5248617 | 0.1502973 | 0.3248411 | 0 | 0 | 0.6751589 | 0 | 0.1292072 | 0 | 0.8707928 |  |  | 510 | 65.57
2018-04-16 | 2.635454 | 3550 | 19.35681 | 17.81941 | 2018-04-13 | 1138.379 | 383.6409 | (19.0, 19.5] | normal | 9079.25 | 504.9895 | 32.66612 |  |  | 7.964919 | 2.010476 | 0.2994203 | 0.04988935 | 84.25936 | 40.61131 | 0.4936553 | 0.1918628 | 0.3144819 | 0 | 0 | 0.6855181 | 0 | 0.04914943 | 0.0350844 | 0.9157662 |  |  | 520 | 64.085 | 0.68
2018-04-16 08:00 | 2.602275 | 3550 | 18.94543 | 17.67485 | 2018-04-13 | 1138.379 | 380.3699 | (18.5, 19.0] | normal | 9079.25 | 504.9895 | 32.66612 |  |  | 7.964919 | 2.010476 | 0.2994203 | 0.04988935 | 84.25936 | 40.61131 | 0.4936553 | 0.1918628 | 0.3144819 | 0 | 0 | 0.6855181 | 0 | 0.04914943 | 0.0350844 | 0.9157662 |  |  | 520 | 64.085 | 0.68
2018-04-16 16:00 | 2.630119 | 3550 | 18.82889 |  | 2018-04-14 | 1138.379 | 375.8623 | (18.5, 19.0] | normal | 7956.4 | 484.6068 | 54.21909 |  |  | 7.497586 | 1.910124 | 0.2490386 | 0.07320558 | 81.85658 | 39.32847 | 0.51651 | 0.2608881 | 0.2226019 | 0 | 0 | 0.7773981 | 0 | 0.3794329 | 0.1126665 | 0.5079006 |  |  | 520 | 64.085 | 0.68
2018-04-17 08:00 | 2.710143 | 3550 | 19.35686 | 18.43463 | 2018-04-14 | 1141.642 | 381.9176 | (19.0, 19.5] | normal | 7956.4 | 484.6068 | 54.21909 |  |  | 7.497586 | 1.910124 | 0.2490386 | 0.07320558 | 81.85658 | 39.32847 | 0.51651 | 0.2608881 | 0.2226019 | 0 | 0 | 0.7773981 | 0 | 0.3794329 | 0.1126665 | 0.5079006 |  |  | 511 | 64.09 | 0.38
2018-04-17 16:00 | 2.680017 | 3550 | 19.51298 | 19.1403 | 2018-04-14 | 1141.642 | 376.4281 | (19.5, 20.0] | normal | 7956.4 | 484.6068 | 54.21909 |  |  | 7.497586 | 1.910124 | 0.2490386 | 0.07320558 | 81.85658 | 39.32847 | 0.51651 | 0.2608881 | 0.2226019 | 0 | 0 | 0.7773981 | 0 | 0.3794329 | 0.1126665 | 0.5079006 |  |  | 511 | 64.09 | 0.38
2018-04-18 | 2.658049 | 3550 | 19.0279 | 17.87954 | 2018-04-15 | 1126.343 | 377.6342 | (19.0, 19.5] | normal | 9114.85 | 490.2696 | 43.81021 |  |  | 7.422849 | 1.720834 | 0.276583 | 0.06911985 | 82.10042 | 40.42232 | 0.5830398 | 0.0471242 | 0.369836 | 0 | 0 | 0.630164 | 0 | 0.2464538 | 0.2148198 | 0.5387263 |  |  | 519 | 66.35 | 0.97
2018-04-18 08:00 | 2.642358 | 3550 | 18.89107 | 17.58193 | 2018-04-15 | 1126.343 | 379.1318 | (18.5, 19.0] | normal | 9114.85 | 490.2696 | 43.81021 |  |  | 7.422849 | 1.720834 | 0.276583 | 0.06911985 | 82.10042 | 40.42232 | 0.5830398 | 0.0471242 | 0.369836 | 0 | 0 | 0.630164 | 0 | 0.2464538 | 0.2148198 | 0.5387263 |  |  | 519 | 66.35 | 0.97
2018-04-18 16:00 | 2.643613 | 3550 | 18.686 | 17.61781 | 2018-04-16 | 1126.343 | 369.37 | (18.5, 19.0] | normal | 7039.07002 | 507.4194 | 26.44082 | 4.1 | 0 | 7.285802 | 1.475221 | 0.309129 | 0.04245347 | 76.78421 | 34.6348 | 0.743463 | 0.0231582 | 0.2333788 | 0 | 0 | 0.7666212 | 0 | 0.03433913 | 0.1467566 | 0.8189043 |  |  | 519 | 66.35 | 0.97
2018-04-19 | 2.645496 | 3550 | 18.41329 | 17.52894 | 2018-04-16 | 1030.329 | 373.8185 | (-inf, 18.5] | normal | 7039.07002 | 507.4194 | 26.44082 | 4.1 | 0 | 7.285802 | 1.475221 | 0.309129 | 0.04245347 | 76.78421 | 34.6348 | 0.743463 | 0.0231582 | 0.2333788 | 0 | 0 | 0.7666212 | 0 | 0.03433913 | 0.1467566 | 0.8189043 |  |  | 517 | 67.66 | 0.31
2018-04-19 08:00 | 2.649262 | 3550 | 18.72606 | 18.11678 | 2018-04-16 | 1030.329 | 366.2514 | (18.5, 19.0] | normal | 7039.07002 | 507.4194 | 26.44082 | 4.1 | 0 | 7.285802 | 1.475221 | 0.309129 | 0.04245347 | 76.78421 | 34.6348 | 0.743463 | 0.0231582 | 0.2333788 | 0 | 0 | 0.7666212 | 0 | 0.03433913 | 0.1467566 | 0.8189043 |  |  | 517 | 67.66 | 0.31
2018-04-19 16:00 | 2.511809 | 3550 | 18.99708 | 17.72134 | 2018-04-17 | 1030.329 | 297.3746 | (18.5, 19.0] | normal | 7477.61999 | 506.7392 | 24.82781 | 4.1 | 0 | 6.841449 | 1.468887 | 0.2947473 | 0.06991761 | 86.03158 | 41.24995 | 0.7295001 | 0.1235334 | 0.1469665 | 0 | 0 | 0.8530335 | 0 | 0.1414146 | 0.03409491 | 0.8244905 |  |  | 517 | 67.66 | 0.31
2018-04-20 | 2.4798 | 3550 | 19.21224 | 17.92118 | 2018-04-17 | 927.239 | 370.3355 | (19.0, 19.5] | baixo | 7477.61999 | 506.7392 | 24.82781 | 4.1 | 0 | 6.841449 | 1.468887 | 0.2947473 | 0.06991761 | 86.03158 | 41.24995 | 0.7295001 | 0.1235334 | 0.1469665 | 0 | 0 | 0.8530335 | 0 | 0.1414146 | 0.03409491 | 0.8244905 |  |  |  |  | 0.39
2018-04-20 08:00 | 2.453107 | 3550 | 19.32349 |  | 2018-04-17 | 927.239 | 326.3273 | (19.0, 19.5] | baixo | 7477.61999 | 506.7392 | 24.82781 | 4.1 | 0 | 6.841449 | 1.468887 | 0.2947473 | 0.06991761 | 86.03158 | 41.24995 | 0.7295001 | 0.1235334 | 0.1469665 | 0 | 0 | 0.8530335 | 0 | 0.1414146 | 0.03409491 | 0.8244905 |  |  |  |  | 0.39
2018-04-20 16:00 | 4.875812 | 3192.276 | 20.33603 | 15.41425 | 2018-04-15 | 927.239 | 230.4925 | (20.0, 20.5] | baixo | 9114.85 | 490.2696 | 43.81021 |  |  | 7.422849 | 1.720834 | 0.276583 | 0.06911985 | 82.10042 | 40.42232 | 0.5830398 | 0.0471242 | 0.369836 | 0 | 0 | 0.630164 | 0 | 0.2464538 | 0.2148198 | 0.5387263 |  |  |  |  | 0.39
2018-04-21 | 2.551351 | 3550 | 19.48214 | 17.77078 | 2018-04-18 | 1039.313 | 309.9657 | (19.0, 19.5] | normal | 8178.60008 | 506.8739 | 34.14485 | 4.1 | 0 | 7.304196 | 1.597373 | 0.3106036 | 0.05145396 | 79.51022 | 37.94852 | 0.7195643 | 0.05422832 | 0.2262074 | 0 | 0 | 0.7737926 | 0 | 0.05164423 | 0.03441113 | 0.9139446 |  |  |  | 66.55
2018-04-21 08:00 | 2.568924 | 3550 | 18.85757 | 17.76631 | 2018-04-18 | 1039.313 | 364.0992 | (18.5, 19.0] | normal | 8178.60008 | 506.8739 | 34.14485 | 4.1 | 0 | 7.304196 | 1.597373 | 0.3106036 | 0.05145396 | 79.51022 | 37.94852 | 0.7195643 | 0.05422832 | 0.2262074 | 0 | 0 | 0.7737926 | 0 | 0.05164423 | 0.03441113 | 0.9139446 |  |  |  | 66.55
2018-04-21 16:00 | 2.443711 | 3550 | 18.98143 | 17.77687 | 2018-04-19 | 1039.313 | 365.6086 | (18.5, 19.0] | normal | 6983.58005 | 505.6745 | 21.60096 | 4.229962 | 0.002215561 | 7.273241 | 1.87249 | 0.2997563 | 0.05717066 | 81.32431 | 39.91836 | 0.7504876 | 0.03112295 | 0.2183894 | 0 | 0 | 0.7816106 | 0 | 0.03448068 | 0.172318 | 0.7932014 |  |  |  | 66.55
2018-04-22 | 2.469444 | 3550 | 18.80684 | 18.48874 | 2018-04-19 | 1122.292 | 375.045 | (18.5, 19.0] | normal | 6983.58005 | 505.6745 | 21.60096 | 4.229962 | 0.002215561 | 7.273241 | 1.87249 | 0.2997563 | 0.05717066 | 81.32431 | 39.91836 | 0.7504876 | 0.03112295 | 0.2183894 | 0 | 0 | 0.7816106 | 0 | 0.03448068 | 0.172318 | 0.7932014 |  |  | 517 | 67
2018-04-22 08:00 | 2.485449 | 3550 | 19.01243 | 18.38779 | 2018-04-19 | 1122.292 | 380.185 | (19.0, 19.5] | normal | 6983.58005 | 505.6745 | 21.60096 | 4.229962 | 0.002215561 | 7.273241 | 1.87249 | 0.2997563 | 0.05717066 | 81.32431 | 39.91836 | 0.7504876 | 0.03112295 | 0.2183894 | 0 | 0 | 0.7816106 | 0 | 0.03448068 | 0.172318 | 0.7932014 |  |  | 517 | 67
2018-04-22 16:00 | 2.485449 | 3550 | 19.3155 | 17.8182 | 2018-04-20 | 1122.292 | 365.9537 | (19.0, 19.5] | normal | 7650.78999 | 506.3932 | 22.34867 | 4.229954 | 0.002435228 | 7.116146 | 1.733911 | 0.2986512 | 0.04035478 | 76.42629 | 38.00663 | 0.7419783 | 0.02840878 | 0.2296129 | 0 | 0 | 0.7703871 | 0 | 1.850913e-05 | 0.1137408 | 0.8862406 |  |  | 517 | 67
2018-04-23 | 2.557313 | 3550 | 19.4543 | 18.13866 | 2018-04-20 | 1089.917 | 364.4262 | (19.0, 19.5] | normal | 7650.78999 | 506.3932 | 22.34867 | 4.229954 | 0.002435228 | 7.116146 | 1.733911 | 0.2986512 | 0.04035478 | 76.42629 | 38.00663 | 0.7419783 | 0.02840878 | 0.2296129 | 0 | 0 | 0.7703871 | 0 | 1.850913e-05 | 0.1137408 | 0.8862406 |  |  | 510 | 62.705 | 0.5
2018-04-23 08:00 | 2.513064 | 3550 | 19.02023 | 17.89983 | 2018-04-20 | 1089.917 | 367.4906 | (19.0, 19.5] | normal | 7650.78999 | 506.3932 | 22.34867 | 4.229954 | 0.002435228 | 7.116146 | 1.733911 | 0.2986512 | 0.04035478 | 76.42629 | 38.00663 | 0.7419783 | 0.02840878 | 0.2296129 | 0 | 0 | 0.7703871 | 0 | 1.850913e-05 | 0.1137408 | 0.8862406 |  |  | 510 | 62.705 | 0.5
2018-04-23 16:00 | 2.334815 | 3549.554 | 19.33068 | 18.23559 | 2018-04-21 | 1089.917 | 357.1974 | (19.0, 19.5] | normal | 6884.05003 | 502.0756 | 43.81673 | 4.1 | 0 | 7.216704 | 1.941064 | 0.2806986 | 0.05688362 | 75.28527 | 38.21129 | 0.6936175 | 0.04764814 | 0.2587343 | 0 | 0 | 0.7412657 | 0 | 0.02467339 | 0.2992561 | 0.6760706 |  |  | 510 | 62.705 | 0.5
2018-04-24 | 2.367452 | 3550 | 19.36141 | 18.35328 | 2018-04-21 | 1103.514 | 366.4115 | (19.0, 19.5] | normal | 6884.05003 | 502.0756 | 43.81673 | 4.1 | 0 | 7.216704 | 1.941064 | 0.2806986 | 0.05688362 | 75.28527 | 38.21129 | 0.6936175 | 0.04764814 | 0.2587343 | 0 | 0 | 0.7412657 | 0 | 0.02467339 | 0.2992561 | 0.6760706 |  |  | 519 | 65.34 | 0.85
2018-04-24 08:00 | 2.388792 | 3548.445 | 19.61674 | 18.29281 | 2018-04-21 | 1103.514 | 370.9194 | (19.5, 20.0] | normal | 6884.05003 | 502.0756 | 43.81673 | 4.1 | 0 | 7.216704 | 1.941064 | 0.2806986 | 0.05688362 | 75.28527 | 38.21129 | 0.6936175 | 0.04764814 | 0.2587343 | 0 | 0 | 0.7412657 | 0 | 0.02467339 | 0.2992561 | 0.6760706 |  |  | 519 | 65.34 | 0.85
2018-04-24 16:00 | 2.213084 | 3500.078 | 19.38707 | 17.55641 | 2018-04-22 | 1103.514 | 367.7016 | (19.0, 19.5] | normal | 8488.98001 | 496.7052 | 42.65886 |  |  | 7.517784 | 1.863054 | 0.2655624 | 0.04138676 | 65.85042 | 23.32806 | 0.6930385 | 0.0400696 | 0.2668919 | 0 | 0 | 0.7331081 | 0 | 0.007020213 | 0.4074215 | 0.5855583 |  |  | 519 | 65.34 | 0.85
2018-04-25 | 2.026313 | 3453.705 | 19.67978 | 17.63802 | 2018-04-22 | 1072.606 | 378.4914 | (19.5, 20.0] | normal | 8488.98001 | 496.7052 | 42.65886 |  |  | 7.517784 | 1.863054 | 0.2655624 | 0.04138676 | 65.85042 | 23.32806 | 0.6930385 | 0.0400696 | 0.2668919 | 0 | 0 | 0.7331081 | 0 | 0.007020213 | 0.4074215 | 0.5855583 |  |  | 515 | 60.925 | 1.1
2018-04-25 08:00 | 1.914889 | 3450 | 19.56238 | 17.21489 | 2018-04-23 | 1072.606 | 322.7594 | (19.5, 20.0] | normal | 7095.58003 | 480.4471 | 39.95475 |  |  | 7.042817 | 1.802199 | 0.2728531 | 0.0468121 | 71.93763 | 31.90566 | 0.7263577 | 0.05490209 | 0.2187402 | 0 | 0 | 0.7812598 | 0 | 0.1090208 | 0.159456 | 0.7315233 |  |  | 515 | 60.925 | 1.1
2018-04-25 16:00 | 1.71791 | 3450 | 18.98488 | 17.19318 | 2018-04-23 | 1072.606 | 378.4872 | (18.5, 19.0] | normal | 7095.58003 | 480.4471 | 39.95475 |  |  | 7.042817 | 1.802199 | 0.2728531 | 0.0468121 | 71.93763 | 31.90566 | 0.7263577 | 0.05490209 | 0.2187402 | 0 | 0 | 0.7812598 | 0 | 0.1090208 | 0.159456 | 0.7315233 |  |  | 515 | 60.925 | 1.1
2018-04-26 | 1.597786 | 3450 | 18.86848 | 17.92072 | 2018-04-24 | 1149.843 | 384.3036 | (18.5, 19.0] | normal | 6094.3 | 481.9099 | 37.99019 |  |  | 6.495147 | 1.202805 | 0.2533086 | 0.05177662 | 86.16629 | 35.98336 | 0.7042351 | 0.01880938 | 0.2769555 | 0 | 0 | 0.7230445 | 0 | 0.1980047 | 0.3338513 | 0.468144 |  |  | 500 | 60.73667 | 0.62
2018-04-26 08:00 | 1.43762 | 3450 | 19.23002 | 17.59968 | 2018-04-24 | 1149.843 | 384.0846 | (19.0, 19.5] | normal | 6094.3 | 481.9099 | 37.99019 |  |  | 6.495147 | 1.202805 | 0.2533086 | 0.05177662 | 86.16629 | 35.98336 | 0.7042351 | 0.01880938 | 0.2769555 | 0 | 0 | 0.7230445 | 0 | 0.1980047 | 0.3338513 | 0.468144 |  |  | 500 | 60.73667 | 0.62
2018-04-26 16:00 | 1.292953 | 3450 | 19.14393 | 17.83757 | 2018-04-25 | 1149.843 | 380.7249 | (19.0, 19.5] | normal | 6334.06 | 484.0006 | 39.15837 |  |  | 6.311285 | 0.5476014 | 0.2537861 | 0.05441377 | 90.66609 | 36.5547 | 0.6069204 | 0.06962043 | 0.3234592 | 0 | 0 | 0.6765408 | 0 | 0.2226092 | 0.2807646 | 0.4966262 |  |  | 500 | 60.73667 | 0.62
2018-04-27 | 1.293922 | 3450 | 19.45305 | 18.12635 | 2018-04-25 | 1131.516 | 374.7889 | (19.0, 19.5] | normal | 6334.06 | 484.0006 | 39.15837 |  |  | 6.311285 | 0.5476014 | 0.2537861 | 0.05441377 | 90.66609 | 36.5547 | 0.6069204 | 0.06962043 | 0.3234592 | 0 | 0 | 0.6765408 | 0 | 0.2226092 | 0.2807646 | 0.4966262 |  |  | 498 | 61.755 | 0.62
2018-04-27 08:00 | 1.365932 | 3270.708 | 19.20016 | 16.98279 | 2018-04-25 | 1131.516 | 378.6145 | (19.0, 19.5] | normal | 6334.06 | 484.0006 | 39.15837 |  |  | 6.311285 | 0.5476014 | 0.2537861 | 0.05441377 | 90.66609 | 36.5547 | 0.6069204 | 0.06962043 | 0.3234592 | 0 | 0 | 0.6765408 | 0 | 0.2226092 | 0.2807646 | 0.4966262 |  |  | 498 | 61.755 | 0.62
2018-04-27 16:00 | 1.46238 | 3424.649 | 19.06157 | 16.91125 | 2018-04-26 | 1131.516 | 376.7213 | (19.0, 19.5] | normal | 7711.52 | 467.1791 | 38.66467 |  |  | 6.032648 | 0.5361066 | 0.2712688 | 0.06238033 | 73.6768 | 40.62013 | 0.3644872 | 0.2700051 | 0.3655077 | 0 | 0 | 0.6344923 | 0 | 0.2275595 | 0.1169225 | 0.655518 |  |  | 498 | 61.755 | 0.62
2018-04-28 | 1.31362 | 3450 | 18.80066 | 17.38555 | 2018-04-26 | 1123.79 | 381.6562 | (18.5, 19.0] | normal | 7711.52 | 467.1791 | 38.66467 |  |  | 6.032648 | 0.5361066 | 0.2712688 | 0.06238033 | 73.6768 | 40.62013 | 0.3644872 | 0.2700051 | 0.3655077 | 0 | 0 | 0.6344923 | 0 | 0.2275595 | 0.1169225 | 0.655518 |  |  | 483 | 60.60667
2018-04-28 08:00 | 1.205121 | 3450 | 19.25663 | 18.16342 | 2018-04-27 | 1123.79 | 373.7236 | (19.0, 19.5] | normal | 9663.82 | 467.6508 | 32.6248 |  |  | 5.837139 | 0.6368089 | 0.2534266 | 0.0675714 | 62.47238 | 31.38493 | 0.1757597 | 0.4123732 | 0.4118671 | 0 | 0 | 0.5881329 | 0 | 0.2165458 | 0.3158046 | 0.4676496 |  |  | 483 | 60.60667
2018-04-28 16:00 | 1.299736 | 3450 | 19.62354 | 17.94007 | 2018-04-27 | 1123.79 | 368.7153 | (19.5, 20.0] | normal | 9663.82 | 467.6508 | 32.6248 |  |  | 5.837139 | 0.6368089 | 0.2534266 | 0.0675714 | 62.47238 | 31.38493 | 0.1757597 | 0.4123732 | 0.4118671 | 0 | 0 | 0.5881329 | 0 | 0.2165458 | 0.3158046 | 0.4676496 |  |  | 483 | 60.60667
2018-04-29 | 1.440849 | 3450 | 19.28638 | 17.47478 | 2018-04-27 | 1102.537 | 363.0948 | (19.0, 19.5] | normal | 9663.82 | 467.6508 | 32.6248 |  |  | 5.837139 | 0.6368089 | 0.2534266 | 0.0675714 | 62.47238 | 31.38493 | 0.1757597 | 0.4123732 | 0.4118671 | 0 | 0 | 0.5881329 | 0 | 0.2165458 | 0.3158046 | 0.4676496 |  |  | 500 | 61.99333
2018-04-29 08:00 | 1.482182 | 3450 | 19.1285 | 17.62502 | 2018-04-27 | 1102.537 | 367.6444 | (19.0, 19.5] | normal | 9663.82 | 467.6508 | 32.6248 |  |  | 5.837139 | 0.6368089 | 0.2534266 | 0.0675714 | 62.47238 | 31.38493 | 0.1757597 | 0.4123732 | 0.4118671 | 0 | 0 | 0.5881329 | 0 | 0.2165458 | 0.3158046 | 0.4676496 |  |  | 500 | 61.99333
2018-04-29 16:00 | 1.482505 | 3450 | 19.55877 | 17.81593 | 2018-04-28 | 1102.537 | 371.7623 | (19.5, 20.0] | normal | 11782.78999 | 494.0739 | 36.55603 |  |  | 6.408731 | 1.420433 | 0.2620564 | 0.06509881 | 74.65381 | 35.65508 | 0.3094734 | 0.2789212 | 0.4116054 | 0 | 0 | 0.5883946 | 0 | 0.1886888 | 0.2808902 | 0.5304209 |  |  | 500 | 61.99333
2018-04-30 | 1.656556 | 3450 | 19.6047 | 17.69607 | 2018-04-28 | 1126.13 | 374.4506 | (19.5, 20.0] | normal | 11782.78999 | 494.0739 | 36.55603 |  |  | 6.408731 | 1.420433 | 0.2620564 | 0.06509881 | 74.65381 | 35.65508 | 0.3094734 | 0.2789212 | 0.4116054 | 0 | 0 | 0.5883946 | 0 | 0.1886888 | 0.2808902 | 0.5304209 |  |  | 495 | 62.505 | 0.98
2018-04-30 08:00 | 1.695306 | 3450 | 19.32445 | 17.51501 | 2018-04-28 | 1126.13 | 374.3147 | (19.0, 19.5] | normal | 11782.78999 | 494.0739 | 36.55603 |  |  | 6.408731 | 1.420433 | 0.2620564 | 0.06509881 | 74.65381 | 35.65508 | 0.3094734 | 0.2789212 | 0.4116054 | 0 | 0 | 0.5883946 | 0 | 0.1886888 | 0.2808902 | 0.5304209 |  |  | 495 | 62.505 | 0.98
2018-04-30 16:00 | 1.743356 | 3334.305 | 19.17144 | 17.73029 | 2018-04-28 | 1126.13 | 376.6552 | (19.0, 19.5] | normal | 11782.78999 | 494.0739 | 36.55603 |  |  | 6.408731 | 1.420433 | 0.2620564 | 0.06509881 | 74.65381 | 35.65508 | 0.3094734 | 0.2789212 | 0.4116054 | 0 | 0 | 0.5883946 | 0 | 0.1886888 | 0.2808902 | 0.5304209 |  |  | 495 | 62.505 | 0.98
2018-05-01 | 1.830931 | 3488.908 | 18.8957 | 17.87988 | 2018-04-29 | 1122.207 | 375.5671 | (18.5, 19.0] | normal | 12016.21001 | 493.5978 | 38.25944 |  |  | 6.309188 | 1.211681 | 0.2664558 | 0.04899666 | 77.1682 | 33.3257 | 0.2150928 | 0.4102092 | 0.374698 | 0 | 0 | 0.625302 | 0 | 0.09716874 | 0.2976292 | 0.6052021 |  |  | 516 | 62.14 | 0.7
2018-05-01 08:00 | 1.807321 | 3500 | 19.25667 | 17.9787 | 2018-04-29 | 1122.207 | 374.2845 | (19.0, 19.5] | normal | 12016.21001 | 493.5978 | 38.25944 |  |  | 6.309188 | 1.211681 | 0.2664558 | 0.04899666 | 77.1682 | 33.3257 | 0.2150928 | 0.4102092 | 0.374698 | 0 | 0 | 0.625302 | 0 | 0.09716874 | 0.2976292 | 0.6052021 |  |  | 516 | 62.14 | 0.7
2018-05-01 16:00 | 1.791724 | 3500 | 19.44259 | 18.08855 | 2018-04-29 | 1122.207 | 371.6196 | (19.0, 19.5] | normal | 12016.21001 | 493.5978 | 38.25944 |  |  | 6.309188 | 1.211681 | 0.2664558 | 0.04899666 | 77.1682 | 33.3257 | 0.2150928 | 0.4102092 | 0.374698 | 0 | 0 | 0.625302 | 0 | 0.09716874 | 0.2976292 | 0.6052021 |  |  | 516 | 62.14 | 0.7
2018-05-02 | 1.764032 | 3500 | 19.46853 | 17.83671 | 2018-04-30 | 1119.322 | 371.742 | (19.0, 19.5] | normal | 12191.23001 | 499.7946 | 33.37066 |  |  | 6.297999 | 1.817485 | 0.2467524 | 0.06085711 | 79.0829 | 34.71425 | 0.1766512 | 0.4966951 | 0.3266537 | 0 | 0 | 0.6733463 | 0 | 0.1191387 | 0.4706094 | 0.4102519 |  |  | 507 | 65.18 | 0.26
2018-05-02 08:00 | 1.731883 | 3500 | 19.1861 | 17.32434 | 2018-04-30 | 1119.322 | 372.7211 | (19.0, 19.5] | normal | 12191.23001 | 499.7946 | 33.37066 |  |  | 6.297999 | 1.817485 | 0.2467524 | 0.06085711 | 79.0829 | 34.71425 | 0.1766512 | 0.4966951 | 0.3266537 | 0 | 0 | 0.6733463 | 0 | 0.1191387 | 0.4706094 | 0.4102519 |  |  | 507 | 65.18 | 0.26
2018-05-02 16:00 | 1.679682 | 3500 | 19.14133 | 18.08786 | 2018-04-30 | 1119.322 | 374.2624 | (19.0, 19.5] | normal | 12191.23001 | 499.7946 | 33.37066 |  |  | 6.297999 | 1.817485 | 0.2467524 | 0.06085711 | 79.0829 | 34.71425 | 0.1766512 | 0.4966951 | 0.3266537 | 0 | 0 | 0.6733463 | 0 | 0.1191387 | 0.4706094 | 0.4102519 |  |  | 507 | 65.18 | 0.26
2018-05-03 | 1.706101 | 3500 | 19.09731 | 17.59751 | 2018-05-01 | 1001.064 | 376.1094 | (19.0, 19.5] | normal | 9956.84001 | 482.6738 | 29.94463 |  |  | 5.904144 | 0.9631919 | 0.2364988 | 0.07144424 | 71.47284 | 27.96576 | 0.1688028 | 0.6057854 | 0.2254119 | 0 | 0 | 0.7745881 | 0 | 0.3079774 | 0.3647575 | 0.3272652 |  |  | 485 | 59.96 | 0.15
2018-05-03 08:00 | 1.851883 | 3402.817 | 18.4951 | 17.67382 | 2018-05-01 | 1001.064 | 361.3499 | (-inf, 18.5] | normal | 9956.84001 | 482.6738 | 29.94463 |  |  | 5.904144 | 0.9631919 | 0.2364988 | 0.07144424 | 71.47284 | 27.96576 | 0.1688028 | 0.6057854 | 0.2254119 | 0 | 0 | 0.7745881 | 0 | 0.3079774 | 0.3647575 | 0.3272652 |  |  | 485 | 59.96 | 0.15
2018-05-04 08:00 | 2.052451 | 3450 | 18.81113 | 17.70574 | 2018-05-02 | 906.4446 | 331.076 | (18.5, 19.0] | baixo | 10005.07 | 485.7819 | 29.59216 |  |  | 6.157087 | 0.6290256 | 0.2401427 | 0.05487294 | 73.47518 | 37.19582 | 0.2209927 | 0.4942717 | 0.2847356 | 0 | 0 | 0.7152644 | 0 | 0.3005033 | 0.3713162 | 0.3281804 |  |  | 504 | 62.725 | 0.25
2018-05-04 16:00 | 2.019513 | 3450 | 18.46239 | 17.68597 | 2018-05-02 | 906.4446 | 370.3732 | (-inf, 18.5] | normal | 10005.07 | 485.7819 | 29.59216 |  |  | 6.157087 | 0.6290256 | 0.2401427 | 0.05487294 | 73.47518 | 37.19582 | 0.2209927 | 0.4942717 | 0.2847356 | 0 | 0 | 0.7152644 | 0 | 0.3005033 | 0.3713162 | 0.3281804 |  |  | 504 | 62.725 | 0.25
2018-05-05 | 2.114774 | 3450 | 18.39973 | 17.52481 | 2018-05-02 | 1074.565 | 376.4694 | (-inf, 18.5] | normal | 10005.07 | 485.7819 | 29.59216 |  |  | 6.157087 | 0.6290256 | 0.2401427 | 0.05487294 | 73.47518 | 37.19582 | 0.2209927 | 0.4942717 | 0.2847356 | 0 | 0 | 0.7152644 | 0 | 0.3005033 | 0.3713162 | 0.3281804 |  |  | 499 | 61.91333
2018-05-05 08:00 | 2.179679 | 3455.968 | 18.49016 | 17.92007 | 2018-05-03 | 1074.565 | 369.5349 | (-inf, 18.5] | normal | 9142.06 | 483.1474 | 32.393 |  |  | 6.49539 | 1.078837 | 0.2732026 | 0.07379584 | 57.11232 | 17.12312 | 0.3543829 | 0.312749 | 0.3328681 | 0 | 0 | 0.6671319 | 0 | 0.1953783 | 0.1573847 | 0.6472371 |  |  | 499 | 61.91333
2018-05-05 16:00 | 2.196286 | 3500 | 19.0073 | 17.86535 | 2018-05-03 | 1074.565 | 325.6723 | (19.0, 19.5] | normal | 9142.06 | 483.1474 | 32.393 |  |  | 6.49539 | 1.078837 | 0.2732026 | 0.07379584 | 57.11232 | 17.12312 | 0.3543829 | 0.312749 | 0.3328681 | 0 | 0 | 0.6671319 | 0 | 0.1953783 | 0.1573847 | 0.6472371 |  |  | 499 | 61.91333
2018-05-06 | 2.190557 | 3500 | 19.1653 | 18.10936 | 2018-05-03 | 922.4025 | 255.4638 | (19.0, 19.5] | baixo | 9142.06 | 483.1474 | 32.393 |  |  | 6.49539 | 1.078837 | 0.2732026 | 0.07379584 | 57.11232 | 17.12312 | 0.3543829 | 0.312749 | 0.3328681 | 0 | 0 | 0.6671319 | 0 | 0.1953783 | 0.1573847 | 0.6472371 |  |  | 494
2018-05-06 08:00 | 2.26313 | 3500 | 19.23427 | 17.86904 | 2018-05-04 | 922.4025 | 331.1489 | (19.0, 19.5] | baixo | 8862.41001 | 483.1226 | 26.04068 |  |  | 6.81528 | 1.386906 | 0.278866 | 0.07226334 | 60.3623 | 27.25548 | 0.3342523 | 0.3188725 | 0.3468752 | 0 | 0 | 0.6531248 | 0 | 0.1480883 | 0.1825081 | 0.6694036 |  |  | 494
2018-05-06 16:00 | 2.348753 | 3500 | 18.8069 | 17.92936 | 2018-05-04 | 922.4025 | 332.7315 | (18.5, 19.0] | baixo | 8862.41001 | 483.1226 | 26.04068 |  |  | 6.81528 | 1.386906 | 0.278866 | 0.07226334 | 60.3623 | 27.25548 | 0.3342523 | 0.3188725 | 0.3468752 | 0 | 0 | 0.6531248 | 0 | 0.1480883 | 0.1825081 | 0.6694036 |  |  | 494
2018-05-07 | 2.425782 | 3500 | 19.24885 | 18.12298 | 2018-05-04 | 1043.799 | 342.0745 | (19.0, 19.5] | normal | 8862.41001 | 483.1226 | 26.04068 |  |  | 6.81528 | 1.386906 | 0.278866 | 0.07226334 | 60.3623 | 27.25548 | 0.3342523 | 0.3188725 | 0.3468752 | 0 | 0 | 0.6531248 | 0 | 0.1480883 | 0.1825081 | 0.6694036 |  |  | 503 | 62.64 | 0.5
2018-05-07 08:00 | 2.369763 | 3500 | 19.02894 | 17.77278 | 2018-05-04 | 1043.799 | 350.8628 | (19.0, 19.5] | normal | 8862.41001 | 483.1226 | 26.04068 |  |  | 6.81528 | 1.386906 | 0.278866 | 0.07226334 | 60.3623 | 27.25548 | 0.3342523 | 0.3188725 | 0.3468752 | 0 | 0 | 0.6531248 | 0 | 0.1480883 | 0.1825081 | 0.6694036 |  |  | 503 | 62.64 | 0.5
2018-05-07 16:00 | 2.301326 | 3500 | 18.79059 | 17.5613 | 2018-05-05 | 1043.799 | 350.3397 | (18.5, 19.0] | normal | 9872.45001 | 480.1796 | 26.88135 |  |  | 6.79859 | 1.426641 | 0.2845123 | 0.06342561 | 74.7877 | 33.1061 | 0.3425255 | 0.3509741 | 0.3065004 | 0 | 0 | 0.6934996 | 0 | 0.0620451 | 0.226506 | 0.7114489 |  |  | 503 | 62.64 | 0.5
2018-05-08 | 2.387268 | 3009.089 | 18.89736 | 17.41116 | 2018-05-05 | 1087.418 | 362.1654 | (18.5, 19.0] | normal | 9872.45001 | 480.1796 | 26.88135 |  |  | 6.79859 | 1.426641 | 0.2845123 | 0.06342561 | 74.7877 | 33.1061 | 0.3425255 | 0.3509741 | 0.3065004 | 0 | 0 | 0.6934996 | 0 | 0.0620451 | 0.226506 | 0.7114489 |  |  | 490 | 63.26333 | 0.52
2018-05-08 08:00 | 2.583113 | 3499.854 | 19.61138 | 17.03948 | 2018-05-05 | 1087.418 | 363.3568 | (19.5, 20.0] | normal | 9872.45001 | 480.1796 | 26.88135 |  |  | 6.79859 | 1.426641 | 0.2845123 | 0.06342561 | 74.7877 | 33.1061 | 0.3425255 | 0.3509741 | 0.3065004 | 0 | 0 | 0.6934996 | 0 | 0.0620451 | 0.226506 | 0.7114489 |  |  | 490 | 63.26333 | 0.52
2018-05-08 16:00 | 2.442652 | 3500 | 19.59211 | 16.65062 | 2018-05-06 | 1087.418 | 360.6576 | (19.5, 20.0] | normal | 10440.13001 | 479.715 | 29.16239 |  |  | 7.090711 | 1.494604 | 0.3152682 | 0.0640647 | 74.80803 | 31.0355 | 0.2968997 | 0.4187015 | 0.2843988 | 0 | 0 | 0.7156012 | 0 | 0.06417061 | 0.0684988 | 0.8673306 |  |  | 490 | 63.26333 | 0.52
2018-05-09 | 2.419735 | 3500 | 19.31124 | 17.24894 | 2018-05-06 | 1112.373 | 371.4641 | (19.0, 19.5] | normal | 10440.13001 | 479.715 | 29.16239 |  |  | 7.090711 | 1.494604 | 0.3152682 | 0.0640647 | 74.80803 | 31.0355 | 0.2968997 | 0.4187015 | 0.2843988 | 0 | 0 | 0.7156012 | 0 | 0.06417061 | 0.0684988 | 0.8673306 |  |  | 511 | 63.705 | 0.83
2018-05-09 08:00 | 2.492308 | 3500 | 19.23431 | 17.41498 | 2018-05-06 | 1112.373 | 376.404 | (19.0, 19.5] | normal | 10440.13001 | 479.715 | 29.16239 |  |  | 7.090711 | 1.494604 | 0.3152682 | 0.0640647 | 74.80803 | 31.0355 | 0.2968997 | 0.4187015 | 0.2843988 | 0 | 0 | 0.7156012 | 0 | 0.06417061 | 0.0684988 | 0.8673306 |  |  | 511 | 63.705 | 0.83
2018-05-09 16:00 | 2.417825 | 3500 | 19.47222 | 18.15539 | 2018-05-07 | 1112.373 | 363.8441 | (19.0, 19.5] | normal | 8269.91 | 489.9251 | 21.19303 |  |  | 7.489371 | 1.156122 | 0.3211177 | 0.05601052 | 72.1313 | 25.94896 | 0.399828 | 0.3312658 | 0.2689062 | 0 | 0 | 0.7310938 | 0 | 0.05516309 | 0 | 0.9448369 |  |  | 511 | 63.705 | 0.83
2018-05-10 | 2.435968 | 3500 | 19.75635 | 18.58013 | 2018-05-07 | 1076.891 | 357.8422 | (19.5, 20.0] | normal | 8269.91 | 489.9251 | 21.19303 |  |  | 7.489371 | 1.156122 | 0.3211177 | 0.05601052 | 72.1313 | 25.94896 | 0.399828 | 0.3312658 | 0.2689062 | 0 | 0 | 0.7310938 | 0 | 0.05516309 | 0 | 0.9448369 |  |  | 505 | 62.31 | 0.64
2018-05-10 08:00 | 2.473528 | 3499.849 | 19.37985 | 17.56306 | 2018-05-07 | 1076.891 | 357.153 | (19.0, 19.5] | normal | 8269.91 | 489.9251 | 21.19303 |  |  | 7.489371 | 1.156122 | 0.3211177 | 0.05601052 | 72.1313 | 25.94896 | 0.399828 | 0.3312658 | 0.2689062 | 0 | 0 | 0.7310938 | 0 | 0.05516309 | 0 | 0.9448369 |  |  | 505 | 62.31 | 0.64
2018-05-10 16:00 | 2.367533 | 3500 | 19.5907 | 17.23854 | 2018-05-08 | 1076.891 | 361.7476 | (19.5, 20.0] | normal | 7944.61 | 496.0175 | 14.12088 |  |  | 6.946925 | 1.401874 | 0.276651 | 0.09385367 | 73.65147 | 29.83489 | 0.5422972 | 0.1322544 | 0.3254483 | 0 | 0 | 0.6745517 | 0 | 0.1417968 | 0.2277708 | 0.6304325 |  |  | 505 | 62.31 | 0.64
2018-05-11 | 2.39618 | 3500 | 19.03352 | 17.11428 | 2018-05-08 | 1076.531 | 359.7836 | (19.0, 19.5] | normal | 7944.61 | 496.0175 | 14.12088 |  |  | 6.946925 | 1.401874 | 0.276651 | 0.09385367 | 73.65147 | 29.83489 | 0.5422972 | 0.1322544 | 0.3254483 | 0 | 0 | 0.6745517 | 0 | 0.1417968 | 0.2277708 | 0.6304325 |  |  |  | 63.59 | 1.06
2018-05-11 08:00 | 2.367533 | 3500 | 19.41037 | 18.20259 | 2018-05-08 | 1076.531 | 359.9263 | (19.0, 19.5] | normal | 7944.61 | 496.0175 | 14.12088 |  |  | 6.946925 | 1.401874 | 0.276651 | 0.09385367 | 73.65147 | 29.83489 | 0.5422972 | 0.1322544 | 0.3254483 | 0 | 0 | 0.6745517 | 0 | 0.1417968 | 0.2277708 | 0.6304325 |  |  |  | 63.59 | 1.06
2018-05-11 16:00 | 2.157454 | 3500 | 19.61487 | 18.14512 | 2018-05-09 | 1076.531 | 357.3705 | (19.5, 20.0] | normal | 7311.35002 | 484.8253 | 28.44127 |  |  | 6.675235 | 1.223763 | 0.2692781 | 0.06881694 | 72.41748 | 21.29262 | 0.5540692 | 0.1628244 | 0.2831064 | 0 | 0 | 0.7168936 | 0 | 0.2156594 | 0.06217451 | 0.7221661 |  |  |  | 63.59 | 1.06
2018-05-12 | 2.091247 | 3500 | 19.30951 | 17.75095 | 2018-05-09 | 1060.999 | 354.8672 | (19.0, 19.5] | normal | 7311.35002 | 484.8253 | 28.44127 |  |  | 6.675235 | 1.223763 | 0.2692781 | 0.06881694 | 72.41748 | 21.29262 | 0.5540692 | 0.1628244 | 0.2831064 | 0 | 0 | 0.7168936 | 0 | 0.2156594 | 0.06217451 | 0.7221661 |  |  | 510
2018-05-12 08:00 | 2.066737 | 3500 | 18.81807 | 17.35074 | 2018-05-10 | 1060.999 | 353.4084 | (18.5, 19.0] | normal | 7245.28 | 474.8178 | 33.40798 |  |  | 6.568772 | 0.8787792 | 0.2792381 | 0.07083468 | 91.61722 | 35.60542 | 0.607864 | 0.1824809 | 0.2096551 | 0 | 0 | 0.7903449 | 0 | 0.198449 | 0.1763531 | 0.6251979 |  |  | 510
2018-05-12 16:00 | 2.054324 | 3500 | 18.8356 | 17.31383 | 2018-05-10 | 1060.999 | 351.4857 | (18.5, 19.0] | normal | 7245.28 | 474.8178 | 33.40798 |  |  | 6.568772 | 0.8787792 | 0.2792381 | 0.07083468 | 91.61722 | 35.60542 | 0.607864 | 0.1824809 | 0.2096551 | 0 | 0 | 0.7903449 | 0 | 0.198449 | 0.1763531 | 0.6251979 |  |  | 510
2018-05-13 | 1.999894 | 3500 | 18.54508 | 16.937 | 2018-05-11 | 1064.22 | 351.3648 | (18.5, 19.0] | normal | 6528.52001 | 482.3377 | 35.18935 |  |  | 6.560833 | 0.8644311 | 0.2512353 | 0.05025366 | 80.22223 | 47.78631 | 0.5116467 | 0.2902303 | 0.198123 | 0 | 0 | 0.801877 | 0 | 0.3146942 | 0.09109273 | 0.5942131
2018-05-13 08:00 | 1.953422 | 3500 | 18.63917 | 17.48189 | 2018-05-11 | 1064.22 | 355.8035 | (18.5, 19.0] | normal | 6528.52001 | 482.3377 | 35.18935 |  |  | 6.560833 | 0.8644311 | 0.2512353 | 0.05025366 | 80.22223 | 47.78631 | 0.5116467 | 0.2902303 | 0.198123 | 0 | 0 | 0.801877 | 0 | 0.3146942 | 0.09109273 | 0.5942131
2018-05-13 16:00 | 1.942599 | 3500 | 18.87747 | 18.11659 | 2018-05-11 | 1064.22 | 356.3187 | (18.5, 19.0] | normal | 6528.52001 | 482.3377 | 35.18935 |  |  | 6.560833 | 0.8644311 | 0.2512353 | 0.05025366 | 80.22223 | 47.78631 | 0.5116467 | 0.2902303 | 0.198123 | 0 | 0 | 0.801877 | 0 | 0.3146942 | 0.09109273 | 0.5942131
2018-05-14 | 2.024395 | 3500 | 19.45901 | 18.47999 | 2018-05-11 | 1080.154 | 357.1838 | (19.0, 19.5] | normal | 6528.52001 | 482.3377 | 35.18935 |  |  | 6.560833 | 0.8644311 | 0.2512353 | 0.05025366 | 80.22223 | 47.78631 | 0.5116467 | 0.2902303 | 0.198123 | 0 | 0 | 0.801877 | 0 | 0.3146942 | 0.09109273 | 0.5942131 |  |  | 497 | 63.555 | 0.57
2018-05-14 08:00 | 1.948011 | 3465.82 | 19.65971 | 17.77792 | 2018-05-12 | 1080.154 | 364.1905 | (19.5, 20.0] | normal | 8247.53001 | 476.7174 | 37.43985 |  |  | 6.81057 | 0.9196477 | 0.2971665 | 0.05728823 | 70.12365 | 40.50491 | 0.4316032 | 0.3112653 | 0.2571315 | 0 | 0 | 0.7428685 | 0 | 0.1248409 | 0.09656096 | 0.7785982 |  |  | 497 | 63.555 | 0.57
2018-05-14 16:00 | 1.918118 | 3450 | 19.34099 | 17.57826 | 2018-05-12 | 1080.154 | 358.2547 | (19.0, 19.5] | normal | 8247.53001 | 476.7174 | 37.43985 |  |  | 6.81057 | 0.9196477 | 0.2971665 | 0.05728823 | 70.12365 | 40.50491 | 0.4316032 | 0.3112653 | 0.2571315 | 0 | 0 | 0.7428685 | 0 | 0.1248409 | 0.09656096 | 0.7785982 |  |  | 497 | 63.555 | 0.57
2018-05-15 | 1.927805 | 3450 | 19.27655 | 16.95207 | 2018-05-13 | 1079.028 | 355.1407 | (19.0, 19.5] | normal | 8044.34001 | 473.7411 | 37.99377 |  |  | 6.639131 | 1.020789 | 0.2903836 | 0.05576628 | 71.81762 | 32.2236 | 0.5071249 | 0.2775336 | 0.2153415 | 0 | 0 | 0.7846585 | 0 | 0.1123125 | 0.1201357 | 0.7675518 |  |  | 528 | 60.115 | 0.57
2018-05-15 08:00 | 1.782493 | 3450 | 18.8906 | 17.4632 | 2018-05-13 | 1079.028 | 362.2273 | (18.5, 19.0] | normal | 8044.34001 | 473.7411 | 37.99377 |  |  | 6.639131 | 1.020789 | 0.2903836 | 0.05576628 | 71.81762 | 32.2236 | 0.5071249 | 0.2775336 | 0.2153415 | 0 | 0 | 0.7846585 | 0 | 0.1123125 | 0.1201357 | 0.7675518 |  |  | 528 | 60.115 | 0.57
2018-05-15 16:00 | 1.815431 | 3450 | 19.1586 | 17.955 | 2018-05-13 | 1079.028 | 361.0576 | (19.0, 19.5] | normal | 8044.34001 | 473.7411 | 37.99377 |  |  | 6.639131 | 1.020789 | 0.2903836 | 0.05576628 | 71.81762 | 32.2236 | 0.5071249 | 0.2775336 | 0.2153415 | 0 | 0 | 0.7846585 | 0 | 0.1123125 | 0.1201357 | 0.7675518 |  |  | 528 | 60.115 | 0.57
2018-05-16 | 1.840618 | 3450 | 19.63191 | 17.86169 | 2018-05-14 | 1090.64 | 359.3586 | (19.5, 20.0] | normal | 7674 | 486.31 | 43.25651 |  |  | 6.304941 | 1.04305 | 0.2661047 | 0.07165682 | 71.73368 | 36.72581 | 0.423043 | 0.319158 | 0.2577991 | 0 | 0 | 0.7422009 | 0 | 0.2731665 | 0.01520388 | 0.7116296 |  |  | 507 | 61.04 | 0.56
2018-05-16 08:00 | 1.839972 | 3450 | 19.2881 | 17.32377 | 2018-05-14 | 1090.64 | 364.2191 | (19.0, 19.5] | normal | 7674 | 486.31 | 43.25651 |  |  | 6.304941 | 1.04305 | 0.2661047 | 0.07165682 | 71.73368 | 36.72581 | 0.423043 | 0.319158 | 0.2577991 | 0 | 0 | 0.7422009 | 0 | 0.2731665 | 0.01520388 | 0.7116296 |  |  | 507 | 61.04 | 0.56
2018-05-16 16:00 | 1.777004 | 3450 | 18.95569 |  | 2018-05-14 | 1090.64 | 370.7082 | (18.5, 19.0] | normal | 7674 | 486.31 | 43.25651 |  |  | 6.304941 | 1.04305 | 0.2661047 | 0.07165682 | 71.73368 | 36.72581 | 0.423043 | 0.319158 | 0.2577991 | 0 | 0 | 0.7422009 | 0 | 0.2731665 | 0.01520388 | 0.7116296 |  |  | 507 | 61.04 | 0.56
2018-05-17 | 2.535824 | 3154.151 | 19.55789 | 16.21364 | 2018-05-14 | 1078.517 | 360.673 | (19.5, 20.0] | normal | 7674 | 486.31 | 43.25651 |  |  | 6.304941 | 1.04305 | 0.2661047 | 0.07165682 | 71.73368 | 36.72581 | 0.423043 | 0.319158 | 0.2577991 | 0 | 0 | 0.7422009 | 0 | 0.2731665 | 0.01520388 | 0.7116296 |  |  | 527 | 60.90333 | 0.9
2018-05-17 08:00 | 2.026588 | 3350 | 18.86402 | 17.51003 | 2018-05-15 | 1078.517 | 355.5183 | (18.5, 19.0] | normal | 8832.46999 | 500.6535 | 42.45268 |  |  | 6.377946 | 0.7880346 | 0.2705787 | 0.06047184 | 71.52676 | 32.76568 | 0.4115266 | 0.300117 | 0.2883565 | 0 | 0 | 0.7116435 | 0 | 0.1337162 | 0.3260951 | 0.5401887 |  |  | 527 | 60.90333 | 0.9
2018-05-17 16:00 | 1.921501 | 3350 | 19.27654 | 17.85694 | 2018-05-15 | 1078.517 | 361.8167 | (19.0, 19.5] | normal | 8832.46999 | 500.6535 | 42.45268 |  |  | 6.377946 | 0.7880346 | 0.2705787 | 0.06047184 | 71.52676 | 32.76568 | 0.4115266 | 0.300117 | 0.2883565 | 0 | 0 | 0.7116435 | 0 | 0.1337162 | 0.3260951 | 0.5401887 |  |  | 527 | 60.90333 | 0.9
2018-05-18 | 1.875609 | 3350 | 19.50214 | 17.82949 | 2018-05-16 | 1040.721 | 359.1155 | (19.5, 20.0] | normal | 8716.68004 | 507.9256 | 24.8745 |  |  | 6.517214 | 1.112371 | 0.2614479 | 0.0669936 | 94.53703 | 34.63553 | 0.3777888 | 0.3215968 | 0.3006145 | 0 | 0 | 0.6993855 | 0 | 0.2212688 | 0.3424938 | 0.4362374 |  |  |  | 64.07 | 0.61
2018-05-18 08:00 | 1.823065 | 3350 | 19.89796 | 18.14524 | 2018-05-16 | 1040.721 | 332.5959 | (19.5, 20.0] | normal | 8716.68004 | 507.9256 | 24.8745 |  |  | 6.517214 | 1.112371 | 0.2614479 | 0.0669936 | 94.53703 | 34.63553 | 0.3777888 | 0.3215968 | 0.3006145 | 0 | 0 | 0.6993855 | 0 | 0.2212688 | 0.3424938 | 0.4362374 |  |  |  | 64.07 | 0.61
2018-05-18 16:00 | 1.775842 | 3350 | 19.78829 | 18.1211 | 2018-05-16 | 1040.721 | 347.2512 | (19.5, 20.0] | normal | 8716.68004 | 507.9256 | 24.8745 |  |  | 6.517214 | 1.112371 | 0.2614479 | 0.0669936 | 94.53703 | 34.63553 | 0.3777888 | 0.3215968 | 0.3006145 | 0 | 0 | 0.6993855 | 0 | 0.2212688 | 0.3424938 | 0.4362374 |  |  |  | 64.07 | 0.61
2018-05-19 | 1.82373 | 3381.267 | 19.35679 | 17.91252 | 2018-05-17 | 1046.227 | 349.7706 | (19.0, 19.5] | normal | 7804.69 | 498.0352 | 28.77274 |  |  | 6.386877 | 1.009745 | 0.2459277 | 0.06379953 | 97.41977 | 33.38718 | 0.4167693 | 0.2286362 | 0.3545945 | 0 | 0 | 0.6454055 | 0 | 0.2702681 | 0.4043245 | 0.3254075 |  |  | 516 | 64.68333
2018-05-19 08:00 | 1.760212 | 3450 | 19.56775 | 17.44453 | 2018-05-17 | 1046.227 | 346.4447 | (19.5, 20.0] | normal | 7804.69 | 498.0352 | 28.77274 |  |  | 6.386877 | 1.009745 | 0.2459277 | 0.06379953 | 97.41977 | 33.38718 | 0.4167693 | 0.2286362 | 0.3545945 | 0 | 0 | 0.6454055 | 0 | 0.2702681 | 0.4043245 | 0.3254075 |  |  | 516 | 64.68333
2018-05-19 16:00 | 1.799285 | 3450 | 19.58886 | 17.28686 | 2018-05-17 | 1046.227 | 349.2104 | (19.5, 20.0] | normal | 7804.69 | 498.0352 | 28.77274 |  |  | 6.386877 | 1.009745 | 0.2459277 | 0.06379953 | 97.41977 | 33.38718 | 0.4167693 | 0.2286362 | 0.3545945 | 0 | 0 | 0.6454055 | 0 | 0.2702681 | 0.4043245 | 0.3254075 |  |  | 516 | 64.68333
2018-05-20 | 1.879368 | 3450 | 19.28442 | 17.81615 | 2018-05-18 | 1091.011 | 359.141 | (19.0, 19.5] | normal | 7422.29999 | 489.3768 | 37.33425 |  |  | 5.83709 | 0.812128 | 0.2203307 | 0.042916 | 85.73858 | 35.41223 | 0.5586176 | 0.1409257 | 0.3004567 | 0 | 0 | 0.6995433 | 0 | 0.3238804 | 0.5590908 | 0.1170288 |  |  | 523 | 60.83
2018-05-20 08:00 | 1.879368 | 3450 | 19.26585 | 17.39356 | 2018-05-18 | 1091.011 | 365.9052 | (19.0, 19.5] | normal | 7422.29999 | 489.3768 | 37.33425 |  |  | 5.83709 | 0.812128 | 0.2203307 | 0.042916 | 85.73858 | 35.41223 | 0.5586176 | 0.1409257 | 0.3004567 | 0 | 0 | 0.6995433 | 0 | 0.3238804 | 0.5590908 | 0.1170288 |  |  | 523 | 60.83
2018-05-20 16:00 | 1.929743 | 3450 | 19.019 | 16.85166 | 2018-05-18 | 1091.011 | 365.2252 | (19.0, 19.5] | normal | 7422.29999 | 489.3768 | 37.33425 |  |  | 5.83709 | 0.812128 | 0.2203307 | 0.042916 | 85.73858 | 35.41223 | 0.5586176 | 0.1409257 | 0.3004567 | 0 | 0 | 0.6995433 | 0 | 0.3238804 | 0.5590908 | 0.1170288 |  |  | 523 | 60.83
2018-05-21 | 1.976243 | 3450 | 19.10847 | 17.13494 | 2018-05-19 | 1101.972 | 365.9718 | (19.0, 19.5] | normal | 8743.14002 | 489.1097 | 32.79256 |  |  | 6.015909 | 0.6343588 | 0.2513116 | 0.05231474 | 78.33229 | 34.36013 | 0.721618 | 0.278382 | 0 | 0 | 0 | 1 | 0 | 0.1847807 | 0.39025 | 0.4249693 |  |  | 524 | 61.85333 | 1.42
2018-05-21 08:00 | 1.957944 | 3450 | 19.57499 | 17.66392 | 2018-05-19 | 1101.972 | 367.6171 | (19.5, 20.0] | normal | 8743.14002 | 489.1097 | 32.79256 |  |  | 6.015909 | 0.6343588 | 0.2513116 | 0.05231474 | 78.33229 | 34.36013 | 0.721618 | 0.278382 | 0 | 0 | 0 | 1 | 0 | 0.1847807 | 0.39025 | 0.4249693 |  |  | 524 | 61.85333 | 1.42
2018-05-21 16:00 | 1.881521 | 3450 | 19.1948 | 17.57466 | 2018-05-19 | 1101.972 | 366.6315 | (19.0, 19.5] | normal | 8743.14002 | 489.1097 | 32.79256 |  |  | 6.015909 | 0.6343588 | 0.2513116 | 0.05231474 | 78.33229 | 34.36013 | 0.721618 | 0.278382 | 0 | 0 | 0 | 1 | 0 | 0.1847807 | 0.39025 | 0.4249693 |  |  | 524 | 61.85333 | 1.42
2018-05-22 | 1.973336 | 3450 | 19.00808 | 17.56899 | 2018-05-20 | 1099.181 | 370.4747 | (19.0, 19.5] | normal | 9899.00002 | 479.5704 | 34.17757 |  |  | 6.136615 | 0.5759109 | 0.2827692 | 0.09460507 | 90.8558 | 40.33837 | 0.6266963 | 0.3733037 | 0 | 0 | 0 | 1 | 0 | 0.2544023 | 0.1116949 | 0.6339028 |  |  | 497 | 63.075 | 0.64
2018-05-22 08:00 | 1.98593 | 3450 | 18.76738 | 17.23515 | 2018-05-20 | 1099.181 | 367.1549 | (18.5, 19.0] | normal | 9899.00002 | 479.5704 | 34.17757 |  |  | 6.136615 | 0.5759109 | 0.2827692 | 0.09460507 | 90.8558 | 40.33837 | 0.6266963 | 0.3733037 | 0 | 0 | 0 | 1 | 0 | 0.2544023 | 0.1116949 | 0.6339028 |  |  | 497 | 63.075 | 0.64
2018-05-22 16:00 | 1.991097 | 3450 | 18.59731 | 17.65523 | 2018-05-20 | 1099.181 | 359.7691 | (18.5, 19.0] | normal | 9899.00002 | 479.5704 | 34.17757 |  |  | 6.136615 | 0.5759109 | 0.2827692 | 0.09460507 | 90.8558 | 40.33837 | 0.6266963 | 0.3733037 | 0 | 0 | 0 | 1 | 0 | 0.2544023 | 0.1116949 | 0.6339028 |  |  | 497 | 63.075 | 0.64
2018-05-23 | 1.976233 | 3450 | 18.7021 | 18.05778 | 2018-05-21 | 1003.493 | 360.771 | (18.5, 19.0] | normal | 8700.73004 | 466.4248 | 35.47261 |  |  | 6.227106 | 0.4357349 | 0.2895307 | 0.08402844 | 89.59828 | 35.56053 | 0.7040712 | 0.2959288 | 0 | 0 | 0 | 1 | 0 | 0.224371 | 0.09322311 | 0.6824059 |  |  | 499 | 61.555 | 0.4
2018-05-23 08:00 | 1.918118 | 3450 | 18.60352 | 17.78726 | 2018-05-21 | 1003.493 | 342.4768 | (18.5, 19.0] | normal | 8700.73004 | 466.4248 | 35.47261 |  |  | 6.227106 | 0.4357349 | 0.2895307 | 0.08402844 | 89.59828 | 35.56053 | 0.7040712 | 0.2959288 | 0 | 0 | 0 | 1 | 0 | 0.224371 | 0.09322311 | 0.6824059 |  |  | 499 | 61.555 | 0.4
2018-05-23 16:00 | 1.695306 | 3450 | 18.7733 | 17.18607 | 2018-05-21 | 1003.493 | 359.5201 | (18.5, 19.0] | normal | 8700.73004 | 466.4248 | 35.47261 |  |  | 6.227106 | 0.4357349 | 0.2895307 | 0.08402844 | 89.59828 | 35.56053 | 0.7040712 | 0.2959288 | 0 | 0 | 0 | 1 | 0 | 0.224371 | 0.09322311 | 0.6824059 |  |  | 499 | 61.555 | 0.4
2018-05-24 | 1.71339 | 3450 | 18.73615 | 16.94045 | 2018-05-22 | 1043.118 | 355.9252 | (18.5, 19.0] | normal | 9674.68006 | 473.0545 | 33.52329 | 3.43 | 4.440892e-16 | 6.157294 | 0.7121873 | 0.2428666 | 0.06896903 | 108.7984 | 46.34504 | 0.7029516 | 0.2940205 | 0.003027968 | 0 | 0 | 0.996972 | 0 | 0.5505918 | 0.1401427 | 0.3092656 |  |  | 500 | 63.15 | 0.76
2018-05-24 08:00 | 1.598432 | 3071.55 | 19.01972 | 16.62506 | 2018-05-22 | 1043.118 | 336.7143 | (19.0, 19.5] | normal | 9674.68006 | 473.0545 | 33.52329 | 3.43 | 4.440892e-16 | 6.157294 | 0.7121873 | 0.2428666 | 0.06896903 | 108.7984 | 46.34504 | 0.7029516 | 0.2940205 | 0.003027968 | 0 | 0 | 0.996972 | 0 | 0.5505918 | 0.1401427 | 0.3092656 |  |  | 500 | 63.15 | 0.76
2018-05-24 16:00 | 1.770541 | 3450 | 19.00071 | 16.14595 | 2018-05-22 | 1043.118 | 342.6639 | (19.0, 19.5] | normal | 9674.68006 | 473.0545 | 33.52329 | 3.43 | 4.440892e-16 | 6.157294 | 0.7121873 | 0.2428666 | 0.06896903 | 108.7984 | 46.34504 | 0.7029516 | 0.2940205 | 0.003027968 | 0 | 0 | 0.996972 | 0 | 0.5505918 | 0.1401427 | 0.3092656 |  |  | 500 | 63.15 | 0.76
2018-05-25 | 1.626202 | 3493.278 | 18.78176 | 17.13982 | 2018-05-23 | 1054.941 | 344.9864 | (18.5, 19.0] | normal | 6327.50005 | 488.001 | 34.77106 | 3.43 | 4.440892e-16 | 6.380963 | 0.9935589 | 0.2860325 | 0.05481115 | 99.64817 | 39.48719 | 0.6102407 | 0.3723978 | 0.01736148 | 0 | 0 | 0.9826385 | 0 | 0.1885317 | 0.08795409 | 0.7235142 |  |  | 518 | 61.77 | 1.16
2018-05-25 08:00 | 1.610292 | 3500 | 19.04853 | 17.91474 | 2018-05-23 | 1054.941 | 351.266 | (19.0, 19.5] | normal | 6327.50005 | 488.001 | 34.77106 | 3.43 | 4.440892e-16 | 6.380963 | 0.9935589 | 0.2860325 | 0.05481115 | 99.64817 | 39.48719 | 0.6102407 | 0.3723978 | 0.01736148 | 0 | 0 | 0.9826385 | 0 | 0.1885317 | 0.08795409 | 0.7235142 |  |  | 518 | 61.77 | 1.16
2018-05-25 16:00 | 1.623342 | 3500 | 19.17112 | 17.26027 | 2018-05-24 | 1054.941 | 357.9827 | (19.0, 19.5] | normal | 6993.62004 | 501.4801 | 22.70085 | 3.43 | 0 | 6.592929 | 0.9244924 | 0.2557072 | 0.05363985 | 107.1681 | 44.30697 | 0.4069961 | 0.4666639 | 0.12634 | 0 | 0 | 0.87366 | 0 | 0.2105516 | 0.410128 | 0.3793204 |  |  | 518 | 61.77 | 1.16
2018-05-26 | 1.663448 | 3466.199 | 19.01713 | 16.8007 | 2018-05-24 | 1075.505 | 356.3445 | (19.0, 19.5] | normal | 6993.62004 | 501.4801 | 22.70085 | 3.43 | 0 | 6.592929 | 0.9244924 | 0.2557072 | 0.05363985 | 107.1681 | 44.30697 | 0.4069961 | 0.4666639 | 0.12634 | 0 | 0 | 0.87366 | 0 | 0.2105516 | 0.410128 | 0.3793204 |  |  | 508 | 62.74
2018-05-26 08:00 | 1.569369 | 3450 | 19.10715 | 17.65583 | 2018-05-24 | 1075.505 | 359.1168 | (19.0, 19.5] | normal | 6993.62004 | 501.4801 | 22.70085 | 3.43 | 0 | 6.592929 | 0.9244924 | 0.2557072 | 0.05363985 | 107.1681 | 44.30697 | 0.4069961 | 0.4666639 | 0.12634 | 0 | 0 | 0.87366 | 0 | 0.2105516 | 0.410128 | 0.3793204 |  |  | 508 | 62.74
2018-05-26 16:00 | 1.615869 | 3450 | 20.06697 | 17.74455 | 2018-05-25 | 1075.505 | 359.6018 | (20.0, 20.5] | normal | 7863.02007 | 494.3956 | 30.01523 | 3.43 | 4.440892e-16 | 6.411117 | 0.9573931 | 0.2407612 | 0.0583003 | 106.2007 | 44.41949 | 0.2062349 | 0.579265 | 0.2145001 | 0 | 0 | 0.7854999 | 0 | 0.3990907 | 0.3799148 | 0.2209945 |  |  | 508 | 62.74
2018-05-27 | 1.617806 | 3450 | 19.42245 | 16.41372 | 2018-05-25 | 1070.616 | 355.3492 | (19.0, 19.5] | normal | 7863.02007 | 494.3956 | 30.01523 | 3.43 | 4.440892e-16 | 6.411117 | 0.9573931 | 0.2407612 | 0.0583003 | 106.2007 | 44.41949 | 0.2062349 | 0.579265 | 0.2145001 | 0 | 0 | 0.7854999 | 0 | 0.3990907 | 0.3799148 | 0.2209945 |  |  | 507 | 62.845
2018-05-27 08:00 | 1.615223 | 3450 | 18.85145 | 16.47029 | 2018-05-25 | 1070.616 | 356.2543 | (18.5, 19.0] | normal | 7863.02007 | 494.3956 | 30.01523 | 3.43 | 4.440892e-16 | 6.411117 | 0.9573931 | 0.2407612 | 0.0583003 | 106.2007 | 44.41949 | 0.2062349 | 0.579265 | 0.2145001 | 0 | 0 | 0.7854999 | 0 | 0.3990907 | 0.3799148 | 0.2209945 |  |  | 507 | 62.845
2018-05-27 16:00 | 1.590036 | 3450 | 19.12163 | 17.31831 | 2018-05-26 | 1070.616 | 358.4662 | (19.0, 19.5] | normal | 7383.73004 | 495.3029 | 34.51565 |  |  | 7.02924 | 2.800217 | 0.2466484 | 0.07123798 | 102.3475 | 45.49367 | 0.2185787 | 0.5285026 | 0.2529187 | 0 | 0 | 0.7470813 | 0 | 0.4775084 | 0.273986 | 0.2485057 |  |  | 507 | 62.845
2018-05-28 | 1.529328 | 3450 | 19.72376 | 17.86612 | 2018-05-26 | 1061.351 | 356.5355 | (19.5, 20.0] | normal | 7383.73004 | 495.3029 | 34.51565 |  |  | 7.02924 | 2.800217 | 0.2466484 | 0.07123798 | 102.3475 | 45.49367 | 0.2185787 | 0.5285026 | 0.2529187 | 0 | 0 | 0.7470813 | 0 | 0.4775084 | 0.273986 | 0.2485057 |  |  | 495 | 63.22 | 0.3
2018-05-28 08:00 | 1.540307 | 3450 | 19.60583 | 17.26495 | 2018-05-26 | 1061.351 | 356.4278 | (19.5, 20.0] | normal | 7383.73004 | 495.3029 | 34.51565 |  |  | 7.02924 | 2.800217 | 0.2466484 | 0.07123798 | 102.3475 | 45.49367 | 0.2185787 | 0.5285026 | 0.2529187 | 0 | 0 | 0.7470813 | 0 | 0.4775084 | 0.273986 | 0.2485057 |  |  | 495 | 63.22 | 0.3
2018-05-28 16:00 | 1.41437 | 3450 | 19.44827 | 16.57976 | 2018-05-27 | 1061.351 | 347.7717 | (19.0, 19.5] | normal | 7158.48007 | 502.0796 | 23.41292 |  |  | 6.534125 | 0.7908146 | 0.2316123 | 0.04208297 | 101.3943 | 49.70052 | 0.1815029 | 0.5309828 | 0.2875143 | 0 | 0 | 0.7124857 | 0 | 0.4462869 | 0.3371417 | 0.2165714 |  |  | 495 | 63.22 | 0.3
2018-05-29 | 1.433745 | 3450 | 19.59996 | 17.01283 | 2018-05-27 | 1065.874 | 354.7949 | (19.5, 20.0] | normal | 7158.48007 | 502.0796 | 23.41292 |  |  | 6.534125 | 0.7908146 | 0.2316123 | 0.04208297 | 101.3943 | 49.70052 | 0.1815029 | 0.5309828 | 0.2875143 | 0 | 0 | 0.7124857 | 0 | 0.4462869 | 0.3371417 | 0.2165714 |  |  | 514 | 61.64 | 0.51
2018-05-29 08:00 | 1.404682 | 3449.991 | 19.83153 | 17.06555 | 2018-05-27 | 1065.874 | 354.4446 | (19.5, 20.0] | normal | 7158.48007 | 502.0796 | 23.41292 |  |  | 6.534125 | 0.7908146 | 0.2316123 | 0.04208297 | 101.3943 | 49.70052 | 0.1815029 | 0.5309828 | 0.2875143 | 0 | 0 | 0.7124857 | 0 | 0.4462869 | 0.3371417 | 0.2165714 |  |  | 514 | 61.64 | 0.51
2018-05-29 16:00 | 1.461254 | 3262.602 | 19.89618 | 16.64101 | 2018-05-28 | 1065.874 | 356.5128 | (19.5, 20.0] | normal | 7484.73 | 504.8958 | 11.91961 |  |  | 6.492887 | 0.7268716 | 0.2285166 | 0.03018765 | 106.6557 | 49.45291 | 0.158971 | 0.4850334 | 0.3559956 | 0 | 0 | 0.6440044 | 0 | 0.3912474 | 0.4623459 | 0.1464068 |  |  | 514 | 61.64 | 0.51
2018-05-30 | 1.482182 | 3450 | 19.70232 | 18.10012 | 2018-05-28 | 1085.122 | 360.8424 | (19.5, 20.0] | normal | 7484.73 | 504.8958 | 11.91961 |  |  | 6.492887 | 0.7268716 | 0.2285166 | 0.03018765 | 106.6557 | 49.45291 | 0.158971 | 0.4850334 | 0.3559956 | 0 | 0 | 0.6440044 | 0 | 0.3912474 | 0.4623459 | 0.1464068 |  |  | 509 | 63.02333 | 0.75
2018-05-30 08:00 | 1.472494 | 3450 | 20.30827 | 18.30152 | 2018-05-28 | 1085.122 | 363.4162 | (20.0, 20.5] | normal | 7484.73 | 504.8958 | 11.91961 |  |  | 6.492887 | 0.7268716 | 0.2285166 | 0.03018765 | 106.6557 | 49.45291 | 0.158971 | 0.4850334 | 0.3559956 | 0 | 0 | 0.6440044 | 0 | 0.3912474 | 0.4623459 | 0.1464068 |  |  | 509 | 63.02333 | 0.75
2018-05-30 16:00 | 1.403714 | 3450 | 20.17604 | 18.06973 | 2018-05-29 | 1085.122 | 360.6658 | (20.0, 20.5] | normal | 7082.00009 | 499.0148 | 10.15514 |  |  | 6.70802 | 1.569285 | 0.2409593 | 0.07169483 | 121.782 | 39.63056 | 0.3368668 | 0.3627808 | 0.3003524 | 0 | 0 | 0.6996476 | 0 | 0.3903239 | 0.3561706 | 0.2535054 |  |  | 509 | 63.02333 | 0.75
2018-05-31 | 1.200923 | 3450 | 19.75742 | 17.11402 | 2018-05-29 | 1069.231 | 358.0764 | (19.5, 20.0] | normal | 7082.00009 | 499.0148 | 10.15514 |  |  | 6.70802 | 1.569285 | 0.2409593 | 0.07169483 | 121.782 | 39.63056 | 0.3368668 | 0.3627808 | 0.3003524 | 0 | 0 | 0.6996476 | 0 | 0.3903239 | 0.3561706 | 0.2535054 |  |  | 505 | 63.355 | 1.21
2018-05-31 08:00 | 1.163464 | 3450 | 19.41035 | 16.62292 | 2018-05-30 | 1069.231 | 355.7894 | (19.0, 19.5] | normal | 4895.00007 | 492.3413 | 7.026404 |  |  | 7.058151 | 2.007641 | 0.2697308 | 0.08737276 | 147.1176 | 27.26192 | 0.5694187 | 0.1494605 | 0.2675175 | 0.0136033 | 0 | 0.7188792 | 0.0136033 | 0.2762207 | 0.3001263 | 0.423653 |  |  | 505 | 63.355 | 1.21
2018-05-31 16:00 | 1.152808 | 3450 | 19.34023 | 16.92547 | 2018-05-30 | 1069.231 | 355.1742 | (19.0, 19.5] | normal | 4895.00007 | 492.3413 | 7.026404 |  |  | 7.058151 | 2.007641 | 0.2697308 | 0.08737276 | 147.1176 | 27.26192 | 0.5694187 | 0.1494605 | 0.2675175 | 0.0136033 | 0 | 0.7188792 | 0.0136033 | 0.2762207 | 0.3001263 | 0.423653 |  |  | 505 | 63.355 | 1.21
2018-06-01 | 1.191558 | 3450 | 19.24392 | 17.10584 | 2018-05-30 | 1057.297 | 359.7956 | (19.0, 19.5] | normal | 4895.00007 | 492.3413 | 7.026404 |  |  | 7.058151 | 2.007641 | 0.2697308 | 0.08737276 | 147.1176 | 27.26192 | 0.5694187 | 0.1494605 | 0.2675175 | 0.0136033 | 0 | 0.7188792 | 0.0136033 | 0.2762207 | 0.3001263 | 0.423653 |  |  | 511 | 65.22 | 0.68
2018-06-01 08:00 | 1.161204 | 3450 | 19.56342 | 17.23004 | 2018-05-31 | 1057.297 | 355.6157 | (19.5, 20.0] | normal | 7514.3401 | 490.8331 | 14.14715 |  |  | 6.896386 | 1.89253 | 0.2511929 | 0.08990313 | 146.6096 | 41.35646 | 0.375888 | 0.193804 | 0.2708937 | 0.1594143 | 0 | 0.569692 | 0.1594143 | 0.4154314 | 0.18847 | 0.3960986 |  |  | 511 | 65.22 | 0.68
2018-06-01 16:00 | 1.216745 | 3450 | 19.80689 | 17.4069 | 2018-05-31 | 1057.297 | 342.5881 | (19.5, 20.0] | normal | 7514.3401 | 490.8331 | 14.14715 |  |  | 6.896386 | 1.89253 | 0.2511929 | 0.08990313 | 146.6096 | 41.35646 | 0.375888 | 0.193804 | 0.2708937 | 0.1594143 | 0 | 0.569692 | 0.1594143 | 0.4154314 | 0.18847 | 0.3960986 |  |  | 511 | 65.22 | 0.68
2018-06-02 | 1.2161 | 3450 | 19.69757 | 16.86149 | 2018-05-31 | 1028.422 | 331.4772 | (19.5, 20.0] | normal | 7514.3401 | 490.8331 | 14.14715 |  |  | 6.896386 | 1.89253 | 0.2511929 | 0.08990313 | 146.6096 | 41.35646 | 0.375888 | 0.193804 | 0.2708937 | 0.1594143 | 0 | 0.569692 | 0.1594143 | 0.4154314 | 0.18847 | 0.3960986 |  |  | 500 | 62.84334
2018-06-02 08:00 | 1.25937 | 3450 | 19.48058 | 15.93743 | 2018-06-01 | 1028.422 | 342.8928 | (19.0, 19.5] | normal | 9864.10004 | 484.8928 | 34.96503 |  |  | 5.893554 | 1.09902 | 0.2446982 | 0.07027711 | 88.80345 | 29.59565 | 0.06730561 | 0.8558764 | 0.04934562 | 0.02747235 | 0 | 0.923182 | 0.02747235 | 0.4115742 | 0.2072885 | 0.3811373 |  |  | 500 | 62.84334
2018-06-02 16:00 | 1.320078 | 3450 | 19.1574 | 16.17753 | 2018-06-01 | 1028.422 | 354.3495 | (19.0, 19.5] | normal | 9864.10004 | 484.8928 | 34.96503 |  |  | 5.893554 | 1.09902 | 0.2446982 | 0.07027711 | 88.80345 | 29.59565 | 0.06730561 | 0.8558764 | 0.04934562 | 0.02747235 | 0 | 0.923182 | 0.02747235 | 0.4115742 | 0.2072885 | 0.3811373 |  |  | 500 | 62.84334
2018-06-03 | 1.368516 | 3450 | 19.38989 | 17.2597 | 2018-06-01 | 1095.117 | 358.4851 | (19.0, 19.5] | normal | 9864.10004 | 484.8928 | 34.96503 |  |  | 5.893554 | 1.09902 | 0.2446982 | 0.07027711 | 88.80345 | 29.59565 | 0.06730561 | 0.8558764 | 0.04934562 | 0.02747235 | 0 | 0.923182 | 0.02747235 | 0.4115742 | 0.2072885 | 0.3811373 |  |  | 502 | 64.555 | 0.34
2018-06-03 08:00 | 1.360878 | 3450 | 19.63056 | 17.61269 | 2018-06-01 | 1095.117 | 367.8122 | (19.5, 20.0] | normal | 9864.10004 | 484.8928 | 34.96503 |  |  | 5.893554 | 1.09902 | 0.2446982 | 0.07027711 | 88.80345 | 29.59565 | 0.06730561 | 0.8558764 | 0.04934562 | 0.02747235 | 0 | 0.923182 | 0.02747235 | 0.4115742 | 0.2072885 | 0.3811373 |  |  | 502 | 64.555 | 0.34
2018-06-03 16:00 | 1.392411 | 3450 | 19.76095 | 17.095 | 2018-06-02 | 1095.117 | 367.9236 | (19.5, 20.0] | normal | 11162.94005 | 506.2263 | 20.45883 |  |  | 6.168775 | 1.201398 | 0.2123949 | 0.05626978 | 94.29117 | 33.66646 | 0.1222377 | 0.4724385 | 0.2976148 | 0.1077091 | 0 | 0.5946762 | 0.1077091 | 0.5122748 | 0.3474944 | 0.1402308 |  |  | 502 | 64.555 | 0.34
2018-06-04 | 1.433422 | 3450 | 19.38932 | 16.18862 | 2018-06-02 | 1094.892 | 362.9021 | (19.0, 19.5] | normal | 11162.94005 | 506.2263 | 20.45883 |  |  | 6.168775 | 1.201398 | 0.2123949 | 0.05626978 | 94.29117 | 33.66646 | 0.1222377 | 0.4724385 | 0.2976148 | 0.1077091 | 0 | 0.5946762 | 0.1077091 | 0.5122748 | 0.3474944 | 0.1402308 |  |  | 508 | 64.84 | 0.49
2018-06-04 08:00 | 1.491869 | 3450 | 19.24226 | 17.04644 | 2018-06-02 | 1094.892 | 372.6767 | (19.0, 19.5] | normal | 11162.94005 | 506.2263 | 20.45883 |  |  | 6.168775 | 1.201398 | 0.2123949 | 0.05626978 | 94.29117 | 33.66646 | 0.1222377 | 0.4724385 | 0.2976148 | 0.1077091 | 0 | 0.5946762 | 0.1077091 | 0.5122748 | 0.3474944 | 0.1402308 |  |  | 508 | 64.84 | 0.49
2018-06-04 16:00 | 1.481536 | 3450 | 19.76951 | 17.18426 | 2018-06-03 | 1094.892 | 359.518 | (19.5, 20.0] | normal | 11016.59005 | 490.808 | 33.89465 | 5.079747 | 1.009807 | 6.197799 | 1.187403 | 0.2277376 | 0.06044717 | 99.7249 | 44.91984 | 0.1561664 | 0.4114439 | 0.3336263 | 0.09876345 | 0 | 0.5676102 | 0.09876345 | 0.3637942 | 0.3571255 | 0.2790802 |  |  | 508 | 64.84 | 0.49
2018-06-05 | 1.564848 | 3440.502 | 20.13296 | 16.73934 | 2018-06-03 | 395.2389 | 370.6249 | (20.0, 20.5] | baixo | 11016.59005 | 490.808 | 33.89465 | 5.079747 | 1.009807 | 6.197799 | 1.187403 | 0.2277376 | 0.06044717 | 99.7249 | 44.91984 | 0.1561664 | 0.4114439 | 0.3336263 | 0.09876345 | 0 | 0.5676102 | 0.09876345 | 0.3637942 | 0.3571255 | 0.2790802
2018-06-08 | 2.677222 | 3214.326 | 19.98316 | 14.78597 | 2018-06-05 | 1096.305 | 338.9362 | (19.5, 20.0] | normal | 7949.09 | 499.0911 | 33.43641 |  |  | 6.45685 | 1.069734 | 0.2039681 | 0.0440757 | 109.5402 | 62.22116 | 0.3491015 | 0.1730009 | 0.3395269 | 0.1383706 | 0 | 0.5221025 | 0.1383706 | 0.6066419 | 0.3304257 | 0.06293246 |  |  |  | 63.22 | 0.38
2018-06-08 08:00 | 2.549101 | 3450.904 | 20.04072 | 15.68514 | 2018-06-05 | 1096.305 | 371.9902 | (20.0, 20.5] | normal | 7949.09 | 499.0911 | 33.43641 |  |  | 6.45685 | 1.069734 | 0.2039681 | 0.0440757 | 109.5402 | 62.22116 | 0.3491015 | 0.1730009 | 0.3395269 | 0.1383706 | 0 | 0.5221025 | 0.1383706 | 0.6066419 | 0.3304257 | 0.06293246 |  |  |  | 63.22 | 0.38
2018-06-08 16:00 | 2.325835 | 3500 | 19.46284 | 15.88455 | 2018-06-06 | 1096.305 | 385.4847 | (19.0, 19.5] | normal | 5455.8 | 501.7559 | 22.8084 |  |  | 5.931566 | 0.9086731 | 0.2016577 | 0.03744437 | 89.66195 | 46.3535 | 0.1537251 | 0.4019704 | 0.2296785 | 0.214626 | 0 | 0.5556954 | 0.214626 | 0.4047891 | 0.558552 | 0.03665889 |  |  |  | 63.22 | 0.38
2018-06-09 | 2.301326 | 3500 | 19.22823 | 16.08801 | 2018-06-06 | 1140.798 | 388.4254 | (19.0, 19.5] | normal | 5455.8 | 501.7559 | 22.8084 |  |  | 5.931566 | 0.9086731 | 0.2016577 | 0.03744437 | 89.66195 | 46.3535 | 0.1537251 | 0.4019704 | 0.2296785 | 0.214626 | 0 | 0.5556954 | 0.214626 | 0.4047891 | 0.558552 | 0.03665889 |  |  |  | 64.01
2018-06-09 08:00 | 2.339523 | 3328.81 | 19.50219 | 16.81279 | 2018-06-06 | 1140.798 | 377.6289 | (19.5, 20.0] | normal | 5455.8 | 501.7559 | 22.8084 |  |  | 5.931566 | 0.9086731 | 0.2016577 | 0.03744437 | 89.66195 | 46.3535 | 0.1537251 | 0.4019704 | 0.2296785 | 0.214626 | 0 | 0.5556954 | 0.214626 | 0.4047891 | 0.558552 | 0.03665889 |  |  |  | 64.01
2018-06-10 | 2.377719 | 3500 | 19.50778 | 15.80517 | 2018-06-07 | 1140.359 | 375.273 | (19.5, 20.0] | normal | 3509.09 | 500.9831 | 25.58735 |  |  | 5.904212 | 1.3375 | 0.2183633 | 0.0662773 | 93.09998 | 34.54104 | 0.07364017 | 0.5925525 | 0.1614892 | 0.1723182 | 0 | 0.6661927 | 0.1723182 | 0.4622082 | 0.284313 | 0.2534788 |  |  |  | 63.56333
2018-06-10 08:00 | 2.261857 | 3500 | 19.29309 | 16.3747 | 2018-06-08 | 1140.359 | 382.2748 | (19.0, 19.5] | normal | 7599.30999 | 484.2564 | 36.23908 |  |  | 6.113092 | 1.395098 | 0.2575893 | 0.07605205 | 106.2444 | 31.12245 | 0.3012113 | 0.5500776 | 0.1432341 | 0.005477118 | 0 | 0.8512888 | 0.005477118 | 0.3540982 | 0.2573152 | 0.3885867 |  |  |  | 63.56333
2018-06-10 16:00 | 2.318515 | 3500 | 19.14346 | 16.80371 | 2018-06-08 | 1140.359 | 381.6516 | (19.0, 19.5] | normal | 7599.30999 | 484.2564 | 36.23908 |  |  | 6.113092 | 1.395098 | 0.2575893 | 0.07605205 | 106.2444 | 31.12245 | 0.3012113 | 0.5500776 | 0.1432341 | 0.005477118 | 0 | 0.8512888 | 0.005477118 | 0.3540982 | 0.2573152 | 0.3885867 |  |  |  | 63.56333
2018-06-11 | 2.293687 | 3500 | 19.33865 | 17.06207 | 2018-06-08 | 1114.535 | 382.8549 | (19.0, 19.5] | normal | 7599.30999 | 484.2564 | 36.23908 |  |  | 6.113092 | 1.395098 | 0.2575893 | 0.07605205 | 106.2444 | 31.12245 | 0.3012113 | 0.5500776 | 0.1432341 | 0.005477118 | 0 | 0.8512888 | 0.005477118 | 0.3540982 | 0.2573152 | 0.3885867 |  |  | 495 | 61.57 | 0.89
2018-06-11 08:00 | 2.288912 | 3500 | 19.41409 | 16.71522 | 2018-06-09 | 1114.535 | 369.1498 | (19.0, 19.5] | normal | 8306.11 | 471.4069 | 37.45938 |  |  | 5.831826 | 0.3618409 | 0.2658203 | 0.05972636 | 90.09413 | 34.04232 | 0.2983551 | 0.7016449 | 0 | 0 | 0 | 1 | 0 | 0.3407022 | 0.1066251 | 0.5526727 |  |  | 495 | 61.57 | 0.89
2018-06-11 16:00 | 2.272679 | 3500 | 19.34367 | 17.30074 | 2018-06-09 | 1114.535 | 365.6687 | (19.0, 19.5] | normal | 8306.11 | 471.4069 | 37.45938 |  |  | 5.831826 | 0.3618409 | 0.2658203 | 0.05972636 | 90.09413 | 34.04232 | 0.2983551 | 0.7016449 | 0 | 0 | 0 | 1 | 0 | 0.3407022 | 0.1066251 | 0.5526727 |  |  | 495 | 61.57 | 0.89
2018-06-12 | 2.152361 | 3500 | 19.71631 | 17.50203 | 2018-06-09 | 1112.972 | 367.4331 | (19.5, 20.0] | normal | 8306.11 | 471.4069 | 37.45938 |  |  | 5.831826 | 0.3618409 | 0.2658203 | 0.05972636 | 90.09413 | 34.04232 | 0.2983551 | 0.7016449 | 0 | 0 | 0 | 1 | 0 | 0.3407022 | 0.1066251 | 0.5526727 |  |  | 516 | 58.955 | 0.48
2018-06-12 08:00 | 2.159045 | 3490.387 | 20.36351 | 18.55512 | 2018-06-10 | 1112.972 | 369.9325 | (20.0, 20.5] | normal | 6898.62001 | 489.5564 | 29.89702 |  |  | 7.002225 | 1.675971 | 0.2986496 | 0.06289626 | 56.28201 | 34.97533 | 0.6711189 | 0.3111028 | 0 | 0.01777828 | 0 | 0.9822217 | 0.01777828 | 0.1235517 | 0.04862671 | 0.8278216 |  |  | 516 | 58.955 | 0.48
2018-06-12 16:00 | 2.124461 | 3450.146 | 20.96697 | 17.25684 | 2018-06-10 | 1112.972 | 374.883 | (20.5, inf] | normal | 6898.62001 | 489.5564 | 29.89702 |  |  | 7.002225 | 1.675971 | 0.2986496 | 0.06289626 | 56.28201 | 34.97533 | 0.6711189 | 0.3111028 | 0 | 0.01777828 | 0 | 0.9822217 | 0.01777828 | 0.1235517 | 0.04862671 | 0.8278216 |  |  | 516 | 58.955 | 0.48
2018-06-13 | 2.122523 | 3450 | 20.47916 | 16.25807 | 2018-06-10 | 1137.89 | 377.0602 | (20.0, 20.5] | normal | 6898.62001 | 489.5564 | 29.89702 |  |  | 7.002225 | 1.675971 | 0.2986496 | 0.06289626 | 56.28201 | 34.97533 | 0.6711189 | 0.3111028 | 0 | 0.01777828 | 0 | 0.9822217 | 0.01777828 | 0.1235517 | 0.04862671 | 0.8278216 |  |  | 498 | 57.98 | 0.56
2018-06-13 08:00 | 2.103148 | 3450 | 20.08577 | 16.67676 | 2018-06-11 | 1137.89 | 377.7946 | (20.0, 20.5] | normal | 8062.88001 | 475.7562 | 35.35093 |  |  | 6.811844 | 1.559955 | 0.2876551 | 0.07489249 | 46.87412 | 25.67513 | 0.7138706 | 0.2770028 | 0 | 0.009126683 | 0 | 0.9908733 | 0.009126683 | 0.2707074 | 0.00608578 | 0.7232068 |  |  | 498 | 57.98 | 0.56
2018-06-13 16:00 | 1.876462 | 3450 | 19.7675 | 17.33759 | 2018-06-11 | 1137.89 | 381.2637 | (19.5, 20.0] | normal | 8062.88001 | 475.7562 | 35.35093 |  |  | 6.811844 | 1.559955 | 0.2876551 | 0.07489249 | 46.87412 | 25.67513 | 0.7138706 | 0.2770028 | 0 | 0.009126683 | 0 | 0.9908733 | 0.009126683 | 0.2707074 | 0.00608578 | 0.7232068 |  |  | 498 | 57.98 | 0.56
2018-06-14 | 1.843524 | 3450 | 19.36 | 18.12969 | 2018-06-12 | 1128.016 | 383.39 | (19.0, 19.5] | normal | 8027.52 | 488.2411 | 33.12661 |  |  | 7.105239 | 1.918287 | 0.2875443 | 0.07591 | 45.36489 | 17.96002 | 0.6584873 | 0.3415127 | 0 | 0 | 0 | 1 | 0 | 0.2091543 | 0.1320159 | 0.6588299 |  |  | 502 | 57.59 | 0.75
2018-06-14 08:00 | 1.512213 | 3450 | 19.5664 | 18.04598 | 2018-06-12 | 1128.016 | 376.2625 | (19.5, 20.0] | normal | 8027.52 | 488.2411 | 33.12661 |  |  | 7.105239 | 1.918287 | 0.2875443 | 0.07591 | 45.36489 | 17.96002 | 0.6584873 | 0.3415127 | 0 | 0 | 0 | 1 | 0 | 0.2091543 | 0.1320159 | 0.6588299 |  |  | 502 | 57.59 | 0.75
2018-06-14 16:00 | 1.347526 | 3450 | 19.73343 | 17.43228 | 2018-06-13 | 1128.016 | 368.3302 | (19.5, 20.0] | normal | 5626.29 | 493.126 | 31.70763 |  |  | 6.208638 | 1.049393 | 0.2777205 | 0.07177455 | 53.92525 | 21.45975 | 0.511257 | 0.4569974 | 0 | 0.03174561 | 0 | 0.9682544 | 0.03174561 | 0.2505345 | 0.1844199 | 0.5650455 |  |  | 502 | 57.59 | 0.75
2018-06-15 | 1.184777 | 3450.202 | 18.88473 | 17.01974 | 2018-06-13 | 1105.1 | 367.7262 | (18.5, 19.0] | normal | 5626.29 | 493.126 | 31.70763 |  |  | 6.208638 | 1.049393 | 0.2777205 | 0.07177455 | 53.92525 | 21.45975 | 0.511257 | 0.4569974 | 0 | 0.03174561 | 0 | 0.9682544 | 0.03174561 | 0.2505345 | 0.1844199 | 0.5650455 |  |  | 515 | 58.535 | 0.46
2018-06-15 08:00 | 1.022996 | 3450 | 18.59217 | 17.37408 | 2018-06-14 | 1105.1 | 370.0369 | (18.5, 19.0] | normal | 4103.96 | 516.7134 | 34.522 |  |  | 6.289487 | 0.9745743 | 0.2552491 | 0.1042447 | 54.39355 | 18.66842 | 0.4891885 | 0.279703 | 0 | 0.2311085 | 0 | 0.7688915 | 0.2311085 | 0.4425043 | 0.03943752 | 0.5180582 |  |  | 515 | 58.535 | 0.46
2018-06-15 16:00 | 0.9852151 | 3450.149 | 18.80715 | 17.88856 | 2018-06-14 | 1105.1 | 366.6803 | (18.5, 19.0] | normal | 4103.96 | 516.7134 | 34.522 |  |  | 6.289487 | 0.9745743 | 0.2552491 | 0.1042447 | 54.39355 | 18.66842 | 0.4891885 | 0.279703 | 0 | 0.2311085 | 0 | 0.7688915 | 0.2311085 | 0.4425043 | 0.03943752 | 0.5180582 |  |  | 515 | 58.535 | 0.46
2018-06-16 | 0.9222466 | 3401.139 | 18.77004 | 18.00901 | 2018-06-15 | 1090.623 | 367.426 | (18.5, 19.0] | normal | 6888.26 | 484.1196 | 36.31875 |  |  | 6.44641 | 1.513909 | 0.2876668 | 0.1108019 | 80.49066 | 38.28962 | 0.6538705 | 0.2965974 | 0 | 0.0495321 | 0 | 0.9504679 | 0.0495321 | 0.4279992 | 0.02727394 | 0.5447268 |  |  | 521 | 59.88333
2018-06-16 08:00 | 0.9266308 | 3257.931 | 18.58749 | 17.5645 | 2018-06-15 | 1090.623 | 365.3199 | (18.5, 19.0] | normal | 6888.26 | 484.1196 | 36.31875 |  |  | 6.44641 | 1.513909 | 0.2876668 | 0.1108019 | 80.49066 | 38.28962 | 0.6538705 | 0.2965974 | 0 | 0.0495321 | 0 | 0.9504679 | 0.0495321 | 0.4279992 | 0.02727394 | 0.5447268 |  |  | 521 | 59.88333
2018-06-16 16:00 | 0.9323469 | 3449.36 | 18.70525 | 17.41121 | 2018-06-15 | 1090.623 | 357.1167 | (18.5, 19.0] | normal | 6888.26 | 484.1196 | 36.31875 |  |  | 6.44641 | 1.513909 | 0.2876668 | 0.1108019 | 80.49066 | 38.28962 | 0.6538705 | 0.2965974 | 0 | 0.0495321 | 0 | 0.9504679 | 0.0495321 | 0.4279992 | 0.02727394 | 0.5447268 |  |  | 521 | 59.88333
2018-06-17 | 1.075308 | 3449.861 | 18.88229 | 17.34224 | 2018-06-15 | 1075.243 | 358.674 | (18.5, 19.0] | normal | 6888.26 | 484.1196 | 36.31875 |  |  | 6.44641 | 1.513909 | 0.2876668 | 0.1108019 | 80.49066 | 38.28962 | 0.6538705 | 0.2965974 | 0 | 0.0495321 | 0 | 0.9504679 | 0.0495321 | 0.4279992 | 0.02727394 | 0.5447268 |  |  | 494 | 60.22
2018-06-17 08:00 | 1.065621 | 3449.929 | 19.28534 | 17.20975 | 2018-06-16 | 1075.243 | 358.8513 | (19.0, 19.5] | normal | 8101.79002 | 496.8424 | 37.01527 |  |  | 6.8499 | 1.568594 | 0.2865464 | 0.1020752 | 98.90223 | 57.67805 | 0.7955253 | 0.1741985 | 0 | 0.03027617 | 0 | 0.9697238 | 0.03027617 | 0.3580122 | 0.03703242 | 0.6049554 |  |  | 494 | 60.22
2018-06-17 16:00 | 1.104694 | 3449.928 | 19.13198 | 17.68808 | 2018-06-16 | 1075.243 | 357.3524 | (19.0, 19.5] | normal | 8101.79002 | 496.8424 | 37.01527 |  |  | 6.8499 | 1.568594 | 0.2865464 | 0.1020752 | 98.90223 | 57.67805 | 0.7955253 | 0.1741985 | 0 | 0.03027617 | 0 | 0.9697238 | 0.03027617 | 0.3580122 | 0.03703242 | 0.6049554 |  |  | 494 | 60.22
2018-06-18 | 1.133433 | 3450 | 18.83883 | 17.84833 | 2018-06-16 | 865.3359 | 339.0566 | (18.5, 19.0] | baixo | 8101.79002 | 496.8424 | 37.01527 |  |  | 6.8499 | 1.568594 | 0.2865464 | 0.1020752 | 98.90223 | 57.67805 | 0.7955253 | 0.1741985 | 0 | 0.03027617 | 0 | 0.9697238 | 0.03027617 | 0.3580122 | 0.03703242 | 0.6049554 |  |  | 492 | 60.78 | 0.47
2018-06-18 08:00 | 1.026871 | 3450 | 18.53369 | 17.51942 | 2018-06-17 | 865.3359 | 253.8786 | (18.5, 19.0] | baixo | 8390.09 | 484.6614 | 41.75186 |  |  | 6.457613 | 0.8540424 | 0.315235 | 0.0592043 | 114.7758 | 60.11197 | 0.763228 | 0.2309248 | 0 | 0.005847164 | 0 | 0.9941528 | 0.005847164 | 0.0725053 | 0.07189158 | 0.8556031 |  |  | 492 | 60.78 | 0.47
2018-06-18 16:00 | 0.90933 | 3450 | 18.36372 | 17.51113 | 2018-06-17 | 865.3359 | 271.1502 | (-inf, 18.5] | baixo | 8390.09 | 484.6614 | 41.75186 |  |  | 6.457613 | 0.8540424 | 0.315235 | 0.0592043 | 114.7758 | 60.11197 | 0.763228 | 0.2309248 | 0 | 0.005847164 | 0 | 0.9941528 | 0.005847164 | 0.0725053 | 0.07189158 | 0.8556031 |  |  | 492 | 60.78 | 0.47
2018-06-19 | 0.9764963 | 3450 | 18.61784 | 17.45412 | 2018-06-18 | 1086.482 | 360.5157 | (18.5, 19.0] | normal | 7317.58 | 497.2718 | 32.52277 |  |  | 6.36033 | 0.9876637 | 0.2768727 | 0.06522533 | 90.91292 | 56.42201 | 0.6847772 | 0.3085187 | 0 | 0.00670416 | 0 | 0.9932958 | 0.00670416 | 0.001293828 | 0.5591044 | 0.4396018 |  |  | 500 | 59.43667 | 0.31
2018-06-19 08:00 | 1.084996 | 3450 | 18.56821 | 17.96784 | 2018-06-18 | 1086.482 | 363.8635 | (18.5, 19.0] | normal | 7317.58 | 497.2718 | 32.52277 |  |  | 6.36033 | 0.9876637 | 0.2768727 | 0.06522533 | 90.91292 | 56.42201 | 0.6847772 | 0.3085187 | 0 | 0.00670416 | 0 | 0.9932958 | 0.00670416 | 0.001293828 | 0.5591044 | 0.4396018 |  |  | 500 | 59.43667 | 0.31
2018-06-19 16:00 | 1.195433 | 3450 | 18.78922 | 18.02946 | 2018-06-18 | 1086.482 | 360.8945 | (18.5, 19.0] | normal | 7317.58 | 497.2718 | 32.52277 |  |  | 6.36033 | 0.9876637 | 0.2768727 | 0.06522533 | 90.91292 | 56.42201 | 0.6847772 | 0.3085187 | 0 | 0.00670416 | 0 | 0.9932958 | 0.00670416 | 0.001293828 | 0.5591044 | 0.4396018 |  |  | 500 | 59.43667 | 0.31
2018-06-20 | 1.284881 | 3450 | 18.84266 | 17.59017 | 2018-06-18 | 803.1093 | 347.5592 | (18.5, 19.0] | baixo | 7317.58 | 497.2718 | 32.52277 |  |  | 6.36033 | 0.9876637 | 0.2768727 | 0.06522533 | 90.91292 | 56.42201 | 0.6847772 | 0.3085187 | 0 | 0.00670416 | 0 | 0.9932958 | 0.00670416 | 0.001293828 | 0.5591044 | 0.4396018 |  |  | 487 | 58.525 | 0.63
2018-06-20 08:00 | 1.376912 | 3450 | 19.14017 |  | 2018-06-18 | 803.1093 | 228.4643 | (19.0, 19.5] | baixo | 7317.58 | 497.2718 | 32.52277 |  |  | 6.36033 | 0.9876637 | 0.2768727 | 0.06522533 | 90.91292 | 56.42201 | 0.6847772 | 0.3085187 | 0 | 0.00670416 | 0 | 0.9932958 | 0.00670416 | 0.001293828 | 0.5591044 | 0.4396018 |  |  | 487 | 58.525 | 0.63
2018-06-20 16:00 | 1.660586 | 3443.487 | 19.82838 | 14.98429 | 2018-06-19 | 803.1093 | 261.0717 | (19.5, 20.0] | baixo | 9222.24 | 512.391 | 41.27236 |  |  | 6.938381 | 2.192846 | 0.2860011 | 0.07508234 | 94.16599 | 55.70791 | 0.6042111 | 0.3957889 | 0 | 0 | 0 | 1 | 0 | 0.05765627 | 0.5477476 | 0.3945961 |  |  | 487 | 58.525 | 0.63
2018-06-21 | 1.504158 | 3450.168 | 19.51575 | 16.96376 | 2018-06-19 | 1110.098 | 360.489 | (19.5, 20.0] | normal | 9222.24 | 512.391 | 41.27236 |  |  | 6.938381 | 2.192846 | 0.2860011 | 0.07508234 | 94.16599 | 55.70791 | 0.6042111 | 0.3957889 | 0 | 0 | 0 | 1 | 0 | 0.05765627 | 0.5477476 | 0.3945961 |  |  | 510 | 57.04333 | 0.63
2018-06-21 08:00 | 1.42469 | 3449.891 | 19.15959 | 17.52334 | 2018-06-19 | 1110.098 | 377.3527 | (19.0, 19.5] | normal | 9222.24 | 512.391 | 41.27236 |  |  | 6.938381 | 2.192846 | 0.2860011 | 0.07508234 | 94.16599 | 55.70791 | 0.6042111 | 0.3957889 | 0 | 0 | 0 | 1 | 0 | 0.05765627 | 0.5477476 | 0.3945961 |  |  | 510 | 57.04333 | 0.63
2018-06-21 16:00 | 1.312328 | 3450.124 | 19.03731 | 17.95981 | 2018-06-20 | 1110.098 | 371.9871 | (19.0, 19.5] | normal | 7946.37 | 506.7202 | 56.26766 |  |  | 7.371027 | 2.560662 | 0.2531275 | 0.07561718 | 55.39653 | 48.39063 | 0.6847894 | 0.3152106 | 0 | 0 | 0 | 1 | 0 | 0.3620571 | 0.2935579 | 0.3443849 |  |  | 510 | 57.04333 | 0.63
2018-06-22 | 1.399516 | 3449.983 | 18.60251 | 17.87839 | 2018-06-20 | 1121.526 | 371.3054 | (18.5, 19.0] | normal | 7946.37 | 506.7202 | 56.26766 |  |  | 7.371027 | 2.560662 | 0.2531275 | 0.07561718 | 55.39653 | 48.39063 | 0.6847894 | 0.3152106 | 0 | 0 | 0 | 1 | 0 | 0.3620571 | 0.2935579 | 0.3443849 |  |  | 504 | 59.6 | 1.09
2018-06-22 08:00 | 1.482196 | 3449.294 | 19.53491 | 17.99913 | 2018-06-20 | 1121.526 | 375.7012 | (19.5, 20.0] | normal | 7946.37 | 506.7202 | 56.26766 |  |  | 7.371027 | 2.560662 | 0.2531275 | 0.07561718 | 55.39653 | 48.39063 | 0.6847894 | 0.3152106 | 0 | 0 | 0 | 1 | 0 | 0.3620571 | 0.2935579 | 0.3443849 |  |  | 504 | 59.6 | 1.09
2018-06-22 16:00 | 1.544505 | 3450 | 20.34948 | 16.87754 | 2018-06-21 | 1121.526 | 374.1354 | (20.0, 20.5] | normal | 7916.2 | 490.343 | 37.06414 |  |  | 6.134643 | 1.008309 | 0.2275383 | 0.06649579 | 49.10339 | 28.84971 | 0.6296089 | 0.3703911 | 0 | 0 | 0 | 1 | 0 | 0.3769132 | 0.2217769 | 0.40131 |  |  | 504 | 59.6 | 1.09
2018-06-23 | 1.529328 | 3450 | 20.24734 | 16.69506 | 2018-06-21 | 1120.491 | 370.7285 | (20.0, 20.5] | normal | 7916.2 | 490.343 | 37.06414 |  |  | 6.134643 | 1.008309 | 0.2275383 | 0.06649579 | 49.10339 | 28.84971 | 0.6296089 | 0.3703911 | 0 | 0 | 0 | 1 | 0 | 0.3769132 | 0.2217769 | 0.40131 |  |  | 511 | 62.95333
2018-06-23 08:00 | 1.451828 | 3450 | 20.14305 | 17.14354 | 2018-06-21 | 1120.491 | 371.5319 | (20.0, 20.5] | normal | 7916.2 | 490.343 | 37.06414 |  |  | 6.134643 | 1.008309 | 0.2275383 | 0.06649579 | 49.10339 | 28.84971 | 0.6296089 | 0.3703911 | 0 | 0 | 0 | 1 | 0 | 0.3769132 | 0.2217769 | 0.40131 |  |  | 511 | 62.95333
2018-06-23 16:00 | 1.404036 | 3450 | 20.209 | 17.48464 | 2018-06-22 | 1120.491 | 377.6939 | (20.0, 20.5] | normal | 8843.63 | 488.5365 | 35.45522 |  |  | 5.87703 | 0.9905469 | 0.2389383 | 0.0690353 | 56.74037 | 34.0636 | 0.4436493 | 0.5563507 | 0 | 0 | 0 | 1 | 0 | 0.318021 | 0.2264839 | 0.4554951 |  |  | 511 | 62.95333
2018-06-24 | 1.443432 | 3450 | 19.97494 | 17.97059 | 2018-06-22 | 1119.141 | 372.3114 | (19.5, 20.0] | normal | 8843.63 | 488.5365 | 35.45522 |  |  | 5.87703 | 0.9905469 | 0.2389383 | 0.0690353 | 56.74037 | 34.0636 | 0.4436493 | 0.5563507 | 0 | 0 | 0 | 1 | 0 | 0.318021 | 0.2264839 | 0.4554951 |  |  | 500 | 59.6
2018-06-24 08:00 | 1.469911 | 3450 | 19.64675 | 17.65101 | 2018-06-22 | 1119.141 | 371.5742 | (19.5, 20.0] | normal | 8843.63 | 488.5365 | 35.45522 |  |  | 5.87703 | 0.9905469 | 0.2389383 | 0.0690353 | 56.74037 | 34.0636 | 0.4436493 | 0.5563507 | 0 | 0 | 0 | 1 | 0 | 0.318021 | 0.2264839 | 0.4554951 |  |  | 500 | 59.6
2018-06-24 16:00 | 1.530619 | 3450 | 19.76325 | 17.75181 | 2018-06-23 | 1119.141 | 374.4025 | (19.5, 20.0] | normal | 8027.76 | 489.558 | 35.39801 |  |  | 6.117172 | 1.548213 | 0.2441683 | 0.06230921 | 63.18932 | 33.2592 | 0.3408597 | 0.6591403 | 0 | 0 | 0 | 1 | 0 | 0.3253473 | 0.1742454 | 0.5004073 |  |  | 500 | 59.6
2018-06-25 | 1.534494 | 3450 | 20.09849 | 18.47947 | 2018-06-23 | 1118.521 | 378.2542 | (20.0, 20.5] | normal | 8027.76 | 489.558 | 35.39801 |  |  | 6.117172 | 1.548213 | 0.2441683 | 0.06230921 | 63.18932 | 33.2592 | 0.3408597 | 0.6591403 | 0 | 0 | 0 | 1 | 0 | 0.3253473 | 0.1742454 | 0.5004073 |  |  | 498 | 59.67667 | 0.51
2018-06-25 08:00 | 1.451182 | 3467.797 | 19.82085 | 17.74097 | 2018-06-23 | 1118.521 | 377.4438 | (19.5, 20.0] | normal | 8027.76 | 489.558 | 35.39801 |  |  | 6.117172 | 1.548213 | 0.2441683 | 0.06230921 | 63.18932 | 33.2592 | 0.3408597 | 0.6591403 | 0 | 0 | 0 | 1 | 0 | 0.3253473 | 0.1742454 | 0.5004073 |  |  | 498 | 59.67667 | 0.51
2018-06-25 16:00 | 1.379829 | 3475 | 20.03332 | 17.50358 | 2018-06-24 | 1118.521 | 362.4515 | (20.0, 20.5] | normal | 9307.93 | 486.2828 | 23.88745 |  |  | 5.812044 | 0.9652818 | 0.2401518 | 0.06622336 | 44.08476 | 25.45904 | 0.4022097 | 0.5977903 | 0 | 0 | 0 | 1 | 0 | 0.4182391 | 0 | 0.5817609 |  |  | 498 | 59.67667 | 0.51
2018-06-26 | 1.428559 | 3475 | 20.07537 | 17.52821 | 2018-06-24 | 1118.195 | 361.5169 | (20.0, 20.5] | normal | 9307.93 | 486.2828 | 23.88745 |  |  | 5.812044 | 0.9652818 | 0.2401518 | 0.06622336 | 44.08476 | 25.45904 | 0.4022097 | 0.5977903 | 0 | 0 | 0 | 1 | 0 | 0.4182391 | 0 | 0.5817609 |  |  | 501 | 57.97 | 0.43
2018-06-26 08:00 | 1.420545 | 3475 | 20.11885 | 18.32653 | 2018-06-24 | 1118.195 | 371.1197 | (20.0, 20.5] | normal | 9307.93 | 486.2828 | 23.88745 |  |  | 5.812044 | 0.9652818 | 0.2401518 | 0.06622336 | 44.08476 | 25.45904 | 0.4022097 | 0.5977903 | 0 | 0 | 0 | 1 | 0 | 0.4182391 | 0 | 0.5817609 |  |  | 501 | 57.97 | 0.43
2018-06-26 16:00 | 1.44491 | 3475 | 19.87237 | 18.15732 | 2018-06-25 | 1118.195 | 383.5366 | (19.5, 20.0] | normal | 8532.39 | 494.495 | 23.4574 |  |  | 6.398576 | 1.372837 | 0.2490727 | 0.07102156 | 59.25896 | 27.93438 | 0.60944 | 0.39056 | 0 | 0 | 0 | 1 | 0 | 0.2911693 | 0.18802 | 0.5208107 |  |  | 501 | 57.97 | 0.43
2018-06-27 | 1.507138 | 3475 | 20.00013 | 17.87958 | 2018-06-25 | 1129.532 | 374.829 | (20.0, 20.5] | normal | 8532.39 | 494.495 | 23.4574 |  |  | 6.398576 | 1.372837 | 0.2490727 | 0.07102156 | 59.25896 | 27.93438 | 0.60944 | 0.39056 | 0 | 0 | 0 | 1 | 0 | 0.2911693 | 0.18802 | 0.5208107 |  |  | 504 | 59.115 | 0.57
2018-06-27 08:00 | 1.537881 | 3475 | 19.94763 | 17.88522 | 2018-06-25 | 1129.532 | 376.9165 | (19.5, 20.0] | normal | 8532.39 | 494.495 | 23.4574 |  |  | 6.398576 | 1.372837 | 0.2490727 | 0.07102156 | 59.25896 | 27.93438 | 0.60944 | 0.39056 | 0 | 0 | 0 | 1 | 0 | 0.2911693 | 0.18802 | 0.5208107 |  |  | 504 | 59.115 | 0.57
2018-06-27 16:00 | 1.496846 | 3475 | 20.05217 | 18.21012 | 2018-06-26 | 1129.532 | 377.4838 | (20.0, 20.5] | normal | 9686.76999 | 503.9177 | 22.84653 |  |  | 6.457808 | 1.754655 | 0.2423471 | 0.06267308 | 60.81666 | 30.59671 | 0.5425331 | 0.447338 | 0 | 0.01012891 | 0 | 0.9898711 | 0.01012891 | 0.208811 | 0.4906475 | 0.3005415 |  |  | 504 | 59.115 | 0.57
2018-06-28 | 1.559361 | 3475 | 19.95889 | 17.42776 | 2018-06-26 | 1150.869 | 386.8376 | (19.5, 20.0] | normal | 9686.76999 | 503.9177 | 22.84653 |  |  | 6.457808 | 1.754655 | 0.2423471 | 0.06267308 | 60.81666 | 30.59671 | 0.5425331 | 0.447338 | 0 | 0.01012891 | 0 | 0.9898711 | 0.01012891 | 0.208811 | 0.4906475 | 0.3005415 |  |  | 497 | 56.145
2018-06-28 08:00 | 1.5802 | 3475 | 19.63651 | 17.00554 | 2018-06-26 | 1150.869 | 382.7235 | (19.5, 20.0] | normal | 9686.76999 | 503.9177 | 22.84653 |  |  | 6.457808 | 1.754655 | 0.2423471 | 0.06267308 | 60.81666 | 30.59671 | 0.5425331 | 0.447338 | 0 | 0.01012891 | 0 | 0.9898711 | 0.01012891 | 0.208811 | 0.4906475 | 0.3005415 |  |  | 497 | 56.145
2018-06-28 16:00 | 1.602962 | 3475 | 19.56986 | 17.9207 | 2018-06-27 | 1150.869 | 378.7233 | (19.5, 20.0] | normal | 10025.43001 | 489.8814 | 47.36302 |  |  | 6.066267 | 1.585306 | 0.2385547 | 0.0938676 | 64.28784 | 46.77152 | 0.7825666 | 0.1978598 | 0 | 0.01957352 | 0 | 0.9804265 | 0.01957352 | 0.32584 | 0.2852763 | 0.3888836 |  |  | 497 | 56.145
2018-06-29 | 1.676698 | 3475 | 19.42125 | 17.62534 | 2018-06-27 | 1103.98 | 378.1043 | (19.0, 19.5] | normal | 10025.43001 | 489.8814 | 47.36302 |  |  | 6.066267 | 1.585306 | 0.2385547 | 0.0938676 | 64.28784 | 46.77152 | 0.7825666 | 0.1978598 | 0 | 0.01957352 | 0 | 0.9804265 | 0.01957352 | 0.32584 | 0.2852763 | 0.3888836 |  |  | 494 | 57.31 | 0.34
2018-06-29 08:00 | 1.692728 | 3454.638 | 19.39587 | 17.45784 | 2018-06-27 | 1103.98 | 365.7266 | (19.0, 19.5] | normal | 10025.43001 | 489.8814 | 47.36302 |  |  | 6.066267 | 1.585306 | 0.2385547 | 0.0938676 | 64.28784 | 46.77152 | 0.7825666 | 0.1978598 | 0 | 0.01957352 | 0 | 0.9804265 | 0.01957352 | 0.32584 | 0.2852763 | 0.3888836 |  |  | 494 | 57.31 | 0.34
2018-06-29 16:00 | 1.617806 | 3450 | 19.36977 | 17.76866 | 2018-06-28 | 1103.98 | 359.2556 | (19.0, 19.5] | normal | 10324.32003 | 499.5714 | 48.54967 |  |  | 6.533688 | 1.29734 | 0.280628 | 0.0696003 | 59.25869 | 45.36795 | 0.5448622 | 0.4503861 | 0 | 0.004751716 | 0 | 0.9952483 | 0.004751716 | 0.1993495 | 0.06749827 | 0.7331522 |  |  | 494 | 57.31 | 0.34
2018-06-30 | 1.72566 | 3450 | 19.23681 | 17.79361 | 2018-06-28 | 1033.843 | 348.7671 | (19.0, 19.5] | normal | 10324.32003 | 499.5714 | 48.54967 |  |  | 6.533688 | 1.29734 | 0.280628 | 0.0696003 | 59.25869 | 45.36795 | 0.5448622 | 0.4503861 | 0 | 0.004751716 | 0 | 0.9952483 | 0.004751716 | 0.1993495 | 0.06749827 | 0.7331522 |  |  | 493 | 61.32
2018-06-30 08:00 | 1.809295 | 3450 | 19.42063 | 17.73895 | 2018-06-28 | 1033.843 | 348.5411 | (19.0, 19.5] | normal | 10324.32003 | 499.5714 | 48.54967 |  |  | 6.533688 | 1.29734 | 0.280628 | 0.0696003 | 59.25869 | 45.36795 | 0.5448622 | 0.4503861 | 0 | 0.004751716 | 0 | 0.9952483 | 0.004751716 | 0.1993495 | 0.06749827 | 0.7331522 |  |  | 493 | 61.32
2018-06-30 16:00 | 1.838358 | 3450 | 19.52452 | 17.7014 | 2018-06-28 | 1033.843 | 366.2314 | (19.5, 20.0] | normal | 10324.32003 | 499.5714 | 48.54967 |  |  | 6.533688 | 1.29734 | 0.280628 | 0.0696003 | 59.25869 | 45.36795 | 0.5448622 | 0.4503861 | 0 | 0.004751716 | 0 | 0.9952483 | 0.004751716 | 0.1993495 | 0.06749827 | 0.7331522 |  |  | 493 | 61.32
2018-07-01 | 1.804452 | 3450 | 19.57219 | 18.23729 | 2018-06-29 | 1089.135 | 376.5735 | (19.5, 20.0] | normal | 9467.6 | 499.6324 | 34.90749 |  |  | 6.644855 | 1.494628 | 0.2580856 | 0.05644437 | 53.91178 | 36.49077 | 0.574212 | 0.425788 | 0 | 0 | 0 | 1 | 0 | 0.2091437 | 0.1380958 | 0.6527605 |  |  | 509 | 57.585
2018-07-01 08:00 | 1.716942 | 3450 | 20.24157 | 19.35018 | 2018-06-29 | 1089.135 | 378.7675 | (20.0, 20.5] | normal | 9467.6 | 499.6324 | 34.90749 |  |  | 6.644855 | 1.494628 | 0.2580856 | 0.05644437 | 53.91178 | 36.49077 | 0.574212 | 0.425788 | 0 | 0 | 0 | 1 | 0 | 0.2091437 | 0.1380958 | 0.6527605 |  |  | 509 | 57.585
2018-07-01 16:00 | 1.725012 | 3450 | 20.5413 | 17.80941 | 2018-06-29 | 1089.135 | 363.6579 | (20.5, inf] | normal | 9467.6 | 499.6324 | 34.90749 |  |  | 6.644855 | 1.494628 | 0.2580856 | 0.05644437 | 53.91178 | 36.49077 | 0.574212 | 0.425788 | 0 | 0 | 0 | 1 | 0 | 0.2091437 | 0.1380958 | 0.6527605 |  |  | 509 | 57.585
2018-07-02 | 1.655265 | 3411.18 | 20.27036 | 17.24683 | 2018-06-30 | 1133.249 | 380.7729 | (20.0, 20.5] | normal | 10016.6 | 507.9791 | 37.81301 |  |  | 6.716024 | 1.170265 | 0.2629006 | 0.0585022 | 53.92759 | 39.30068 | 0.5891221 | 0.4108779 | 0 | 0 | 0 | 1 | 0 | 0.2463671 | 0.1193485 | 0.6342843 |  |  | 518 | 59.7 | 0.2
2018-07-02 08:00 | 1.607848 | 3400 | 20.45406 | 17.13571 | 2018-06-30 | 1133.249 | 375.5495 | (20.0, 20.5] | normal | 10016.6 | 507.9791 | 37.81301 |  |  | 6.716024 | 1.170265 | 0.2629006 | 0.0585022 | 53.92759 | 39.30068 | 0.5891221 | 0.4108779 | 0 | 0 | 0 | 1 | 0 | 0.2463671 | 0.1193485 | 0.6342843 |  |  | 518 | 59.7 | 0.2
2018-07-02 16:00 | 1.682228 | 3383.581 | 19.84391 | 17.03101 | 2018-06-30 | 1133.249 | 376.134 | (19.5, 20.0] | normal | 10016.6 | 507.9791 | 37.81301 |  |  | 6.716024 | 1.170265 | 0.2629006 | 0.0585022 | 53.92759 | 39.30068 | 0.5891221 | 0.4108779 | 0 | 0 | 0 | 1 | 0 | 0.2463671 | 0.1193485 | 0.6342843 |  |  | 518 | 59.7 | 0.2
2018-07-03 | 1.863637 | 3304.917 | 19.57892 | 17.26347 | 2018-07-01 | 1039.453 | 375.1874 | (19.5, 20.0] | normal | 8117.29 | 505.2561 | 22.84993 |  |  | 6.536213 | 1.312064 | 0.2582417 | 0.05847055 | 39.17045 | 19.36858 | 0.5665746 | 0.3008726 | 0.1325529 | 0 | 0 | 0.8674471 | 0 | 0.2596926 | 0.2366714 | 0.5036361 |  |  | 508 | 55.695 | 0.83
2018-07-03 08:00 | 1.870943 | 3300 | 19.89724 | 17.28245 | 2018-07-01 | 1039.453 | 342.0414 | (19.5, 20.0] | normal | 8117.29 | 505.2561 | 22.84993 |  |  | 6.536213 | 1.312064 | 0.2582417 | 0.05847055 | 39.17045 | 19.36858 | 0.5665746 | 0.3008726 | 0.1325529 | 0 | 0 | 0.8674471 | 0 | 0.2596926 | 0.2366714 | 0.5036361 |  |  | 508 | 55.695 | 0.83
2018-07-03 16:00 | 1.924958 | 3289.691 | 19.98012 | 17.63926 | 2018-07-01 | 1039.453 | 322.1347 | (19.5, 20.0] | normal | 8117.29 | 505.2561 | 22.84993 |  |  | 6.536213 | 1.312064 | 0.2582417 | 0.05847055 | 39.17045 | 19.36858 | 0.5665746 | 0.3008726 | 0.1325529 | 0 | 0 | 0.8674471 | 0 | 0.2596926 | 0.2366714 | 0.5036361 |  |  | 508 | 55.695 | 0.83
2018-07-04 | 2.094609 | 3158.094 | 19.86806 | 17.76464 | 2018-07-01 | 1010.963 | 338.5413 | (19.5, 20.0] | normal | 8117.29 | 505.2561 | 22.84993 |  |  | 6.536213 | 1.312064 | 0.2582417 | 0.05847055 | 39.17045 | 19.36858 | 0.5665746 | 0.3008726 | 0.1325529 | 0 | 0 | 0.8674471 | 0 | 0.2596926 | 0.2366714 | 0.5036361 |  |  | 496 | 54.88 | 0.66
2018-07-04 16:00 | 2.328382 | 3107.003 | 19.79527 | 19.10563 | 2018-07-02 | 1010.963 | 352.0841 | (19.5, 20.0] | normal | 10645.97 | 495.7814 | 32.22637 |  |  | 6.956713 | 1.760403 | 0.2758436 | 0.09140034 | 46.58361 | 37.10696 | 0.5122286 | 0.3338813 | 0.1280588 | 0.02583137 | 0 | 0.8461098 | 0.02583137 | 0.1670137 | 0.37004 | 0.4629463 |  |  | 496 | 54.88 | 0.66
2018-07-05 | 2.047701 | 3345.107 | 19.89965 | 17.23419 | 2018-07-02 | 1120.799 | 373.5546 | (19.5, 20.0] | normal | 10645.97 | 495.7814 | 32.22637 |  |  | 6.956713 | 1.760403 | 0.2758436 | 0.09140034 | 46.58361 | 37.10696 | 0.5122286 | 0.3338813 | 0.1280588 | 0.02583137 | 0 | 0.8461098 | 0.02583137 | 0.1670137 | 0.37004 | 0.4629463 |  |  | 518 | 56.38 | 0.55
2018-07-05 08:00 | 1.937493 | 3450 | 19.67532 | 17.6054 | 2018-07-03 | 1120.799 | 375.1073 | (19.5, 20.0] | normal | 9137.07 | 503.8702 | 30.6186 |  |  | 6.05202 | 1.034238 | 0.2355402 | 0.05815395 | 41.43789 | 24.88322 | 0.4835412 | 0.3619869 | 0.1544718 | 0 | 0 | 0.8455282 | 0 | 0.3673541 | 0.2519407 | 0.3807052 |  |  | 518 | 56.38 | 0.55
2018-07-05 16:00 | 1.727275 | 3450 | 19.64489 | 18.15469 | 2018-07-03 | 1120.799 | 370.4637 | (19.5, 20.0] | normal | 9137.07 | 503.8702 | 30.6186 |  |  | 6.05202 | 1.034238 | 0.2355402 | 0.05815395 | 41.43789 | 24.88322 | 0.4835412 | 0.3619869 | 0.1544718 | 0 | 0 | 0.8455282 | 0 | 0.3673541 | 0.2519407 | 0.3807052 |  |  | 518 | 56.38 | 0.55
2018-07-06 | 1.695306 | 3450 | 19.61077 | 18.52241 | 2018-07-04 | 1152.478 | 383.2944 | (19.5, 20.0] | normal | 8298.77 | 515.7641 | 28.94413 |  |  | 6.862496 | 2.39258 | 0.2299431 | 0.0796558 | 50.27921 | 40.38329 | 0.5909563 | 0.2638969 | 0.1451468 | 0 | 0 | 0.8548532 | 0 | 0.4988522 | 0.1077593 | 0.3933884 |  |  | 511 | 56.825 | 0.81
2018-07-06 08:00 | 1.701119 | 3450 | 19.55677 | 18.49185 | 2018-07-04 | 1152.478 | 390.315 | (19.5, 20.0] | normal | 8298.77 | 515.7641 | 28.94413 |  |  | 6.862496 | 2.39258 | 0.2299431 | 0.0796558 | 50.27921 | 40.38329 | 0.5909563 | 0.2638969 | 0.1451468 | 0 | 0 | 0.8548532 | 0 | 0.4988522 | 0.1077593 | 0.3933884 |  |  | 511 | 56.825 | 0.81
2018-07-06 16:00 | 1.592942 | 3450 | 19.72292 | 18.73036 | 2018-07-05 | 1152.478 | 377.5767 | (19.5, 20.0] | normal | 8282.58 | 505.7592 | 31.86594 |  |  | 6.819125 | 1.127289 | 0.2686881 | 0.1058049 | 84.2313 | 56.08202 | 0.7103692 | 0.2055736 | 0.08405714 | 0 | 0 | 0.9159429 | 0 | 0.3711389 | 0.1982512 | 0.4306099 |  |  | 511 | 56.825 | 0.81
2018-07-07 | 1.590036 | 3450 | 19.54437 | 18.18055 | 2018-07-05 | 1084.024 | 352.2702 | (19.5, 20.0] | normal | 8282.58 | 505.7592 | 31.86594 |  |  | 6.819125 | 1.127289 | 0.2686881 | 0.1058049 | 84.2313 | 56.08202 | 0.7103692 | 0.2055736 | 0.08405714 | 0 | 0 | 0.9159429 | 0 | 0.3711389 | 0.1982512 | 0.4306099 |  |  | 516 | 59.63
2018-07-07 08:00 | 1.652358 | 3450 | 19.0495 | 17.14566 | 2018-07-05 | 1084.024 | 381.2061 | (19.0, 19.5] | normal | 8282.58 | 505.7592 | 31.86594 |  |  | 6.819125 | 1.127289 | 0.2686881 | 0.1058049 | 84.2313 | 56.08202 | 0.7103692 | 0.2055736 | 0.08405714 | 0 | 0 | 0.9159429 | 0 | 0.3711389 | 0.1982512 | 0.4306099 |  |  | 516 | 59.63
2018-07-07 16:00 | 1.637181 | 3450 | 19.2879 | 17.53991 | 2018-07-06 | 1084.024 | 374.9716 | (19.0, 19.5] | normal | 9063.58 | 509.5563 | 38.55465 |  |  | 7.081431 | 1.931271 | 0.3189917 | 0.1332137 | 111.8725 | 63.14505 | 0.7283766 | 0.08346592 | 0.1881574 | 0 | 0 | 0.8118426 | 0 | 0.2365732 | 0.1789624 | 0.5844644 |  |  | 516 | 59.63
2018-07-08 | 1.704994 | 3450 | 18.98712 | 17.44246 | 2018-07-06 | 1131.565 | 375.7265 | (18.5, 19.0] | normal | 9063.58 | 509.5563 | 38.55465 |  |  | 7.081431 | 1.931271 | 0.3189917 | 0.1332137 | 111.8725 | 63.14505 | 0.7283766 | 0.08346592 | 0.1881574 | 0 | 0 | 0.8118426 | 0 | 0.2365732 | 0.1789624 | 0.5844644 |  |  | 512 | 62.04333
2018-07-08 08:00 | 1.737608 | 3450 | 18.43583 | 17.49613 | 2018-07-06 | 1131.565 | 381.4507 | (-inf, 18.5] | normal | 9063.58 | 509.5563 | 38.55465 |  |  | 7.081431 | 1.931271 | 0.3189917 | 0.1332137 | 111.8725 | 63.14505 | 0.7283766 | 0.08346592 | 0.1881574 | 0 | 0 | 0.8118426 | 0 | 0.2365732 | 0.1789624 | 0.5844644 |  |  | 512 | 62.04333
2018-07-08 16:00 | 1.745035 | 3450 | 18.69334 | 17.69894 | 2018-07-06 | 1131.565 | 373.6829 | (18.5, 19.0] | normal | 9063.58 | 509.5563 | 38.55465 |  |  | 7.081431 | 1.931271 | 0.3189917 | 0.1332137 | 111.8725 | 63.14505 | 0.7283766 | 0.08346592 | 0.1881574 | 0 | 0 | 0.8118426 | 0 | 0.2365732 | 0.1789624 | 0.5844644 |  |  | 512 | 62.04333
2018-07-09 | 1.786691 | 3450 | 18.68311 |  | 2018-07-07 | 1117.852 | 374.3838 | (18.5, 19.0] | normal | 11680.87002 | 511.2459 | 39.97087 |  |  | 7.580927 | 2.102094 | 0.3501735 | 0.1376317 | 131.0759 | 53.21512 | 0.6620501 | 0.1824676 | 0.1533824 | 0.002099939 | 0 | 0.8445177 | 0.002099939 | 0.1734464 | 0.1600581 | 0.6664954 |  |  | 493 | 60.84 | 0.77
2018-07-09 08:00 | 3.60462 | 3308.225 | 18.56074 | 15.15985 | 2018-07-05 | 1117.852 | 382.2486 | (18.5, 19.0] | normal | 8282.58 | 505.7592 | 31.86594 |  |  | 6.819125 | 1.127289 | 0.2686881 | 0.1058049 | 84.2313 | 56.08202 | 0.7103692 | 0.2055736 | 0.08405714 | 0 | 0 | 0.9159429 | 0 | 0.3711389 | 0.1982512 | 0.4306099 |  |  | 493 | 60.84 | 0.77
2018-07-09 16:00 | 1.810264 | 3450 | 18.59082 |  | 2018-07-07 | 1117.852 | 362.5202 | (18.5, 19.0] | normal | 11680.87002 | 511.2459 | 39.97087 |  |  | 7.580927 | 2.102094 | 0.3501735 | 0.1376317 | 131.0759 | 53.21512 | 0.6620501 | 0.1824676 | 0.1533824 | 0.002099939 | 0 | 0.8445177 | 0.002099939 | 0.1734464 | 0.1600581 | 0.6664954 |  |  | 493 | 60.84 | 0.77
2018-07-10 | 2.482657 | 3332.304 | 18.89571 | 14.68927 | 2018-07-07 | 1014.683 | 346.3317 | (18.5, 19.0] | normal | 11680.87002 | 511.2459 | 39.97087 |  |  | 7.580927 | 2.102094 | 0.3501735 | 0.1376317 | 131.0759 | 53.21512 | 0.6620501 | 0.1824676 | 0.1533824 | 0.002099939 | 0 | 0.8445177 | 0.002099939 | 0.1734464 | 0.1600581 | 0.6664954 |  |  | 484 | 57.15 | 0.85
2018-07-10 08:00 | 1.934005 | 3500 | 18.63321 | 17.36091 | 2018-07-08 | 1014.683 | 357.0866 | (18.5, 19.0] | normal | 9993.06 | 497.6295 | 35.08771 |  |  | 6.51836 | 1.825332 | 0.288843 | 0.1053787 | 80.88654 | 52.5049 | 0.4958171 | 0.3575291 | 0.1466538 | 0 | 0 | 0.8533462 | 0 | 0.2329917 | 0.1537357 | 0.6132726 |  |  | 484 | 57.15 | 0.85
2018-07-10 16:00 | 1.807639 | 3500 | 18.79389 | 18.0837 | 2018-07-08 | 1014.683 | 360.9217 | (18.5, 19.0] | normal | 9993.06 | 497.6295 | 35.08771 |  |  | 6.51836 | 1.825332 | 0.288843 | 0.1053787 | 80.88654 | 52.5049 | 0.4958171 | 0.3575291 | 0.1466538 | 0 | 0 | 0.8533462 | 0 | 0.2329917 | 0.1537357 | 0.6132726 |  |  | 484 | 57.15 | 0.85
2018-07-11 | 1.766578 | 3500 | 18.72777 | 17.77866 | 2018-07-09 | 861.6269 | 295.5815 | (18.5, 19.0] | baixo | 9177.58 | 491.5934 | 29.72207 |  |  | 6.042115 | 1.052898 | 0.2514795 | 0.08268216 | 68.95212 | 49.34474 | 0.4217659 | 0.4250031 | 0.153231 | 0 | 0 | 0.846769 | 0 | 0.3990311 | 0.1402189 | 0.46075 |  |  | 481 | 57.55 | 1.05
2018-07-11 08:00 | 1.799363 | 3204.805 | 18.60033 | 17.10571 | 2018-07-09 | 861.6269 | 255.4996 | (18.5, 19.0] | baixo | 9177.58 | 491.5934 | 29.72207 |  |  | 6.042115 | 1.052898 | 0.2514795 | 0.08268216 | 68.95212 | 49.34474 | 0.4217659 | 0.4250031 | 0.153231 | 0 | 0 | 0.846769 | 0 | 0.3990311 | 0.1402189 | 0.46075 |  |  | 481 | 57.55 | 1.05
2018-07-11 16:00 | 1.796929 | 3448.575 | 18.58515 | 17.25484 | 2018-07-09 | 861.6269 | 309.0925 | (18.5, 19.0] | baixo | 9177.58 | 491.5934 | 29.72207 |  |  | 6.042115 | 1.052898 | 0.2514795 | 0.08268216 | 68.95212 | 49.34474 | 0.4217659 | 0.4250031 | 0.153231 | 0 | 0 | 0.846769 | 0 | 0.3990311 | 0.1402189 | 0.46075 |  |  | 481 | 57.55 | 1.05
2018-07-12 | 1.734056 | 3450 | 18.30924 | 17.15027 | 2018-07-10 | 1102.816 | 367.1276 | (-inf, 18.5] | normal | 7914.99 | 484.9421 | 24.90491 |  |  | 6.100419 | 0.8995968 | 0.2246581 | 0.05978956 | 88.66499 | 50.44263 | 0.640821 | 0.1805902 | 0.1723906 | 0.006198142 | 0 | 0.8214112 | 0.006198142 | 0.4830649 | 0.2325958 | 0.2843392 |  |  | 485
2018-07-12 08:00 | 1.809618 | 3450 | 18.30259 | 17.10229 | 2018-07-10 | 1102.816 | 370.4406 | (-inf, 18.5] | normal | 7914.99 | 484.9421 | 24.90491 |  |  | 6.100419 | 0.8995968 | 0.2246581 | 0.05978956 | 88.66499 | 50.44263 | 0.640821 | 0.1805902 | 0.1723906 | 0.006198142 | 0 | 0.8214112 | 0.006198142 | 0.4830649 | 0.2325958 | 0.2843392 |  |  | 485
2018-07-12 16:00 | 1.65591 | 3450 | 18.43537 | 17.77113 | 2018-07-11 | 1102.816 | 364.7153 | (-inf, 18.5] | normal | 8821.09 | 492.2001 | 26.2016 |  |  | 6.425616 | 0.9696346 | 0.242662 | 0.0577946 | 95.14333 | 59.59762 | 0.5394087 | 0.3281114 | 0.09354966 | 0.03893029 | 0 | 0.86752 | 0.03893029 | 0.2625131 | 0.3895724 | 0.3479145 |  |  | 485
2018-07-13 | 1.538369 | 3450 | 18.61076 | 18.07728 | 2018-07-11 | 1075.242 | 373.4311 | (18.5, 19.0] | normal | 8821.09 | 492.2001 | 26.2016 |  |  | 6.425616 | 0.9696346 | 0.242662 | 0.0577946 | 95.14333 | 59.59762 | 0.5394087 | 0.3281114 | 0.09354966 | 0.03893029 | 0 | 0.86752 | 0.03893029 | 0.2625131 | 0.3895724 | 0.3479145 |  |  | 489 | 64.72 | 0.38
2018-07-13 08:00 | 1.491869 | 3450 | 19.18249 | 18.38064 | 2018-07-11 | 1075.242 | 354.32 | (19.0, 19.5] | normal | 8821.09 | 492.2001 | 26.2016 |  |  | 6.425616 | 0.9696346 | 0.242662 | 0.0577946 | 95.14333 | 59.59762 | 0.5394087 | 0.3281114 | 0.09354966 | 0.03893029 | 0 | 0.86752 | 0.03893029 | 0.2625131 | 0.3895724 | 0.3479145 |  |  | 489 | 64.72 | 0.38
2018-07-13 16:00 | 1.424057 | 3450 | 19.29174 | 18.23958 | 2018-07-12 | 1075.242 | 373.8539 | (19.0, 19.5] | normal | 6623.73 | 492.4375 | 35.53614 |  |  | 6.904879 | 1.236082 | 0.2737017 | 0.05881768 | 78.77128 | 29.00043 | 0.7932117 | 0.2067883 | 0 | 0 | 0 | 1 | 0 | 0.1168647 | 0.3440463 | 0.539089 |  |  | 489 | 64.72 | 0.38
2018-07-14 | 1.394349 | 3450 | 19.17106 | 18.1058 | 2018-07-12 | 1127.726 | 374.691 | (19.0, 19.5] | normal | 6623.73 | 492.4375 | 35.53614 |  |  | 6.904879 | 1.236082 | 0.2737017 | 0.05881768 | 78.77128 | 29.00043 | 0.7932117 | 0.2067883 | 0 | 0 | 0 | 1 | 0 | 0.1168647 | 0.3440463 | 0.539089 |  |  | 489 | 58.955
2018-07-14 08:00 | 1.45312 | 3450 | 19.31555 | 17.982 | 2018-07-12 | 1127.726 | 376.3504 | (19.0, 19.5] | normal | 6623.73 | 492.4375 | 35.53614 |  |  | 6.904879 | 1.236082 | 0.2737017 | 0.05881768 | 78.77128 | 29.00043 | 0.7932117 | 0.2067883 | 0 | 0 | 0 | 1 | 0 | 0.1168647 | 0.3440463 | 0.539089 |  |  | 489 | 58.955
2018-07-14 16:00 | 1.506724 | 3450 | 19.29154 | 17.92482 | 2018-07-13 | 1127.726 | 375.7037 | (19.0, 19.5] | normal | 6172.56 | 495.8797 | 39.19039 |  |  | 7.382782 | 1.286439 | 0.3243711 | 0.0414103 | 81.70005 | 34.49529 | 1 | 0 | 0 | 0 | 0 | 1 | 0 | 0 | 0.04795255 | 0.9520474 |  |  | 489 | 58.955
2018-07-15 | 1.614577 | 3450 | 19.08973 | 18.03136 | 2018-07-13 | 1090.706 | 361.592 | (19.0, 19.5] | normal | 6172.56 | 495.8797 | 39.19039 |  |  | 7.382782 | 1.286439 | 0.3243711 | 0.0414103 | 81.70005 | 34.49529 | 1 | 0 | 0 | 0 | 0 | 1 | 0 | 0 | 0.04795255 | 0.9520474 |  |  | 503
2018-07-15 08:00 | 1.724369 | 3450 | 19.37836 | 18.0647 | 2018-07-13 | 1090.706 | 380.1 | (19.0, 19.5] | normal | 6172.56 | 495.8797 | 39.19039 |  |  | 7.382782 | 1.286439 | 0.3243711 | 0.0414103 | 81.70005 | 34.49529 | 1 | 0 | 0 | 0 | 0 | 1 | 0 | 0 | 0.04795255 | 0.9520474 |  |  | 503
2018-07-15 16:00 | 1.753431 | 3450 | 19.26847 | 17.37 | 2018-07-13 | 1090.706 | 379.0667 | (19.0, 19.5] | normal | 6172.56 | 495.8797 | 39.19039 |  |  | 7.382782 | 1.286439 | 0.3243711 | 0.0414103 | 81.70005 | 34.49529 | 1 | 0 | 0 | 0 | 0 | 1 | 0 | 0 | 0.04795255 | 0.9520474 |  |  | 503
2018-07-16 | 1.770868 | 3450 | 19.4261 | 17.97477 | 2018-07-14 | 1155.177 | 385.2155 | (19.0, 19.5] | normal | 8905.85 | 504.3265 | 38.48416 |  |  | 7.412904 | 1.274312 | 0.347665 | 0.1160754 | 79.34864 | 32.41511 | 0.9217032 | 0.07829685 | 0 | 0 | 0 | 1 | 0 | 0 | 0.06976987 | 0.9302301 |  |  | 492
2018-07-16 08:00 | 1.788306 | 3450 | 19.67167 | 17.58679 | 2018-07-14 | 1155.177 | 392.574 | (19.5, 20.0] | normal | 8905.85 | 504.3265 | 38.48416 |  |  | 7.412904 | 1.274312 | 0.347665 | 0.1160754 | 79.34864 | 32.41511 | 0.9217032 | 0.07829685 | 0 | 0 | 0 | 1 | 0 | 0 | 0.06976987 | 0.9302301 |  |  | 492
2018-07-16 16:00 | 1.848368 | 3450 | 19.3172 | 17.26461 | 2018-07-14 | 1155.177 | 376.382 | (19.0, 19.5] | normal | 8905.85 | 504.3265 | 38.48416 |  |  | 7.412904 | 1.274312 | 0.347665 | 0.1160754 | 79.34864 | 32.41511 | 0.9217032 | 0.07829685 | 0 | 0 | 0 | 1 | 0 | 0 | 0.06976987 | 0.9302301 |  |  | 492
2018-07-17 | 1.821243 | 3450 | 19.15622 | 17.60982 | 2018-07-15 | 1081.289 | 371.9488 | (19.0, 19.5] | normal | 8942.37 | 509.9818 | 34.31517 |  |  | 7.197595 | 1.392911 | 0.3262025 | 0.1049163 | 61.62589 | 20.80466 | 0.712338 | 0.2663522 | 0.02130979 | 0 | 0 | 0.9786902 | 0 | 0.02199193 | 0.125261 | 0.8527471 |  |  | 492 | 59.105 | 0.58
2018-07-17 08:00 | 1.752464 | 3450 | 19.25158 | 17.54202 | 2018-07-15 | 1081.289 | 354.5918 | (19.0, 19.5] | normal | 8942.37 | 509.9818 | 34.31517 |  |  | 7.197595 | 1.392911 | 0.3262025 | 0.1049163 | 61.62589 | 20.80466 | 0.712338 | 0.2663522 | 0.02130979 | 0 | 0 | 0.9786902 | 0 | 0.02199193 | 0.125261 | 0.8527471 |  |  | 492 | 59.105 | 0.58
2018-07-17 16:00 | 1.71016 | 3450 | 19.52724 | 18.24826 | 2018-07-15 | 1081.289 | 378.7869 | (19.5, 20.0] | normal | 8942.37 | 509.9818 | 34.31517 |  |  | 7.197595 | 1.392911 | 0.3262025 | 0.1049163 | 61.62589 | 20.80466 | 0.712338 | 0.2663522 | 0.02130979 | 0 | 0 | 0.9786902 | 0 | 0.02199193 | 0.125261 | 0.8527471 |  |  | 492 | 59.105 | 0.58
2018-07-18 | 1.708223 | 3450 | 19.53407 | 17.65589 | 2018-07-16 | 1160.921 | 385.6939 | (19.5, 20.0] | normal | 9491.61999 | 494.6202 | 28.18059 |  |  | 6.860044 | 0.8922959 | 0.3132129 | 0.06319949 | 72.22317 | 45.45875 | 0.7763627 | 0.2081162 | 0.01552106 | 0 | 0 | 0.9844789 | 0 | 0.05074041 | 0.0958318 | 0.8534278 |  |  | 502 | 59.5 | 0.9
2018-07-18 08:00 | 1.710483 | 3450 | 19.55981 | 17.53277 | 2018-07-16 | 1160.921 | 386.0544 | (19.5, 20.0] | normal | 9491.61999 | 494.6202 | 28.18059 |  |  | 6.860044 | 0.8922959 | 0.3132129 | 0.06319949 | 72.22317 | 45.45875 | 0.7763627 | 0.2081162 | 0.01552106 | 0 | 0 | 0.9844789 | 0 | 0.05074041 | 0.0958318 | 0.8534278 |  |  | 502 | 59.5 | 0.9
2018-07-18 16:00 | 1.689817 | 3450 | 19.61007 | 18.11063 | 2018-07-16 | 1160.921 | 387.5496 | (19.5, 20.0] | normal | 9491.61999 | 494.6202 | 28.18059 |  |  | 6.860044 | 0.8922959 | 0.3132129 | 0.06319949 | 72.22317 | 45.45875 | 0.7763627 | 0.2081162 | 0.01552106 | 0 | 0 | 0.9844789 | 0 | 0.05074041 | 0.0958318 | 0.8534278 |  |  | 502 | 59.5 | 0.9
2018-07-19 | 1.743744 | 3450 | 19.88714 | 17.84708 | 2018-07-17 | 1099.04 | 386.1047 | (19.5, 20.0] | normal | 7685.06 | 498.2729 | 22.06434 |  |  | 6.523453 | 0.7597869 | 0.2701127 | 0.05588659 | 68.88017 | 40.39628 | 0.6922106 | 0.3009606 | 0.006828834 | 0 | 0 | 0.9931712 | 0 | 0.007188982 | 0.5318011 | 0.4610099 |  |  |  | 57.02 | 0.66
2018-07-19 08:00 | 1.771514 | 3241.611 | 19.57109 | 17.14574 | 2018-07-17 | 1099.04 | 383.1812 | (19.5, 20.0] | normal | 7685.06 | 498.2729 | 22.06434 |  |  | 6.523453 | 0.7597869 | 0.2701127 | 0.05588659 | 68.88017 | 40.39628 | 0.6922106 | 0.3009606 | 0.006828834 | 0 | 0 | 0.9931712 | 0 | 0.007188982 | 0.5318011 | 0.4610099 |  |  |  | 57.02 | 0.66
2018-07-19 16:00 | 1.774743 | 3450 | 19.48528 | 16.6924 | 2018-07-17 | 1099.04 | 358.2449 | (19.0, 19.5] | normal | 7685.06 | 498.2729 | 22.06434 |  |  | 6.523453 | 0.7597869 | 0.2701127 | 0.05588659 | 68.88017 | 40.39628 | 0.6922106 | 0.3009606 | 0.006828834 | 0 | 0 | 0.9931712 | 0 | 0.007188982 | 0.5318011 | 0.4610099 |  |  |  | 57.02 | 0.66
2018-07-20 | 1.772806 | 3450 | 19.09506 | 17.02687 | 2018-07-18 | 1153.358 | 381.4981 | (19.0, 19.5] | normal | 9069.55001 | 488.1696 | 22.62089 |  |  | 6.285846 | 0.4870524 | 0.2662294 | 0.03003166 | 72.73567 | 49.36689 | 0.6158332 | 0.2201653 | 0.1640015 | 0 | 0 | 0.8359985 | 0 | 0.07360798 | 0.3019817 | 0.6244103 |  |  | 504 | 57.88
2018-07-20 08:00 | 1.747619 | 3450 | 18.82007 | 17.54679 | 2018-07-18 | 1153.358 | 385.3436 | (18.5, 19.0] | normal | 9069.55001 | 488.1696 | 22.62089 |  |  | 6.285846 | 0.4870524 | 0.2662294 | 0.03003166 | 72.73567 | 49.36689 | 0.6158332 | 0.2201653 | 0.1640015 | 0 | 0 | 0.8359985 | 0 | 0.07360798 | 0.3019817 | 0.6244103 |  |  | 504 | 57.88
2018-07-20 16:00 | 1.743744 | 3450 | 19.09796 | 18.35379 | 2018-07-18 | 1153.358 | 384.1669 | (19.0, 19.5] | normal | 9069.55001 | 488.1696 | 22.62089 |  |  | 6.285846 | 0.4870524 | 0.2662294 | 0.03003166 | 72.73567 | 49.36689 | 0.6158332 | 0.2201653 | 0.1640015 | 0 | 0 | 0.8359985 | 0 | 0.07360798 | 0.3019817 | 0.6244103 |  |  | 504 | 57.88
2018-07-21 | 1.735348 | 3450 | 19.40974 | 18.52428 | 2018-07-19 | 1097.307 | 377.6533 | (19.0, 19.5] | normal | 8858.05 | 495.1766 | 23.94444 |  |  | 6.243715 | 0.7096672 | 0.2660233 | 0.04234748 | 68.23509 | 47.44927 | 0.5162028 | 0.279837 | 0.1874769 | 0 | 0.01648325 | 0.7960398 | 0.01648325 | 0.1003525 | 0.2568955 | 0.642752 |  |  | 496 | 58.755
2018-07-21 08:00 | 1.732119 | 3450 | 19.34574 | 18.30368 | 2018-07-19 | 1097.307 | 374.4009 | (19.0, 19.5] | normal | 8858.05 | 495.1766 | 23.94444 |  |  | 6.243715 | 0.7096672 | 0.2660233 | 0.04234748 | 68.23509 | 47.44927 | 0.5162028 | 0.279837 | 0.1874769 | 0 | 0.01648325 | 0.7960398 | 0.01648325 | 0.1003525 | 0.2568955 | 0.642752 |  |  | 496 | 58.755
2018-07-21 16:00 | 1.734056 | 3450 | 19.44615 | 18.08768 | 2018-07-19 | 1097.307 | 368.8629 | (19.0, 19.5] | normal | 8858.05 | 495.1766 | 23.94444 |  |  | 6.243715 | 0.7096672 | 0.2660233 | 0.04234748 | 68.23509 | 47.44927 | 0.5162028 | 0.279837 | 0.1874769 | 0 | 0.01648325 | 0.7960398 | 0.01648325 | 0.1003525 | 0.2568955 | 0.642752 |  |  | 496 | 58.755
2018-07-22 | 1.772806 | 3450 | 19.23715 | 18.14938 | 2018-07-20 | 1156.949 | 386.134 | (19.0, 19.5] | normal | 9381.94 | 493.4974 | 28.94688 |  |  | 6.439096 | 1.478276 | 0.2645304 | 0.08414783 | 70.19081 | 57.85484 | 0.4594306 | 0.2463574 | 0.2736918 | 0.01533265 | 0.005187608 | 0.7057879 | 0.02052026 | 0.2410682 | 0.2855105 | 0.4734212 |  |  | 502 | 57.245
2018-07-22 08:00 | 1.755368 | 3450 | 19.0266 | 17.85018 | 2018-07-20 | 1156.949 | 386.6991 | (19.0, 19.5] | normal | 9381.94 | 493.4974 | 28.94688 |  |  | 6.439096 | 1.478276 | 0.2645304 | 0.08414783 | 70.19081 | 57.85484 | 0.4594306 | 0.2463574 | 0.2736918 | 0.01533265 | 0.005187608 | 0.7057879 | 0.02052026 | 0.2410682 | 0.2855105 | 0.4734212 |  |  | 502 | 57.245
2018-07-22 16:00 | 1.712744 | 3450 | 19.1239 | 18.02313 | 2018-07-20 | 1156.949 | 383.0758 | (19.0, 19.5] | normal | 9381.94 | 493.4974 | 28.94688 |  |  | 6.439096 | 1.478276 | 0.2645304 | 0.08414783 | 70.19081 | 57.85484 | 0.4594306 | 0.2463574 | 0.2736918 | 0.01533265 | 0.005187608 | 0.7057879 | 0.02052026 | 0.2410682 | 0.2855105 | 0.4734212 |  |  | 502 | 57.245
2018-07-23 | 1.738577 | 3450 | 19.33781 | 18.72833 | 2018-07-21 | 1056.345 | 380.5828 | (19.0, 19.5] | normal | 9746.93 | 496.9034 | 22.25124 |  |  | 6.051333 | 1.284552 | 0.237299 | 0.0620618 | 77.49265 | 69.66503 | 0.288735 | 0.3194308 | 0.2274809 | 0.1643533 | 0 | 0.6081659 | 0.1643533 | 0.3769404 | 0.1865327 | 0.4365269 |  |  | 481 | 62.58 | 0.4
2018-07-23 08:00 | 1.681098 | 3450 | 19.10152 | 18.43225 | 2018-07-21 | 1056.345 | 351.7125 | (19.0, 19.5] | normal | 9746.93 | 496.9034 | 22.25124 |  |  | 6.051333 | 1.284552 | 0.237299 | 0.0620618 | 77.49265 | 69.66503 | 0.288735 | 0.3194308 | 0.2274809 | 0.1643533 | 0 | 0.6081659 | 0.1643533 | 0.3769404 | 0.1865327 | 0.4365269 |  |  | 481 | 62.58 | 0.4
2018-07-23 16:00 | 1.590036 | 3450 | 19.36848 | 18.67599 | 2018-07-22 | 1056.345 | 349.2821 | (19.0, 19.5] | normal | 9334.27 | 499.504 | 20.53952 |  |  | 6.40647 | 1.438345 | 0.2257293 | 0.05681498 | 52.38736 | 40.76543 | 0.321512 | 0.1702276 | 0.2823306 | 0.2259298 | 0 | 0.4917396 | 0.2259298 | 0.4301847 | 0.2364568 | 0.3333585 |  |  | 481 | 62.58 | 0.4
2018-07-24 | 1.505432 | 3450 | 19.32343 | 17.77442 | 2018-07-22 | 1133.64 | 382.1708 | (19.0, 19.5] | normal | 9334.27 | 499.504 | 20.53952 |  |  | 6.40647 | 1.438345 | 0.2257293 | 0.05681498 | 52.38736 | 40.76543 | 0.321512 | 0.1702276 | 0.2823306 | 0.2259298 | 0 | 0.4917396 | 0.2259298 | 0.4301847 | 0.2364568 | 0.3333585 |  |  | 498 | 58.4 | 0.99
2018-07-24 08:00 | 1.565494 | 3450 | 19.3895 | 18.22476 | 2018-07-22 | 1133.64 | 377.2794 | (19.0, 19.5] | normal | 9334.27 | 499.504 | 20.53952 |  |  | 6.40647 | 1.438345 | 0.2257293 | 0.05681498 | 52.38736 | 40.76543 | 0.321512 | 0.1702276 | 0.2823306 | 0.2259298 | 0 | 0.4917396 | 0.2259298 | 0.4301847 | 0.2364568 | 0.3333585 |  |  | 498 | 58.4 | 0.99
2018-07-24 16:00 | 1.608119 | 3450 | 19.47868 | 18.16844 | 2018-07-23 | 1133.64 | 373.3893 | (19.0, 19.5] | normal | 8737.11 | 487.171 | 29.14749 |  |  | 6.159646 | 0.8313804 | 0.2325812 | 0.04192849 | 45.91918 | 27.49411 | 0.2611127 | 0.1071029 | 0.3765593 | 0.2552251 | 0 | 0.3682156 | 0.2552251 | 0.3422322 | 0.2954398 | 0.362328 |  |  | 498 | 58.4 | 0.99
2018-07-25 | 1.661077 | 3450 | 19.34873 | 17.77258 | 2018-07-23 | 1076.563 | 374.7981 | (19.0, 19.5] | normal | 8737.11 | 487.171 | 29.14749 |  |  | 6.159646 | 0.8313804 | 0.2325812 | 0.04192849 | 45.91918 | 27.49411 | 0.2611127 | 0.1071029 | 0.3765593 | 0.2552251 | 0 | 0.3682156 | 0.2552251 | 0.3422322 | 0.2954398 | 0.362328 |  |  | 489 | 58.09 | 0.81
2018-07-25 08:00 | 1.661723 | 3450 | 19.30705 | 17.6202 | 2018-07-23 | 1076.563 | 355.8925 | (19.0, 19.5] | normal | 8737.11 | 487.171 | 29.14749 |  |  | 6.159646 | 0.8313804 | 0.2325812 | 0.04192849 | 45.91918 | 27.49411 | 0.2611127 | 0.1071029 | 0.3765593 | 0.2552251 | 0 | 0.3682156 | 0.2552251 | 0.3422322 | 0.2954398 | 0.362328 |  |  | 489 | 58.09 | 0.81
2018-07-25 16:00 | 1.632015 | 3450 | 19.24959 | 18.35457 | 2018-07-24 | 1076.563 | 378.0814 | (19.0, 19.5] | normal | 10719.65 | 501.4562 | 26.97397 |  |  | 6.042823 | 0.8395621 | 0.2251349 | 0.05100507 | 47.53253 | 25.42323 | 0.2444585 | 0.1397984 | 0.291711 | 0.324032 | 0 | 0.3842569 | 0.324032 | 0.4301736 | 0.187758 | 0.3820684 |  |  | 489 | 58.09 | 0.81
2018-07-26 | 1.617806 | 3450 | 19.18637 | 18.4622 | 2018-07-24 | 1160.062 | 385.0202 | (19.0, 19.5] | normal | 10719.65 | 501.4562 | 26.97397 |  |  | 6.042823 | 0.8395621 | 0.2251349 | 0.05100507 | 47.53253 | 25.42323 | 0.2444585 | 0.1397984 | 0.291711 | 0.324032 | 0 | 0.3842569 | 0.324032 | 0.4301736 | 0.187758 | 0.3820684 |  |  | 508 | 57.705 | 0.75
2018-07-26 08:00 | 1.59165 | 3450 | 19.7444 | 17.68086 | 2018-07-24 | 1160.062 | 389.6174 | (19.5, 20.0] | normal | 10719.65 | 501.4562 | 26.97397 |  |  | 6.042823 | 0.8395621 | 0.2251349 | 0.05100507 | 47.53253 | 25.42323 | 0.2444585 | 0.1397984 | 0.291711 | 0.324032 | 0 | 0.3842569 | 0.324032 | 0.4301736 | 0.187758 | 0.3820684 |  |  | 508 | 57.705 | 0.75
2018-07-26 16:00 | 1.54289 | 3450 | 19.53952 | 17.88997 | 2018-07-25 | 1160.062 | 383.9102 | (19.5, 20.0] | normal | 9902.17 | 498.3628 | 22.50223 |  |  | 6.024242 | 0.6927213 | 0.2225448 | 0.049083 | 65.48992 | 52.55671 | 0.2965259 | 0.1224671 | 0.3009775 | 0.2800295 | 0 | 0.418993 | 0.2800295 | 0.4201039 | 0.3615864 | 0.2183097 |  |  | 508 | 57.705 | 0.75
2018-07-27 | 1.443432 | 3450 | 19.51483 | 18.21368 | 2018-07-25 | 1129.677 | 386.3847 | (19.5, 20.0] | normal | 9902.17 | 498.3628 | 22.50223 |  |  | 6.024242 | 0.6927213 | 0.2225448 | 0.049083 | 65.48992 | 52.55671 | 0.2965259 | 0.1224671 | 0.3009775 | 0.2800295 | 0 | 0.418993 | 0.2800295 | 0.4201039 | 0.3615864 | 0.2183097 |  |  |  | 59.48
2018-07-27 08:00 | 1.396286 | 3450 | 19.57486 | 17.78618 | 2018-07-25 | 1129.677 | 377.5381 | (19.5, 20.0] | normal | 9902.17 | 498.3628 | 22.50223 |  |  | 6.024242 | 0.6927213 | 0.2225448 | 0.049083 | 65.48992 | 52.55671 | 0.2965259 | 0.1224671 | 0.3009775 | 0.2800295 | 0 | 0.418993 | 0.2800295 | 0.4201039 | 0.3615864 | 0.2183097 |  |  |  | 59.48
2018-07-27 16:00 | 1.37562 | 3450 | 19.77621 | 17.31683 | 2018-07-26 | 1129.677 | 364.7302 | (19.5, 20.0] | normal | 8755.22 | 495.7757 | 19.59475 |  |  | 6.268821 | 2.10308 | 0.2280279 | 0.07583271 | 81.49932 | 61.25534 | 0.3151971 | 0.1966118 | 0.2263655 | 0.2618255 | 0 | 0.511809 | 0.2618255 | 0.4904263 | 0.2250303 | 0.2845434 |  |  |  | 59.48
2018-07-28 | 1.249683 | 3450 | 19.53745 | 17.21653 | 2018-07-26 | 1110.168 | 371.1155 | (19.5, 20.0] | normal | 8755.22 | 495.7757 | 19.59475 |  |  | 6.268821 | 2.10308 | 0.2280279 | 0.07583271 | 81.49932 | 61.25534 | 0.3151971 | 0.1966118 | 0.2263655 | 0.2618255 | 0 | 0.511809 | 0.2618255 | 0.4904263 | 0.2250303 | 0.2845434 |  |  | 503 | 60.41667
2018-07-28 08:00 | 1.133433 | 3450 | 19.67539 | 16.92028 | 2018-07-27 | 1110.168 | 369.014 | (19.5, 20.0] | normal | 8440.18 | 495.8111 | 23.7824 |  |  | 5.908282 | 0.4952193 | 0.2382188 | 0.06535398 | 82.50458 | 64.35203 | 0.2554389 | 0.2766576 | 0.2006355 | 0.267268 | 0 | 0.5320965 | 0.267268 | 0.3083666 | 0.3603205 | 0.3313128 |  |  | 503 | 60.41667
2018-07-28 16:00 | 1.084996 | 3450 | 19.55935 | 17.18691 | 2018-07-27 | 1110.168 | 369.0587 | (19.5, 20.0] | normal | 8440.18 | 495.8111 | 23.7824 |  |  | 5.908282 | 0.4952193 | 0.2382188 | 0.06535398 | 82.50458 | 64.35203 | 0.2554389 | 0.2766576 | 0.2006355 | 0.267268 | 0 | 0.5320965 | 0.267268 | 0.3083666 | 0.3603205 | 0.3313128 |  |  | 503 | 60.41667
2018-07-29 | 1.103725 | 3450 | 19.59027 | 18.32816 | 2018-07-27 | 1111.533 | 372.2376 | (19.5, 20.0] | normal | 8440.18 | 495.8111 | 23.7824 |  |  | 5.908282 | 0.4952193 | 0.2382188 | 0.06535398 | 82.50458 | 64.35203 | 0.2554389 | 0.2766576 | 0.2006355 | 0.267268 | 0 | 0.5320965 | 0.267268 | 0.3083666 | 0.3603205 | 0.3313128 |  |  | 499 | 60.27667
2018-07-29 08:00 | 1.103402 | 3450 | 19.9408 | 18.36102 | 2018-07-28 | 1111.533 | 369.8307 | (19.5, 20.0] | normal | 9313.74 | 506.6224 | 31.5209 |  |  | 6.417165 | 1.644729 | 0.246254 | 0.08550573 | 89.40507 | 67.09697 | 0.282779 | 0.2694256 | 0.1877098 | 0.2600856 | 0 | 0.5522046 | 0.2600856 | 0.3041947 | 0.4022541 | 0.2935512 |  |  | 499 | 60.27667
2018-07-29 16:00 | 1.129881 | 3450 | 20.29766 | 17.6695 | 2018-07-28 | 1111.533 | 367.9564 | (20.0, 20.5] | normal | 9313.74 | 506.6224 | 31.5209 |  |  | 6.417165 | 1.644729 | 0.246254 | 0.08550573 | 89.40507 | 67.09697 | 0.282779 | 0.2694256 | 0.1877098 | 0.2600856 | 0 | 0.5522046 | 0.2600856 | 0.3041947 | 0.4022541 | 0.2935512 |  |  | 499 | 60.27667
2018-07-30 | 1.159912 | 3450 | 20.39675 | 17.11389 | 2018-07-28 | 1111.86 | 368.522 | (20.0, 20.5] | normal | 9313.74 | 506.6224 | 31.5209 |  |  | 6.417165 | 1.644729 | 0.246254 | 0.08550573 | 89.40507 | 67.09697 | 0.282779 | 0.2694256 | 0.1877098 | 0.2600856 | 0 | 0.5522046 | 0.2600856 | 0.3041947 | 0.4022541 | 0.2935512 |  |  | 510 | 60.26
2018-07-30 08:00 | 1.181871 | 3450 | 19.94173 | 16.81669 | 2018-07-29 | 1111.86 | 369.3899 | (19.5, 20.0] | normal | 9990.72 | 509.4162 | 29.15653 |  |  | 6.772419 | 1.831276 | 0.2684215 | 0.08276871 | 65.65519 | 33.63363 | 0.3005549 | 0.2857252 | 0.182132 | 0.2315879 | 0 | 0.5862801 | 0.2315879 | 0.3012856 | 0.1520351 | 0.5466793 |  |  | 510 | 60.26
2018-07-30 16:00 | 1.201246 | 3450 | 19.85991 | 15.57386 | 2018-07-29 | 1111.86 | 372.6627 | (19.5, 20.0] | normal | 9990.72 | 509.4162 | 29.15653 |  |  | 6.772419 | 1.831276 | 0.2684215 | 0.08276871 | 65.65519 | 33.63363 | 0.3005549 | 0.2857252 | 0.182132 | 0.2315879 | 0 | 0.5862801 | 0.2315879 | 0.3012856 | 0.1520351 | 0.5466793 |  |  | 510 | 60.26
2018-07-31 | 1.327183 | 3450 | 19.67021 | 18.16272 | 2018-07-29 | 1075.876 | 377.4526 | (19.5, 20.0] | normal | 9990.72 | 509.4162 | 29.15653 |  |  | 6.772419 | 1.831276 | 0.2684215 | 0.08276871 | 65.65519 | 33.63363 | 0.3005549 | 0.2857252 | 0.182132 | 0.2315879 | 0 | 0.5862801 | 0.2315879 | 0.3012856 | 0.1520351 | 0.5466793 |  |  | 488 | 60.79 | 0.64
2018-07-31 08:00 | 1.270995 | 3450 | 19.88313 | 18.04292 | 2018-07-30 | 1075.876 | 371.8125 | (19.5, 20.0] | normal | 10645.15 | 490.2715 | 27.36797 |  |  | 6.022139 | 0.6922703 | 0.2623267 | 0.05464466 | 74.86676 | 33.41256 | 0.4364382 | 0.2330648 | 0.1558804 | 0.1746166 | 0 | 0.669503 | 0.1746166 | 0.1753409 | 0.224242 | 0.6004171 |  |  | 488 | 60.79 | 0.64
2018-07-31 16:00 | 1.249814 | 3450 | 19.58333 | 17.57251 | 2018-07-30 | 1075.876 | 348.2026 | (19.5, 20.0] | normal | 10645.15 | 490.2715 | 27.36797 |  |  | 6.022139 | 0.6922703 | 0.2623267 | 0.05464466 | 74.86676 | 33.41256 | 0.4364382 | 0.2330648 | 0.1558804 | 0.1746166 | 0 | 0.669503 | 0.1746166 | 0.1753409 | 0.224242 | 0.6004171 |  |  | 488 | 60.79 | 0.64
2018-08-01 | 1.339131 | 3408.368 | 19.30825 | 17.70724 | 2018-07-30 | 1141.691 | 384.9222 | (19.0, 19.5] | normal | 10645.15 | 490.2715 | 27.36797 |  |  | 6.022139 | 0.6922703 | 0.2623267 | 0.05464466 | 74.86676 | 33.41256 | 0.4364382 | 0.2330648 | 0.1558804 | 0.1746166 | 0 | 0.669503 | 0.1746166 | 0.1753409 | 0.224242 | 0.6004171 |  |  | 502 | 59.015 | 0.5
2018-08-01 08:00 | 1.488251 | 3400 | 19.21326 | 17.48609 | 2018-07-30 | 1141.691 | 384.387 | (19.0, 19.5] | normal | 10645.15 | 490.2715 | 27.36797 |  |  | 6.022139 | 0.6922703 | 0.2623267 | 0.05464466 | 74.86676 | 33.41256 | 0.4364382 | 0.2330648 | 0.1558804 | 0.1746166 | 0 | 0.669503 | 0.1746166 | 0.1753409 | 0.224242 | 0.6004171 |  |  | 502 | 59.015 | 0.5
2018-08-01 16:00 | 1.486692 | 3339.839 | 18.96573 | 18.59905 | 2018-07-31 | 1141.691 | 370.6263 | (18.5, 19.0] | normal | 9400.73 | 496.1074 | 28.31576 |  |  | 5.937209 | 1.215765 | 0.2347195 | 0.06302658 | 76.8485 | 34.94384 | 0.3542991 | 0.2533559 | 0.1271242 | 0.2652209 | 0 | 0.6076549 | 0.2652209 | 0.2707215 | 0.2666463 | 0.4626322 |  |  | 502 | 59.015 | 0.5
2018-08-02 | 1.537124 | 3299.559 | 19.30228 | 17.95458 | 2018-07-31 | 907.2511 | 362.8869 | (19.0, 19.5] | baixo | 9400.73 | 496.1074 | 28.31576 |  |  | 5.937209 | 1.215765 | 0.2347195 | 0.06302658 | 76.8485 | 34.94384 | 0.3542991 | 0.2533559 | 0.1271242 | 0.2652209 | 0 | 0.6076549 | 0.2652209 | 0.2707215 | 0.2666463 | 0.4626322
2018-08-02 08:00 | 1.519171 | 3300 | 19.09868 |  | 2018-07-31 | 907.2511 | 316.9115 | (19.0, 19.5] | baixo | 9400.73 | 496.1074 | 28.31576 |  |  | 5.937209 | 1.215765 | 0.2347195 | 0.06302658 | 76.8485 | 34.94384 | 0.3542991 | 0.2533559 | 0.1271242 | 0.2652209 | 0 | 0.6076549 | 0.2652209 | 0.2707215 | 0.2666463 | 0.4626322
2018-08-03 | 2.09815 | 3447.095 | 19.51401 | 15.27623 | 2018-07-31 | 1130.849 | 372.1914 | (19.5, 20.0] | normal | 9400.73 | 496.1074 | 28.31576 |  |  | 5.937209 | 1.215765 | 0.2347195 | 0.06302658 | 76.8485 | 34.94384 | 0.3542991 | 0.2533559 | 0.1271242 | 0.2652209 | 0 | 0.6076549 | 0.2652209 | 0.2707215 | 0.2666463 | 0.4626322 |  |  | 513 | 59.845
2018-08-03 08:00 | 2.144604 | 3440.952 | 19.2243 | 17.7683 | 2018-08-01 | 1130.849 | 377.4287 | (19.0, 19.5] | normal | 9614.82 | 502.2688 | 21.47765 |  |  | 7.19321 | 1.905357 | 0.253655 | 0.05889635 | 71.34424 | 51.06289 | 0.2776994 | 0.1194219 | 0.3615856 | 0.2412931 | 0 | 0.3971213 | 0.2412931 | 0.3130688 | 0.2625894 | 0.4243418 |  |  | 513 | 59.845
2018-08-03 16:00 | 2.146386 | 3448.493 | 19.3143 | 18.04613 | 2018-08-01 | 1130.849 | 380.0363 | (19.0, 19.5] | normal | 9614.82 | 502.2688 | 21.47765 |  |  | 7.19321 | 1.905357 | 0.253655 | 0.05889635 | 71.34424 | 51.06289 | 0.2776994 | 0.1194219 | 0.3615856 | 0.2412931 | 0 | 0.3971213 | 0.2412931 | 0.3130688 | 0.2625894 | 0.4243418 |  |  | 513 | 59.845
2018-08-04 | 2.087971 | 3450 | 19.67822 | 18.16677 | 2018-08-01 | 1152.116 | 382.0651 | (19.5, 20.0] | normal | 9614.82 | 502.2688 | 21.47765 |  |  | 7.19321 | 1.905357 | 0.253655 | 0.05889635 | 71.34424 | 51.06289 | 0.2776994 | 0.1194219 | 0.3615856 | 0.2412931 | 0 | 0.3971213 | 0.2412931 | 0.3130688 | 0.2625894 | 0.4243418 |  |  | 507 | 61.33667
2018-08-04 08:00 | 2.165649 | 3450 | 19.47872 | 17.47878 | 2018-08-02 | 1152.116 | 384.1002 | (19.0, 19.5] | normal | 9605.03 | 497.7497 | 28.52539 |  |  | 6.765063 | 1.269554 | 0.2933836 | 0.06395774 | 66.17946 | 38.76293 | 0.4162954 | 0.136947 | 0.2007386 | 0.246019 | 0 | 0.5532424 | 0.246019 | 0.1126368 | 0.2577691 | 0.6295941 |  |  | 507 | 61.33667
2018-08-04 16:00 | 2.192273 | 3450 | 19.22016 | 17.37626 | 2018-08-02 | 1152.116 | 385.2405 | (19.0, 19.5] | normal | 9605.03 | 497.7497 | 28.52539 |  |  | 6.765063 | 1.269554 | 0.2933836 | 0.06395774 | 66.17946 | 38.76293 | 0.4162954 | 0.136947 | 0.2007386 | 0.246019 | 0 | 0.5532424 | 0.246019 | 0.1126368 | 0.2577691 | 0.6295941 |  |  | 507 | 61.33667
2018-08-05 | 2.195712 | 3450 | 19.31025 | 17.88026 | 2018-08-02 | 1148.077 | 381.6813 | (19.0, 19.5] | normal | 9605.03 | 497.7497 | 28.52539 |  |  | 6.765063 | 1.269554 | 0.2933836 | 0.06395774 | 66.17946 | 38.76293 | 0.4162954 | 0.136947 | 0.2007386 | 0.246019 | 0 | 0.5532424 | 0.246019 | 0.1126368 | 0.2577691 | 0.6295941 |  |  | 495 | 62.08333
2018-08-05 08:00 | 2.218429 | 3450 | 19.45503 | 17.87364 | 2018-08-03 | 1148.077 | 385.8626 | (19.0, 19.5] | normal | 8923.36 | 489.2418 | 28.10705 |  |  | 6.459704 | 1.061587 | 0.2935351 | 0.07612569 | 71.03939 | 32.30815 | 0.4820774 | 0.2368906 | 0.09769526 | 0.1833368 | 0 | 0.718968 | 0.1833368 | 0.1093624 | 0.3122916 | 0.578346 |  |  | 495 | 62.08333
2018-08-05 16:00 | 2.275585 | 3450 | 19.21294 | 18.05938 | 2018-08-03 | 1148.077 | 379.5341 | (19.0, 19.5] | normal | 8923.36 | 489.2418 | 28.10705 |  |  | 6.459704 | 1.061587 | 0.2935351 | 0.07612569 | 71.03939 | 32.30815 | 0.4820774 | 0.2368906 | 0.09769526 | 0.1833368 | 0 | 0.718968 | 0.1833368 | 0.1093624 | 0.3122916 | 0.578346 |  |  | 495 | 62.08333
2018-08-06 | 2.274293 | 3450 | 19.04862 | 18.27256 | 2018-08-03 | 1144.21 | 385.0359 | (19.0, 19.5] | normal | 8923.36 | 489.2418 | 28.10705 |  |  | 6.459704 | 1.061587 | 0.2935351 | 0.07612569 | 71.03939 | 32.30815 | 0.4820774 | 0.2368906 | 0.09769526 | 0.1833368 | 0 | 0.718968 | 0.1833368 | 0.1093624 | 0.3122916 | 0.578346 |  |  | 502 | 63.59333 | 0.69
2018-08-06 08:00 | 2.228451 | 3469.372 | 19.06161 | 18.52351 | 2018-08-04 | 1144.21 | 379.6704 | (19.0, 19.5] | normal | 9746.81 | 498.7384 | 35.69079 |  |  | 6.305975 | 0.8541987 | 0.255405 | 0.07696586 | 90.64769 | 52.62966 | 0.5291557 | 0.1903618 | 0.05570746 | 0.2247751 | 0 | 0.7195175 | 0.2247751 | 0.2398836 | 0.2414862 | 0.5186302 |  |  | 502 | 63.59333 | 0.69
2018-08-06 16:00 | 2.027105 | 3475 | 19.4652 | 18.60899 | 2018-08-04 | 1144.21 | 378.9478 | (19.0, 19.5] | normal | 9746.81 | 498.7384 | 35.69079 |  |  | 6.305975 | 0.8541987 | 0.255405 | 0.07696586 | 90.64769 | 52.62966 | 0.5291557 | 0.1903618 | 0.05570746 | 0.2247751 | 0 | 0.7195175 | 0.2247751 | 0.2398836 | 0.2414862 | 0.5186302 |  |  | 502 | 63.59333 | 0.69
2018-08-07 | 2.004343 | 3475 | 19.55455 | 18.0941 | 2018-08-04 | 1145.06 | 378.0528 | (19.5, 20.0] | normal | 9746.81 | 498.7384 | 35.69079 |  |  | 6.305975 | 0.8541987 | 0.255405 | 0.07696586 | 90.64769 | 52.62966 | 0.5291557 | 0.1903618 | 0.05570746 | 0.2247751 | 0 | 0.7195175 | 0.2247751 | 0.2398836 | 0.2414862 | 0.5186302 |  |  | 516 | 60.045 | 0.4
2018-08-07 08:00 | 2.085132 | 3475 | 19.49402 | 17.94512 | 2018-08-05 | 1145.06 | 382.6182 | (19.0, 19.5] | normal | 9641.28 | 502.9929 | 24.29331 |  |  | 6.773382 | 1.453534 | 0.2987637 | 0.07121145 | 74.47577 | 33.69263 | 0.5341168 | 0.186022 | 0.1205608 | 0.1593004 | 0 | 0.7201388 | 0.1593004 | 0.08000494 | 0.2163644 | 0.7036306 |  |  | 516 | 60.045 | 0.4
2018-08-07 16:00 | 2.02422 | 3471.346 | 19.32362 | 17.88107 | 2018-08-05 | 1145.06 | 383.5249 | (19.0, 19.5] | normal | 9641.28 | 502.9929 | 24.29331 |  |  | 6.773382 | 1.453534 | 0.2987637 | 0.07121145 | 74.47577 | 33.69263 | 0.5341168 | 0.186022 | 0.1205608 | 0.1593004 | 0 | 0.7201388 | 0.1593004 | 0.08000494 | 0.2163644 | 0.7036306 |  |  | 516 | 60.045 | 0.4
2018-08-08 | 1.961388 | 3450 | 19.11134 | 17.97397 | 2018-08-06 | 1116.137 | 378.6816 | (19.0, 19.5] | normal | 7834.61 | 502.5955 | 32.36362 |  |  | 6.355255 | 0.9005961 | 0.2877362 | 0.07687634 | 92.25728 | 62.98032 | 0.4679646 | 0.1696689 | 0.08536481 | 0.2770017 | 0 | 0.6376335 | 0.2770017 | 0.1047072 | 0.2781376 | 0.6171552 |  |  | 512 | 62.87 | 0.69
2018-08-08 08:00 | 1.965887 | 3450 | 19.5021 | 18.02994 | 2018-08-06 | 1116.137 | 372.7879 | (19.5, 20.0] | normal | 7834.61 | 502.5955 | 32.36362 |  |  | 6.355255 | 0.9005961 | 0.2877362 | 0.07687634 | 92.25728 | 62.98032 | 0.4679646 | 0.1696689 | 0.08536481 | 0.2770017 | 0 | 0.6376335 | 0.2770017 | 0.1047072 | 0.2781376 | 0.6171552 |  |  | 512 | 62.87 | 0.69
2018-08-08 16:00 | 1.957514 | 3450 | 19.45615 | 17.9544 | 2018-08-06 | 1116.137 | 363.9511 | (19.0, 19.5] | normal | 7834.61 | 502.5955 | 32.36362 |  |  | 6.355255 | 0.9005961 | 0.2877362 | 0.07687634 | 92.25728 | 62.98032 | 0.4679646 | 0.1696689 | 0.08536481 | 0.2770017 | 0 | 0.6376335 | 0.2770017 | 0.1047072 | 0.2781376 | 0.6171552 |  |  | 512 | 62.87 | 0.69
2018-08-09 | 2.068596 | 3450 | 19.38454 | 17.68119 | 2018-08-06 | 1096.66 | 360.8202 | (19.0, 19.5] | normal | 7834.61 | 502.5955 | 32.36362 |  |  | 6.355255 | 0.9005961 | 0.2877362 | 0.07687634 | 92.25728 | 62.98032 | 0.4679646 | 0.1696689 | 0.08536481 | 0.2770017 | 0 | 0.6376335 | 0.2770017 | 0.1047072 | 0.2781376 | 0.6171552 |  |  | 500 | 59.36 | 0.69
2018-08-09 08:00 | 2.055681 | 3450 | 19.27047 | 17.67618 | 2018-08-07 | 1096.66 | 365.9927 | (19.0, 19.5] | normal | 9053.01 | 496.1768 | 31.48875 |  |  | 6.136457 | 0.6386362 | 0.2707614 | 0.05968963 | 106.8592 | 66.28534 | 0.500903 | 0.2367025 | 0 | 0.2623945 | 0 | 0.7376055 | 0.2623945 | 0.1191493 | 0.4507451 | 0.4301056 |  |  | 500 | 59.36 | 0.69
2018-08-09 16:00 | 1.855473 | 3450 | 19.39794 | 17.32784 | 2018-08-07 | 1096.66 | 369.1305 | (19.0, 19.5] | normal | 9053.01 | 496.1768 | 31.48875 |  |  | 6.136457 | 0.6386362 | 0.2707614 | 0.05968963 | 106.8592 | 66.28534 | 0.500903 | 0.2367025 | 0 | 0.2623945 | 0 | 0.7376055 | 0.2623945 | 0.1191493 | 0.4507451 | 0.4301056 |  |  | 500 | 59.36 | 0.69
2018-08-10 | 1.754723 | 3450 | 18.9393 | 16.80131 | 2018-08-08 | 1006.644 | 366.7287 | (18.5, 19.0] | normal | 10164.83 | 495.9831 | 31.83456 | 5.3 | 0 | 6.519737 | 1.246501 | 0.2482403 | 0.06240069 | 95.77728 | 65.65701 | 0.5188331 | 0.2197548 | 0 | 0.2614121 | 0 | 0.7385879 | 0.2614121 | 0.1264507 | 0.4628892 | 0.4106601 |  |  | 488 | 63.85 | 0.52
2018-08-10 08:00 | 1.734056 | 3450 | 18.70137 |  | 2018-08-08 | 1006.644 | 348.4725 | (18.5, 19.0] | normal | 10164.83 | 495.9831 | 31.83456 | 5.3 | 0 | 6.519737 | 1.246501 | 0.2482403 | 0.06240069 | 95.77728 | 65.65701 | 0.5188331 | 0.2197548 | 0 | 0.2614121 | 0 | 0.7385879 | 0.2614121 | 0.1264507 | 0.4628892 | 0.4106601 |  |  | 488 | 63.85 | 0.52
2018-08-10 16:00 | 1.840618 | 3450 | 19.15719 | 16.15294 | 2018-08-08 | 1006.644 | 364.1991 | (19.0, 19.5] | normal | 10164.83 | 495.9831 | 31.83456 | 5.3 | 0 | 6.519737 | 1.246501 | 0.2482403 | 0.06240069 | 95.77728 | 65.65701 | 0.5188331 | 0.2197548 | 0 | 0.2614121 | 0 | 0.7385879 | 0.2614121 | 0.1264507 | 0.4628892 | 0.4106601 |  |  | 488 | 63.85 | 0.52
2018-08-11 | 1.812847 | 3464.209 | 19.09164 | 16.58212 | 2018-08-09 | 1120.747 | 375.787 | (19.0, 19.5] | normal | 7248.17 | 496.9056 | 28.39345 |  |  | 6.047077 | 0.6944868 | 0.2025331 | 0.07261122 | 87.96212 | 71.21899 | 0.2994646 | 0.1777028 | 0.2138071 | 0.3090256 | 0 | 0.4771673 | 0.3090256 | 0.2953504 | 0.5187503 | 0.1858993 |  |  | 504 | 62.575
2018-08-11 08:00 | 1.776127 | 3500 | 18.92675 | 16.98206 | 2018-08-09 | 1120.747 | 373.0078 | (18.5, 19.0] | normal | 7248.17 | 496.9056 | 28.39345 |  |  | 6.047077 | 0.6944868 | 0.2025331 | 0.07261122 | 87.96212 | 71.21899 | 0.2994646 | 0.1777028 | 0.2138071 | 0.3090256 | 0 | 0.4771673 | 0.3090256 | 0.2953504 | 0.5187503 | 0.1858993 |  |  | 504 | 62.575
2018-08-11 16:00 | 1.769443 | 3500 | 18.88559 | 17.90836 | 2018-08-09 | 1120.747 | 371.167 | (18.5, 19.0] | normal | 7248.17 | 496.9056 | 28.39345 |  |  | 6.047077 | 0.6944868 | 0.2025331 | 0.07261122 | 87.96212 | 71.21899 | 0.2994646 | 0.1777028 | 0.2138071 | 0.3090256 | 0 | 0.4771673 | 0.3090256 | 0.2953504 | 0.5187503 | 0.1858993 |  |  | 504 | 62.575
2018-08-12 | 1.829602 | 3500 | 19.1758 | 18.47968 | 2018-08-10 | 1125.22 | 376.2382 | (19.0, 19.5] | normal | 8814.43 | 486.3575 | 30.45002 |  |  | 6.308052 | 1.589517 | 0.2290658 | 0.07357845 | 84.10378 | 60.19904 | 0.4605176 | 0 | 0.3310787 | 0.2084037 | 0 | 0.4605176 | 0.2084037 | 0.2552995 | 0.4997589 | 0.2449415 |  |  | 507 | 61.495
2018-08-12 08:00 | 1.868753 | 3500 | 19.2529 | 18.29635 | 2018-08-10 | 1125.22 | 370.8322 | (19.0, 19.5] | normal | 8814.43 | 486.3575 | 30.45002 |  |  | 6.308052 | 1.589517 | 0.2290658 | 0.07357845 | 84.10378 | 60.19904 | 0.4605176 | 0 | 0.3310787 | 0.2084037 | 0 | 0.4605176 | 0.2084037 | 0.2552995 | 0.4997589 | 0.2449415 |  |  | 507 | 61.495
2018-08-12 16:00 | 1.851532 | 3500 | 19.40782 | 17.58941 | 2018-08-10 | 1125.22 | 377.1781 | (19.0, 19.5] | normal | 8814.43 | 486.3575 | 30.45002 |  |  | 6.308052 | 1.589517 | 0.2290658 | 0.07357845 | 84.10378 | 60.19904 | 0.4605176 | 0 | 0.3310787 | 0.2084037 | 0 | 0.4605176 | 0.2084037 | 0.2552995 | 0.4997589 | 0.2449415 |  |  | 507 | 61.495
2018-08-13 | 1.805093 | 3500 | 19.49278 | 17.80722 | 2018-08-11 | 1112.924 | 371.5292 | (19.0, 19.5] | normal | 9499.49 | 489.1069 | 17.94813 |  |  | 7.587463 | 3.283279 | 0.2752932 | 0.09048438 | 81.30652 | 41.80081 | 0.6906908 | 0 | 0.266488 | 0.04282125 | 0 | 0.6906908 | 0.04282125 | 0.1465721 | 0.5383478 | 0.3150801 |  |  | 485 | 59.65 | 0.48
2018-08-13 08:00 | 1.818275 | 3311.068 | 19.69549 | 17.24578 | 2018-08-11 | 1112.924 | 369.7692 | (19.5, 20.0] | normal | 9499.49 | 489.1069 | 17.94813 |  |  | 7.587463 | 3.283279 | 0.2752932 | 0.09048438 | 81.30652 | 41.80081 | 0.6906908 | 0 | 0.266488 | 0.04282125 | 0 | 0.6906908 | 0.04282125 | 0.1465721 | 0.5383478 | 0.3150801 |  |  | 485 | 59.65 | 0.48
2018-08-13 16:00 | 1.918118 | 3450 | 19.37924 | 17.01235 | 2018-08-11 | 1112.924 | 371.0977 | (19.0, 19.5] | normal | 9499.49 | 489.1069 | 17.94813 |  |  | 7.587463 | 3.283279 | 0.2752932 | 0.09048438 | 81.30652 | 41.80081 | 0.6906908 | 0 | 0.266488 | 0.04282125 | 0 | 0.6906908 | 0.04282125 | 0.1465721 | 0.5383478 | 0.3150801 |  |  | 485 | 59.65 | 0.48
2018-08-14 | 1.966555 | 3318.984 | 19.31548 | 17.46634 | 2018-08-12 | 897.3627 | 371.6365 | (19.0, 19.5] | baixo | 9314.04 | 484.9101 | 22.60646 |  |  | 7.031248 | 2.360719 | 0.2697141 | 0.06027546 | 87.86505 | 41.4541 | 0.7613141 | 0 | 0.2386859 | 0 | 0 | 0.7613141 | 0 | 0.05161348 | 0.5101975 | 0.438189 |  |  | 478 | 58.51 | 1.15
2018-08-15 | 2.878598 | 3426.447 | 19.80043 | 16.12324 | 2018-08-12 | 1069.397 | 345.9673 | (19.5, 20.0] | normal | 9314.04 | 484.9101 | 22.60646 |  |  | 7.031248 | 2.360719 | 0.2697141 | 0.06027546 | 87.86505 | 41.4541 | 0.7613141 | 0 | 0.2386859 | 0 | 0 | 0.7613141 | 0 | 0.05161348 | 0.5101975 | 0.438189 |  |  | 500 | 60.28
2018-08-15 08:00 | 2.541963 | 3500 | 19.20119 | 17.59261 | 2018-08-12 | 1069.397 | 362.9588 | (19.0, 19.5] | normal | 9314.04 | 484.9101 | 22.60646 |  |  | 7.031248 | 2.360719 | 0.2697141 | 0.06027546 | 87.86505 | 41.4541 | 0.7613141 | 0 | 0.2386859 | 0 | 0 | 0.7613141 | 0 | 0.05161348 | 0.5101975 | 0.438189 |  |  | 500 | 60.28
2018-08-15 16:00 | 2.503768 | 3500 | 19.14553 | 17.53351 | 2018-08-13 | 1069.397 | 360.4351 | (19.0, 19.5] | normal | 9375.35 | 493.464 | 25.4731 |  |  | 6.621964 | 1.965661 | 0.2514381 | 0.06668585 | 89.06139 | 45.78278 | 0.6947965 | 0 | 0.3052035 | 0 | 0 | 0.6947965 | 0 | 0.3496488 | 0.1673516 | 0.4829996 |  |  | 500 | 60.28
2018-08-16 | 2.540053 | 3500 | 18.9524 | 17.0862 | 2018-08-13 | 1044.221 | 356.6252 | (18.5, 19.0] | normal | 9375.35 | 493.464 | 25.4731 |  |  | 6.621964 | 1.965661 | 0.2514381 | 0.06668585 | 89.06139 | 45.78278 | 0.6947965 | 0 | 0.3052035 | 0 | 0 | 0.6947965 | 0 | 0.3496488 | 0.1673516 | 0.4829996 |  |  | 510 | 60.39 | 0.95
2018-08-16 08:00 | 2.54451 | 3500 | 18.76203 | 17.50718 | 2018-08-13 | 1044.221 | 353.215 | (18.5, 19.0] | normal | 9375.35 | 493.464 | 25.4731 |  |  | 6.621964 | 1.965661 | 0.2514381 | 0.06668585 | 89.06139 | 45.78278 | 0.6947965 | 0 | 0.3052035 | 0 | 0 | 0.6947965 | 0 | 0.3496488 | 0.1673516 | 0.4829996 |  |  | 510 | 60.39 | 0.95
2018-08-16 16:00 | 2.367852 | 3500 | 18.76827 | 18.26854 | 2018-08-14 | 1044.221 | 370.7557 | (18.5, 19.0] | normal | 8009.77 | 484.9074 | 25.00075 |  |  | 7.088811 | 3.593988 | 0.2806046 | 0.1015129 | 92.67241 | 50.65005 | 0.6188617 | 0 | 0.3811383 | 0 | 0 | 0.6188617 | 0 | 0.2451369 | 0.3079726 | 0.4468905 |  |  | 510 | 60.39 | 0.95
2018-08-17 | 2.36435 | 3500 | 19.22346 | 18.45238 | 2018-08-14 | 1095.137 | 371.8303 | (19.0, 19.5] | normal | 8009.77 | 484.9074 | 25.00075 |  |  | 7.088811 | 3.593988 | 0.2806046 | 0.1015129 | 92.67241 | 50.65005 | 0.6188617 | 0 | 0.3811383 | 0 | 0 | 0.6188617 | 0 | 0.2451369 | 0.3079726 | 0.4468905 |  |  | 487 | 62.12 | 0.51
2018-08-17 08:00 | 2.294643 | 3500 | 19.22144 | 17.9012 | 2018-08-15 | 1095.137 | 384.4546 | (19.0, 19.5] | normal | 9532.28 | 495.4279 | 17.05255 |  |  | 6.59057 | 3.177154 | 0.2580925 | 0.08827632 | 107.2312 | 52.37593 | 0.704268 | 0 | 0.295732 | 0 | 0 | 0.704268 | 0 | 0.4559539 | 0.1692764 | 0.3747697 |  |  | 487 | 62.12 | 0.51
2018-08-17 16:00 | 2.17337 | 3500 | 19.4085 | 18.09047 | 2018-08-15 | 1095.137 | 354.6985 | (19.0, 19.5] | normal | 9532.28 | 495.4279 | 17.05255 |  |  | 6.59057 | 3.177154 | 0.2580925 | 0.08827632 | 107.2312 | 52.37593 | 0.704268 | 0 | 0.295732 | 0 | 0 | 0.704268 | 0 | 0.4559539 | 0.1692764 | 0.3747697 |  |  | 487 | 62.12 | 0.51
2018-08-18 | 2.228753 | 3500 | 19.6264 | 17.72962 | 2018-08-15 | 1123.723 | 376.8538 | (19.5, 20.0] | normal | 9532.28 | 495.4279 | 17.05255 |  |  | 6.59057 | 3.177154 | 0.2580925 | 0.08827632 | 107.2312 | 52.37593 | 0.704268 | 0 | 0.295732 | 0 | 0 | 0.704268 | 0 | 0.4559539 | 0.1692764 | 0.3747697 |  |  | 504 | 62.275
2018-08-18 08:00 | 2.234483 | 3500 | 19.44285 | 17.25992 | 2018-08-16 | 1123.723 | 372.9512 | (19.0, 19.5] | normal | 7766.67 | 499.2498 | 14.16297 |  |  | 6.105178 | 1.381883 | 0.2764864 | 0.07856242 | 107.4822 | 48.74078 | 0.83727 | 0 | 0.16273 | 0 | 0 | 0.83727 | 0 | 0.1977617 | 0.2647531 | 0.5374852 |  |  | 504 | 62.275
2018-08-18 16:00 | 2.281592 | 3500 | 19.31541 | 17.43316 | 2018-08-16 | 1123.723 | 373.8473 | (19.0, 19.5] | normal | 7766.67 | 499.2498 | 14.16297 |  |  | 6.105178 | 1.381883 | 0.2764864 | 0.07856242 | 107.4822 | 48.74078 | 0.83727 | 0 | 0.16273 | 0 | 0 | 0.83727 | 0 | 0.1977617 | 0.2647531 | 0.5374852 |  |  | 504 | 62.275
2018-08-19 | 2.272679 | 3500 | 18.74664 | 16.87338 | 2018-08-16 | 1127.436 | 372.9675 | (18.5, 19.0] | normal | 7766.67 | 499.2498 | 14.16297 |  |  | 6.105178 | 1.381883 | 0.2764864 | 0.07856242 | 107.4822 | 48.74078 | 0.83727 | 0 | 0.16273 | 0 | 0 | 0.83727 | 0 | 0.1977617 | 0.2647531 | 0.5374852 |  |  | 499 | 63.24667
2018-08-19 08:00 | 2.319469 | 3500 | 18.62784 | 17.32217 | 2018-08-17 | 1127.436 | 375.6811 | (18.5, 19.0] | normal | 7527.56 | 490.7261 | 22.42985 |  |  | 6.128022 | 1.371433 | 0.2753509 | 0.118684 | 125.2081 | 65.82863 | 0.7321948 | 0 | 0.1595431 | 0.1082622 | 0 | 0.7321948 | 0.1082622 | 0.1704244 | 0.342512 | 0.4870635 |  |  | 499 | 63.24667
2018-08-19 16:00 | 2.406357 | 3500 | 18.79399 | 17.7627 | 2018-08-17 | 1127.436 | 377.9224 | (18.5, 19.0] | normal | 7527.56 | 490.7261 | 22.42985 |  |  | 6.128022 | 1.371433 | 0.2753509 | 0.118684 | 125.2081 | 65.82863 | 0.7321948 | 0 | 0.1595431 | 0.1082622 | 0 | 0.7321948 | 0.1082622 | 0.1704244 | 0.342512 | 0.4870635 |  |  | 499 | 63.24667
2018-08-20 | 2.449353 | 3500 | 18.65051 | 17.89118 | 2018-08-17 | 1084.172 | 362.4764 | (18.5, 19.0] | normal | 7527.56 | 490.7261 | 22.42985 |  |  | 6.128022 | 1.371433 | 0.2753509 | 0.118684 | 125.2081 | 65.82863 | 0.7321948 | 0 | 0.1595431 | 0.1082622 | 0 | 0.7321948 | 0.1082622 | 0.1704244 | 0.342512 | 0.4870635 |  |  | 490 | 65.68 | 0.5
2018-08-20 08:00 | 2.380687 | 3500 | 18.52707 | 17.80839 | 2018-08-17 | 1084.172 | 375.5998 | (18.5, 19.0] | normal | 7527.56 | 490.7261 | 22.42985 |  |  | 6.128022 | 1.371433 | 0.2753509 | 0.118684 | 125.2081 | 65.82863 | 0.7321948 | 0 | 0.1595431 | 0.1082622 | 0 | 0.7321948 | 0.1082622 | 0.1704244 | 0.342512 | 0.4870635 |  |  | 490 | 65.68 | 0.5
2018-08-20 16:00 | 2.189604 | 3500 | 18.82009 | 17.56195 | 2018-08-18 | 1084.172 | 376.3613 | (18.5, 19.0] | normal | 7897.19 | 488.2132 | 28.1662 |  |  | 6.196635 | 1.302122 | 0.2642732 | 0.1251419 | 145.7514 | 65.22087 | 0.766189 | 0 | 0.05081048 | 0.1830005 | 0 | 0.766189 | 0.1830005 | 0.233811 | 0.4486558 | 0.3175332 |  |  | 490 | 65.68 | 0.5
2018-08-21 | 2.113967 | 3500 | 18.94451 | 17.91983 | 2018-08-18 | 1133.531 | 378.2393 | (18.5, 19.0] | normal | 7897.19 | 488.2132 | 28.1662 |  |  | 6.196635 | 1.302122 | 0.2642732 | 0.1251419 | 145.7514 | 65.22087 | 0.766189 | 0 | 0.05081048 | 0.1830005 | 0 | 0.766189 | 0.1830005 | 0.233811 | 0.4486558 | 0.3175332 |  |  | 489 | 62.51 | 0.35
2018-08-21 08:00 | 2.031406 | 3500 | 19.26137 | 17.81785 | 2018-08-19 | 1133.531 | 375.828 | (19.0, 19.5] | normal | 8612.81 | 479.2463 | 35.25064 |  |  | 5.931683 | 0.5753152 | 0.2648293 | 0.08416215 | 116.4349 | 68.47815 | 0.7458843 | 0 | 0.1154559 | 0.1386597 | 0 | 0.7458843 | 0.1386597 | 0.1911862 | 0.3177035 | 0.4911103 |  |  | 489 | 62.51 | 0.35
2018-08-21 16:00 | 1.976658 | 3500 | 19.51959 | 17.3796 | 2018-08-19 | 1133.531 | 378.1577 | (19.5, 20.0] | normal | 8612.81 | 479.2463 | 35.25064 |  |  | 5.931683 | 0.5753152 | 0.2648293 | 0.08416215 | 116.4349 | 68.47815 | 0.7458843 | 0 | 0.1154559 | 0.1386597 | 0 | 0.7458843 | 0.1386597 | 0.1911862 | 0.3177035 | 0.4911103 |  |  | 489 | 62.51 | 0.35
2018-08-22 | 1.916816 | 3500 | 19.49319 | 17.35488 | 2018-08-20 | 1143.475 | 377.8884 | (19.0, 19.5] | normal | 6375.79 | 482.549 | 35.12224 |  |  | 6.237559 | 1.193701 | 0.2664152 | 0.08885458 | 112.6772 | 73.48305 | 0.7676994 | 0 | 0.03921553 | 0.1930851 | 0 | 0.7676994 | 0.1930851 | 0.1930851 | 0.2718236 | 0.5350913 |  |  | 497 | 62.05 | 0.66
2018-08-22 08:00 | 1.829603 | 3500 | 19.71673 | 17.47893 | 2018-08-20 | 1143.475 | 383.7777 | (19.5, 20.0] | normal | 6375.79 | 482.549 | 35.12224 |  |  | 6.237559 | 1.193701 | 0.2664152 | 0.08885458 | 112.6772 | 73.48305 | 0.7676994 | 0 | 0.03921553 | 0.1930851 | 0 | 0.7676994 | 0.1930851 | 0.1930851 | 0.2718236 | 0.5350913 |  |  | 497 | 62.05 | 0.66
2018-08-22 16:00 | 1.703037 | 3500 | 19.79061 | 18.19015 | 2018-08-20 | 1143.475 | 381.2162 | (19.5, 20.0] | normal | 6375.79 | 482.549 | 35.12224 |  |  | 6.237559 | 1.193701 | 0.2664152 | 0.08885458 | 112.6772 | 73.48305 | 0.7676994 | 0 | 0.03921553 | 0.1930851 | 0 | 0.7676994 | 0.1930851 | 0.1930851 | 0.2718236 | 0.5350913 |  |  | 497 | 62.05 | 0.66
2018-08-23 | 1.499841 | 3500.373 | 20.06243 | 18.1383 | 2018-08-21 | 1161.803 | 381.2775 | (20.0, 20.5] | normal | 5978.28 | 492.6872 | 27.44587 |  |  | 6.521471 | 0.8809746 | 0.2766043 | 0.09623559 | 112.2115 | 73.39565 | 0.8268014 | 0 | 0 | 0.1731986 | 0 | 0.8268014 | 0.1731986 | 0.1731986 | 0.1700037 | 0.6567976 |  |  | 496 | 63.72 | 0.42
2018-08-23 08:00 | 1.445206 | 3463.662 | 19.85718 | 16.54948 | 2018-08-21 | 1161.803 | 384.9837 | (19.5, 20.0] | normal | 5978.28 | 492.6872 | 27.44587 |  |  | 6.521471 | 0.8809746 | 0.2766043 | 0.09623559 | 112.2115 | 73.39565 | 0.8268014 | 0 | 0 | 0.1731986 | 0 | 0.8268014 | 0.1731986 | 0.1731986 | 0.1700037 | 0.6567976 |  |  | 496 | 63.72 | 0.42
2018-08-23 16:00 | 1.403391 | 3450 | 19.34177 | 16.92487 | 2018-08-22 | 1161.803 | 394.0573 | (19.0, 19.5] | normal | 6046.53 | 498.4026 | 30.45672 |  |  | 6.569763 | 0.8333125 | 0.2598112 | 0.07807382 | 100.5513 | 61.01748 | 0.6980483 | 0 | 0 | 0.3019517 | 0 | 0.6980483 | 0.3019517 | 0.2707288 | 0.2533387 | 0.4759325 |  |  | 496 | 63.72 | 0.42
2018-08-24 | 1.384661 | 3450 | 19.72533 | 18.58114 | 2018-08-22 | 1156.474 | 386.1507 | (19.5, 20.0] | normal | 6046.53 | 498.4026 | 30.45672 |  |  | 6.569763 | 0.8333125 | 0.2598112 | 0.07807382 | 100.5513 | 61.01748 | 0.6980483 | 0 | 0 | 0.3019517 | 0 | 0.6980483 | 0.3019517 | 0.2707288 | 0.2533387 | 0.4759325 |  |  | 506 | 63.925 | 0.96
2018-08-24 08:00 | 1.355772 | 3450 | 19.83048 | 18.1744 | 2018-08-22 | 1156.474 | 391.5902 | (19.5, 20.0] | normal | 6046.53 | 498.4026 | 30.45672 |  |  | 6.569763 | 0.8333125 | 0.2598112 | 0.07807382 | 100.5513 | 61.01748 | 0.6980483 | 0 | 0 | 0.3019517 | 0 | 0.6980483 | 0.3019517 | 0.2707288 | 0.2533387 | 0.4759325 |  |  | 506 | 63.925 | 0.96
2018-08-24 16:00 | 1.310145 | 3450 | 19.88819 | 17.09444 | 2018-08-23 | 1156.474 | 377.9538 | (19.5, 20.0] | normal | 7051.65 | 497.8611 | 29.4979 |  |  | 6.539302 | 0.6751097 | 0.2590902 | 0.03968172 | 82.12613 | 45.43129 | 0.7582693 | 0 | 0 | 0.2417307 | 0 | 0.7582693 | 0.2417307 | 0.09664547 | 0.4583112 | 0.4450434 |  |  | 506 | 63.925 | 0.96
2018-08-25 | 1.341068 | 3450 | 19.61016 | 16.69471 | 2018-08-23 | 1137.963 | 382.8537 | (19.5, 20.0] | normal | 7051.65 | 497.8611 | 29.4979 |  |  | 6.539302 | 0.6751097 | 0.2590902 | 0.03968172 | 82.12613 | 45.43129 | 0.7582693 | 0 | 0 | 0.2417307 | 0 | 0.7582693 | 0.2417307 | 0.09664547 | 0.4583112 | 0.4450434 |  |  | 501 | 64.13
2018-08-25 08:00 | 1.34462 | 3450 | 19.52976 | 17.40166 | 2018-08-23 | 1137.963 | 378.0443 | (19.5, 20.0] | normal | 7051.65 | 497.8611 | 29.4979 |  |  | 6.539302 | 0.6751097 | 0.2590902 | 0.03968172 | 82.12613 | 45.43129 | 0.7582693 | 0 | 0 | 0.2417307 | 0 | 0.7582693 | 0.2417307 | 0.09664547 | 0.4583112 | 0.4450434 |  |  | 501 | 64.13
2018-08-25 16:00 | 1.428917 | 3450 | 19.67658 | 17.24988 | 2018-08-24 | 1137.963 | 375.0991 | (19.5, 20.0] | normal | 6977.87 | 490.2484 | 39.0161 |  |  | 7.253182 | 3.069449 | 0.2983077 | 0.07248085 | 85.61275 | 45.9549 | 0.7725839 | 0 | 0 | 0.2274161 | 0 | 0.7725839 | 0.2274161 | 0.1020182 | 0.2153823 | 0.6825994 |  |  | 501 | 64.13
2018-08-26 | 1.575182 | 3450 | 19.7918 | 17.9683 | 2018-08-24 | 1144.369 | 375.9653 | (19.5, 20.0] | normal | 6977.87 | 490.2484 | 39.0161 |  |  | 7.253182 | 3.069449 | 0.2983077 | 0.07248085 | 85.61275 | 45.9549 | 0.7725839 | 0 | 0 | 0.2274161 | 0 | 0.7725839 | 0.2274161 | 0.1020182 | 0.2153823 | 0.6825994 |  |  | 507 | 61.79
2018-08-26 08:00 | 1.622973 | 3450 | 19.79252 | 17.51763 | 2018-08-24 | 1144.369 | 383.4373 | (19.5, 20.0] | normal | 6977.87 | 490.2484 | 39.0161 |  |  | 7.253182 | 3.069449 | 0.2983077 | 0.07248085 | 85.61275 | 45.9549 | 0.7725839 | 0 | 0 | 0.2274161 | 0 | 0.7725839 | 0.2274161 | 0.1020182 | 0.2153823 | 0.6825994 |  |  | 507 | 61.79
2018-08-26 16:00 | 1.632015 | 3450 | 19.76982 | 18.34981 | 2018-08-25 | 1144.369 | 383.8127 | (19.5, 20.0] | normal | 9217.5 | 483.229 | 47.41496 |  |  | 8.619051 | 4.867815 | 0.3273103 | 0.09985226 | 81.78659 | 42.48569 | 0.760779 | 0 | 0 | 0.239221 | 0 | 0.760779 | 0.239221 | 0.2304714 | 0.1270963 | 0.6424323 |  |  | 507 | 61.79
2018-08-27 | 1.734056 | 3450 | 19.93112 | 17.42592 | 2018-08-25 | 1136.56 | 375.9639 | (19.5, 20.0] | normal | 9217.5 | 483.229 | 47.41496 |  |  | 8.619051 | 4.867815 | 0.3273103 | 0.09985226 | 81.78659 | 42.48569 | 0.760779 | 0 | 0 | 0.239221 | 0 | 0.760779 | 0.239221 | 0.2304714 | 0.1270963 | 0.6424323 |  |  | 496 | 60.645 | 0.56
2018-08-27 08:00 | 1.747941 | 3450 | 19.61724 | 16.76016 | 2018-08-25 | 1136.56 | 378.116 | (19.5, 20.0] | normal | 9217.5 | 483.229 | 47.41496 |  |  | 8.619051 | 4.867815 | 0.3273103 | 0.09985226 | 81.78659 | 42.48569 | 0.760779 | 0 | 0 | 0.239221 | 0 | 0.760779 | 0.239221 | 0.2304714 | 0.1270963 | 0.6424323 |  |  | 496 | 60.645 | 0.56
2018-08-27 16:00 | 1.790176 | 3450 | 19.79098 | 18.0287 | 2018-08-25 | 1136.56 | 380.761 | (19.5, 20.0] | normal | 9217.5 | 483.229 | 47.41496 |  |  | 8.619051 | 4.867815 | 0.3273103 | 0.09985226 | 81.78659 | 42.48569 | 0.760779 | 0 | 0 | 0.239221 | 0 | 0.760779 | 0.239221 | 0.2304714 | 0.1270963 | 0.6424323 |  |  | 496 | 60.645 | 0.56
2018-08-28 | 1.782493 | 3450 | 19.64871 | 17.48902 | 2018-08-26 | 1132.342 | 376.9379 | (19.5, 20.0] | normal | 8694.09 | 496.2034 | 41.68266 |  |  | 8.535989 | 4.817776 | 0.3198106 | 0.08950238 | 72.75746 | 37.03496 | 0.7940912 | 0 | 0 | 0.2059088 | 0 | 0.7940912 | 0.2059088 | 0.2134691 | 0.1497051 | 0.6368257 |  |  | 510 | 61.595 | 0.54
2018-08-28 08:00 | 1.747418 | 3450 | 19.41711 | 16.94358 | 2018-08-26 | 1132.342 | 379.0184 | (19.0, 19.5] | normal | 8694.09 | 496.2034 | 41.68266 |  |  | 8.535989 | 4.817776 | 0.3198106 | 0.08950238 | 72.75746 | 37.03496 | 0.7940912 | 0 | 0 | 0.2059088 | 0 | 0.7940912 | 0.2059088 | 0.2134691 | 0.1497051 | 0.6368257 |  |  | 510 | 61.595 | 0.54
2018-08-28 16:00 | 1.753431 | 3450 | 19.1091 | 18.21343 | 2018-08-26 | 1132.342 | 374.6463 | (19.0, 19.5] | normal | 8694.09 | 496.2034 | 41.68266 |  |  | 8.535989 | 4.817776 | 0.3198106 | 0.08950238 | 72.75746 | 37.03496 | 0.7940912 | 0 | 0 | 0.2059088 | 0 | 0.7940912 | 0.2059088 | 0.2134691 | 0.1497051 | 0.6368257 |  |  | 510 | 61.595 | 0.54
2018-08-29 | 1.851643 | 3450 | 19.58719 | 18.10963 | 2018-08-27 | 1113.143 | 362.2218 | (19.5, 20.0] | normal | 7529.07 | 499.0373 | 26.8919 |  |  | 7.48145 | 3.902448 | 0.2740104 | 0.08711934 | 63.09959 | 32.53526 | 0.6648218 | 0 | 0.22428 | 0.1108982 | 0 | 0.6648218 | 0.1108982 | 0.3351782 | 0.08628556 | 0.5785363 |  |  | 509 | 60.79 | 0.45
2018-08-29 08:00 | 1.915534 | 3450 | 19.76396 | 16.9424 | 2018-08-27 | 1113.143 | 370.9328 | (19.5, 20.0] | normal | 7529.07 | 499.0373 | 26.8919 |  |  | 7.48145 | 3.902448 | 0.2740104 | 0.08711934 | 63.09959 | 32.53526 | 0.6648218 | 0 | 0.22428 | 0.1108982 | 0 | 0.6648218 | 0.1108982 | 0.3351782 | 0.08628556 | 0.5785363 |  |  | 509 | 60.79 | 0.45
2018-08-29 16:00 | 1.909693 | 3450 | 19.18084 | 17.05151 | 2018-08-27 | 1113.143 | 376.7445 | (19.0, 19.5] | normal | 7529.07 | 499.0373 | 26.8919 |  |  | 7.48145 | 3.902448 | 0.2740104 | 0.08711934 | 63.09959 | 32.53526 | 0.6648218 | 0 | 0.22428 | 0.1108982 | 0 | 0.6648218 | 0.1108982 | 0.3351782 | 0.08628556 | 0.5785363 |  |  | 509 | 60.79 | 0.45
2018-08-30 | 2.020482 | 3450 | 19.46303 | 17.71114 | 2018-08-27 | 1126.653 | 368.4273 | (19.0, 19.5] | normal | 7529.07 | 499.0373 | 26.8919 |  |  | 7.48145 | 3.902448 | 0.2740104 | 0.08711934 | 63.09959 | 32.53526 | 0.6648218 | 0 | 0.22428 | 0.1108982 | 0 | 0.6648218 | 0.1108982 | 0.3351782 | 0.08628556 | 0.5785363 |  |  | 507 | 61.16 | 0.59
2018-08-30 08:00 | 1.982587 | 3450 | 19.77849 | 17.01738 | 2018-08-28 | 1126.653 | 372.4251 | (19.5, 20.0] | normal | 8493.18 | 494.782 | 25.27048 |  |  | 8.621498 | 5.282687 | 0.3008749 | 0.08463832 | 74.91342 | 36.43697 | 0.7741058 | 0 | 0.2258942 | 0 | 0 | 0.7741058 | 0 | 0.2258942 | 0.05174505 | 0.7223608 |  |  | 507 | 61.16 | 0.59
2018-08-30 16:00 | 1.765379 | 3450 | 19.45502 | 17.34574 | 2018-08-28 | 1126.653 | 383.8052 | (19.0, 19.5] | normal | 8493.18 | 494.782 | 25.27048 |  |  | 8.621498 | 5.282687 | 0.3008749 | 0.08463832 | 74.91342 | 36.43697 | 0.7741058 | 0 | 0.2258942 | 0 | 0 | 0.7741058 | 0 | 0.2258942 | 0.05174505 | 0.7223608 |  |  | 507 | 61.16 | 0.59
2018-08-31 | 1.811556 | 3450 | 19.44915 | 17.61743 | 2018-08-29 | 1121.121 | 374.9582 | (19.0, 19.5] | normal | 7807.84 | 495.4856 | 26.00412 |  |  | 8.010836 | 4.931165 | 0.276001 | 0.08193712 | 77.8629 | 36.12271 | 0.7291095 | 0 | 0.2708905 | 0 | 0 | 0.7291095 | 0 | 0.2708905 | 0.231233 | 0.4978765 |  |  | 511 | 60.625 | 0.61
2018-08-31 08:00 | 1.787343 | 3450 | 19.39604 | 17.64598 | 2018-08-29 | 1121.121 | 374.0118 | (19.0, 19.5] | normal | 7807.84 | 495.4856 | 26.00412 |  |  | 8.010836 | 4.931165 | 0.276001 | 0.08193712 | 77.8629 | 36.12271 | 0.7291095 | 0 | 0.2708905 | 0 | 0 | 0.7291095 | 0 | 0.2708905 | 0.231233 | 0.4978765 |  |  | 511 | 60.625 | 0.61
2018-08-31 16:00 | 1.792181 | 3450 | 19.20353 | 17.49327 | 2018-08-29 | 1121.121 | 370.1409 | (19.0, 19.5] | normal | 7807.84 | 495.4856 | 26.00412 |  |  | 8.010836 | 4.931165 | 0.276001 | 0.08193712 | 77.8629 | 36.12271 | 0.7291095 | 0 | 0.2708905 | 0 | 0 | 0.7291095 | 0 | 0.2708905 | 0.231233 | 0.4978765 |  |  | 511 | 60.625 | 0.61
2018-09-01 | 1.898743 | 3450 | 18.98256 | 18.03682 | 2018-08-30 | 1119.836 | 374.4995 | (18.5, 19.0] | normal | 7391.03 | 491.81 | 31.32033 |  |  | 7.658727 | 4.466696 | 0.2703964 | 0.07265337 | 70.22699 | 35.48457 | 0.7090554 | 0 | 0.2909446 | 0 | 0 | 0.7090554 | 0 | 0.2909446 | 0.2017919 | 0.5072635 |  |  | 510 | 61.38
2018-09-01 08:00 | 1.937493 | 3450 | 18.88507 | 17.76553 | 2018-08-30 | 1119.836 | 371.9365 | (18.5, 19.0] | normal | 7391.03 | 491.81 | 31.32033 |  |  | 7.658727 | 4.466696 | 0.2703964 | 0.07265337 | 70.22699 | 35.48457 | 0.7090554 | 0 | 0.2909446 | 0 | 0 | 0.7090554 | 0 | 0.2909446 | 0.2017919 | 0.5072635 |  |  | 510 | 61.38
2018-09-01 16:00 | 1.898743 | 3450 | 18.89148 | 18.30851 | 2018-08-30 | 1119.836 | 370.1825 | (18.5, 19.0] | normal | 7391.03 | 491.81 | 31.32033 |  |  | 7.658727 | 4.466696 | 0.2703964 | 0.07265337 | 70.22699 | 35.48457 | 0.7090554 | 0 | 0.2909446 | 0 | 0 | 0.7090554 | 0 | 0.2909446 | 0.2017919 | 0.5072635 |  |  | 510 | 61.38
2018-09-02 | 1.97858 | 3450 | 19.03664 | 17.81697 | 2018-08-31 | 1093.927 | 374.0118 | (19.0, 19.5] | normal | 7752.4 | 480.8895 | 35.8013 |  |  | 6.503563 | 1.314077 | 0.2931564 | 0.07361842 | 60.66486 | 28.07924 | 0.9254928 | 0 | 0.07450725 | 0 | 0 | 0.9254928 | 0 | 0.07450725 | 0.3180486 | 0.6074441 |  |  | 494 | 60.5
2018-09-02 08:00 | 2.022419 | 3450 | 18.98722 | 17.81044 | 2018-08-31 | 1093.927 | 359.9491 | (18.5, 19.0] | normal | 7752.4 | 480.8895 | 35.8013 |  |  | 6.503563 | 1.314077 | 0.2931564 | 0.07361842 | 60.66486 | 28.07924 | 0.9254928 | 0 | 0.07450725 | 0 | 0 | 0.9254928 | 0 | 0.07450725 | 0.3180486 | 0.6074441 |  |  | 494 | 60.5
2018-09-02 16:00 | 1.985607 | 3450 | 19.16335 | 17.72673 | 2018-08-31 | 1093.927 | 371.6464 | (19.0, 19.5] | normal | 7752.4 | 480.8895 | 35.8013 |  |  | 6.503563 | 1.314077 | 0.2931564 | 0.07361842 | 60.66486 | 28.07924 | 0.9254928 | 0 | 0.07450725 | 0 | 0 | 0.9254928 | 0 | 0.07450725 | 0.3180486 | 0.6074441 |  |  | 494 | 60.5
2018-09-03 | 2.03243 | 3450 | 18.96675 | 17.3776 | 2018-08-31 | 1044.564 | 370.4316 | (18.5, 19.0] | normal | 7752.4 | 480.8895 | 35.8013 |  |  | 6.503563 | 1.314077 | 0.2931564 | 0.07361842 | 60.66486 | 28.07924 | 0.9254928 | 0 | 0.07450725 | 0 | 0 | 0.9254928 | 0 | 0.07450725 | 0.3180486 | 0.6074441 |  |  | 494 | 62.03 | 0.55
2018-09-03 08:00 | 2.055408 | 3450 | 18.81238 | 17.18925 | 2018-09-01 | 1044.564 | 366.1966 | (18.5, 19.0] | normal | 8868.86 | 479.0214 | 38.79917 |  |  | 6.541639 | 2.010959 | 0.2890744 | 0.07074909 | 56.53584 | 30.46873 | 1 | 0 | 0 | 0 | 0 | 1 | 0 | 0 | 0.5348861 | 0.4651139 |  |  | 494 | 62.03 | 0.55
2018-09-03 16:00 | 2.027691 | 3450 | 18.98711 | 17.6459 | 2018-09-01 | 1044.564 | 381.5052 | (18.5, 19.0] | normal | 8868.86 | 479.0214 | 38.79917 |  |  | 6.541639 | 2.010959 | 0.2890744 | 0.07074909 | 56.53584 | 30.46873 | 1 | 0 | 0 | 0 | 0 | 1 | 0 | 0 | 0.5348861 | 0.4651139 |  |  | 494 | 62.03 | 0.55
2018-09-04 | 1.893894 | 3450 | 19.18668 | 17.79013 | 2018-09-02 | 1145.494 | 376.5319 | (19.0, 19.5] | normal | 8717.71 | 480.3345 | 38.66307 |  |  | 6.32225 | 0.3847361 | 0.2920925 | 0.06413609 | 59.18432 | 31.23886 | 1 | 0 | 0 | 0 | 0 | 1 | 0 | 0 | 0.5115839 | 0.4884161 |  |  | 508 | 61.61 | 0.87
2018-09-04 08:00 | 1.770223 | 3450 | 19.26704 | 17.51186 | 2018-09-02 | 1145.494 | 383.4479 | (19.0, 19.5] | normal | 8717.71 | 480.3345 | 38.66307 |  |  | 6.32225 | 0.3847361 | 0.2920925 | 0.06413609 | 59.18432 | 31.23886 | 1 | 0 | 0 | 0 | 0 | 1 | 0 | 0 | 0.5115839 | 0.4884161 |  |  | 508 | 61.61 | 0.87
2018-09-04 16:00 | 1.701118 | 3450 | 19.17193 | 17.57653 | 2018-09-02 | 1145.494 | 384.3576 | (19.0, 19.5] | normal | 8717.71 | 480.3345 | 38.66307 |  |  | 6.32225 | 0.3847361 | 0.2920925 | 0.06413609 | 59.18432 | 31.23886 | 1 | 0 | 0 | 0 | 0 | 1 | 0 | 0 | 0.5115839 | 0.4884161 |  |  | 508 | 61.61 | 0.87
2018-09-05 | 1.725112 | 3450 | 19.22268 | 17.65481 | 2018-09-03 | 1129.86 | 377.3228 | (19.0, 19.5] | normal | 7171.08 | 484.9473 | 32.90265 |  |  | 6.314901 | 0.4177967 | 0.2920457 | 0.06043039 | 59.70273 | 28.49472 | 1 | 0 | 0 | 0 | 0 | 1 | 0 | 0 | 0.4301082 | 0.5698918 |  |  | 492 | 60.54 | 0.79
2018-09-05 08:00 | 1.826732 | 3466.255 | 19.29417 | 17.97056 | 2018-09-03 | 1129.86 | 377.2162 | (19.0, 19.5] | normal | 7171.08 | 484.9473 | 32.90265 |  |  | 6.314901 | 0.4177967 | 0.2920457 | 0.06043039 | 59.70273 | 28.49472 | 1 | 0 | 0 | 0 | 0 | 1 | 0 | 0 | 0.4301082 | 0.5698918 |  |  | 492 | 60.54 | 0.79
2018-09-05 16:00 | 1.776127 | 3500 | 19.04196 | 17.88571 | 2018-09-03 | 1129.86 | 374.6934 | (19.0, 19.5] | normal | 7171.08 | 484.9473 | 32.90265 |  |  | 6.314901 | 0.4177967 | 0.2920457 | 0.06043039 | 59.70273 | 28.49472 | 1 | 0 | 0 | 0 | 0 | 1 | 0 | 0 | 0.4301082 | 0.5698918 |  |  | 492 | 60.54 | 0.79
2018-09-06 | 1.928595 | 3500 | 18.65381 | 18.04705 | 2018-09-04 | 1146.665 | 381.4896 | (18.5, 19.0] | normal | 7882.75 | 455.0377 | 41.63063 |  |  | 6.444313 | 0.2615149 | 0.3286069 | 0.07633579 | 51.02513 | 26.45305 | 1 | 0 | 0 | 0 | 0 | 1 | 0 | 0 | 0.2756817 | 0.7243183 |  |  | 486 | 60.83333 | 0.68
2018-09-06 08:00 | 1.974748 | 3500 | 18.8137 | 17.96546 | 2018-09-04 | 1146.665 | 381.6978 | (18.5, 19.0] | normal | 7882.75 | 455.0377 | 41.63063 |  |  | 6.444313 | 0.2615149 | 0.3286069 | 0.07633579 | 51.02513 | 26.45305 | 1 | 0 | 0 | 0 | 0 | 1 | 0 | 0 | 0.2756817 | 0.7243183 |  |  | 486 | 60.83333 | 0.68
2018-09-06 16:00 | 1.948011 | 3500 | 19.33222 | 17.93937 | 2018-09-04 | 1146.665 | 384.1133 | (19.0, 19.5] | normal | 7882.75 | 455.0377 | 41.63063 |  |  | 6.444313 | 0.2615149 | 0.3286069 | 0.07633579 | 51.02513 | 26.45305 | 1 | 0 | 0 | 0 | 0 | 1 | 0 | 0 | 0.2756817 | 0.7243183 |  |  | 486 | 60.83333 | 0.68
2018-09-07 | 2.014854 | 3500 | 19.51263 | 17.88934 | 2018-09-04 | 1153.845 | 385.2351 | (19.5, 20.0] | normal | 7882.75 | 455.0377 | 41.63063 |  |  | 6.444313 | 0.2615149 | 0.3286069 | 0.07633579 | 51.02513 | 26.45305 | 1 | 0 | 0 | 0 | 0 | 1 | 0 | 0 | 0.2756817 | 0.7243183 |  |  | 497 | 61.97
2018-09-07 08:00 | 2.138663 | 3500 | 19.15055 | 17.76021 | 2018-09-05 | 1153.845 | 385.98 | (19.0, 19.5] | normal | 9456.43 | 453.677 | 41.89495 |  |  | 6.516063 | 0.2317188 | 0.3407979 | 0.06890694 | 53.7638 | 26.27909 | 1 | 0 | 0 | 0 | 0 | 1 | 0 | 0 | 0.1669848 | 0.8330152 |  |  | 497 | 61.97
2018-09-07 16:00 | 2.186765 | 3500 | 19.14631 | 17.72597 | 2018-09-05 | 1153.845 | 382.5629 | (19.0, 19.5] | normal | 9456.43 | 453.677 | 41.89495 |  |  | 6.516063 | 0.2317188 | 0.3407979 | 0.06890694 | 53.7638 | 26.27909 | 1 | 0 | 0 | 0 | 0 | 1 | 0 | 0 | 0.1669848 | 0.8330152 |  |  | 497 | 61.97
2018-09-08 | 2.343474 | 3500 | 19.41266 | 17.79639 | 2018-09-05 | 1141.108 | 381.5914 | (19.0, 19.5] | normal | 9456.43 | 453.677 | 41.89495 |  |  | 6.516063 | 0.2317188 | 0.3407979 | 0.06890694 | 53.7638 | 26.27909 | 1 | 0 | 0 | 0 | 0 | 1 | 0 | 0 | 0.1669848 | 0.8330152 |  |  | 483 | 59.16333
2018-09-08 08:00 | 2.438635 | 3520.492 | 19.38508 | 17.1567 | 2018-09-05 | 1141.108 | 383.2874 | (19.0, 19.5] | normal | 9456.43 | 453.677 | 41.89495 |  |  | 6.516063 | 0.2317188 | 0.3407979 | 0.06890694 | 53.7638 | 26.27909 | 1 | 0 | 0 | 0 | 0 | 1 | 0 | 0 | 0.1669848 | 0.8330152 |  |  | 483 | 59.16333
2018-09-08 16:00 | 2.455669 | 3525 | 19.06161 | 17.46714 | 2018-09-06 | 1141.108 | 376.1579 | (19.0, 19.5] | normal | 8279.29 | 450.3993 | 42.39318 |  |  | 6.296107 | 0.4404367 | 0.3318248 | 0.08134135 | 49.41057 | 26.73508 | 0.9861715 | 0 | 0 | 0.01382848 | 0 | 0.9861715 | 0.01382848 | 0 | 0.2506966 | 0.7493034 |  |  | 483 | 59.16333
2018-09-09 | 2.58252 | 3525 | 19.41176 | 18.28995 | 2018-09-06 | 1130.647 | 374.4188 | (19.0, 19.5] | normal | 8279.29 | 450.3993 | 42.39318 |  |  | 6.296107 | 0.4404367 | 0.3318248 | 0.08134135 | 49.41057 | 26.73508 | 0.9861715 | 0 | 0 | 0.01382848 | 0 | 0.9861715 | 0.01382848 | 0 | 0.2506966 | 0.7493034 |  |  | 479 | 62.435
2018-09-09 08:00 | 2.672475 | 3525 | 19.40788 | 18.35745 | 2018-09-06 | 1130.647 | 380.2601 | (19.0, 19.5] | normal | 8279.29 | 450.3993 | 42.39318 |  |  | 6.296107 | 0.4404367 | 0.3318248 | 0.08134135 | 49.41057 | 26.73508 | 0.9861715 | 0 | 0 | 0.01382848 | 0 | 0.9861715 | 0.01382848 | 0 | 0.2506966 | 0.7493034 |  |  | 479 | 62.435
2018-09-09 16:00 | 2.692703 | 3525 | 19.52089 | 18.07512 | 2018-09-06 | 1130.647 | 375.2239 | (19.5, 20.0] | normal | 8279.29 | 450.3993 | 42.39318 |  |  | 6.296107 | 0.4404367 | 0.3318248 | 0.08134135 | 49.41057 | 26.73508 | 0.9861715 | 0 | 0 | 0.01382848 | 0 | 0.9861715 | 0.01382848 | 0 | 0.2506966 | 0.7493034 |  |  | 479 | 62.435
2018-09-10 | 2.616852 | 3525 | 19.66932 | 18.15846 | 2018-09-07 | 1140.946 | 374.8517 | (19.5, 20.0] | normal | 10326.86 | 460.8808 | 53.22374 |  |  | 6.518657 | 0.4667288 | 0.3557461 | 0.1042463 | 51.45626 | 24.98683 | 0.7666929 | 0 | 0 | 0.2333071 | 0 | 0.7666929 | 0.2333071 | 0 | 0.1580529 | 0.8419471 |  |  | 494 | 61.275 | 1.04
2018-09-10 08:00 | 2.747694 | 3481.628 | 19.70675 | 17.87137 | 2018-09-07 | 1140.946 | 382.437 | (19.5, 20.0] | normal | 10326.86 | 460.8808 | 53.22374 |  |  | 6.518657 | 0.4667288 | 0.3557461 | 0.1042463 | 51.45626 | 24.98683 | 0.7666929 | 0 | 0 | 0.2333071 | 0 | 0.7666929 | 0.2333071 | 0 | 0.1580529 | 0.8419471 |  |  | 494 | 61.275 | 1.04
2018-09-10 16:00 | 2.67406 | 3454.029 | 19.89295 | 17.2492 | 2018-09-07 | 1140.946 | 383.6496 | (19.5, 20.0] | normal | 10326.86 | 460.8808 | 53.22374 |  |  | 6.518657 | 0.4667288 | 0.3557461 | 0.1042463 | 51.45626 | 24.98683 | 0.7666929 | 0 | 0 | 0.2333071 | 0 | 0.7666929 | 0.2333071 | 0 | 0.1580529 | 0.8419471 |  |  | 494 | 61.275 | 1.04
2018-09-11 | 2.739615 | 3450 | 19.70212 | 17.04286 | 2018-09-08 | 1148.581 | 380.069 | (19.5, 20.0] | normal | 11016.94 | 487.9552 | 53.75012 |  |  | 6.562153 | 0.4007993 | 0.3398327 | 0.09564488 | 52.75017 | 23.4296 | 0.714595 | 0 | 0 | 0.285405 | 0 | 0.714595 | 0.285405 | 0 | 0.1366269 | 0.8633731 |  |  | 481 | 58.41 | 1.24
2018-09-11 08:00 | 2.770615 | 3450 | 19.66122 | 17.96939 | 2018-09-08 | 1148.581 | 385.9905 | (19.5, 20.0] | normal | 11016.94 | 487.9552 | 53.75012 |  |  | 6.562153 | 0.4007993 | 0.3398327 | 0.09564488 | 52.75017 | 23.4296 | 0.714595 | 0 | 0 | 0.285405 | 0 | 0.714595 | 0.285405 | 0 | 0.1366269 | 0.8633731 |  |  | 481 | 58.41 | 1.24
2018-09-11 16:00 | 2.71249 | 3450 | 19.87813 | 18.06262 | 2018-09-08 | 1148.581 | 383.3851 | (19.5, 20.0] | normal | 11016.94 | 487.9552 | 53.75012 |  |  | 6.562153 | 0.4007993 | 0.3398327 | 0.09564488 | 52.75017 | 23.4296 | 0.714595 | 0 | 0 | 0.285405 | 0 | 0.714595 | 0.285405 | 0 | 0.1366269 | 0.8633731 |  |  | 481 | 58.41 | 1.24
2018-09-12 | 2.742843 | 3450 | 19.56085 | 17.56787 | 2018-09-09 | 1158.697 | 385.499 | (19.5, 20.0] | normal | 9900.01 | 482.4742 | 53.7181 |  |  | 6.680592 | 0.3915073 | 0.3443646 | 0.08182917 | 49.94961 | 21.25886 | 0.7512598 | 0 | 0 | 0.2487402 | 0 | 0.7512598 | 0.2487402 | 0.1001565 | 0.04753228 | 0.8523113 |  |  | 463 | 62.16 | 0.65
2018-09-12 08:00 | 2.805491 | 3450 | 19.30224 | 17.64688 | 2018-09-09 | 1158.697 | 387.5959 | (19.0, 19.5] | normal | 9900.01 | 482.4742 | 53.7181 |  |  | 6.680592 | 0.3915073 | 0.3443646 | 0.08182917 | 49.94961 | 21.25886 | 0.7512598 | 0 | 0 | 0.2487402 | 0 | 0.7512598 | 0.2487402 | 0.1001565 | 0.04753228 | 0.8523113 |  |  | 463 | 62.16 | 0.65
2018-09-12 16:00 | 2.757051 | 3450 | 19.33947 | 18.65299 | 2018-09-09 | 1158.697 | 385.3167 | (19.0, 19.5] | normal | 9900.01 | 482.4742 | 53.7181 |  |  | 6.680592 | 0.3915073 | 0.3443646 | 0.08182917 | 49.94961 | 21.25886 | 0.7512598 | 0 | 0 | 0.2487402 | 0 | 0.7512598 | 0.2487402 | 0.1001565 | 0.04753228 | 0.8523113 |  |  | 463 | 62.16 | 0.65
2018-09-13 | 2.738881 | 3450 | 19.68084 | 17.93195 | 2018-09-10 | 1158.395 | 387.4726 | (19.5, 20.0] | normal | 8956.11 | 487.9758 | 48.19182 |  |  | 6.493976 | 0.440553 | 0.2903924 | 0.07543752 | 49.77427 | 24.32889 | 0.780791 | 0 | 0 | 0.219209 | 0 | 0.780791 | 0.219209 | 0.09545885 | 0.301852 | 0.6026891 |  |  | 489 | 62.54 | 0.54
2018-09-13 08:00 | 2.747365 | 3450 | 19.37975 | 16.84331 | 2018-09-10 | 1158.395 | 389.3116 | (19.0, 19.5] | normal | 8956.11 | 487.9758 | 48.19182 |  |  | 6.493976 | 0.440553 | 0.2903924 | 0.07543752 | 49.77427 | 24.32889 | 0.780791 | 0 | 0 | 0.219209 | 0 | 0.780791 | 0.219209 | 0.09545885 | 0.301852 | 0.6026891 |  |  | 489 | 62.54 | 0.54
2018-09-13 16:00 | 2.752577 | 3450 | 19.12918 | 17.48154 | 2018-09-10 | 1158.395 | 381.8059 | (19.0, 19.5] | normal | 8956.11 | 487.9758 | 48.19182 |  |  | 6.493976 | 0.440553 | 0.2903924 | 0.07543752 | 49.77427 | 24.32889 | 0.780791 | 0 | 0 | 0.219209 | 0 | 0.780791 | 0.219209 | 0.09545885 | 0.301852 | 0.6026891 |  |  | 489 | 62.54 | 0.54
2018-09-14 | 2.635959 | 3450 | 19.36656 | 17.61728 | 2018-09-11 | 1154.727 | 378.8612 | (19.0, 19.5] | normal | 8490.39 | 488.7765 | 38.01216 |  |  | 6.513701 | 0.8495165 | 0.3074116 | 0.0679419 | 71.86121 | 38.41458 | 0.9929874 | 0.007012634 | 0 | 0 | 0 | 1 | 0 | 0 | 0.3255881 | 0.6744119 |  |  | 475 | 61.85 | 0.78
2018-09-14 08:00 | 2.496783 | 3450 | 19.01569 | 16.25678 | 2018-09-11 | 1154.727 | 387.9747 | (19.0, 19.5] | normal | 8490.39 | 488.7765 | 38.01216 |  |  | 6.513701 | 0.8495165 | 0.3074116 | 0.0679419 | 71.86121 | 38.41458 | 0.9929874 | 0.007012634 | 0 | 0 | 0 | 1 | 0 | 0 | 0.3255881 | 0.6744119 |  |  | 475 | 61.85 | 0.78
2018-09-14 16:00 | 2.376337 | 3450 | 18.58173 | 16.38887 | 2018-09-12 | 1154.727 | 383.0704 | (18.5, 19.0] | normal | 8807.47 | 450.7873 | 44.73712 |  |  | 6.388099 | 0.2905694 | 0.3437048 | 0.06879935 | 77.67251 | 51.77287 | 0.8973792 | 0.1026208 | 0 | 0 | 0 | 1 | 0 | 0 | 0.2436931 | 0.7563069 |  |  | 475 | 61.85 | 0.78
2018-09-15 | 2.398294 | 3494.714 | 18.66037 | 17.26791 | 2018-09-12 | 1130.95 | 378.8238 | (18.5, 19.0] | normal | 8807.47 | 450.7873 | 44.73712 |  |  | 6.388099 | 0.2905694 | 0.3437048 | 0.06879935 | 77.67251 | 51.77287 | 0.8973792 | 0.1026208 | 0 | 0 | 0 | 1 | 0 | 0 | 0.2436931 | 0.7563069 |  |  | 480 | 62.68
2018-09-15 08:00 | 2.362572 | 3500 | 19.0857 | 17.10829 | 2018-09-12 | 1130.95 | 378.7898 | (19.0, 19.5] | normal | 8807.47 | 450.7873 | 44.73712 |  |  | 6.388099 | 0.2905694 | 0.3437048 | 0.06879935 | 77.67251 | 51.77287 | 0.8973792 | 0.1026208 | 0 | 0 | 0 | 1 | 0 | 0 | 0.2436931 | 0.7563069 |  |  | 480 | 62.68
2018-09-15 16:00 | 2.329973 | 3500 | 19.03209 | 17.20098 | 2018-09-13 | 1130.95 | 373.206 | (19.0, 19.5] | normal | 7577.61 | 471.4895 | 41.76874 |  |  | 6.04114 | 0.5894397 | 0.2828726 | 0.07262447 | 72.88716 | 38.48687 | 0.8799727 | 0.1200273 | 0 | 0 | 0 | 1 | 0 | 0.08931576 | 0.353919 | 0.5567653 |  |  | 480 | 62.68
2018-09-16 | 2.320424 | 3500 | 19.03887 | 16.79867 | 2018-09-13 | 1136.894 | 378.1764 | (19.0, 19.5] | normal | 7577.61 | 471.4895 | 41.76874 |  |  | 6.04114 | 0.5894397 | 0.2828726 | 0.07262447 | 72.88716 | 38.48687 | 0.8799727 | 0.1200273 | 0 | 0 | 0 | 1 | 0 | 0.08931576 | 0.353919 | 0.5567653 |  |  | 504 | 62.05333
2018-09-16 08:00 | 2.348117 | 3500 | 18.98669 | 17.27092 | 2018-09-13 | 1136.894 | 380.9891 | (18.5, 19.0] | normal | 7577.61 | 471.4895 | 41.76874 |  |  | 6.04114 | 0.5894397 | 0.2828726 | 0.07262447 | 72.88716 | 38.48687 | 0.8799727 | 0.1200273 | 0 | 0 | 0 | 1 | 0 | 0.08931576 | 0.353919 | 0.5567653 |  |  | 504 | 62.05333
2018-09-16 16:00 | 2.336977 | 3500 | 18.77933 | 17.64109 | 2018-09-14 | 1136.894 | 378.3428 | (18.5, 19.0] | normal | 6987.52 | 482.5838 | 30.50653 |  |  | 6.171431 | 1.142639 | 0.2702948 | 0.08132207 | 74.83921 | 34.16351 | 0.661777 | 0.338223 | 0 | 0 | 0 | 1 | 0 | 0.2738998 | 0.1002573 | 0.6258429 |  |  | 504 | 62.05333
2018-09-17 | 2.329652 | 3500 | 18.78592 | 17.8713 | 2018-09-14 | 992.3801 | 374.9719 | (18.5, 19.0] | normal | 6987.52 | 482.5838 | 30.50653 |  |  | 6.171431 | 1.142639 | 0.2702948 | 0.08132207 | 74.83921 | 34.16351 | 0.661777 | 0.338223 | 0 | 0 | 0 | 1 | 0 | 0.2738998 | 0.1002573 | 0.6258429 |  |  | 514 | 62.91 | 0.63
2018-09-17 08:00 | 2.304616 | 3500 | 18.82066 | 17.99299 | 2018-09-15 | 992.3801 | 333.5135 | (18.5, 19.0] | normal | 9016.22 | 488.0427 | 23.2144 |  |  | 5.908368 | 0.8669085 | 0.2429818 | 0.05711354 | 72.67246 | 34.24537 | 0.6647974 | 0.3352026 | 0 | 0 | 0 | 1 | 0 | 0.3168811 | 0.1769056 | 0.5062132 |  |  | 514 | 62.91 | 0.63
2018-09-17 16:00 | 2.301326 | 3500 | 18.9463 | 18.3036 | 2018-09-15 | 992.3801 | 364.6216 | (18.5, 19.0] | normal | 9016.22 | 488.0427 | 23.2144 |  |  | 5.908368 | 0.8669085 | 0.2429818 | 0.05711354 | 72.67246 | 34.24537 | 0.6647974 | 0.3352026 | 0 | 0 | 0 | 1 | 0 | 0.3168811 | 0.1769056 | 0.5062132 |  |  | 514 | 62.91 | 0.63
2018-09-18 | 2.22557 | 3500 | 18.73221 | 17.79707 | 2018-09-15 | 1133.863 | 377.4357 | (18.5, 19.0] | normal | 9016.22 | 488.0427 | 23.2144 |  |  | 5.908368 | 0.8669085 | 0.2429818 | 0.05711354 | 72.67246 | 34.24537 | 0.6647974 | 0.3352026 | 0 | 0 | 0 | 1 | 0 | 0.3168811 | 0.1769056 | 0.5062132 |  |  | 501 | 64.13
2018-09-18 08:00 | 2.205836 | 3500 | 18.90463 | 18.43823 | 2018-09-16 | 1133.863 | 384.1678 | (18.5, 19.0] | normal | 9765.37 | 490.1724 | 19.95032 |  |  | 6.036768 | 0.8416136 | 0.2651503 | 0.06129723 | 76.73994 | 35.85233 | 0.6358295 | 0.3641705 | 0 | 0 | 0 | 1 | 0 | 0.2129269 | 0.07467203 | 0.7124011 |  |  | 501 | 64.13
2018-09-18 16:00 | 2.139333 | 3500 | 19.09197 | 18.74131 | 2018-09-16 | 1133.863 | 375.0249 | (19.0, 19.5] | normal | 9765.37 | 490.1724 | 19.95032 |  |  | 6.036768 | 0.8416136 | 0.2651503 | 0.06129723 | 76.73994 | 35.85233 | 0.6358295 | 0.3641705 | 0 | 0 | 0 | 1 | 0 | 0.2129269 | 0.07467203 | 0.7124011 |  |  | 501 | 64.13
2018-09-19 | 2.126896 | 3500 | 19.14567 | 17.60413 | 2018-09-16 | 1133.942 | 374.3993 | (19.0, 19.5] | normal | 9765.37 | 490.1724 | 19.95032 |  |  | 6.036768 | 0.8416136 | 0.2651503 | 0.06129723 | 76.73994 | 35.85233 | 0.6358295 | 0.3641705 | 0 | 0 | 0 | 1 | 0 | 0.2129269 | 0.07467203 | 0.7124011 |  |  | 506 | 64.965 | 1.33
2018-09-19 08:00 | 2.074059 | 3500 | 19.19298 |  | 2018-09-17 | 1133.942 | 378.9426 | (19.0, 19.5] | normal | 7474.66 | 490.5981 | 20.86452 |  |  | 6.338462 | 1.489255 | 0.2702229 | 0.08481192 | 76.95016 | 38.78004 | 0.6435222 | 0.3564778 | 0 | 0 | 0 | 1 | 0 | 0.2327718 | 0.02047317 | 0.746755 |  |  | 506 | 64.965 | 1.33
2018-09-19 16:00 | 1.765625 | 3500 | 19.22746 |  | 2018-09-17 | 1133.942 | 380.2594 | (19.0, 19.5] | normal | 7474.66 | 490.5981 | 20.86452 |  |  | 6.338462 | 1.489255 | 0.2702229 | 0.08481192 | 76.95016 | 38.78004 | 0.6435222 | 0.3564778 | 0 | 0 | 0 | 1 | 0 | 0.2327718 | 0.02047317 | 0.746755 |  |  | 506 | 64.965 | 1.33
2018-09-20 | 1.795226 | 3500 | 19.35697 |  | 2018-09-18 | 1143.543 | 389.2142 | (19.0, 19.5] | normal | 8452 | 487.4409 | 31.99363 |  |  | 6.400441 | 1.245531 | 0.2876048 | 0.08451228 | 77.71837 | 43.84309 | 0.6605703 | 0.3394297 | 0 | 0 | 0 | 1 | 0 | 0.1765807 | 0.0848107 | 0.7386086 |  |  | 498 | 63.695 | 0.83
2018-09-20 08:00 | 1.823873 | 3392.625 | 19.92299 | 17.01703 | 2018-09-18 | 1143.543 | 385.9787 | (19.5, 20.0] | normal | 8452 | 487.4409 | 31.99363 |  |  | 6.400441 | 1.245531 | 0.2876048 | 0.08451228 | 77.71837 | 43.84309 | 0.6605703 | 0.3394297 | 0 | 0 | 0 | 1 | 0 | 0.1765807 | 0.0848107 | 0.7386086 |  |  | 498 | 63.695 | 0.83
2018-09-20 16:00 | 1.764345 | 3499.651 | 19.71035 | 16.89539 | 2018-09-18 | 1143.543 | 368.9906 | (19.5, 20.0] | normal | 8452 | 487.4409 | 31.99363 |  |  | 6.400441 | 1.245531 | 0.2876048 | 0.08451228 | 77.71837 | 43.84309 | 0.6605703 | 0.3394297 | 0 | 0 | 0 | 1 | 0 | 0.1765807 | 0.0848107 | 0.7386086 |  |  | 498 | 63.695 | 0.83
2018-09-21 | 1.776127 | 3500 | 20.13569 | 17.4494 | 2018-09-19 | 1121.398 | 372.4378 | (20.0, 20.5] | normal | 7038.37 | 491.3111 | 23.34262 |  |  | 6.79418 | 1.092745 | 0.2824102 | 0.08069388 | 101.9659 | 65.3771 | 0.7751141 | 0.2248859 | 0 | 0 | 0 | 1 | 0 | 0.263929 | 0.1137806 | 0.6222904 |  |  | 499 | 62.29 | 0.82
2018-09-21 08:00 | 1.777083 | 3500 | 19.98785 | 16.9977 | 2018-09-19 | 1121.398 | 379.1004 | (19.5, 20.0] | normal | 7038.37 | 491.3111 | 23.34262 |  |  | 6.79418 | 1.092745 | 0.2824102 | 0.08069388 | 101.9659 | 65.3771 | 0.7751141 | 0.2248859 | 0 | 0 | 0 | 1 | 0 | 0.263929 | 0.1137806 | 0.6222904 |  |  | 499 | 62.29 | 0.82
2018-09-21 16:00 | 1.615705 | 3500 | 19.40368 | 16.81035 | 2018-09-20 | 1121.398 | 369.275 | (19.0, 19.5] | normal | 7978.71 | 489.2516 | 34.02608 |  |  | 6.974217 | 1.075207 | 0.2886752 | 0.08594239 | 98.37239 | 62.60452 | 0.8296003 | 0.1128929 | 0 | 0.05750679 | 0 | 0.9424932 | 0.05750679 | 0.181315 | 0.2560113 | 0.5626737 |  |  | 499 | 62.29 | 0.82
2018-09-22 | 1.691503 | 3500 | 19.38665 | 17.45867 | 2018-09-20 | 1120.11 | 372.8411 | (19.0, 19.5] | normal | 7978.71 | 489.2516 | 34.02608 |  |  | 6.974217 | 1.075207 | 0.2886752 | 0.08594239 | 98.37239 | 62.60452 | 0.8296003 | 0.1128929 | 0 | 0.05750679 | 0 | 0.9424932 | 0.05750679 | 0.181315 | 0.2560113 | 0.5626737 |  |  | 489 | 64.975
2018-09-22 08:00 | 1.71788 | 3500 | 19.47317 | 17.6041 | 2018-09-20 | 1120.11 | 378.168 | (19.0, 19.5] | normal | 7978.71 | 489.2516 | 34.02608 |  |  | 6.974217 | 1.075207 | 0.2886752 | 0.08594239 | 98.37239 | 62.60452 | 0.8296003 | 0.1128929 | 0 | 0.05750679 | 0 | 0.9424932 | 0.05750679 | 0.181315 | 0.2560113 | 0.5626737 |  |  | 489 | 64.975
2018-09-22 16:00 | 1.671088 | 3499.989 | 19.58457 | 17.7807 | 2018-09-20 | 1120.11 | 369.532 | (19.5, 20.0] | normal | 7978.71 | 489.2516 | 34.02608 |  |  | 6.974217 | 1.075207 | 0.2886752 | 0.08594239 | 98.37239 | 62.60452 | 0.8296003 | 0.1128929 | 0 | 0.05750679 | 0 | 0.9424932 | 0.05750679 | 0.181315 | 0.2560113 | 0.5626737 |  |  | 489 | 64.975
2018-09-23 | 1.673129 | 3442.006 | 19.76914 | 17.33892 | 2018-09-21 | 1041.361 | 374.35 | (19.5, 20.0] | normal | 8598.24001 | 497.5505 | 40.6922 |  |  | 7.533539 | 2.602048 | 0.276689 | 0.08594159 | 97.26555 | 58.45005 | 0.8620731 | 0.0006788994 | 0 | 0.137248 | 0 | 0.862752 | 0.137248 | 0.1844072 | 0.3696365 | 0.4459563 |  |  | 486 | 65.73
2018-09-23 08:00 | 1.687638 | 3425.969 | 19.70719 | 17.41456 | 2018-09-21 | 1041.361 | 350.2626 | (19.5, 20.0] | normal | 8598.24001 | 497.5505 | 40.6922 |  |  | 7.533539 | 2.602048 | 0.276689 | 0.08594159 | 97.26555 | 58.45005 | 0.8620731 | 0.0006788994 | 0 | 0.137248 | 0 | 0.862752 | 0.137248 | 0.1844072 | 0.3696365 | 0.4459563 |  |  | 486 | 65.73
2018-09-23 16:00 | 1.728378 | 3232.324 | 20.19236 | 17.73411 | 2018-09-21 | 1041.361 | 328.1731 | (20.0, 20.5] | normal | 8598.24001 | 497.5505 | 40.6922 |  |  | 7.533539 | 2.602048 | 0.276689 | 0.08594159 | 97.26555 | 58.45005 | 0.8620731 | 0.0006788994 | 0 | 0.137248 | 0 | 0.862752 | 0.137248 | 0.1844072 | 0.3696365 | 0.4459563 |  |  | 486 | 65.73
2018-09-24 | 1.791212 | 3450 | 20.63865 | 18.2816 | 2018-09-22 | 1104.422 | 371.5078 | (20.5, inf] | normal | 9347.87 | 505.6331 | 32.78789 |  |  | 8.536955 | 4.332024 | 0.3102219 | 0.1277737 | 82.26558 | 33.21176 | 0.7808512 | 0.006629856 | 0 | 0.2125189 | 0 | 0.7874811 | 0.2125189 | 0.01661287 | 0.4145325 | 0.5688547 |  |  | 507 | 65.235 | 0.71
2018-09-24 08:00 | 1.743744 | 3450 | 20.46621 | 18.0085 | 2018-09-22 | 1104.422 | 370.3943 | (20.0, 20.5] | normal | 9347.87 | 505.6331 | 32.78789 |  |  | 8.536955 | 4.332024 | 0.3102219 | 0.1277737 | 82.26558 | 33.21176 | 0.7808512 | 0.006629856 | 0 | 0.2125189 | 0 | 0.7874811 | 0.2125189 | 0.01661287 | 0.4145325 | 0.5688547 |  |  | 507 | 65.235 | 0.71
2018-09-24 16:00 | 1.714681 | 3450 | 20.1519 | 18.00726 | 2018-09-22 | 1104.422 | 362.494 | (20.0, 20.5] | normal | 9347.87 | 505.6331 | 32.78789 |  |  | 8.536955 | 4.332024 | 0.3102219 | 0.1277737 | 82.26558 | 33.21176 | 0.7808512 | 0.006629856 | 0 | 0.2125189 | 0 | 0.7874811 | 0.2125189 | 0.01661287 | 0.4145325 | 0.5688547 |  |  | 507 | 65.235 | 0.71
2018-09-25 | 1.734056 | 3450 | 19.85756 | 17.59751 | 2018-09-23 | 1135.947 | 374.5628 | (19.5, 20.0] | normal | 9805.95005 | 509.7762 | 28.48541 |  |  | 9.433069 | 4.852422 | 0.345018 | 0.1439019 | 80.94282 | 31.20188 | 0.7042387 | 0.05005529 | 0 | 0.245706 | 0 | 0.754294 | 0.245706 | 0.01944393 | 0.1140173 | 0.8665388 |  |  | 507 | 64.11
2018-09-25 08:00 | 1.799931 | 3450 | 19.86217 | 17.37382 | 2018-09-23 | 1135.947 | 384.0029 | (19.5, 20.0] | normal | 9805.95005 | 509.7762 | 28.48541 |  |  | 9.433069 | 4.852422 | 0.345018 | 0.1439019 | 80.94282 | 31.20188 | 0.7042387 | 0.05005529 | 0 | 0.245706 | 0 | 0.754294 | 0.245706 | 0.01944393 | 0.1140173 | 0.8665388 |  |  | 507 | 64.11
2018-09-25 16:00 | 1.686586 | 3450 | 20.07186 | 17.87616 | 2018-09-23 | 1135.947 | 377.1303 | (20.0, 20.5] | normal | 9805.95005 | 509.7762 | 28.48541 |  |  | 9.433069 | 4.852422 | 0.345018 | 0.1439019 | 80.94282 | 31.20188 | 0.7042387 | 0.05005529 | 0 | 0.245706 | 0 | 0.754294 | 0.245706 | 0.01944393 | 0.1140173 | 0.8665388 |  |  | 507 | 64.11
2018-09-26 | 1.559682 | 3450 | 20.08214 | 17.77959 | 2018-09-24 | 1144.521 | 383.4207 | (20.0, 20.5] | normal | 8000.13003 | 502.7241 | 33.64708 |  |  | 8.945733 | 4.665627 | 0.3613217 | 0.2045659 | 73.91683 | 35.44637 | 0.6837371 | 0.064736 | 0 | 0.2515269 | 0 | 0.7484731 | 0.2515269 | 0.05464399 | 0.3122372 | 0.6331188 |  |  | 505 | 66.24 | 1.06
2018-09-26 08:00 | 1.597096 | 3450 | 20.08352 | 17.86102 | 2018-09-24 | 1144.521 | 381.2885 | (20.0, 20.5] | normal | 8000.13003 | 502.7241 | 33.64708 |  |  | 8.945733 | 4.665627 | 0.3613217 | 0.2045659 | 73.91683 | 35.44637 | 0.6837371 | 0.064736 | 0 | 0.2515269 | 0 | 0.7484731 | 0.2515269 | 0.05464399 | 0.3122372 | 0.6331188 |  |  | 505 | 66.24 | 1.06
2018-09-26 16:00 | 1.668183 | 3450 | 20.13528 | 17.6855 | 2018-09-24 | 1144.521 | 379.6834 | (20.0, 20.5] | normal | 8000.13003 | 502.7241 | 33.64708 |  |  | 8.945733 | 4.665627 | 0.3613217 | 0.2045659 | 73.91683 | 35.44637 | 0.6837371 | 0.064736 | 0 | 0.2515269 | 0 | 0.7484731 | 0.2515269 | 0.05464399 | 0.3122372 | 0.6331188 |  |  | 505 | 66.24 | 1.06
2018-09-27 | 1.615385 | 3450 | 20.17325 | 17.75086 | 2018-09-25 | 1152.002 | 381.5604 | (20.0, 20.5] | normal | 7298.42 | 498.6284 | 44.12276 |  |  | 7.191917 | 1.784444 | 0.327778 | 0.09708089 | 68.86512 | 24.39061 | 0.77656 | 0.005043657 | 0 | 0.2183964 | 0 | 0.7816036 | 0.2183964 | 0.01835828 | 0.2672643 | 0.7143774 |  |  | 506 | 66.07 | 0.65
2018-09-27 08:00 | 1.650743 | 3450 | 19.75565 | 18.07182 | 2018-09-25 | 1152.002 | 389.0047 | (19.5, 20.0] | normal | 7298.42 | 498.6284 | 44.12276 |  |  | 7.191917 | 1.784444 | 0.327778 | 0.09708089 | 68.86512 | 24.39061 | 0.77656 | 0.005043657 | 0 | 0.2183964 | 0 | 0.7816036 | 0.2183964 | 0.01835828 | 0.2672643 | 0.7143774 |  |  | 506 | 66.07 | 0.65
2018-09-27 16:00 | 1.632662 | 3450 | 19.85001 | 17.76469 | 2018-09-26 | 1152.002 | 379.9303 | (19.5, 20.0] | normal | 9715.75001 | 502.3917 | 35.4232 |  |  | 7.10742 | 1.615017 | 0.2944076 | 0.07107346 | 67.57346 | 25.60025 | 0.7917771 | 0.001352046 | 0 | 0.2068708 | 0 | 0.7931292 | 0.2068708 | 0.06436765 | 0.3524928 | 0.5831396 |  |  | 506 | 66.07 | 0.65
2018-09-28 | 1.618129 | 3450 | 19.87437 | 17.40824 | 2018-09-26 | 1128.649 | 379.8137 | (19.5, 20.0] | normal | 9715.75001 | 502.3917 | 35.4232 |  |  | 7.10742 | 1.615017 | 0.2944076 | 0.07107346 | 67.57346 | 25.60025 | 0.7917771 | 0.001352046 | 0 | 0.2068708 | 0 | 0.7931292 | 0.2068708 | 0.06436765 | 0.3524928 | 0.5831396 |  |  | 509 | 64.855 | 1.3
2018-09-28 08:00 | 1.695306 | 3450 | 19.71259 | 18.02337 | 2018-09-26 | 1128.649 | 385.8002 | (19.5, 20.0] | normal | 9715.75001 | 502.3917 | 35.4232 |  |  | 7.10742 | 1.615017 | 0.2944076 | 0.07107346 | 67.57346 | 25.60025 | 0.7917771 | 0.001352046 | 0 | 0.2068708 | 0 | 0.7931292 | 0.2068708 | 0.06436765 | 0.3524928 | 0.5831396 |  |  | 509 | 64.855 | 1.3
2018-09-28 16:00 | 1.811556 | 3450 | 19.50142 | 18.1498 | 2018-09-26 | 1128.649 | 361.6428 | (19.5, 20.0] | normal | 9715.75001 | 502.3917 | 35.4232 |  |  | 7.10742 | 1.615017 | 0.2944076 | 0.07107346 | 67.57346 | 25.60025 | 0.7917771 | 0.001352046 | 0 | 0.2068708 | 0 | 0.7931292 | 0.2068708 | 0.06436765 | 0.3524928 | 0.5831396 |  |  | 509 | 64.855 | 1.3
2018-09-29 | 1.646869 | 3450 | 19.35305 | 17.82034 | 2018-09-27 | 1096.455 | 366.7478 | (19.0, 19.5] | normal | 8815.60001 | 486.7872 | 27.79426 |  |  | 7.24277 | 1.45076 | 0.3181514 | 0.0789444 | 66.21667 | 25.15187 | 0.8560978 | 0 | 0 | 0.1439022 | 0 | 0.8560978 | 0.1439022 | 0.03899138 | 0.1817758 | 0.7792328 |  |  | 480 | 61.90667
2018-09-29 08:00 | 1.627494 | 3450 | 19.19762 | 17.4453 | 2018-09-27 | 1096.455 | 373.9978 | (19.0, 19.5] | normal | 8815.60001 | 486.7872 | 27.79426 |  |  | 7.24277 | 1.45076 | 0.3181514 | 0.0789444 | 66.21667 | 25.15187 | 0.8560978 | 0 | 0 | 0.1439022 | 0 | 0.8560978 | 0.1439022 | 0.03899138 | 0.1817758 | 0.7792328 |  |  | 480 | 61.90667
2018-09-29 16:00 | 1.645578 | 3450 | 19.08745 | 17.79332 | 2018-09-28 | 1096.455 | 354.1433 | (19.0, 19.5] | normal | 8792.86 | 470.9296 | 42.73697 |  |  | 6.906977 | 1.200798 | 0.3172808 | 0.06710863 | 59.83569 | 25.7843 | 0.8034519 | 0 | 0 | 0.1965481 | 0 | 0.8034519 | 0.1965481 | 0.00540211 | 0.2247028 | 0.7698951 |  |  | 480 | 61.90667
2018-09-30 | 1.627494 | 3450 | 19.5944 | 18.70796 | 2018-09-28 | 1027.023 | 341.8289 | (19.5, 20.0] | normal | 8792.86 | 470.9296 | 42.73697 |  |  | 6.906977 | 1.200798 | 0.3172808 | 0.06710863 | 59.83569 | 25.7843 | 0.8034519 | 0 | 0 | 0.1965481 | 0 | 0.8034519 | 0.1965481 | 0.00540211 | 0.2247028 | 0.7698951 |  |  | 503 | 64.78667
2018-09-30 08:00 | 1.575183 | 3450 | 19.6407 | 17.86362 | 2018-09-28 | 1027.023 | 352.9054 | (19.5, 20.0] | normal | 8792.86 | 470.9296 | 42.73697 |  |  | 6.906977 | 1.200798 | 0.3172808 | 0.06710863 | 59.83569 | 25.7843 | 0.8034519 | 0 | 0 | 0.1965481 | 0 | 0.8034519 | 0.1965481 | 0.00540211 | 0.2247028 | 0.7698951 |  |  | 503 | 64.78667
2018-09-30 16:00 | 1.641524 | 3450 | 19.47188 | 17.12229 | 2018-09-29 | 1027.023 | 359.1484 | (19.0, 19.5] | normal | 7317.64 | 453.0189 | 44.79333 |  |  | 6.582605 | 0.3725725 | 0.3564772 | 0.09487774 | 62.08116 | 32.77928 | 0.8230905 | 0 | 0 | 0.1769095 | 0 | 0.8230905 | 0.1769095 | 0 | 0.2539835 | 0.7460165 |  |  | 503 | 64.78667
2018-10-01 | 1.675931 | 3450 | 19.4983 | 16.98353 | 2018-09-29 | 1049.045 | 348.1859 | (19.0, 19.5] | normal | 7317.64 | 453.0189 | 44.79333 |  |  | 6.582605 | 0.3725725 | 0.3564772 | 0.09487774 | 62.08116 | 32.77928 | 0.8230905 | 0 | 0 | 0.1769095 | 0 | 0.8230905 | 0.1769095 | 0 | 0.2539835 | 0.7460165 |  |  | 495 | 63.195 | 1.05
2018-10-01 08:00 | 1.624589 | 3450 | 19.54131 | 17.43583 | 2018-09-29 | 1049.045 | 341.7498 | (19.5, 20.0] | normal | 7317.64 | 453.0189 | 44.79333 |  |  | 6.582605 | 0.3725725 | 0.3564772 | 0.09487774 | 62.08116 | 32.77928 | 0.8230905 | 0 | 0 | 0.1769095 | 0 | 0.8230905 | 0.1769095 | 0 | 0.2539835 | 0.7460165 |  |  | 495 | 63.195 | 1.05
2018-10-01 16:00 | 1.505433 | 3415.371 | 19.9316 | 17.98574 | 2018-09-30 | 1049.045 | 358.5709 | (19.5, 20.0] | normal | 8424.2 | 485.7431 | 52.69885 |  |  | 7.741696 | 3.373883 | 0.3311898 | 0.121214 | 50.55225 | 17.57963 | 0.686648 | 0 | 0 | 0.313352 | 0 | 0.686648 | 0.313352 | 0.08687472 | 0.4377377 | 0.4753876 |  |  | 495 | 63.195 | 1.05
2018-10-02 | 1.585567 | 3364.366 | 20.21805 | 18.02382 | 2018-09-30 | 1072.192 | 352.333 | (20.0, 20.5] | normal | 8424.2 | 485.7431 | 52.69885 |  |  | 7.741696 | 3.373883 | 0.3311898 | 0.121214 | 50.55225 | 17.57963 | 0.686648 | 0 | 0 | 0.313352 | 0 | 0.686648 | 0.313352 | 0.08687472 | 0.4377377 | 0.4753876 |  |  | 501
2018-10-02 08:00 | 1.770884 | 3110.145 | 19.98048 | 17.51953 | 2018-09-30 | 1072.192 | 350.3887 | (19.5, 20.0] | normal | 8424.2 | 485.7431 | 52.69885 |  |  | 7.741696 | 3.373883 | 0.3311898 | 0.121214 | 50.55225 | 17.57963 | 0.686648 | 0 | 0 | 0.313352 | 0 | 0.686648 | 0.313352 | 0.08687472 | 0.4377377 | 0.4753876 |  |  | 501
2018-10-02 16:00 | 1.885417 | 3100 | 20.35083 | 16.91115 | 2018-09-30 | 1072.192 | 368.9664 | (20.0, 20.5] | normal | 8424.2 | 485.7431 | 52.69885 |  |  | 7.741696 | 3.373883 | 0.3311898 | 0.121214 | 50.55225 | 17.57963 | 0.686648 | 0 | 0 | 0.313352 | 0 | 0.686648 | 0.313352 | 0.08687472 | 0.4377377 | 0.4753876 |  |  | 501
2018-10-03 | 1.993038 | 3100 | 20.61168 | 17.13075 | 2018-10-01 | 680.0788 | 365.2053 | (20.5, inf] | baixo | 7535.26 | 477.1983 | 45.04355 |  |  | 6.472636 | 0.4368113 | 0.2844738 | 0.08222182 | 52.16757 | 12.3179 | 0.6228066 | 0 | 0 | 0.3441195 | 0.03307384 | 0.6228066 | 0.3771934 | 0.1133445 | 0.3245435 | 0.562112 |  |  | 491 | 66.17
2018-10-03 08:00 | 2.037649 | 3100 | 20.2314 |  | 2018-10-01 | 680.0788 | 318.2221 | (20.0, 20.5] | baixo | 7535.26 | 477.1983 | 45.04355 |  |  | 6.472636 | 0.4368113 | 0.2844738 | 0.08222182 | 52.16757 | 12.3179 | 0.6228066 | 0 | 0 | 0.3441195 | 0.03307384 | 0.6228066 | 0.3771934 | 0.1133445 | 0.3245435 | 0.562112 |  |  | 491 | 66.17
2018-10-04 08:00 | 2.52812 | 3449.997 | 19.99372 | 14.86 | 2018-10-01 | 899.5607 | 318.8887 | (19.5, 20.0] | baixo | 7535.26 | 477.1983 | 45.04355 |  |  | 6.472636 | 0.4368113 | 0.2844738 | 0.08222182 | 52.16757 | 12.3179 | 0.6228066 | 0 | 0 | 0.3441195 | 0.03307384 | 0.6228066 | 0.3771934 | 0.1133445 | 0.3245435 | 0.562112
2018-10-04 16:00 | 2.448346 | 3313.584 | 19.56136 | 17.88542 | 2018-10-02 | 899.5607 | 319.6112 | (19.5, 20.0] | baixo | 8469.36 | 499.7653 | 46.90976 |  |  | 6.94038 | 1.567167 | 0.2858802 | 0.07901595 | 64.20468 | 19.07519 | 0.5669555 | 0 | 0 | 0.3926637 | 0.04038086 | 0.5669555 | 0.4330445 | 0.06527412 | 0.4421527 | 0.4925732
2018-10-05 | 2.660947 | 3370 | 19.75256 | 18.90174 | 2018-10-02 | 1101.241 | 365.8386 | (19.5, 20.0] | normal | 8469.36 | 499.7653 | 46.90976 |  |  | 6.94038 | 1.567167 | 0.2858802 | 0.07901595 | 64.20468 | 19.07519 | 0.5669555 | 0 | 0 | 0.3926637 | 0.04038086 | 0.5669555 | 0.4330445 | 0.06527412 | 0.4421527 | 0.4925732 |  |  | 491 | 66.39 | 0.57
2018-10-05 08:00 | 2.59624 | 3450 | 19.77237 | 17.35256 | 2018-10-02 | 1101.241 | 378.3228 | (19.5, 20.0] | normal | 8469.36 | 499.7653 | 46.90976 |  |  | 6.94038 | 1.567167 | 0.2858802 | 0.07901595 | 64.20468 | 19.07519 | 0.5669555 | 0 | 0 | 0.3926637 | 0.04038086 | 0.5669555 | 0.4330445 | 0.06527412 | 0.4421527 | 0.4925732 |  |  | 491 | 66.39 | 0.57
2018-10-05 16:00 | 2.544569 | 3450 | 19.49565 | 16.759 | 2018-10-03 | 1101.241 | 368.0456 | (19.0, 19.5] | normal | 7483.94 | 491.6624 | 52.83039 |  |  | 7.093833 | 1.84473 | 0.3141113 | 0.09928387 | 61.47808 | 19.60281 | 0.5484745 | 0 | 0 | 0.3992643 | 0.05226124 | 0.5484745 | 0.4515255 | 0.04887132 | 0.4973062 | 0.4538225 |  |  | 491 | 66.39 | 0.57
2018-10-06 | 2.623042 | 3450 | 19.313 | 17.12214 | 2018-10-03 | 1123.382 | 374.8296 | (19.0, 19.5] | normal | 7483.94 | 491.6624 | 52.83039 |  |  | 7.093833 | 1.84473 | 0.3141113 | 0.09928387 | 61.47808 | 19.60281 | 0.5484745 | 0 | 0 | 0.3992643 | 0.05226124 | 0.5484745 | 0.4515255 | 0.04887132 | 0.4973062 | 0.4538225 |  |  | 499 | 67.44
2018-10-06 08:00 | 2.605928 | 3450 | 19.17025 | 17.36329 | 2018-10-03 | 1123.382 | 373.7625 | (19.0, 19.5] | normal | 7483.94 | 491.6624 | 52.83039 |  |  | 7.093833 | 1.84473 | 0.3141113 | 0.09928387 | 61.47808 | 19.60281 | 0.5484745 | 0 | 0 | 0.3992643 | 0.05226124 | 0.5484745 | 0.4515255 | 0.04887132 | 0.4973062 | 0.4538225 |  |  | 499 | 67.44
2018-10-06 16:00 | 2.463199 | 3450 | 19.38274 | 17.56015 | 2018-10-04 | 1123.382 | 374.1659 | (19.0, 19.5] | normal | 8462.17 | 497.9708 | 49.94964 |  |  | 6.545098 | 1.060532 | 0.2914281 | 0.1012177 | 56.12106 | 22.69096 | 0.5718864 | 0 | 0 | 0.3718975 | 0.05621608 | 0.5718864 | 0.4281136 | 0.1662375 | 0.3689987 | 0.4647638 |  |  | 499 | 67.44
2018-10-07 | 2.484511 | 3450 | 19.52696 | 17.67558 | 2018-10-04 | 1078.685 | 377.0228 | (19.5, 20.0] | normal | 8462.17 | 497.9708 | 49.94964 |  |  | 6.545098 | 1.060532 | 0.2914281 | 0.1012177 | 56.12106 | 22.69096 | 0.5718864 | 0 | 0 | 0.3718975 | 0.05621608 | 0.5718864 | 0.4281136 | 0.1662375 | 0.3689987 | 0.4647638 |  |  | 510 | 66.47
2018-10-07 08:00 | 2.500013 | 3450 | 19.73897 | 17.68741 | 2018-10-04 | 1078.685 | 355.6217 | (19.5, 20.0] | normal | 8462.17 | 497.9708 | 49.94964 |  |  | 6.545098 | 1.060532 | 0.2914281 | 0.1012177 | 56.12106 | 22.69096 | 0.5718864 | 0 | 0 | 0.3718975 | 0.05621608 | 0.5718864 | 0.4281136 | 0.1662375 | 0.3689987 | 0.4647638 |  |  | 510 | 66.47
2018-10-07 16:00 | 2.551679 | 3450 | 19.68405 | 17.5991 | 2018-10-05 | 1078.685 | 371.6274 | (19.5, 20.0] | normal | 8349.9 | 495.3358 | 43.07506 |  |  | 6.421878 | 0.5536811 | 0.2834906 | 0.09959954 | 59.49169 | 23.46003 | 0.543246 | 0 | 0 | 0.4033833 | 0.0533707 | 0.543246 | 0.456754 | 0.2838262 | 0.2284482 | 0.4877256 |  |  | 510 | 66.47
2018-10-08 | 2.538116 | 3450 | 19.74906 | 17.64983 | 2018-10-05 | 1121.407 | 369.6248 | (19.5, 20.0] | normal | 8349.9 | 495.3358 | 43.07506 |  |  | 6.421878 | 0.5536811 | 0.2834906 | 0.09959954 | 59.49169 | 23.46003 | 0.543246 | 0 | 0 | 0.4033833 | 0.0533707 | 0.543246 | 0.456754 | 0.2838262 | 0.2284482 | 0.4877256 |  |  | 503 | 64.95 | 0.59
2018-10-08 08:00 | 2.625303 | 3450 | 19.72923 | 17.55563 | 2018-10-05 | 1121.407 | 378.5247 | (19.5, 20.0] | normal | 8349.9 | 495.3358 | 43.07506 |  |  | 6.421878 | 0.5536811 | 0.2834906 | 0.09959954 | 59.49169 | 23.46003 | 0.543246 | 0 | 0 | 0.4033833 | 0.0533707 | 0.543246 | 0.456754 | 0.2838262 | 0.2284482 | 0.4877256 |  |  | 503 | 64.95 | 0.59
2018-10-08 16:00 | 2.605928 | 3450 | 19.5618 | 17.34414 | 2018-10-06 | 1121.407 | 372.6403 | (19.5, 20.0] | normal | 8474.77 | 506.4419 | 21.61767 |  |  | 6.521519 | 0.5572047 | 0.3133325 | 0.0961564 | 76.22825 | 54.60082 | 0.5248119 | 0 | 0 | 0.3908613 | 0.08432677 | 0.5248119 | 0.4751881 | 0.1943191 | 0.01839342 | 0.7872874 |  |  | 503 | 64.95 | 0.59
2018-10-09 | 2.609479 | 3450 | 19.32155 | 17.14802 | 2018-10-06 | 1100.349 | 374.5454 | (19.0, 19.5] | normal | 8474.77 | 506.4419 | 21.61767 |  |  | 6.521519 | 0.5572047 | 0.3133325 | 0.0961564 | 76.22825 | 54.60082 | 0.5248119 | 0 | 0 | 0.3908613 | 0.08432677 | 0.5248119 | 0.4751881 | 0.1943191 | 0.01839342 | 0.7872874 |  |  | 482 | 66.51 | 0.65
2018-10-09 08:00 | 2.58526 | 3450 | 19.3606 | 17.51985 | 2018-10-06 | 1100.349 | 379.4847 | (19.0, 19.5] | normal | 8474.77 | 506.4419 | 21.61767 |  |  | 6.521519 | 0.5572047 | 0.3133325 | 0.0961564 | 76.22825 | 54.60082 | 0.5248119 | 0 | 0 | 0.3908613 | 0.08432677 | 0.5248119 | 0.4751881 | 0.1943191 | 0.01839342 | 0.7872874 |  |  | 482 | 66.51 | 0.65
2018-10-09 16:00 | 2.383457 | 3450 | 19.43813 | 17.48474 | 2018-10-07 | 1100.349 | 345.6044 | (19.0, 19.5] | normal | 8213.56 | 494.3733 | 32.0892 |  |  | 6.611813 | 0.4486003 | 0.3368505 | 0.09287175 | 67.02867 | 32.43674 | 0.6312391 | 0 | 0 | 0.2817925 | 0.08696838 | 0.6312391 | 0.3687609 | 0.1535315 | 0.02547616 | 0.8209924 |  |  | 482 | 66.51 | 0.65
2018-10-10 | 2.266848 | 3450 | 19.17905 | 17.45336 | 2018-10-07 | 1107.059 | 373.1393 | (19.0, 19.5] | normal | 8213.56 | 494.3733 | 32.0892 |  |  | 6.611813 | 0.4486003 | 0.3368505 | 0.09287175 | 67.02867 | 32.43674 | 0.6312391 | 0 | 0 | 0.2817925 | 0.08696838 | 0.6312391 | 0.3687609 | 0.1535315 | 0.02547616 | 0.8209924 |  |  |  | 64.53 | 1
2018-10-10 08:00 | 2.189367 | 3450 | 19.24196 |  | 2018-10-08 | 1107.059 | 372.5592 | (19.0, 19.5] | normal | 7853.87 | 503.3897 | 34.38342 |  |  | 6.567666 | 0.7372779 | 0.2694339 | 0.08567217 | 58.19405 | 32.89942 | 0.5741386 | 0 | 0 | 0.3348833 | 0.09097808 | 0.5741386 | 0.4258614 | 0.3509124 | 0.1571187 | 0.4919689 |  |  |  | 64.53 | 1
2018-10-10 16:00 | 2.275587 | 3450 | 19.77995 | 17.10645 | 2018-10-08 | 1107.059 | 360.6857 | (19.5, 20.0] | normal | 7853.87 | 503.3897 | 34.38342 |  |  | 6.567666 | 0.7372779 | 0.2694339 | 0.08567217 | 58.19405 | 32.89942 | 0.5741386 | 0 | 0 | 0.3348833 | 0.09097808 | 0.5741386 | 0.4258614 | 0.3509124 | 0.1571187 | 0.4919689 |  |  |  | 64.53 | 1
2018-10-11 | 2.362449 | 3450 | 19.85732 | 17.48192 | 2018-10-08 | 1106.605 | 367.6763 | (19.5, 20.0] | normal | 7853.87 | 503.3897 | 34.38342 |  |  | 6.567666 | 0.7372779 | 0.2694339 | 0.08567217 | 58.19405 | 32.89942 | 0.5741386 | 0 | 0 | 0.3348833 | 0.09097808 | 0.5741386 | 0.4258614 | 0.3509124 | 0.1571187 | 0.4919689 |  |  | 506 | 63.65 | 1.13
2018-10-11 08:00 | 2.330804 | 3450 | 19.67139 | 17.58149 | 2018-10-09 | 1106.605 | 371.2369 | (19.5, 20.0] | normal | 5537.31 | 506.9125 | 22.74871 |  |  | 6.946599 | 1.485982 | 0.2607947 | 0.07059532 | 63.92783 | 45.47348 | 0.6032026 | 0 | 0 | 0.2975885 | 0.09920882 | 0.6032026 | 0.3967974 | 0.3055617 | 0.2579682 | 0.4364701 |  |  | 506 | 63.65 | 1.13
2018-10-11 16:00 | 2.257503 | 3450 | 20.41241 | 18.42286 | 2018-10-09 | 1106.605 | 367.3211 | (20.0, 20.5] | normal | 5537.31 | 506.9125 | 22.74871 |  |  | 6.946599 | 1.485982 | 0.2607947 | 0.07059532 | 63.92783 | 45.47348 | 0.6032026 | 0 | 0 | 0.2975885 | 0.09920882 | 0.6032026 | 0.3967974 | 0.3055617 | 0.2579682 | 0.4364701 |  |  | 506 | 63.65 | 1.13
2018-10-12 | 2.328866 | 3450 | 20.29147 | 17.27843 | 2018-10-09 | 1110.914 | 374.4977 | (20.0, 20.5] | normal | 5537.31 | 506.9125 | 22.74871 |  |  | 6.946599 | 1.485982 | 0.2607947 | 0.07059532 | 63.92783 | 45.47348 | 0.6032026 | 0 | 0 | 0.2975885 | 0.09920882 | 0.6032026 | 0.3967974 | 0.3055617 | 0.2579682 | 0.4364701 |  |  | 505 | 65.65 | 0.94
2018-10-12 08:00 | 2.412179 | 3450 | 20.02519 | 17.35592 | 2018-10-09 | 1110.914 | 375.3854 | (20.0, 20.5] | normal | 5537.31 | 506.9125 | 22.74871 |  |  | 6.946599 | 1.485982 | 0.2607947 | 0.07059532 | 63.92783 | 45.47348 | 0.6032026 | 0 | 0 | 0.2975885 | 0.09920882 | 0.6032026 | 0.3967974 | 0.3055617 | 0.2579682 | 0.4364701 |  |  | 505 | 65.65 | 0.94
2018-10-12 16:00 | 2.447377 | 3450 | 19.95569 | 17.49434 | 2018-10-10 | 1110.914 | 360.0281 | (19.5, 20.0] | normal | 8945 | 510.7359 | 23.54144 |  |  | 6.571479 | 0.4915073 | 0.281799 | 0.07592439 | 77.21557 | 58.7843 | 0.6630632 | 0 | 0 | 0.2577317 | 0.07920514 | 0.6630632 | 0.3369368 | 0.1407188 | 0.1777105 | 0.6815707 |  |  | 505 | 65.65 | 0.94
2018-10-13 | 2.514865 | 3450 | 19.62912 | 17.77016 | 2018-10-10 | 1072.364 | 376.7555 | (19.5, 20.0] | normal | 8945 | 510.7359 | 23.54144 |  |  | 6.571479 | 0.4915073 | 0.281799 | 0.07592439 | 77.21557 | 58.7843 | 0.6630632 | 0 | 0 | 0.2577317 | 0.07920514 | 0.6630632 | 0.3369368 | 0.1407188 | 0.1777105 | 0.6815707 |  |  | 479 | 65.36
2018-10-13 08:00 | 2.571376 | 3450 | 19.7454 | 18.00298 | 2018-10-10 | 1072.364 | 373.7408 | (19.5, 20.0] | normal | 8945 | 510.7359 | 23.54144 |  |  | 6.571479 | 0.4915073 | 0.281799 | 0.07592439 | 77.21557 | 58.7843 | 0.6630632 | 0 | 0 | 0.2577317 | 0.07920514 | 0.6630632 | 0.3369368 | 0.1407188 | 0.1777105 | 0.6815707 |  |  | 479 | 65.36
2018-10-13 16:00 | 2.659531 | 3450 | 19.64849 | 17.78472 | 2018-10-11 | 1072.364 | 353.4075 | (19.5, 20.0] | normal | 7544.11 | 504.3035 | 42.80105 |  |  | 7.313392 | 2.784126 | 0.3112346 | 0.08490046 | 85.62593 | 60.58918 | 0.658132 | 0 | 0 | 0.2529311 | 0.08893693 | 0.658132 | 0.341868 | 0.1021883 | 0.141061 | 0.7567506 |  |  | 479 | 65.36
2018-10-14 | 2.615615 | 3450 | 19.89117 | 18.18334 | 2018-10-11 | 1130.449 | 384.7057 | (19.5, 20.0] | normal | 7544.11 | 504.3035 | 42.80105 |  |  | 7.313392 | 2.784126 | 0.3112346 | 0.08490046 | 85.62593 | 60.58918 | 0.658132 | 0 | 0 | 0.2529311 | 0.08893693 | 0.658132 | 0.341868 | 0.1021883 | 0.141061 | 0.7567506 |  |  | 497 | 67.02667
2018-10-14 08:00 | 2.518095 | 3450 | 19.99134 | 17.13704 | 2018-10-11 | 1130.449 | 375.5415 | (19.5, 20.0] | normal | 7544.11 | 504.3035 | 42.80105 |  |  | 7.313392 | 2.784126 | 0.3112346 | 0.08490046 | 85.62593 | 60.58918 | 0.658132 | 0 | 0 | 0.2529311 | 0.08893693 | 0.658132 | 0.341868 | 0.1021883 | 0.141061 | 0.7567506 |  |  | 497 | 67.02667
2018-10-14 16:00 | 2.518741 | 3450 | 19.57411 | 17.30933 | 2018-10-12 | 1130.449 | 369.3771 | (19.5, 20.0] | normal | 9104.99 | 488.3314 | 53.50172 |  |  | 8.323381 | 3.945838 | 0.3277774 | 0.07556191 | 66.31824 | 53.49611 | 0.8143534 | 0 | 0 | 0.1169227 | 0.06872385 | 0.8143534 | 0.1856466 | 0.06685345 | 0.1137739 | 0.8193727 |  |  | 497 | 67.02667
2018-10-15 | 2.611094 | 3450 | 19.38389 | 17.69112 | 2018-10-12 | 1123.15 | 374.7371 | (19.0, 19.5] | normal | 9104.99 | 488.3314 | 53.50172 |  |  | 8.323381 | 3.945838 | 0.3277774 | 0.07556191 | 66.31824 | 53.49611 | 0.8143534 | 0 | 0 | 0.1169227 | 0.06872385 | 0.8143534 | 0.1856466 | 0.06685345 | 0.1137739 | 0.8193727 |  |  | 480 | 66.015 | 0.59
2018-10-15 08:00 | 2.66373 | 3470.242 | 19.47879 | 17.30932 | 2018-10-12 | 1123.15 | 384.2797 | (19.0, 19.5] | normal | 9104.99 | 488.3314 | 53.50172 |  |  | 8.323381 | 3.945838 | 0.3277774 | 0.07556191 | 66.31824 | 53.49611 | 0.8143534 | 0 | 0 | 0.1169227 | 0.06872385 | 0.8143534 | 0.1856466 | 0.06685345 | 0.1137739 | 0.8193727 |  |  | 480 | 66.015 | 0.59
2018-10-15 16:00 | 2.670755 | 3475 | 19.76369 | 17.73996 | 2018-10-12 | 1123.15 | 367.7043 | (19.5, 20.0] | normal | 9104.99 | 488.3314 | 53.50172 |  |  | 8.323381 | 3.945838 | 0.3277774 | 0.07556191 | 66.31824 | 53.49611 | 0.8143534 | 0 | 0 | 0.1169227 | 0.06872385 | 0.8143534 | 0.1856466 | 0.06685345 | 0.1137739 | 0.8193727 |  |  | 480 | 66.015 | 0.59
2018-10-16 | 2.664122 | 3475 | 19.73684 | 16.82023 | 2018-10-13 | 1125.29 | 384.8869 | (19.5, 20.0] | normal | 9813.21 | 488.6171 | 52.18963 |  |  | 7.986925 | 3.545424 | 0.324666 | 0.09497573 | 84.12725 | 63.28669 | 0.6892311 | 0 | 0 | 0.2267199 | 0.08404895 | 0.6892311 | 0.3107689 | 0.1304721 | 0.2091365 | 0.6603915 |  |  | 500 | 64.35 | 0.55
2018-10-16 08:00 | 2.687847 | 3475 | 19.53123 | 17.07446 | 2018-10-13 | 1125.29 | 380.6701 | (19.5, 20.0] | normal | 9813.21 | 488.6171 | 52.18963 |  |  | 7.986925 | 3.545424 | 0.324666 | 0.09497573 | 84.12725 | 63.28669 | 0.6892311 | 0 | 0 | 0.2267199 | 0.08404895 | 0.6892311 | 0.3107689 | 0.1304721 | 0.2091365 | 0.6603915 |  |  | 500 | 64.35 | 0.55
2018-10-16 16:00 | 2.632286 | 3475 | 19.28271 | 17.29564 | 2018-10-14 | 1125.29 | 374.9216 | (19.0, 19.5] | normal | 8317.28 | 505.3163 | 43.4715 |  |  | 8.224455 | 4.008724 | 0.3092014 | 0.07617399 | 77.53027 | 62.78153 | 0.7038166 | 0 | 0 | 0.204324 | 0.09185936 | 0.7038166 | 0.2961834 | 0.09575005 | 0.1797703 | 0.7244796 |  |  | 500 | 64.35 | 0.55
2018-10-17 | 2.697463 | 3475 | 19.55139 | 17.52101 | 2018-10-14 | 1159.714 | 388.0359 | (19.5, 20.0] | normal | 8317.28 | 505.3163 | 43.4715 |  |  | 8.224455 | 4.008724 | 0.3092014 | 0.07617399 | 77.53027 | 62.78153 | 0.7038166 | 0 | 0 | 0.204324 | 0.09185936 | 0.7038166 | 0.2961834 | 0.09575005 | 0.1797703 | 0.7244796 |  |  | 489 | 65.07 | 0.78
2018-10-17 08:00 | 2.687847 | 3475 | 19.4338 | 17.66209 | 2018-10-14 | 1159.714 | 385.0431 | (19.0, 19.5] | normal | 8317.28 | 505.3163 | 43.4715 |  |  | 8.224455 | 4.008724 | 0.3092014 | 0.07617399 | 77.53027 | 62.78153 | 0.7038166 | 0 | 0 | 0.204324 | 0.09185936 | 0.7038166 | 0.2961834 | 0.09575005 | 0.1797703 | 0.7244796 |  |  | 489 | 65.07 | 0.78
2018-10-17 16:00 | 2.634629 | 3475 | 19.26528 | 17.59634 | 2018-10-15 | 1159.714 | 385.7517 | (19.0, 19.5] | normal | 7985.81 | 500.9774 | 33.24042 |  |  | 7.135297 | 1.823118 | 0.2991479 | 0.08113304 | 75.17433 | 62.01794 | 0.7090151 | 0 | 0 | 0.2108966 | 0.08008831 | 0.7090151 | 0.2909849 | 0.1519195 | 0.2026808 | 0.6453998 |  |  | 489 | 65.07 | 0.78
2018-10-18 | 2.66797 | 3475 | 19.03073 | 17.39337 | 2018-10-15 | 1135.928 | 386.4244 | (19.0, 19.5] | normal | 7985.81 | 500.9774 | 33.24042 |  |  | 7.135297 | 1.823118 | 0.2991479 | 0.08113304 | 75.17433 | 62.01794 | 0.7090151 | 0 | 0 | 0.2108966 | 0.08008831 | 0.7090151 | 0.2909849 | 0.1519195 | 0.2026808 | 0.6453998 |  |  | 499 | 66.52667 | 0.64
2018-10-18 08:00 | 2.724482 | 3493.659 | 18.62865 | 17.6111 | 2018-10-15 | 1135.928 | 379.7081 | (18.5, 19.0] | normal | 7985.81 | 500.9774 | 33.24042 |  |  | 7.135297 | 1.823118 | 0.2991479 | 0.08113304 | 75.17433 | 62.01794 | 0.7090151 | 0 | 0 | 0.2108966 | 0.08008831 | 0.7090151 | 0.2909849 | 0.1519195 | 0.2026808 | 0.6453998 |  |  | 499 | 66.52667 | 0.64
2018-10-18 16:00 | 2.591619 | 3500 | 18.48481 | 18.31132 | 2018-10-16 | 1135.928 | 369.7986 | (-inf, 18.5] | normal | 8671.5 | 498.3696 | 37.42014 |  |  | 6.501458 | 1.01144 | 0.2713349 | 0.08407414 | 93.99271 | 65.50368 | 0.488935 | 0 | 0.1039624 | 0.3221484 | 0.08495416 | 0.488935 | 0.4071026 | 0.2317615 | 0.236929 | 0.5313095 |  |  | 499 | 66.52667 | 0.64
2018-10-19 | 2.520955 | 3500 | 18.6608 | 17.93078 | 2018-10-16 | 1020.937 | 371.4675 | (18.5, 19.0] | normal | 8671.5 | 498.3696 | 37.42014 |  |  | 6.501458 | 1.01144 | 0.2713349 | 0.08407414 | 93.99271 | 65.50368 | 0.488935 | 0 | 0.1039624 | 0.3221484 | 0.08495416 | 0.488935 | 0.4071026 | 0.2317615 | 0.236929 | 0.5313095 |  |  | 500 | 67.38 | 1.22
2018-10-19 08:00 | 2.539099 | 3500 | 18.85562 | 17.50933 | 2018-10-16 | 1020.937 | 367.6745 | (18.5, 19.0] | normal | 8671.5 | 498.3696 | 37.42014 |  |  | 6.501458 | 1.01144 | 0.2713349 | 0.08407414 | 93.99271 | 65.50368 | 0.488935 | 0 | 0.1039624 | 0.3221484 | 0.08495416 | 0.488935 | 0.4071026 | 0.2317615 | 0.236929 | 0.5313095 |  |  | 500 | 67.38 | 1.22
2018-10-19 16:00 | 2.462019 | 3500 | 18.99885 | 18.06659 | 2018-10-17 | 1020.937 | 365.8649 | (18.5, 19.0] | normal | 8783.87 | 505.8868 | 32.52341 |  |  | 6.213813 | 0.9609508 | 0.2449024 | 0.07590469 | 90.6996 | 63.59656 | 0.2995764 | 0 | 0.2783022 | 0.3320199 | 0.09010152 | 0.2995764 | 0.4221215 | 0.3277234 | 0.3195482 | 0.3527284 |  |  | 500 | 67.38 | 1.22
2018-10-20 | 2.468754 | 3500 | 19.09808 | 17.81536 | 2018-10-17 | 1127.432 | 373.3692 | (19.0, 19.5] | normal | 8783.87 | 505.8868 | 32.52341 |  |  | 6.213813 | 0.9609508 | 0.2449024 | 0.07590469 | 90.6996 | 63.59656 | 0.2995764 | 0 | 0.2783022 | 0.3320199 | 0.09010152 | 0.2995764 | 0.4221215 | 0.3277234 | 0.3195482 | 0.3527284 |  |  | 503 | 69.16
2018-10-20 08:00 | 2.527639 | 3500 | 19.06501 | 17.34938 | 2018-10-17 | 1127.432 | 377.8109 | (19.0, 19.5] | normal | 8783.87 | 505.8868 | 32.52341 |  |  | 6.213813 | 0.9609508 | 0.2449024 | 0.07590469 | 90.6996 | 63.59656 | 0.2995764 | 0 | 0.2783022 | 0.3320199 | 0.09010152 | 0.2995764 | 0.4221215 | 0.3277234 | 0.3195482 | 0.3527284 |  |  | 503 | 69.16
2018-10-20 16:00 | 2.578249 | 3500 | 19.04302 | 17.69671 | 2018-10-18 | 1127.432 | 376.5384 | (19.0, 19.5] | normal | 8377.03 | 507.9533 | 29.48287 | 5.93 | 0 | 6.248572 | 0.9091031 | 0.2515257 | 0.08018749 | 85.62255 | 56.87926 | 0.2642106 | 0 | 0.3142844 | 0.3419804 | 0.0795246 | 0.2642106 | 0.421505 | 0.2211655 | 0.308995 | 0.4698395 |  |  | 503 | 69.16
2018-10-21 | 2.605943 | 3500 | 19.18587 | 17.85384 | 2018-10-18 | 1109.189 | 367.7751 | (19.0, 19.5] | normal | 8377.03 | 507.9533 | 29.48287 | 5.93 | 0 | 6.248572 | 0.9091031 | 0.2515257 | 0.08018749 | 85.62255 | 56.87926 | 0.2642106 | 0 | 0.3142844 | 0.3419804 | 0.0795246 | 0.2642106 | 0.421505 | 0.2211655 | 0.308995 | 0.4698395 |  |  | 491 | 67.61
2018-10-21 08:00 | 2.642227 | 3500 | 19.07228 | 17.1667 | 2018-10-18 | 1109.189 | 369.2506 | (19.0, 19.5] | normal | 8377.03 | 507.9533 | 29.48287 | 5.93 | 0 | 6.248572 | 0.9091031 | 0.2515257 | 0.08018749 | 85.62255 | 56.87926 | 0.2642106 | 0 | 0.3142844 | 0.3419804 | 0.0795246 | 0.2642106 | 0.421505 | 0.2211655 | 0.308995 | 0.4698395 |  |  | 491 | 67.61
2018-10-21 16:00 | 2.595437 | 3500 | 19.00216 | 17.63951 | 2018-10-19 | 1109.189 | 372.3264 | (19.0, 19.5] | normal | 9450.45 | 496.6843 | 26.88695 |  |  | 6.000251 | 0.6302638 | 0.2471711 | 0.05137614 | 90.27576 | 63.29306 | 0.3356073 | 0 | 0.3701485 | 0.2404859 | 0.05375829 | 0.3356073 | 0.2942442 | 0.1779608 | 0.2656625 | 0.5563767 |  |  | 491 | 67.61
2018-10-22 | 2.64382 | 3500 | 19.00431 | 17.77595 | 2018-10-19 | 1118.067 | 373.2124 | (19.0, 19.5] | normal | 9450.45 | 496.6843 | 26.88695 |  |  | 6.000251 | 0.6302638 | 0.2471711 | 0.05137614 | 90.27576 | 63.29306 | 0.3356073 | 0 | 0.3701485 | 0.2404859 | 0.05375829 | 0.3356073 | 0.2942442 | 0.1779608 | 0.2656625 | 0.5563767 |  |  | 504 | 66.77 | 0.58
2018-10-22 08:00 | 2.645093 | 3500 | 19.00577 | 17.61672 | 2018-10-19 | 1118.067 | 376.3176 | (19.0, 19.5] | normal | 9450.45 | 496.6843 | 26.88695 |  |  | 6.000251 | 0.6302638 | 0.2471711 | 0.05137614 | 90.27576 | 63.29306 | 0.3356073 | 0 | 0.3701485 | 0.2404859 | 0.05375829 | 0.3356073 | 0.2942442 | 0.1779608 | 0.2656625 | 0.5563767 |  |  | 504 | 66.77 | 0.58
2018-10-22 16:00 | 2.67183 | 3500 | 19.04223 | 17.29062 | 2018-10-19 | 1118.067 | 368.5988 | (19.0, 19.5] | normal | 9450.45 | 496.6843 | 26.88695 |  |  | 6.000251 | 0.6302638 | 0.2471711 | 0.05137614 | 90.27576 | 63.29306 | 0.3356073 | 0 | 0.3701485 | 0.2404859 | 0.05375829 | 0.3356073 | 0.2942442 | 0.1779608 | 0.2656625 | 0.5563767 |  |  | 504 | 66.77 | 0.58
2018-10-23 | 2.745526 | 3500 | 19.08085 | 17.43566 | 2018-10-20 | 1113.227 | 368.7254 | (19.0, 19.5] | normal | 9527.87 | 503.8303 | 27.11024 |  |  | 6.1647 | 0.7023566 | 0.2707847 | 0.0707573 | 97.96842 | 65.50166 | 0.3786932 | 0 | 0.3511698 | 0.2043668 | 0.06577021 | 0.3786932 | 0.270137 | 0.09956685 | 0.1929508 | 0.7074824 |  |  | 499 | 68.73 | 0.62
2018-10-23 08:00 | 2.740584 | 3500 | 19.01651 | 17.09237 | 2018-10-20 | 1113.227 | 371.972 | (19.0, 19.5] | normal | 9527.87 | 503.8303 | 27.11024 |  |  | 6.1647 | 0.7023566 | 0.2707847 | 0.0707573 | 97.96842 | 65.50166 | 0.3786932 | 0 | 0.3511698 | 0.2043668 | 0.06577021 | 0.3786932 | 0.270137 | 0.09956685 | 0.1929508 | 0.7074824 |  |  | 499 | 68.73 | 0.62
2018-10-23 16:00 | 2.517768 | 3500 | 19.12479 | 17.28864 | 2018-10-21 | 1113.227 | 375.5451 | (19.0, 19.5] | normal | 10441.49 | 505.7873 | 28.97501 |  |  | 6.503963 | 0.9948114 | 0.2760251 | 0.06083198 | 83.4169 | 54.3366 | 0.2493045 | 0 | 0.3978331 | 0.2760085 | 0.07685397 | 0.2493045 | 0.3528625 | 0.1262186 | 0.1590166 | 0.7147648 |  |  | 499 | 68.73 | 0.62
2018-10-24 | 2.556182 | 3500 | 19.491 | 17.75012 | 2018-10-21 | 1118.435 | 362.9167 | (19.0, 19.5] | normal | 10441.49 | 505.7873 | 28.97501 |  |  | 6.503963 | 0.9948114 | 0.2760251 | 0.06083198 | 83.4169 | 54.3366 | 0.2493045 | 0 | 0.3978331 | 0.2760085 | 0.07685397 | 0.2493045 | 0.3528625 | 0.1262186 | 0.1590166 | 0.7147648 |  |  | 508 | 68.82 | 0.5
2018-10-24 08:00 | 2.508859 | 3500 | 19.2548 | 17.29435 | 2018-10-21 | 1118.435 | 373.1318 | (19.0, 19.5] | normal | 10441.49 | 505.7873 | 28.97501 |  |  | 6.503963 | 0.9948114 | 0.2760251 | 0.06083198 | 83.4169 | 54.3366 | 0.2493045 | 0 | 0.3978331 | 0.2760085 | 0.07685397 | 0.2493045 | 0.3528625 | 0.1262186 | 0.1590166 | 0.7147648 |  |  | 508 | 68.82 | 0.5
2018-10-24 16:00 | 2.478479 | 3500 | 19.11952 | 17.39135 | 2018-10-22 | 1118.435 | 381.5216 | (19.0, 19.5] | normal | 9305.37 | 515.0044 | 24.40914 |  |  | 6.459877 | 0.9277291 | 0.2643239 | 0.04973763 | 87.602 | 56.76266 | 0.2565003 | 0 | 0.3818752 | 0.2611997 | 0.1004248 | 0.2565003 | 0.3616245 | 0.2263489 | 0.1285129 | 0.6451382 |  |  | 508 | 68.82 | 0.5
2018-10-25 | 2.549602 | 3500 | 19.40983 | 17.48839 | 2018-10-22 | 1109.38 | 379.0059 | (19.0, 19.5] | normal | 9305.37 | 515.0044 | 24.40914 |  |  | 6.459877 | 0.9277291 | 0.2643239 | 0.04973763 | 87.602 | 56.76266 | 0.2565003 | 0 | 0.3818752 | 0.2611997 | 0.1004248 | 0.2565003 | 0.3616245 | 0.2263489 | 0.1285129 | 0.6451382 |  |  | 517 | 68.5 | 1.18
2018-10-25 08:00 | 2.523184 | 3500 | 19.35569 | 17.16813 | 2018-10-22 | 1109.38 | 363.3277 | (19.0, 19.5] | normal | 9305.37 | 515.0044 | 24.40914 |  |  | 6.459877 | 0.9277291 | 0.2643239 | 0.04973763 | 87.602 | 56.76266 | 0.2565003 | 0 | 0.3818752 | 0.2611997 | 0.1004248 | 0.2565003 | 0.3616245 | 0.2263489 | 0.1285129 | 0.6451382 |  |  | 517 | 68.5 | 1.18
2018-10-25 16:00 | 2.457306 | 3500 | 19.1806 | 17.55284 | 2018-10-23 | 1109.38 | 369.5353 | (19.0, 19.5] | normal | 7535.2 | 507.4595 | 31.57678 |  |  | 6.387204 | 0.8203272 | 0.2704258 | 0.07010095 | 95.3156 | 58.40546 | 0.2785805 | 0 | 0.3564617 | 0.2390275 | 0.1259303 | 0.2785805 | 0.3649578 | 0.260573 | 0.200288 | 0.539139 |  |  | 517 | 68.5 | 1.18
2018-10-26 | 2.511406 | 3500 | 19.35571 | 17.74183 | 2018-10-23 | 1118.28 | 371.3361 | (19.0, 19.5] | normal | 7535.2 | 507.4595 | 31.57678 |  |  | 6.387204 | 0.8203272 | 0.2704258 | 0.07010095 | 95.3156 | 58.40546 | 0.2785805 | 0 | 0.3564617 | 0.2390275 | 0.1259303 | 0.2785805 | 0.3649578 | 0.260573 | 0.200288 | 0.539139 |  |  | 509 | 69.17 | 1.43
2018-10-26 08:00 | 2.502493 | 3500 | 19.41488 | 17.68415 | 2018-10-23 | 1118.28 | 374.0956 | (19.0, 19.5] | normal | 7535.2 | 507.4595 | 31.57678 |  |  | 6.387204 | 0.8203272 | 0.2704258 | 0.07010095 | 95.3156 | 58.40546 | 0.2785805 | 0 | 0.3564617 | 0.2390275 | 0.1259303 | 0.2785805 | 0.3649578 | 0.260573 | 0.200288 | 0.539139 |  |  | 509 | 69.17 | 1.43
2018-10-26 16:00 | 2.251036 | 3500 | 19.37463 | 17.76997 | 2018-10-24 | 1118.28 | 372.6303 | (19.0, 19.5] | normal | 8047.65 | 513.3791 | 28.60532 |  |  | 6.534253 | 0.7565769 | 0.2558179 | 0.05118396 | 114.1063 | 53.78767 | 0.3894702 | 0 | 0.1785478 | 0.3257771 | 0.1062049 | 0.3894702 | 0.431982 | 0.1619665 | 0.328051 | 0.5099824 |  |  | 509 | 69.17 | 1.43
2018-10-27 | 2.266412 | 3500 | 19.08371 | 17.29164 | 2018-10-24 | 1122.76 | 371.6826 | (19.0, 19.5] | normal | 8047.65 | 513.3791 | 28.60532 |  |  | 6.534253 | 0.7565769 | 0.2558179 | 0.05118396 | 114.1063 | 53.78767 | 0.3894702 | 0 | 0.1785478 | 0.3257771 | 0.1062049 | 0.3894702 | 0.431982 | 0.1619665 | 0.328051 | 0.5099824 |  |  | 504 | 68.73
2018-10-27 08:00 | 2.349072 | 3500 | 18.95785 | 17.91778 | 2018-10-24 | 1122.76 | 381.7616 | (18.5, 19.0] | normal | 8047.65 | 513.3791 | 28.60532 |  |  | 6.534253 | 0.7565769 | 0.2558179 | 0.05118396 | 114.1063 | 53.78767 | 0.3894702 | 0 | 0.1785478 | 0.3257771 | 0.1062049 | 0.3894702 | 0.431982 | 0.1619665 | 0.328051 | 0.5099824 |  |  | 504 | 68.73
2018-10-27 16:00 | 2.422917 | 3500 | 19.20572 | 17.57796 | 2018-10-25 | 1122.76 | 369.6209 | (19.0, 19.5] | normal | 7584.77 | 501.4121 | 39.08764 |  |  | 7.13689 | 0.8364038 | 0.3046541 | 0.07382902 | 132.4511 | 38.27819 | 0.5772436 | 0 | 0 | 0.3198436 | 0.1029128 | 0.5772436 | 0.4227564 | 0.03084075 | 0.3424758 | 0.6266835 |  |  | 504 | 68.73
2018-10-28 | 2.469072 | 3500.062 | 19.10634 | 17.47077 | 2018-10-25 | 1121.332 | 369.34 | (19.0, 19.5] | normal | 7584.77 | 501.4121 | 39.08764 |  |  | 7.13689 | 0.8364038 | 0.3046541 | 0.07382902 | 132.4511 | 38.27819 | 0.5772436 | 0 | 0 | 0.3198436 | 0.1029128 | 0.5772436 | 0.4227564 | 0.03084075 | 0.3424758 | 0.6266835 |  |  | 497 | 69.755
2018-10-28 08:00 | 2.411135 | 3500 | 19.13167 | 17.90309 | 2018-10-25 | 1121.332 | 374.6905 | (19.0, 19.5] | normal | 7584.77 | 501.4121 | 39.08764 |  |  | 7.13689 | 0.8364038 | 0.3046541 | 0.07382902 | 132.4511 | 38.27819 | 0.5772436 | 0 | 0 | 0.3198436 | 0.1029128 | 0.5772436 | 0.4227564 | 0.03084075 | 0.3424758 | 0.6266835 |  |  | 497 | 69.755
2018-10-28 16:00 | 2.422277 | 3500 | 19.37848 | 17.79351 | 2018-10-26 | 1121.332 | 376.7922 | (19.0, 19.5] | normal | 8668.75 | 499.2435 | 46.4998 |  |  | 7.251275 | 0.8077918 | 0.3013212 | 0.07014328 | 124.2913 | 34.07784 | 0.5294685 | 0 | 0 | 0.3425338 | 0.1279977 | 0.5294685 | 0.4705315 | 0.01228551 | 0.3042942 | 0.6834203 |  |  | 497 | 69.755
2018-10-29 | 2.499628 | 3500 | 19.17061 | 17.71851 | 2018-10-26 | 1128.982 | 377.2717 | (19.0, 19.5] | normal | 8668.75 | 499.2435 | 46.4998 |  |  | 7.251275 | 0.8077918 | 0.3013212 | 0.07014328 | 124.2913 | 34.07784 | 0.5294685 | 0 | 0 | 0.3425338 | 0.1279977 | 0.5294685 | 0.4705315 | 0.01228551 | 0.3042942 | 0.6834203 |  |  | 476 | 69.475 | 0.61
2018-10-29 08:00 | 2.444245 | 3483.568 | 19.27119 | 17.44552 | 2018-10-26 | 1128.982 | 376.8285 | (19.0, 19.5] | normal | 8668.75 | 499.2435 | 46.4998 |  |  | 7.251275 | 0.8077918 | 0.3013212 | 0.07014328 | 124.2913 | 34.07784 | 0.5294685 | 0 | 0 | 0.3425338 | 0.1279977 | 0.5294685 | 0.4705315 | 0.01228551 | 0.3042942 | 0.6834203 |  |  | 476 | 69.475 | 0.61
2018-10-29 16:00 | 2.604493 | 3475 | 19.51869 |  | 2018-10-27 | 1128.982 | 374.7922 | (19.5, 20.0] | normal | 9656.95 | 483.2196 | 51.26572 |  |  | 7.438367 | 1.155703 | 0.3177129 | 0.08509554 | 142.5443 | 44.47842 | 0.6675379 | 0 | 0 | 0.2450846 | 0.08737748 | 0.6675379 | 0.3324621 | 0.05807734 | 0.2206048 | 0.7213178 |  |  | 476 | 69.475 | 0.61
2018-10-30 | 2.582051 | 3475 | 19.74415 |  | 2018-10-27 | 1135.523 | 379.0883 | (19.5, 20.0] | normal | 9656.95 | 483.2196 | 51.26572 |  |  | 7.438367 | 1.155703 | 0.3177129 | 0.08509554 | 142.5443 | 44.47842 | 0.6675379 | 0 | 0 | 0.2450846 | 0.08737748 | 0.6675379 | 0.3324621 | 0.05807734 | 0.2206048 | 0.7213178 |  |  | 520 | 68.105 | 1.24
2018-10-30 08:00 | 2.429127 | 3475 | 19.81698 |  | 2018-10-27 | 1135.523 | 378.3775 | (19.5, 20.0] | normal | 9656.95 | 483.2196 | 51.26572 |  |  | 7.438367 | 1.155703 | 0.3177129 | 0.08509554 | 142.5443 | 44.47842 | 0.6675379 | 0 | 0 | 0.2450846 | 0.08737748 | 0.6675379 | 0.3324621 | 0.05807734 | 0.2206048 | 0.7213178 |  |  | 520 | 68.105 | 1.24
2018-10-30 16:00 | 2.254542 | 3475 | 19.57126 | 16.66061 | 2018-10-28 | 1135.523 | 377.8168 | (19.5, 20.0] | normal | 9588.52 | 510.7998 | 18.56136 |  |  | 6.909316 | 0.5318729 | 0.2637638 | 0.06026366 | 117.3546 | 25.32455 | 0.5747884 | 0 | 0 | 0.3086253 | 0.1165863 | 0.5747884 | 0.4252116 | 0.07723298 | 0.4554259 | 0.4673412 |  |  | 520 | 68.105 | 1.24
2018-10-31 | 2.154381 | 3475 | 19.5503 | 17.50444 | 2018-10-28 | 1121.399 | 379.7554 | (19.5, 20.0] | normal | 9588.52 | 510.7998 | 18.56136 |  |  | 6.909316 | 0.5318729 | 0.2637638 | 0.06026366 | 117.3546 | 25.32455 | 0.5747884 | 0 | 0 | 0.3086253 | 0.1165863 | 0.5747884 | 0.4252116 | 0.07723298 | 0.4554259 | 0.4673412 |  |  | 515 | 68.67 | 0.7
2018-10-31 08:00 | 2.019732 | 3466.493 | 19.3977 | 17.31671 | 2018-10-29 | 1121.399 | 367.0274 | (19.0, 19.5] | normal | 9377.73 | 503.0399 | 25.45892 |  |  | 6.869597 | 0.5113306 | 0.2665875 | 0.06260495 | 114.1396 | 17.11926 | 0.5887203 | 0 | 0 | 0.3227146 | 0.08856514 | 0.5887203 | 0.4112797 | 0.1586194 | 0.4182014 | 0.4231792 |  |  | 515 | 68.67 | 0.7
2018-10-31 16:00 | 1.873557 | 3450 | 19.29843 | 17.97268 | 2018-10-29 | 1121.399 | 374.148 | (19.0, 19.5] | normal | 9377.73 | 503.0399 | 25.45892 |  |  | 6.869597 | 0.5113306 | 0.2665875 | 0.06260495 | 114.1396 | 17.11926 | 0.5887203 | 0 | 0 | 0.3227146 | 0.08856514 | 0.5887203 | 0.4112797 | 0.1586194 | 0.4182014 | 0.4231792 |  |  | 515 | 68.67 | 0.7
2018-11-01 | 1.670586 | 3450 | 19.40761 | 17.76194 | 2018-10-30 | 1065.712 | 374.936 | (19.0, 19.5] | normal | 5748.8 | 503.6159 | 31.47756 |  |  | 6.961371 | 0.5892554 | 0.2741981 | 0.06856578 | 113.2691 | 15.10071 | 0.5287799 | 0 | 0 | 0.3538704 | 0.1173497 | 0.5287799 | 0.4712201 | 0.1729631 | 0.3106353 | 0.5164017 |  |  | 507 | 69.72667 | 0.77
2018-11-01 08:00 | 1.488965 | 3449.436 | 19.48291 | 17.34946 | 2018-10-30 | 1065.712 | 366.2581 | (19.0, 19.5] | normal | 5748.8 | 503.6159 | 31.47756 |  |  | 6.961371 | 0.5892554 | 0.2741981 | 0.06856578 | 113.2691 | 15.10071 | 0.5287799 | 0 | 0 | 0.3538704 | 0.1173497 | 0.5287799 | 0.4712201 | 0.1729631 | 0.3106353 | 0.5164017 |  |  | 507 | 69.72667 | 0.77
2018-11-01 16:00 | 1.25937 | 3450 | 19.26939 | 16.70734 | 2018-10-31 | 1065.712 | 368.353 | (19.0, 19.5] | normal | 5022.95 | 498.226 | 32.85174 |  |  | 6.89375 | 0.6163079 | 0.271457 | 0.07949539 | 111.2697 | 19.20261 | 0.6456843 | 0 | 0 | 0.1661096 | 0.1882061 | 0.6456843 | 0.3543157 | 0.1958749 | 0.3385262 | 0.4655989 |  |  | 507 | 69.72667 | 0.77
2018-11-02 | 1.277452 | 3450 | 19.31917 | 17.29727 | 2018-10-31 | 1114.911 | 369.4482 | (19.0, 19.5] | normal | 5022.95 | 498.226 | 32.85174 |  |  | 6.89375 | 0.6163079 | 0.271457 | 0.07949539 | 111.2697 | 19.20261 | 0.6456843 | 0 | 0 | 0.1661096 | 0.1882061 | 0.6456843 | 0.3543157 | 0.1958749 | 0.3385262 | 0.4655989 |  |  | 513 | 68.505 | 0.82
2018-11-02 08:00 | 1.277455 | 3450 | 19.30819 | 17.77053 | 2018-11-01 | 1114.911 | 370.1397 | (19.0, 19.5] | normal | 5044.07 | 489.8537 | 30.36129 |  |  | 6.449482 | 0.6844146 | 0.2560716 | 0.0673076 | 89.28654 | 34.30542 | 0.7636551 | 0 | 0.1051393 | 0.03459508 | 0.09661048 | 0.7636551 | 0.1312056 | 0.1674342 | 0.486044 | 0.3465218 |  |  | 513 | 68.505 | 0.82
2018-11-02 16:00 | 1.335901 | 3450 | 19.25549 | 17.55826 | 2018-11-01 | 1114.911 | 374.0645 | (19.0, 19.5] | normal | 5044.07 | 489.8537 | 30.36129 |  |  | 6.449482 | 0.6844146 | 0.2560716 | 0.0673076 | 89.28654 | 34.30542 | 0.7636551 | 0 | 0.1051393 | 0.03459508 | 0.09661048 | 0.7636551 | 0.1312056 | 0.1674342 | 0.486044 | 0.3465218 |  |  | 513 | 68.505 | 0.82
2018-11-03 | 1.292308 | 3450 | 19.21532 | 18.21428 | 2018-11-01 | 1113.307 | 370.1954 | (19.0, 19.5] | normal | 5044.07 | 489.8537 | 30.36129 |  |  | 6.449482 | 0.6844146 | 0.2560716 | 0.0673076 | 89.28654 | 34.30542 | 0.7636551 | 0 | 0.1051393 | 0.03459508 | 0.09661048 | 0.7636551 | 0.1312056 | 0.1674342 | 0.486044 | 0.3465218 |  |  | 508 | 65.13
2018-11-03 08:00 | 1.276408 | 3454.246 | 19.2716 | 17.77905 | 2018-11-02 | 1113.307 | 368.8119 | (19.0, 19.5] | normal | 8044.87 | 496.7644 | 17.44404 |  |  | 6.225007 | 0.6187554 | 0.2667332 | 0.06728573 | 62.45632 | 32.12181 | 0.7217394 | 0 | 0.1732533 | 0 | 0.1050073 | 0.7217394 | 0.1050073 | 0.2631578 | 0.2548369 | 0.4820053 |  |  | 508 | 65.13
2018-11-03 16:00 | 1.22626 | 3485.546 | 19.14896 | 17.29748 | 2018-11-02 | 1113.307 | 374.1282 | (19.0, 19.5] | normal | 8044.87 | 496.7644 | 17.44404 |  |  | 6.225007 | 0.6187554 | 0.2667332 | 0.06728573 | 62.45632 | 32.12181 | 0.7217394 | 0 | 0.1732533 | 0 | 0.1050073 | 0.7217394 | 0.1050073 | 0.2631578 | 0.2548369 | 0.4820053 |  |  | 508 | 65.13
2018-11-04 | 1.394164 | 3500 | 19.15327 | 17.6333 | 2018-11-02 | 1106.941 | 369.5487 | (19.0, 19.5] | normal | 8044.87 | 496.7644 | 17.44404 |  |  | 6.225007 | 0.6187554 | 0.2667332 | 0.06728573 | 62.45632 | 32.12181 | 0.7217394 | 0 | 0.1732533 | 0 | 0.1050073 | 0.7217394 | 0.1050073 | 0.2631578 | 0.2548369 | 0.4820053 |  |  | 519 | 54.56
2018-11-04 08:00 | 1.499204 | 3500 | 19.05236 | 17.68477 | 2018-11-02 | 1106.941 | 368.6084 | (19.0, 19.5] | normal | 8044.87 | 496.7644 | 17.44404 |  |  | 6.225007 | 0.6187554 | 0.2667332 | 0.06728573 | 62.45632 | 32.12181 | 0.7217394 | 0 | 0.1732533 | 0 | 0.1050073 | 0.7217394 | 0.1050073 | 0.2631578 | 0.2548369 | 0.4820053 |  |  | 519 | 54.56
2018-11-04 16:00 | 1.50366 | 3500 | 19.01163 | 18.01868 | 2018-11-03 | 1106.941 | 368.7881 | (19.0, 19.5] | normal | 10179.48 | 497.2617 | 46.60209 |  |  | 6.657294 | 1.332536 | 0.2824722 | 0.08299387 | 75.84798 | 41.14219 | 0.6745187 | 0 | 0.2393433 | 0 | 0.086138 | 0.6745187 | 0.086138 | 0.1598166 | 0.3885523 | 0.4516311 |  |  | 519 | 54.56
2018-11-05 | 1.504472 | 3500 | 19.00528 | 18.00654 | 2018-11-03 | 1100.667 | 364.6526 | (19.0, 19.5] | normal | 10179.48 | 497.2617 | 46.60209 |  |  | 6.657294 | 1.332536 | 0.2824722 | 0.08299387 | 75.84798 | 41.14219 | 0.6745187 | 0 | 0.2393433 | 0 | 0.086138 | 0.6745187 | 0.086138 | 0.1598166 | 0.3885523 | 0.4516311 |  |  |  | 65.25 | 0.7
2018-11-05 08:00 | 1.549657 | 3500 | 18.91734 | 17.7721 | 2018-11-03 | 1100.667 | 363.3945 | (18.5, 19.0] | normal | 10179.48 | 497.2617 | 46.60209 |  |  | 6.657294 | 1.332536 | 0.2824722 | 0.08299387 | 75.84798 | 41.14219 | 0.6745187 | 0 | 0.2393433 | 0 | 0.086138 | 0.6745187 | 0.086138 | 0.1598166 | 0.3885523 | 0.4516311 |  |  |  | 65.25 | 0.7
2018-11-05 16:00 | 1.538458 | 3500 | 18.87117 | 17.88374 | 2018-11-04 | 1100.667 | 371.6391 | (18.5, 19.0] | normal | 8236.5 | 500.6864 | 49.11468 |  |  | 6.685872 | 1.325933 | 0.2818324 | 0.08038126 | 83.96909 | 47.14034 | 0.6796394 | 0 | 0.2444716 | 0 | 0.07588903 | 0.6796394 | 0.07588903 | 0.1560117 | 0.4445007 | 0.3994876 |  |  |  | 65.25 | 0.7
2018-11-06 | 1.462918 | 3413.856 | 18.95388 | 18.01727 | 2018-11-04 | 1128.794 | 381.2788 | (18.5, 19.0] | normal | 8236.5 | 500.6864 | 49.11468 |  |  | 6.685872 | 1.325933 | 0.2818324 | 0.08038126 | 83.96909 | 47.14034 | 0.6796394 | 0 | 0.2444716 | 0 | 0.07588903 | 0.6796394 | 0.07588903 | 0.1560117 | 0.4445007 | 0.3994876 |  |  |  | 65.33 | 1.15
2018-11-06 08:00 | 1.583597 | 3209.009 | 19.17279 | 16.61087 | 2018-11-04 | 1128.794 | 386.0366 | (19.0, 19.5] | normal | 8236.5 | 500.6864 | 49.11468 |  |  | 6.685872 | 1.325933 | 0.2818324 | 0.08038126 | 83.96909 | 47.14034 | 0.6796394 | 0 | 0.2444716 | 0 | 0.07588903 | 0.6796394 | 0.07588903 | 0.1560117 | 0.4445007 | 0.3994876 |  |  |  | 65.33 | 1.15
2018-11-06 16:00 | 1.461788 | 3499.99 | 19.02273 | 17.02614 | 2018-11-05 | 1128.794 | 361.7024 | (19.0, 19.5] | normal | 8446.53 | 500.5057 | 35.88577 |  |  | 6.471236 | 1.055029 | 0.2743366 | 0.07029561 | 80.28418 | 45.41967 | 0.6842905 | 0 | 0.2250628 | 0 | 0.09064669 | 0.6842905 | 0.09064669 | 0.1538928 | 0.4369996 | 0.4091076 |  |  |  | 65.33 | 1.15
2018-11-07 | 1.57305 | 3500 | 18.95933 | 17.55017 | 2018-11-05 | 1123.791 | 368.4286 | (18.5, 19.0] | normal | 8446.53 | 500.5057 | 35.88577 |  |  | 6.471236 | 1.055029 | 0.2743366 | 0.07029561 | 80.28418 | 45.41967 | 0.6842905 | 0 | 0.2250628 | 0 | 0.09064669 | 0.6842905 | 0.09064669 | 0.1538928 | 0.4369996 | 0.4091076 |  |  |  | 66.845 | 0.84
2018-11-07 08:00 | 1.5374 | 3500 | 18.86771 | 17.49133 | 2018-11-05 | 1123.791 | 379.1994 | (18.5, 19.0] | normal | 8446.53 | 500.5057 | 35.88577 |  |  | 6.471236 | 1.055029 | 0.2743366 | 0.07029561 | 80.28418 | 45.41967 | 0.6842905 | 0 | 0.2250628 | 0 | 0.09064669 | 0.6842905 | 0.09064669 | 0.1538928 | 0.4369996 | 0.4091076 |  |  |  | 66.845 | 0.84
2018-11-07 16:00 | 1.520531 | 3500 | 18.8228 | 17.89796 | 2018-11-06 | 1123.791 | 375.6551 | (18.5, 19.0] | normal | 8581.03 | 504.7971 | 41.05527 |  |  | 6.617113 | 1.239305 | 0.2609725 | 0.08063988 | 98.28299 | 42.06376 | 0.6194711 | 0 | 0.2766894 | 0 | 0.1038395 | 0.6194711 | 0.1038395 | 0.4059548 | 0.2293664 | 0.3646788 |  |  |  | 66.845 | 0.84
2018-11-08 | 1.622387 | 3500 | 18.86657 | 17.7729 | 2018-11-06 | 1136.591 | 384.5246 | (18.5, 19.0] | normal | 8581.03 | 504.7971 | 41.05527 |  |  | 6.617113 | 1.239305 | 0.2609725 | 0.08063988 | 98.28299 | 42.06376 | 0.6194711 | 0 | 0.2766894 | 0 | 0.1038395 | 0.6194711 | 0.1038395 | 0.4059548 | 0.2293664 | 0.3646788 |  |  |  | 67.37
2018-11-08 08:00 | 1.659564 | 3500 | 18.85951 | 18.29845 | 2018-11-06 | 1136.591 | 377.6192 | (18.5, 19.0] | normal | 8581.03 | 504.7971 | 41.05527 |  |  | 6.617113 | 1.239305 | 0.2609725 | 0.08063988 | 98.28299 | 42.06376 | 0.6194711 | 0 | 0.2766894 | 0 | 0.1038395 | 0.6194711 | 0.1038395 | 0.4059548 | 0.2293664 | 0.3646788 |  |  |  | 67.37
2018-11-08 16:00 | 1.594695 | 3500 | 18.84855 | 17.9356 | 2018-11-07 | 1136.591 | 375.185 | (18.5, 19.0] | normal | 9049.76 | 520.508 | 35.90479 |  |  | 6.795118 | 1.38088 | 0.2662239 | 0.08221236 | 99.89395 | 42.07373 | 0.6571986 | 0 | 0.2426672 | 0 | 0.1001341 | 0.6571986 | 0.1001341 | 0.2753034 | 0.3140868 | 0.4106098 |  |  |  | 67.37
2018-11-09 | 1.677135 | 3500 | 18.90113 | 17.65151 | 2018-11-07 | 1141.604 | 372.5658 | (18.5, 19.0] | normal | 9049.76 | 520.508 | 35.90479 |  |  | 6.795118 | 1.38088 | 0.2662239 | 0.08221236 | 99.89395 | 42.07373 | 0.6571986 | 0 | 0.2426672 | 0 | 0.1001341 | 0.6571986 | 0.1001341 | 0.2753034 | 0.3140868 | 0.4106098 |  |  | 506 | 67.93 | 1.36
2018-11-09 08:00 | 1.702698 | 3500 | 19.10085 | 18.02283 | 2018-11-07 | 1141.604 | 389.748 | (19.0, 19.5] | normal | 9049.76 | 520.508 | 35.90479 |  |  | 6.795118 | 1.38088 | 0.2662239 | 0.08221236 | 99.89395 | 42.07373 | 0.6571986 | 0 | 0.2426672 | 0 | 0.1001341 | 0.6571986 | 0.1001341 | 0.2753034 | 0.3140868 | 0.4106098 |  |  | 506 | 67.93 | 1.36
2018-11-09 16:00 | 1.728382 | 3500 | 19.12458 | 17.86331 | 2018-11-07 | 1141.604 | 378.7498 | (19.0, 19.5] | normal | 9049.76 | 520.508 | 35.90479 |  |  | 6.795118 | 1.38088 | 0.2662239 | 0.08221236 | 99.89395 | 42.07373 | 0.6571986 | 0 | 0.2426672 | 0 | 0.1001341 | 0.6571986 | 0.1001341 | 0.2753034 | 0.3140868 | 0.4106098 |  |  | 506 | 67.93 | 1.36
2018-11-10 | 1.766578 | 3500 | 18.97255 | 17.54896 | 2018-11-08 | 1147.388 | 378.9309 | (18.5, 19.0] | normal | 8707.61 | 505.0092 | 29.55266 |  |  | 6.435478 | 0.9244159 | 0.2699951 | 0.06814262 | 96.48798 | 48.88943 | 0.5895774 | 0 | 0.3043212 | 0 | 0.1061014 | 0.5895774 | 0.1061014 | 0.2021439 | 0.2966738 | 0.5011823 |  |  | 483 | 67.73333
2018-11-10 08:00 | 1.836285 | 3500 | 18.82383 | 17.35718 | 2018-11-08 | 1147.388 | 380.9651 | (18.5, 19.0] | normal | 8707.61 | 505.0092 | 29.55266 |  |  | 6.435478 | 0.9244159 | 0.2699951 | 0.06814262 | 96.48798 | 48.88943 | 0.5895774 | 0 | 0.3043212 | 0 | 0.1061014 | 0.5895774 | 0.1061014 | 0.2021439 | 0.2966738 | 0.5011823 |  |  | 483 | 67.73333
2018-11-10 16:00 | 1.928913 | 3500 | 18.89433 | 17.76312 | 2018-11-08 | 1147.388 | 385.3167 | (18.5, 19.0] | normal | 8707.61 | 505.0092 | 29.55266 |  |  | 6.435478 | 0.9244159 | 0.2699951 | 0.06814262 | 96.48798 | 48.88943 | 0.5895774 | 0 | 0.3043212 | 0 | 0.1061014 | 0.5895774 | 0.1061014 | 0.2021439 | 0.2966738 | 0.5011823 |  |  | 483 | 67.73333
2018-11-11 | 1.974353 | 3500 | 19.1123 | 18.06075 | 2018-11-09 | 1158.312 | 372.3314 | (19.0, 19.5] | normal | 9051.45 | 491.4966 | 31.41425 |  |  | 6.433768 | 0.7862576 | 0.2880575 | 0.06212191 | 99.83769 | 44.88159 | 0.5951444 | 0 | 0.2888023 | 0 | 0.1160532 | 0.5951444 | 0.1160532 | 0.184692 | 0.1097901 | 0.7055179 |  |  | 501 | 68.13
2018-11-11 08:00 | 1.919363 | 3500 | 19.22485 | 17.52282 | 2018-11-09 | 1158.312 | 394.1861 | (19.0, 19.5] | normal | 9051.45 | 491.4966 | 31.41425 |  |  | 6.433768 | 0.7862576 | 0.2880575 | 0.06212191 | 99.83769 | 44.88159 | 0.5951444 | 0 | 0.2888023 | 0 | 0.1160532 | 0.5951444 | 0.1160532 | 0.184692 | 0.1097901 | 0.7055179 |  |  | 501 | 68.13
2018-11-11 16:00 | 1.839151 | 3500 | 19.67166 | 17.42623 | 2018-11-09 | 1158.312 | 391.1764 | (19.5, 20.0] | normal | 9051.45 | 491.4966 | 31.41425 |  |  | 6.433768 | 0.7862576 | 0.2880575 | 0.06212191 | 99.83769 | 44.88159 | 0.5951444 | 0 | 0.2888023 | 0 | 0.1160532 | 0.5951444 | 0.1160532 | 0.184692 | 0.1097901 | 0.7055179 |  |  | 501 | 68.13
2018-11-12 | 1.86602 | 3500 | 20.17302 | 17.29386 | 2018-11-10 | 1133.062 | 384.1606 | (20.0, 20.5] | normal | 10492.11 | 501.3708 | 27.37655 |  |  | 6.318582 | 0.7602492 | 0.2689313 | 0.06663556 | 104.306 | 45.65208 | 0.6270893 | 0 | 0.2911893 | 0 | 0.08172141 | 0.6270893 | 0.08172141 | 0.3894307 | 0.04903018 | 0.5615391 |  |  | 505 | 67.99 | 0.61
2018-11-12 08:00 | 1.919363 | 3500 | 20.16994 | 17.29289 | 2018-11-10 | 1133.062 | 380.7141 | (20.0, 20.5] | normal | 10492.11 | 501.3708 | 27.37655 |  |  | 6.318582 | 0.7602492 | 0.2689313 | 0.06663556 | 104.306 | 45.65208 | 0.6270893 | 0 | 0.2911893 | 0 | 0.08172141 | 0.6270893 | 0.08172141 | 0.3894307 | 0.04903018 | 0.5615391 |  |  | 505 | 67.99 | 0.61
2018-11-12 16:00 | 1.890716 | 3362.631 | 19.86881 | 16.74042 | 2018-11-10 | 1133.062 | 366.4862 | (19.5, 20.0] | normal | 10492.11 | 501.3708 | 27.37655 |  |  | 6.318582 | 0.7602492 | 0.2689313 | 0.06663556 | 104.306 | 45.65208 | 0.6270893 | 0 | 0.2911893 | 0 | 0.08172141 | 0.6270893 | 0.08172141 | 0.3894307 | 0.04903018 | 0.5615391 |  |  | 505 | 67.99 | 0.61
2018-11-13 | 1.911724 | 3500 | 19.68279 | 17.01245 | 2018-11-11 | 953.7619 | 361.3771 | (19.5, 20.0] | baixo | 8773.6 | 483.5317 | 37.50158 |  |  | 6.361572 | 0.7617541 | 0.3094634 | 0.08147718 | 104.6235 | 47.31541 | 0.575866 | 0 | 0.3015773 | 0.005034865 | 0.1175219 | 0.575866 | 0.1225567 | 0.1774105 | 0.1390999 | 0.6834896 |  |  | 488 | 63.665 | 0.49
2018-11-13 08:00 | 1.913765 | 3441.792 | 19.67552 | 17.08596 | 2018-11-11 | 953.7619 | 335.0373 | (19.5, 20.0] | baixo | 8773.6 | 483.5317 | 37.50158 |  |  | 6.361572 | 0.7617541 | 0.3094634 | 0.08147718 | 104.6235 | 47.31541 | 0.575866 | 0 | 0.3015773 | 0.005034865 | 0.1175219 | 0.575866 | 0.1225567 | 0.1774105 | 0.1390999 | 0.6834896 |  |  | 488 | 63.665 | 0.49
2018-11-13 16:00 | 1.1923 | 3354.716 | 19.3559 | 16.59698 | 2018-11-12 | 953.7619 | 371.2996 | (19.0, 19.5] | baixo | 9265.65 | 504.1464 | 32.54375 |  |  | 6.712446 | 1.987561 | 0.2848916 | 0.08234532 | 110.229 | 53.82071 | 0.5995489 | 0 | 0.3048906 | 0 | 0.09556048 | 0.5995489 | 0.09556048 | 0.3164354 | 0.0190046 | 0.66456 |  |  | 488 | 63.665 | 0.49
2018-11-14 | 1.92887 | 3500 | 19.87219 | 17.30657 | 2018-11-12 | 1137.59 | 381.4236 | (19.5, 20.0] | normal | 9265.65 | 504.1464 | 32.54375 |  |  | 6.712446 | 1.987561 | 0.2848916 | 0.08234532 | 110.229 | 53.82071 | 0.5995489 | 0 | 0.3048906 | 0 | 0.09556048 | 0.5995489 | 0.09556048 | 0.3164354 | 0.0190046 | 0.66456 |  |  | 491 | 65.06 | 0.62
2018-11-14 08:00 | 1.842971 | 3500 | 20.00834 | 16.86952 | 2018-11-12 | 1137.59 | 376.9387 | (20.0, 20.5] | normal | 9265.65 | 504.1464 | 32.54375 |  |  | 6.712446 | 1.987561 | 0.2848916 | 0.08234532 | 110.229 | 53.82071 | 0.5995489 | 0 | 0.3048906 | 0 | 0.09556048 | 0.5995489 | 0.09556048 | 0.3164354 | 0.0190046 | 0.66456 |  |  | 491 | 65.06 | 0.62
2018-11-14 16:00 | 1.65008 | 3500 | 19.61196 | 17.25405 | 2018-11-13 | 1137.59 | 378.5583 | (19.5, 20.0] | normal | 9307.29 | 500.0868 | 37.03937 |  |  | 6.781245 | 2.102296 | 0.2926849 | 0.08337092 | 107.7929 | 48.28618 | 0.6087476 | 0 | 0.2833499 | 0 | 0.1079025 | 0.6087476 | 0.1079025 | 0.2524408 | 0.05155206 | 0.6960071 |  |  | 491 | 65.06 | 0.62
2018-11-15 | 1.694641 | 3500 | 19.48422 | 17.6994 | 2018-11-13 | 1132.674 | 376.8079 | (19.0, 19.5] | normal | 9307.29 | 500.0868 | 37.03937 |  |  | 6.781245 | 2.102296 | 0.2926849 | 0.08337092 | 107.7929 | 48.28618 | 0.6087476 | 0 | 0.2833499 | 0 | 0.1079025 | 0.6087476 | 0.1079025 | 0.2524408 | 0.05155206 | 0.6960071 |  |  | 501 | 64.675 | 0.42
2018-11-15 08:00 | 1.64244 | 3500 | 19.23214 | 17.36825 | 2018-11-13 | 1132.674 | 377.1922 | (19.0, 19.5] | normal | 9307.29 | 500.0868 | 37.03937 |  |  | 6.781245 | 2.102296 | 0.2926849 | 0.08337092 | 107.7929 | 48.28618 | 0.6087476 | 0 | 0.2833499 | 0 | 0.1079025 | 0.6087476 | 0.1079025 | 0.2524408 | 0.05155206 | 0.6960071 |  |  | 501 | 64.675 | 0.42
2018-11-15 16:00 | 1.504473 | 3500 | 19.21617 | 17.53721 | 2018-11-14 | 1132.674 | 378.1288 | (19.0, 19.5] | normal | 6960.91 | 502.9782 | 29.36491 |  |  | 6.391691 | 0.7770971 | 0.2866986 | 0.08084869 | 107.1303 | 50.33635 | 0.5944984 | 0 | 0.2898673 | 0 | 0.1156343 | 0.5944984 | 0.1156343 | 0.2081409 | 0.2329624 | 0.5588968 |  |  | 501 | 64.675 | 0.42
2018-11-16 | 1.556499 | 3500 | 19.24662 | 17.66175 | 2018-11-14 | 1139.134 | 381.6221 | (19.0, 19.5] | normal | 6960.91 | 502.9782 | 29.36491 |  |  | 6.391691 | 0.7770971 | 0.2866986 | 0.08084869 | 107.1303 | 50.33635 | 0.5944984 | 0 | 0.2898673 | 0 | 0.1156343 | 0.5944984 | 0.1156343 | 0.2081409 | 0.2329624 | 0.5588968 |  |  | 494 | 65.45333 | 0.63
2018-11-16 08:00 | 1.5374 | 3500 | 19.08464 | 17.10042 | 2018-11-14 | 1139.134 | 378.9457 | (19.0, 19.5] | normal | 6960.91 | 502.9782 | 29.36491 |  |  | 6.391691 | 0.7770971 | 0.2866986 | 0.08084869 | 107.1303 | 50.33635 | 0.5944984 | 0 | 0.2898673 | 0 | 0.1156343 | 0.5944984 | 0.1156343 | 0.2081409 | 0.2329624 | 0.5588968 |  |  | 494 | 65.45333 | 0.63
2018-11-16 16:00 | 1.554901 | 3500 | 19.06818 | 16.90413 | 2018-11-15 | 1139.134 | 378.2421 | (19.0, 19.5] | normal | 7753.27 | 464.2326 | 41.80821 |  |  | 6.37646 | 0.5085194 | 0.340862 | 0.08253313 | 79.65372 | 36.71787 | 0.8252067 | 0 | 0.07251392 | 0 | 0.1022794 | 0.8252067 | 0.1022794 | 0.05259845 | 0.1566745 | 0.790727 |  |  | 494 | 65.45333 | 0.63
2018-11-17 | 1.608382 | 3500 | 19.05344 | 17.50946 | 2018-11-15 | 1136.906 | 378.7276 | (19.0, 19.5] | normal | 7753.27 | 464.2326 | 41.80821 |  |  | 6.37646 | 0.5085194 | 0.340862 | 0.08253313 | 79.65372 | 36.71787 | 0.8252067 | 0 | 0.07251392 | 0 | 0.1022794 | 0.8252067 | 0.1022794 | 0.05259845 | 0.1566745 | 0.790727 |  |  | 498 | 62.44
2018-11-17 08:00 | 1.579099 | 3453.699 | 19.16863 | 18.37308 | 2018-11-15 | 1136.906 | 379.456 | (19.0, 19.5] | normal | 7753.27 | 464.2326 | 41.80821 |  |  | 6.37646 | 0.5085194 | 0.340862 | 0.08253313 | 79.65372 | 36.71787 | 0.8252067 | 0 | 0.07251392 | 0 | 0.1022794 | 0.8252067 | 0.1022794 | 0.05259845 | 0.1566745 | 0.790727 |  |  | 498 | 62.44
2018-11-17 16:00 | 1.68041 | 3388.827 | 20.08702 | 17.38518 | 2018-11-15 | 1136.906 | 378.3968 | (20.0, 20.5] | normal | 7753.27 | 464.2326 | 41.80821 |  |  | 6.37646 | 0.5085194 | 0.340862 | 0.08253313 | 79.65372 | 36.71787 | 0.8252067 | 0 | 0.07251392 | 0 | 0.1022794 | 0.8252067 | 0.1022794 | 0.05259845 | 0.1566745 | 0.790727 |  |  | 498 | 62.44
2018-11-18 | 1.853943 | 3457.99 | 19.91605 | 16.87293 | 2018-11-16 | 1134.543 | 378.6861 | (19.5, 20.0] | normal | 8595.47 | 475.1353 | 36.90327 |  |  | 6.69993 | 1.675986 | 0.3262411 | 0.1678364 | 75.69083 | 29.2586 | 0.9165188 | 0 | 0 | 0 | 0.08348118 | 0.9165188 | 0.08348118 | 0.05072672 | 0.304358 | 0.6449153 |  |  | 507 | 66.94667
2018-11-18 08:00 | 1.832468 | 3500 | 19.6004 | 16.85051 | 2018-11-16 | 1134.543 | 379.4079 | (19.5, 20.0] | normal | 8595.47 | 475.1353 | 36.90327 |  |  | 6.69993 | 1.675986 | 0.3262411 | 0.1678364 | 75.69083 | 29.2586 | 0.9165188 | 0 | 0 | 0 | 0.08348118 | 0.9165188 | 0.08348118 | 0.05072672 | 0.304358 | 0.6449153 |  |  | 507 | 66.94667
2018-11-18 16:00 | 1.89358 | 3500 | 19.29478 | 17.24852 | 2018-11-16 | 1134.543 | 376.1251 | (19.0, 19.5] | normal | 8595.47 | 475.1353 | 36.90327 |  |  | 6.69993 | 1.675986 | 0.3262411 | 0.1678364 | 75.69083 | 29.2586 | 0.9165188 | 0 | 0 | 0 | 0.08348118 | 0.9165188 | 0.08348118 | 0.05072672 | 0.304358 | 0.6449153 |  |  | 507 | 66.94667
2018-11-19 | 2.014854 | 3500 | 19.12043 | 17.81809 | 2018-11-16 | 1051.144 | 377.1591 | (19.0, 19.5] | normal | 8595.47 | 475.1353 | 36.90327 |  |  | 6.69993 | 1.675986 | 0.3262411 | 0.1678364 | 75.69083 | 29.2586 | 0.9165188 | 0 | 0 | 0 | 0.08348118 | 0.9165188 | 0.08348118 | 0.05072672 | 0.304358 | 0.6449153 |  |  | 510 | 65.01
2018-11-19 08:00 | 1.940373 | 3500 | 19.16135 | 17.3647 | 2018-11-17 | 1051.144 | 315.8367 | (19.0, 19.5] | normal | 8238.47 | 478.5777 | 32.97851 |  |  | 6.301881 | 0.4383234 | 0.2937648 | 0.06474433 | 65.13618 | 21.0198 | 0.8892865 | 0 | 0 | 0 | 0.1107135 | 0.8892865 | 0.1107135 | 0.1094196 | 0.1531207 | 0.7374597 |  |  | 510 | 65.01
2018-11-19 16:00 | 2.009257 | 3500 | 19.23347 | 17.28369 | 2018-11-17 | 1051.144 | 355.3415 | (19.0, 19.5] | normal | 8238.47 | 478.5777 | 32.97851 |  |  | 6.301881 | 0.4383234 | 0.2937648 | 0.06474433 | 65.13618 | 21.0198 | 0.8892865 | 0 | 0 | 0 | 0.1107135 | 0.8892865 | 0.1107135 | 0.1094196 | 0.1531207 | 0.7374597 |  |  | 510 | 65.01
2018-11-20 | 2.103754 | 3500 | 18.78718 | 17.08561 | 2018-11-17 | 1115.886 | 374.2081 | (18.5, 19.0] | normal | 8238.47 | 478.5777 | 32.97851 |  |  | 6.301881 | 0.4383234 | 0.2937648 | 0.06474433 | 65.13618 | 21.0198 | 0.8892865 | 0 | 0 | 0 | 0.1107135 | 0.8892865 | 0.1107135 | 0.1094196 | 0.1531207 | 0.7374597 |  |  | 485 | 64.83 | 0.83
2018-11-20 08:00 | 2.215067 | 3459.194 | 18.89659 | 17.04763 | 2018-11-18 | 1115.886 | 383.7136 | (18.5, 19.0] | normal | 9385.04 | 476.1145 | 35.55362 |  |  | 6.420133 | 1.044036 | 0.295652 | 0.09022824 | 63.95477 | 15.776 | 0.9172161 | 0 | 0 | 0 | 0.08278388 | 0.9172161 | 0.08278388 | 0.1717755 | 0.1767355 | 0.651489 |  |  | 485 | 64.83 | 0.83
2018-11-20 16:00 | 2.119617 | 3450 | 19.59218 | 17.52667 | 2018-11-18 | 1115.886 | 361.5442 | (19.5, 20.0] | normal | 9385.04 | 476.1145 | 35.55362 |  |  | 6.420133 | 1.044036 | 0.295652 | 0.09022824 | 63.95477 | 15.776 | 0.9172161 | 0 | 0 | 0 | 0.08278388 | 0.9172161 | 0.08278388 | 0.1717755 | 0.1767355 | 0.651489 |  |  | 485 | 64.83 | 0.83
2018-11-21 | 2.228117 | 3450 | 19.21419 | 17.22052 | 2018-11-18 | 1089.924 | 368.519 | (19.0, 19.5] | normal | 9385.04 | 476.1145 | 35.55362 |  |  | 6.420133 | 1.044036 | 0.295652 | 0.09022824 | 63.95477 | 15.776 | 0.9172161 | 0 | 0 | 0 | 0.08278388 | 0.9172161 | 0.08278388 | 0.1717755 | 0.1767355 | 0.651489 |  |  | 497 | 60.13 | 0.76
2018-11-21 08:00 | 2.34603 | 3450 | 19.32182 | 17.79642 | 2018-11-18 | 1089.924 | 361.9651 | (19.0, 19.5] | normal | 9385.04 | 476.1145 | 35.55362 |  |  | 6.420133 | 1.044036 | 0.295652 | 0.09022824 | 63.95477 | 15.776 | 0.9172161 | 0 | 0 | 0 | 0.08278388 | 0.9172161 | 0.08278388 | 0.1717755 | 0.1767355 | 0.651489 |  |  | 497 | 60.13 | 0.76
2018-11-21 16:00 | 2.376334 | 3450 | 19.32681 | 17.59118 | 2018-11-19 | 1089.924 | 358.5862 | (19.0, 19.5] | normal | 9937.69 | 491.0924 | 33.15716 |  |  | 6.849383 | 2.431308 | 0.3222854 | 0.107833 | 66.10725 | 17.33943 | 0.7055875 | 0 | 0.2139189 | 0 | 0.08049356 | 0.7055875 | 0.08049356 | 0.07303508 | 0.01891385 | 0.9080511 |  |  | 497 | 60.13 | 0.76
2018-11-22 | 2.389252 | 3450 | 19.49334 | 17.48295 | 2018-11-19 | 1104.265 | 363.5648 | (19.0, 19.5] | normal | 9937.69 | 491.0924 | 33.15716 |  |  | 6.849383 | 2.431308 | 0.3222854 | 0.107833 | 66.10725 | 17.33943 | 0.7055875 | 0 | 0.2139189 | 0 | 0.08049356 | 0.7055875 | 0.08049356 | 0.07303508 | 0.01891385 | 0.9080511 |  |  | 475 | 64.005 | 0.75
2018-11-22 08:00 | 2.447591 | 3450 | 19.50968 | 17.58906 | 2018-11-19 | 1104.265 | 365.0545 | (19.5, 20.0] | normal | 9937.69 | 491.0924 | 33.15716 |  |  | 6.849383 | 2.431308 | 0.3222854 | 0.107833 | 66.10725 | 17.33943 | 0.7055875 | 0 | 0.2139189 | 0 | 0.08049356 | 0.7055875 | 0.08049356 | 0.07303508 | 0.01891385 | 0.9080511 |  |  | 475 | 64.005 | 0.75
2018-11-22 16:00 | 2.292377 | 3450 | 19.23249 | 17.6363 | 2018-11-20 | 1104.265 | 375.2453 | (19.0, 19.5] | normal | 9570.86 | 478.6321 | 34.77813 |  |  | 6.738643 | 2.311634 | 0.3230986 | 0.1069795 | 67.76793 | 20.98425 | 0.6789463 | 0 | 0.2349872 | 0 | 0.08606646 | 0.6789463 | 0.08606646 | 0.006388141 | 0.07152231 | 0.9220896 |  |  | 475 | 64.005 | 0.75
2018-11-23 | 2.334679 | 3450 | 19.06662 | 17.55597 | 2018-11-20 | 999.5407 | 374.7464 | (19.0, 19.5] | normal | 9570.86 | 478.6321 | 34.77813 |  |  | 6.738643 | 2.311634 | 0.3230986 | 0.1069795 | 67.76793 | 20.98425 | 0.6789463 | 0 | 0.2349872 | 0 | 0.08606646 | 0.6789463 | 0.08606646 | 0.006388141 | 0.07152231 | 0.9220896 |  |  | 483 | 64.775 | 0.62
2018-11-23 08:00 | 2.379241 | 3145.056 | 20.45418 | 16.86592 | 2018-11-20 | 999.5407 | 364.3093 | (20.0, 20.5] | baixo | 9570.86 | 478.6321 | 34.77813 |  |  | 6.738643 | 2.311634 | 0.3230986 | 0.1069795 | 67.76793 | 20.98425 | 0.6789463 | 0 | 0.2349872 | 0 | 0.08606646 | 0.6789463 | 0.08606646 | 0.006388141 | 0.07152231 | 0.9220896 |  |  | 483 | 64.775 | 0.62
2018-11-24 08:00 | 3.054588 | 3268.25 | 19.30913 | 17.43168 | 2018-11-21 | 931.1736 | 323.9695 | (19.0, 19.5] | baixo | 9535.9 | 462.8331 | 39.64912 |  |  | 6.096745 | 0.5762449 | 0.3012916 | 0.05478475 | 65.88663 | 21.57465 | 0.6458111 | 0 | 0.2395013 | 0 | 0.1146877 | 0.6458111 | 0.1146877 | 0.006452459 | 0.2140668 | 0.7794807 |  |  | 483 | 64.3
2018-11-24 16:00 | 2.731704 | 3444.476 | 19.30362 | 17.92233 | 2018-11-21 | 931.1736 | 382.3569 | (19.0, 19.5] | baixo | 9535.9 | 462.8331 | 39.64912 |  |  | 6.096745 | 0.5762449 | 0.3012916 | 0.05478475 | 65.88663 | 21.57465 | 0.6458111 | 0 | 0.2395013 | 0 | 0.1146877 | 0.6458111 | 0.1146877 | 0.006452459 | 0.2140668 | 0.7794807 |  |  | 483 | 64.3
2018-11-25 | 2.457711 | 3450 | 19.02313 | 18.24263 | 2018-11-22 | 1141.621 | 382.0381 | (19.0, 19.5] | normal | 9142.02 | 467.5413 | 37.42626 |  |  | 6.548617 | 2.118769 | 0.3128997 | 0.08820129 | 65.31141 | 19.30049 | 0.6423143 | 0 | 0.2654271 | 0 | 0.0922586 | 0.6423143 | 0.0922586 | 0.01866983 | 0.1325068 | 0.8488233 |  |  | 480 | 63.48667
2018-11-25 08:00 | 2.557491 | 3450 | 19.46067 | 17.81041 | 2018-11-22 | 1141.621 | 380.2606 | (19.0, 19.5] | normal | 9142.02 | 467.5413 | 37.42626 |  |  | 6.548617 | 2.118769 | 0.3128997 | 0.08820129 | 65.31141 | 19.30049 | 0.6423143 | 0 | 0.2654271 | 0 | 0.0922586 | 0.6423143 | 0.0922586 | 0.01866983 | 0.1325068 | 0.8488233 |  |  | 480 | 63.48667
2018-11-25 16:00 | 2.590104 | 3450 | 19.24548 | 17.18233 | 2018-11-23 | 1141.621 | 378.6128 | (19.0, 19.5] | normal | 8067.48 | 476.9461 | 31.84896 |  |  | 5.988883 | 0.594453 | 0.2795954 | 0.05353035 | 63.76668 | 20.92102 | 0.6329895 | 0 | 0.2597961 | 0 | 0.1072144 | 0.6329895 | 0.1072144 | 0.08429646 | 0.2476622 | 0.6680413 |  |  | 480 | 63.48667
2018-11-26 | 2.6295 | 3450 | 19.22665 | 17.59906 | 2018-11-23 | 1131.974 | 379.1546 | (19.0, 19.5] | normal | 8067.48 | 476.9461 | 31.84896 |  |  | 5.988883 | 0.594453 | 0.2795954 | 0.05353035 | 63.76668 | 20.92102 | 0.6329895 | 0 | 0.2597961 | 0 | 0.1072144 | 0.6329895 | 0.1072144 | 0.08429646 | 0.2476622 | 0.6680413 |  |  | 486 | 64.46667 | 0.61
2018-11-26 08:00 | 2.603923 | 3450 | 19.46611 | 17.55664 | 2018-11-23 | 1131.974 | 376.939 | (19.0, 19.5] | normal | 8067.48 | 476.9461 | 31.84896 |  |  | 5.988883 | 0.594453 | 0.2795954 | 0.05353035 | 63.76668 | 20.92102 | 0.6329895 | 0 | 0.2597961 | 0 | 0.1072144 | 0.6329895 | 0.1072144 | 0.08429646 | 0.2476622 | 0.6680413 |  |  | 486 | 64.46667 | 0.61
2018-11-26 16:00 | 2.626272 | 3450 | 19.71387 | 17.02608 | 2018-11-24 | 1131.974 | 375.8046 | (19.5, 20.0] | normal | 8678.3 | 481.7437 | 36.43533 |  |  | 5.992549 | 0.5533469 | 0.2867093 | 0.05476246 | 61.94488 | 19.90797 | 0.6506378 | 0 | 0.2700713 | 0 | 0.07929087 | 0.6506378 | 0.07929087 | 0.04669924 | 0.2619407 | 0.6913601 |  |  | 486 | 64.46667 | 0.61
2018-11-27 | 2.683428 | 3450 | 19.6828 | 16.90569 | 2018-11-24 | 1131.393 | 378.5053 | (19.5, 20.0] | normal | 8678.3 | 481.7437 | 36.43533 |  |  | 5.992549 | 0.5533469 | 0.2867093 | 0.05476246 | 61.94488 | 19.90797 | 0.6506378 | 0 | 0.2700713 | 0 | 0.07929087 | 0.6506378 | 0.07929087 | 0.04669924 | 0.2619407 | 0.6913601 |  |  | 500 | 63.74 | 1.8
2018-11-27 08:00 | 2.733804 | 3295.773 | 19.5867 | 17.05383 | 2018-11-24 | 1131.393 | 375.7922 | (19.5, 20.0] | normal | 8678.3 | 481.7437 | 36.43533 |  |  | 5.992549 | 0.5533469 | 0.2867093 | 0.05476246 | 61.94488 | 19.90797 | 0.6506378 | 0 | 0.2700713 | 0 | 0.07929087 | 0.6506378 | 0.07929087 | 0.04669924 | 0.2619407 | 0.6913601 |  |  | 500 | 63.74 | 1.8
2018-11-27 16:00 | 2.840598 | 3428.697 | 19.33001 | 16.8943 | 2018-11-24 | 1131.393 | 376.9385 | (19.0, 19.5] | normal | 8678.3 | 481.7437 | 36.43533 |  |  | 5.992549 | 0.5533469 | 0.2867093 | 0.05476246 | 61.94488 | 19.90797 | 0.6506378 | 0 | 0.2700713 | 0 | 0.07929087 | 0.6506378 | 0.07929087 | 0.04669924 | 0.2619407 | 0.6913601 |  |  | 500 | 63.74 | 1.8
2018-11-28 | 2.744137 | 3450 | 19.44839 | 16.81208 | 2018-11-25 | 1134.182 | 377.8161 | (19.0, 19.5] | normal | 10072.88 | 481.8035 | 44.55824 |  |  | 6.115418 | 0.5993385 | 0.2914169 | 0.07055774 | 66.40002 | 20.19849 | 0.6445803 | 0 | 0.2599465 | 0 | 0.09547319 | 0.6445803 | 0.09547319 | 0.1066319 | 0.3007571 | 0.5926111 |  |  | 491 | 62.13
2018-11-28 08:00 | 2.731218 | 3450 | 19.53377 | 17.14225 | 2018-11-25 | 1134.182 | 383.7695 | (19.5, 20.0] | normal | 10072.88 | 481.8035 | 44.55824 |  |  | 6.115418 | 0.5993385 | 0.2914169 | 0.07055774 | 66.40002 | 20.19849 | 0.6445803 | 0 | 0.2599465 | 0 | 0.09547319 | 0.6445803 | 0.09547319 | 0.1066319 | 0.3007571 | 0.5926111 |  |  | 491 | 62.13
2018-11-28 16:00 | 2.650023 | 3450 | 20.03525 | 16.86043 | 2018-11-26 | 1134.182 | 372.3578 | (20.0, 20.5] | normal | 8929.62 | 488.008 | 42.05909 |  |  | 5.962768 | 0.5942282 | 0.2887223 | 0.07085536 | 64.54849 | 22.70425 | 0.6684853 | 0 | 0.255816 | 0 | 0.07569863 | 0.6684853 | 0.07569863 | 0.1202302 | 0.1908905 | 0.6888793 |  |  | 491 | 62.13
2018-11-29 | 2.669542 | 3450 | 20.3404 | 17.14667 | 2018-11-26 | 1095.37 | 365.0589 | (20.0, 20.5] | normal | 8929.62 | 488.008 | 42.05909 |  |  | 5.962768 | 0.5942282 | 0.2887223 | 0.07085536 | 64.54849 | 22.70425 | 0.6684853 | 0 | 0.255816 | 0 | 0.07569863 | 0.6684853 | 0.07569863 | 0.1202302 | 0.1908905 | 0.6888793 |  |  | 492 | 64.12 | 1.25
2018-11-29 08:00 | 2.576865 | 3401.451 | 20.31605 | 16.79187 | 2018-11-26 | 1095.37 | 366.2457 | (20.0, 20.5] | normal | 8929.62 | 488.008 | 42.05909 |  |  | 5.962768 | 0.5942282 | 0.2887223 | 0.07085536 | 64.54849 | 22.70425 | 0.6684853 | 0 | 0.255816 | 0 | 0.07569863 | 0.6684853 | 0.07569863 | 0.1202302 | 0.1908905 | 0.6888793 |  |  | 492 | 64.12 | 1.25
2018-11-30 08:00 | 3.230446 | 3126.474 | 20.40498 | 15.95554 | 2018-11-27 | 957.729 | 298.5308 | (20.0, 20.5] | baixo | 8137.86 | 491.5902 | 38.56083 |  |  | 5.944253 | 0.6781258 | 0.2810612 | 0.07133176 | 65.24912 | 23.90198 | 0.6480844 | 0 | 0.2486587 | 0 | 0.1032569 | 0.6480844 | 0.1032569 | 0.222953 | 0.1307801 | 0.646267 |  |  | 492 | 62.255 | 0.3
2018-11-30 16:00 | 2.987069 | 3200 | 20.30412 | 16.27827 | 2018-11-27 | 957.729 | 336.9289 | (20.0, 20.5] | baixo | 8137.86 | 491.5902 | 38.56083 |  |  | 5.944253 | 0.6781258 | 0.2810612 | 0.07133176 | 65.24912 | 23.90198 | 0.6480844 | 0 | 0.2486587 | 0 | 0.1032569 | 0.6480844 | 0.1032569 | 0.222953 | 0.1307801 | 0.646267 |  |  | 492 | 62.255 | 0.3
2018-12-01 | 3.012136 | 3200 | 19.87637 | 16.68529 | 2018-11-27 | 1053.786 | 344.5923 | (19.5, 20.0] | normal | 8137.86 | 491.5902 | 38.56083 |  |  | 5.944253 | 0.6781258 | 0.2810612 | 0.07133176 | 65.24912 | 23.90198 | 0.6480844 | 0 | 0.2486587 | 0 | 0.1032569 | 0.6480844 | 0.1032569 | 0.222953 | 0.1307801 | 0.646267 |  |  | 488 | 64.86333
2018-12-01 08:00 | 3.007959 | 3206.221 | 19.90413 | 17.7049 | 2018-11-28 | 1053.786 | 353.0911 | (19.5, 20.0] | normal | 8757.3 | 489.5209 | 33.26822 |  |  | 6.210089 | 0.8213952 | 0.2892255 | 0.07248967 | 68.40036 | 24.25783 | 0.7203739 | 0 | 0.1769861 | 0 | 0.1026401 | 0.7203739 | 0.1026401 | 0.1733971 | 0.1440764 | 0.6825266 |  |  | 488 | 64.86333
2018-12-01 16:00 | 2.867512 | 3306.425 | 20.43995 | 17.27462 | 2018-11-28 | 1053.786 | 355.4776 | (20.0, 20.5] | normal | 8757.3 | 489.5209 | 33.26822 |  |  | 6.210089 | 0.8213952 | 0.2892255 | 0.07248967 | 68.40036 | 24.25783 | 0.7203739 | 0 | 0.1769861 | 0 | 0.1026401 | 0.7203739 | 0.1026401 | 0.1733971 | 0.1440764 | 0.6825266 |  |  | 488 | 64.86333
2018-12-02 | 2.859644 | 3350 | 20.228 | 16.87407 | 2018-11-29 | 1074.953 | 356.6934 | (20.0, 20.5] | normal | 8229.34 | 494.5682 | 30.52948 |  |  | 6.286051 | 1.029982 | 0.287735 | 0.07528734 | 69.00952 | 26.38151 | 0.6926509 | 0 | 0.2038402 | 0 | 0.1035089 | 0.6926509 | 0.1035089 | 0.1238945 | 0.3541195 | 0.521986 |  |  | 487 | 63.315
2018-12-02 08:00 | 2.812416 | 3390.59564 | 20.44565 | 17.52823 | 2018-11-29 | 1074.953 | 358.6705 | (20.0, 20.5] | normal | 8229.34 | 494.5682 | 30.52948 |  |  | 6.286051 | 1.029982 | 0.287735 | 0.07528734 | 69.00952 | 26.38151 | 0.6926509 | 0 | 0.2038402 | 0 | 0.1035089 | 0.6926509 | 0.1035089 | 0.1238945 | 0.3541195 | 0.521986 |  |  | 487 | 63.315
2018-12-02 16:00 | 2.74255 | 3437.277 | 20.30735 | 17.11813 | 2018-11-29 | 1074.953 | 358.7144 | (20.0, 20.5] | normal | 8229.34 | 494.5682 | 30.52948 |  |  | 6.286051 | 1.029982 | 0.287735 | 0.07528734 | 69.00952 | 26.38151 | 0.6926509 | 0 | 0.2038402 | 0 | 0.1035089 | 0.6926509 | 0.1035089 | 0.1238945 | 0.3541195 | 0.521986 |  |  | 487 | 63.315
2018-12-03 | 2.625303 | 3450 | 20.12809 | 17.26002 | 2018-11-30 | 1009.046 | 356.5096 | (20.0, 20.5] | baixo | 7525.44 | 492.6305 | 35.16213 |  |  | 6.315903 | 1.082503 | 0.2933055 | 0.07782182 | 69.34706 | 26.14241 | 0.7029077 | 0 | 0.1998913 | 0 | 0.09720096 | 0.7029077 | 0.09720096 | 0.1056868 | 0.329024 | 0.5652892 |  |  | 493 | 62.63
2018-12-03 08:00 | 2.68601 | 3450 | 20.1179 | 17.23425 | 2018-11-30 | 1009.046 | 345.0147 | (20.0, 20.5] | baixo | 7525.44 | 492.6305 | 35.16213 |  |  | 6.315903 | 1.082503 | 0.2933055 | 0.07782182 | 69.34706 | 26.14241 | 0.7029077 | 0 | 0.1998913 | 0 | 0.09720096 | 0.7029077 | 0.09720096 | 0.1056868 | 0.329024 | 0.5652892 |  |  | 493 | 62.63
2018-12-03 16:00 | 2.654365 | 3450 | 19.97147 | 17.21644 | 2018-12-01 | 1009.046 | 372.5526 | (19.5, 20.0] | normal | 8068.38 | 486.4837 | 35.91754 |  |  | 6.497161 | 1.253599 | 0.3133595 | 0.08405266 | 72.13503 | 25.23703 | 0.6986582 | 0 | 0.176831 | 0 | 0.1245107 | 0.6986582 | 0.1245107 | 0.09867408 | 0.1826922 | 0.7186337 |  |  | 493 | 62.63
2018-12-04 | 2.728528 | 3450 | 19.91701 | 17.36743 | 2018-12-01 | 1132.633 | 382.1037 | (19.5, 20.0] | normal | 8068.38 | 486.4837 | 35.91754 |  |  | 6.497161 | 1.253599 | 0.3133595 | 0.08405266 | 72.13503 | 25.23703 | 0.6986582 | 0 | 0.176831 | 0 | 0.1245107 | 0.6986582 | 0.1245107 | 0.09867408 | 0.1826922 | 0.7186337 |  |  |  | 64.335 | 0.68
2018-12-04 08:00 | 2.67374 | 3450 | 19.9018 | 17.20917 | 2018-12-01 | 1132.633 | 377.4912 | (19.5, 20.0] | normal | 8068.38 | 486.4837 | 35.91754 |  |  | 6.497161 | 1.253599 | 0.3133595 | 0.08405266 | 72.13503 | 25.23703 | 0.6986582 | 0 | 0.176831 | 0 | 0.1245107 | 0.6986582 | 0.1245107 | 0.09867408 | 0.1826922 | 0.7186337 |  |  |  | 64.335 | 0.68
2018-12-04 16:00 | 2.576865 | 3440.408 | 19.61135 | 16.76751 | 2018-12-02 | 1132.633 | 372.8039 | (19.5, 20.0] | normal | 6871.24 | 498.425 | 29.45282 |  |  | 6.601588 | 1.366849 | 0.3010732 | 0.09272124 | 80.47174 | 18.26048 | 0.6951569 | 0 | 0.1806195 | 0 | 0.1242236 | 0.6951569 | 0.1242236 | 0.274556 | 0.146352 | 0.579092 |  |  |  | 64.335 | 0.68
2018-12-05 | 2.651781 | 3450 | 19.54455 | 16.70937 | 2018-12-02 | 1136.09 | 375.3708 | (19.5, 20.0] | normal | 6871.24 | 498.425 | 29.45282 |  |  | 6.601588 | 1.366849 | 0.3010732 | 0.09272124 | 80.47174 | 18.26048 | 0.6951569 | 0 | 0.1806195 | 0 | 0.1242236 | 0.6951569 | 0.1242236 | 0.274556 | 0.146352 | 0.579092 |  |  |  | 64.43 | 0.59
2018-12-05 08:00 | 2.702802 | 3450 | 19.25811 | 16.51493 | 2018-12-02 | 1136.09 | 379.9825 | (19.0, 19.5] | normal | 6871.24 | 498.425 | 29.45282 |  |  | 6.601588 | 1.366849 | 0.3010732 | 0.09272124 | 80.47174 | 18.26048 | 0.6951569 | 0 | 0.1806195 | 0 | 0.1242236 | 0.6951569 | 0.1242236 | 0.274556 | 0.146352 | 0.579092 |  |  |  | 64.43 | 0.59
2018-12-05 16:00 | 2.782562 | 3450 | 19.37065 | 16.84781 | 2018-12-02 | 1136.09 | 380.2495 | (19.0, 19.5] | normal | 6871.24 | 498.425 | 29.45282 |  |  | 6.601588 | 1.366849 | 0.3010732 | 0.09272124 | 80.47174 | 18.26048 | 0.6951569 | 0 | 0.1806195 | 0 | 0.1242236 | 0.6951569 | 0.1242236 | 0.274556 | 0.146352 | 0.579092 |  |  |  | 64.43 | 0.59
2018-12-06 | 2.806353 | 3335.748 | 19.86216 | 17.16652 | 2018-12-03 | 1122.24 | 371.9723 | (19.5, 20.0] | normal | 9019.78 | 487.1102 | 31.34288 |  |  | 6.553572 | 1.46432 | 0.3057159 | 0.09103987 | 77.7774 | 20.32581 | 0.7266696 | 0 | 0.1830776 | 0 | 0.09025276 | 0.7266696 | 0.09025276 | 0.1764688 | 0.1561978 | 0.6673333
2018-12-06 08:00 | 3.197347 | 3357.406 | 20.23968 | 16.46606 | 2018-12-03 | 1122.24 | 372.4744 | (20.0, 20.5] | normal | 9019.78 | 487.1102 | 31.34288 |  |  | 6.553572 | 1.46432 | 0.3057159 | 0.09103987 | 77.7774 | 20.32581 | 0.7266696 | 0 | 0.1830776 | 0 | 0.09025276 | 0.7266696 | 0.09025276 | 0.1764688 | 0.1561978 | 0.6673333
2018-12-06 16:00 | 2.780974 | 3450 | 19.59233 | 16.17829 | 2018-12-03 | 1122.24 | 377.3947 | (19.5, 20.0] | normal | 9019.78 | 487.1102 | 31.34288 |  |  | 6.553572 | 1.46432 | 0.3057159 | 0.09103987 | 77.7774 | 20.32581 | 0.7266696 | 0 | 0.1830776 | 0 | 0.09025276 | 0.7266696 | 0.09025276 | 0.1764688 | 0.1561978 | 0.6673333
2018-12-07 | 2.758666 | 3465.497 | 19.21838 | 16.96677 | 2018-12-04 | 1065.659 | 380.0331 | (19.0, 19.5] | normal | 7482.59 | 481.0989 | 37.51662 |  |  | 6.425767 | 1.198672 | 0.3105216 | 0.08472585 | 73.31625 | 19.99357 | 0.7294252 | 0 | 0.1600034 | 0 | 0.1105713 | 0.7294252 | 0.1105713 | 0.137431 | 0.2208487 | 0.6417203 |  |  | 492 | 72.33
2018-12-07 08:00 | 2.714901 | 3500 | 19.20548 | 16.84454 | 2018-12-04 | 1065.659 | 364.3702 | (19.0, 19.5] | normal | 7482.59 | 481.0989 | 37.51662 |  |  | 6.425767 | 1.198672 | 0.3105216 | 0.08472585 | 73.31625 | 19.99357 | 0.7294252 | 0 | 0.1600034 | 0 | 0.1105713 | 0.7294252 | 0.1105713 | 0.137431 | 0.2208487 | 0.6417203 |  |  | 492 | 72.33
2018-12-07 16:00 | 2.182281 | 3500 | 18.98002 | 16.95916 | 2018-12-05 | 1065.659 | 384.4352 | (18.5, 19.0] | normal | 8646.71 | 484.2043 | 42.78307 |  |  | 6.400263 | 1.54624 | 0.3069358 | 0.1047877 | 80.17469 | 16.04759 | 0.6757749 | 0 | 0.2066347 | 0 | 0.1175904 | 0.6757749 | 0.1175904 | 0.2883952 | 0.04694271 | 0.6646621 |  |  | 492 | 72.33
2018-12-08 | 2.148541 | 3500 | 19.37245 | 17.83473 | 2018-12-05 | 1150.934 | 387.5057 | (19.0, 19.5] | normal | 8646.71 | 484.2043 | 42.78307 |  |  | 6.400263 | 1.54624 | 0.3069358 | 0.1047877 | 80.17469 | 16.04759 | 0.6757749 | 0 | 0.2066347 | 0 | 0.1175904 | 0.6757749 | 0.1175904 | 0.2883952 | 0.04694271 | 0.6646621 |  |  | 504 | 67.73
2018-12-08 08:00 | 2.110345 | 3500 | 19.57215 | 17.09815 | 2018-12-06 | 1150.934 | 381.32 | (19.5, 20.0] | normal | 6568.98 | 483.0549 | 39.94176 |  |  | 6.243509 | 1.105341 | 0.2923733 | 0.07899896 | 77.35531 | 20.16417 | 0.694878 | 0 | 0.1796504 | 0 | 0.1254715 | 0.694878 | 0.1254715 | 0.3336317 | 0 | 0.6663683 |  |  | 504 | 67.73
2018-12-08 16:00 | 2.060624 | 3500 | 19.3864 | 16.5814 | 2018-12-06 | 1150.934 | 382.0716 | (19.0, 19.5] | normal | 6568.98 | 483.0549 | 39.94176 |  |  | 6.243509 | 1.105341 | 0.2923733 | 0.07899896 | 77.35531 | 20.16417 | 0.694878 | 0 | 0.1796504 | 0 | 0.1254715 | 0.694878 | 0.1254715 | 0.3336317 | 0 | 0.6663683 |  |  | 504 | 67.73
2018-12-09 | 2.127138 | 3500 | 19.52234 | 17.12007 | 2018-12-06 | 1140.037 | 385.191 | (19.5, 20.0] | normal | 6568.98 | 483.0549 | 39.94176 |  |  | 6.243509 | 1.105341 | 0.2923733 | 0.07899896 | 77.35531 | 20.16417 | 0.694878 | 0 | 0.1796504 | 0 | 0.1254715 | 0.694878 | 0.1254715 | 0.3336317 | 0 | 0.6663683 |  |  | 496 | 64.86
2018-12-09 08:00 | 2.146888 | 3500 | 19.64723 | 17.1419 | 2018-12-07 | 1140.037 | 380.6571 | (19.5, 20.0] | normal | 5876.57 | 500.7727 | 31.88082 |  |  | 6.696587 | 1.339433 | 0.3065663 | 0.07543102 | 77.49884 | 22.72615 | 0.7517225 | 0 | 0.1349052 | 0 | 0.1133723 | 0.7517225 | 0.1133723 | 0.1132497 | 0.2014236 | 0.6853266 |  |  | 496 | 64.86
2018-12-09 16:00 | 2.101432 | 3500 | 19.84873 | 16.92449 | 2018-12-07 | 1140.037 | 373.9711 | (19.5, 20.0] | normal | 5876.57 | 500.7727 | 31.88082 |  |  | 6.696587 | 1.339433 | 0.3065663 | 0.07543102 | 77.49884 | 22.72615 | 0.7517225 | 0 | 0.1349052 | 0 | 0.1133723 | 0.7517225 | 0.1133723 | 0.1132497 | 0.2014236 | 0.6853266 |  |  | 496 | 64.86
2018-12-10 | 2.158749 | 3500 | 19.80862 | 16.56728 | 2018-12-07 | 1140.922 | 383.3453 | (19.5, 20.0] | normal | 5876.57 | 500.7727 | 31.88082 |  |  | 6.696587 | 1.339433 | 0.3065663 | 0.07543102 | 77.49884 | 22.72615 | 0.7517225 | 0 | 0.1349052 | 0 | 0.1133723 | 0.7517225 | 0.1133723 | 0.1132497 | 0.2014236 | 0.6853266 |  |  | 502 | 58.95 | 0.34
2018-12-10 08:00 | 2.231187 | 3500 | 19.77192 | 16.67381 | 2018-12-08 | 1140.922 | 379.7908 | (19.5, 20.0] | normal | 8652.99 | 500.3332 | 33.57308 |  |  | 6.83325 | 1.518716 | 0.3113559 | 0.09626125 | 76.72758 | 25.29686 | 0.7093918 | 0.01572404 | 0.1755983 | 0 | 0.09928591 | 0.7251158 | 0.09928591 | 0.1631182 | 0.184453 | 0.6524288 |  |  | 502 | 58.95 | 0.34
2018-12-10 16:00 | 2.301326 | 3500 | 19.91948 | 17.06488 | 2018-12-08 | 1140.922 | 377.535 | (19.5, 20.0] | normal | 8652.99 | 500.3332 | 33.57308 |  |  | 6.83325 | 1.518716 | 0.3113559 | 0.09626125 | 76.72758 | 25.29686 | 0.7093918 | 0.01572404 | 0.1755983 | 0 | 0.09928591 | 0.7251158 | 0.09928591 | 0.1631182 | 0.184453 | 0.6524288 |  |  | 502 | 58.95 | 0.34
2018-12-11 | 2.459841 | 3500 | 19.75565 | 16.99134 | 2018-12-08 | 1132.385 | 374.9443 | (19.5, 20.0] | normal | 8652.99 | 500.3332 | 33.57308 |  |  | 6.83325 | 1.518716 | 0.3113559 | 0.09626125 | 76.72758 | 25.29686 | 0.7093918 | 0.01572404 | 0.1755983 | 0 | 0.09928591 | 0.7251158 | 0.09928591 | 0.1631182 | 0.184453 | 0.6524288 |  |  | 489 | 64.86 | 0.42
2018-12-11 08:00 | 2.458249 | 3500 | 19.87871 | 17.00086 | 2018-12-08 | 1132.385 | 374.6506 | (19.5, 20.0] | normal | 8652.99 | 500.3332 | 33.57308 |  |  | 6.83325 | 1.518716 | 0.3113559 | 0.09626125 | 76.72758 | 25.29686 | 0.7093918 | 0.01572404 | 0.1755983 | 0 | 0.09928591 | 0.7251158 | 0.09928591 | 0.1631182 | 0.184453 | 0.6524288 |  |  | 489 | 64.86 | 0.42
2018-12-11 16:00 | 2.49132 | 3500 | 20.24299 | 17.44899 | 2018-12-09 | 1132.385 | 382.8619 | (20.0, 20.5] | normal | 9832.2 | 479.8713 | 35.45198 |  |  | 7.065363 | 2.203497 | 0.3266785 | 0.08267527 | 80.13463 | 21.50405 | 0.513292 | 0.1983157 | 0.1784748 | 0 | 0.1099174 | 0.7116078 | 0.1099174 | 0.03936047 | 0.1687618 | 0.7918777 |  |  | 489 | 64.86 | 0.42
2018-12-12 | 2.47321 | 3500 | 20.20914 | 17.38044 | 2018-12-09 | 1145.64 | 376.4297 | (20.0, 20.5] | normal | 9832.2 | 479.8713 | 35.45198 |  |  | 7.065363 | 2.203497 | 0.3266785 | 0.08267527 | 80.13463 | 21.50405 | 0.513292 | 0.1983157 | 0.1784748 | 0 | 0.1099174 | 0.7116078 | 0.1099174 | 0.03936047 | 0.1687618 | 0.7918777 |  |  | 507 | 63.05 | 0.5
2018-12-12 08:00 | 2.375152 | 3452.77 | 19.91651 | 16.73761 | 2018-12-09 | 1145.64 | 384.8856 | (19.5, 20.0] | normal | 9832.2 | 479.8713 | 35.45198 |  |  | 7.065363 | 2.203497 | 0.3266785 | 0.08267527 | 80.13463 | 21.50405 | 0.513292 | 0.1983157 | 0.1784748 | 0 | 0.1099174 | 0.7116078 | 0.1099174 | 0.03936047 | 0.1687618 | 0.7918777 |  |  | 507 | 63.05 | 0.5
2018-12-12 16:00 | 2.299938 | 3450 | 20.01707 | 16.47698 | 2018-12-10 | 1145.64 | 384.6161 | (20.0, 20.5] | normal | 8058.72 | 486.2404 | 37.06823 |  |  | 7.259941 | 2.787555 | 0.3370504 | 0.1098603 | 82.24275 | 19.70932 | 0.51652 | 0.2064794 | 0.1679808 | 0 | 0.1090198 | 0.7229994 | 0.1090198 | 0.03590769 | 0.1607141 | 0.8033782 |  |  | 507 | 63.05 | 0.5
2018-12-13 | 2.257179 | 3450 | 20.03202 | 17.00544 | 2018-12-10 | 1132.131 | 375.6478 | (20.0, 20.5] | normal | 8058.72 | 486.2404 | 37.06823 |  |  | 7.259941 | 2.787555 | 0.3370504 | 0.1098603 | 82.24275 | 19.70932 | 0.51652 | 0.2064794 | 0.1679808 | 0 | 0.1090198 | 0.7229994 | 0.1090198 | 0.03590769 | 0.1607141 | 0.8033782 |  |  | 485 | 63.47 | 0.34
2018-12-13 08:00 | 2.323054 | 3450 | 19.79527 | 17.63964 | 2018-12-11 | 1132.131 | 373.0438 | (19.5, 20.0] | normal | 8393.89 | 486.941 | 35.63087 |  |  | 7.148262 | 2.795415 | 0.3057262 | 0.1214979 | 87.26542 | 22.33885 | 0.4534358 | 0.07539055 | 0.3695104 | 0 | 0.1016632 | 0.5288263 | 0.1016632 | 0.1753335 | 0.269197 | 0.5554695 |  |  | 485 | 63.47 | 0.34
2018-12-13 16:00 | 2.20196 | 3450 | 19.84208 | 17.19842 | 2018-12-11 | 1132.131 | 383.2568 | (19.5, 20.0] | normal | 8393.89 | 486.941 | 35.63087 |  |  | 7.148262 | 2.795415 | 0.3057262 | 0.1214979 | 87.26542 | 22.33885 | 0.4534358 | 0.07539055 | 0.3695104 | 0 | 0.1016632 | 0.5288263 | 0.1016632 | 0.1753335 | 0.269197 | 0.5554695 |  |  | 485 | 63.47 | 0.34
2018-12-14 | 2.073117 | 3450 | 19.82324 | 16.90461 | 2018-12-11 | 1133.432 | 379.2694 | (19.5, 20.0] | normal | 8393.89 | 486.941 | 35.63087 |  |  | 7.148262 | 2.795415 | 0.3057262 | 0.1214979 | 87.26542 | 22.33885 | 0.4534358 | 0.07539055 | 0.3695104 | 0 | 0.1016632 | 0.5288263 | 0.1016632 | 0.1753335 | 0.269197 | 0.5554695 |  |  | 515 | 63.395 | 0.24
2018-12-14 08:00 | 2.099596 | 3187.195 | 19.83069 | 16.98363 | 2018-12-12 | 1133.432 | 374.7782 | (19.5, 20.0] | normal | 6442.37 | 486.7315 | 31.20247 |  |  | 7.019133 | 2.693787 | 0.2854703 | 0.1331144 | 90.0836 | 26.33227 | 0.5278228 | 0 | 0.3654478 | 0 | 0.1067294 | 0.5278228 | 0.1067294 | 0.1814301 | 0.3418168 | 0.4767531 |  |  | 515 | 63.395 | 0.24
2018-12-14 16:00 | 2.78702 | 3427.631 | 20.11482 | 16.61694 | 2018-12-11 | 1133.432 | 379.011 | (20.0, 20.5] | normal | 8393.89 | 486.941 | 35.63087 |  |  | 7.148262 | 2.795415 | 0.3057262 | 0.1214979 | 87.26542 | 22.33885 | 0.4534358 | 0.07539055 | 0.3695104 | 0 | 0.1016632 | 0.5288263 | 0.1016632 | 0.1753335 | 0.269197 | 0.5554695 |  |  | 515 | 63.395 | 0.24
2018-12-15 | 2.203727 | 3450 | 20.46943 | 17.07576 | 2018-12-12 | 1161.703 | 385.8938 | (20.0, 20.5] | normal | 6442.37 | 486.7315 | 31.20247 |  |  | 7.019133 | 2.693787 | 0.2854703 | 0.1331144 | 90.0836 | 26.33227 | 0.5278228 | 0 | 0.3654478 | 0 | 0.1067294 | 0.5278228 | 0.1067294 | 0.1814301 | 0.3418168 | 0.4767531 |  |  | 519 | 63.08
2018-12-15 08:00 | 2.252981 | 3450 | 20.16547 | 17.1208 | 2018-12-13 | 1161.703 | 386.5702 | (20.0, 20.5] | normal | 7321.22 | 501.5047 | 30.41777 |  |  | 7.501595 | 2.965829 | 0.3171058 | 0.1694527 | 81.59428 | 28.61141 | 0.5331734 | 0 | 0.3627305 | 0 | 0.104096 | 0.5331734 | 0.104096 | 0.234827 | 0.3431259 | 0.4220471 |  |  | 519 | 63.08
2018-12-15 16:00 | 2.279787 | 3450 | 20.03278 | 16.86355 | 2018-12-13 | 1161.703 | 388.4336 | (20.0, 20.5] | normal | 7321.22 | 501.5047 | 30.41777 |  |  | 7.501595 | 2.965829 | 0.3171058 | 0.1694527 | 81.59428 | 28.61141 | 0.5331734 | 0 | 0.3627305 | 0 | 0.104096 | 0.5331734 | 0.104096 | 0.234827 | 0.3431259 | 0.4220471 |  |  | 519 | 63.08
2018-12-16 | 2.336939 | 3450 | 19.88792 | 16.96273 | 2018-12-13 | 1153.159 | 385.7456 | (19.5, 20.0] | normal | 7321.22 | 501.5047 | 30.41777 |  |  | 7.501595 | 2.965829 | 0.3171058 | 0.1694527 | 81.59428 | 28.61141 | 0.5331734 | 0 | 0.3627305 | 0 | 0.104096 | 0.5331734 | 0.104096 | 0.234827 | 0.3431259 | 0.4220471 |  |  | 488
2018-12-16 08:00 | 2.267836 | 3450 | 19.78571 | 17.17404 | 2018-12-14 | 1153.159 | 386.0442 | (19.5, 20.0] | normal | 9025.8 | 496.7986 | 23.10042 |  |  | 6.825251 | 1.634203 | 0.2566204 | 0.1123803 | 79.57201 | 30.24041 | 0.5293304 | 0 | 0.370807 | 0 | 0.09986262 | 0.5293304 | 0.09986262 | 0.3531488 | 0.4414589 | 0.2053923 |  |  | 488
2018-12-16 16:00 | 2.295929 | 3450 | 19.46372 | 16.70849 | 2018-12-14 | 1153.159 | 379.8208 | (19.0, 19.5] | normal | 9025.8 | 496.7986 | 23.10042 |  |  | 6.825251 | 1.634203 | 0.2566204 | 0.1123803 | 79.57201 | 30.24041 | 0.5293304 | 0 | 0.370807 | 0 | 0.09986262 | 0.5293304 | 0.09986262 | 0.3531488 | 0.4414589 | 0.2053923 |  |  | 488
2018-12-17 | 2.429549 | 3450 | 19.56382 | 16.89783 | 2018-12-14 | 1143.458 | 379.2624 | (19.5, 20.0] | normal | 9025.8 | 496.7986 | 23.10042 |  |  | 6.825251 | 1.634203 | 0.2566204 | 0.1123803 | 79.57201 | 30.24041 | 0.5293304 | 0 | 0.370807 | 0 | 0.09986262 | 0.5293304 | 0.09986262 | 0.3531488 | 0.4414589 | 0.2053923 |  |  | 489
2018-12-17 08:00 | 2.430907 | 3450 | 19.57686 | 17.00917 | 2018-12-14 | 1143.458 | 382.4113 | (19.5, 20.0] | normal | 9025.8 | 496.7986 | 23.10042 |  |  | 6.825251 | 1.634203 | 0.2566204 | 0.1123803 | 79.57201 | 30.24041 | 0.5293304 | 0 | 0.370807 | 0 | 0.09986262 | 0.5293304 | 0.09986262 | 0.3531488 | 0.4414589 | 0.2053923 |  |  | 489
2018-12-17 16:00 | 2.379241 | 3450 | 19.73169 | 17.33197 | 2018-12-15 | 1143.458 | 380.022 | (19.5, 20.0] | normal | 8576.52 | 487.1162 | 33.8876 |  |  | 6.286013 | 1.018477 | 0.2413824 | 0.08843193 | 74.27124 | 26.38482 | 0.5354001 | 0.07531726 | 0.2806453 | 0 | 0.1086373 | 0.6107174 | 0.1086373 | 0.4599931 | 0.2655541 | 0.2744528 |  |  | 489
2018-12-18 | 2.426387 | 3450 | 19.83239 | 17.33093 | 2018-12-15 | 1144.624 | 374.7607 | (19.5, 20.0] | normal | 8576.52 | 487.1162 | 33.8876 |  |  | 6.286013 | 1.018477 | 0.2413824 | 0.08843193 | 74.27124 | 26.38482 | 0.5354001 | 0.07531726 | 0.2806453 | 0 | 0.1086373 | 0.6107174 | 0.1086373 | 0.4599931 | 0.2655541 | 0.2744528 |  |  | 490 | 59.94 | 0.67
2018-12-18 08:00 | 2.431521 | 3450 | 19.70389 | 16.68642 | 2018-12-15 | 1144.624 | 384.7677 | (19.5, 20.0] | normal | 8576.52 | 487.1162 | 33.8876 |  |  | 6.286013 | 1.018477 | 0.2413824 | 0.08843193 | 74.27124 | 26.38482 | 0.5354001 | 0.07531726 | 0.2806453 | 0 | 0.1086373 | 0.6107174 | 0.1086373 | 0.4599931 | 0.2655541 | 0.2744528 |  |  | 490 | 59.94 | 0.67
2018-12-18 16:00 | 2.383116 | 3450 | 19.59809 | 16.6455 | 2018-12-16 | 1144.624 | 383.4921 | (19.5, 20.0] | normal | 8953.59 | 485.4209 | 34.39051 |  |  | 6.276747 | 1.128887 | 0.2606413 | 0.1019873 | 80.77277 | 26.36197 | 0.5424461 | 0.006482316 | 0.3371452 | 0 | 0.1139264 | 0.5489284 | 0.1139264 | 0.2818925 | 0.3057645 | 0.412343 |  |  | 490 | 59.94 | 0.67
2018-12-19 | 2.40798 | 3473.149 | 19.55412 | 16.59925 | 2018-12-16 | 1140.631 | 378.8576 | (19.5, 20.0] | normal | 8953.59 | 485.4209 | 34.39051 |  |  | 6.276747 | 1.128887 | 0.2606413 | 0.1019873 | 80.77277 | 26.36197 | 0.5424461 | 0.006482316 | 0.3371452 | 0 | 0.1139264 | 0.5489284 | 0.1139264 | 0.2818925 | 0.3057645 | 0.412343 |  |  | 500 | 61.82 | 0.37
2018-12-19 08:00 | 2.296234 | 3500 | 19.51758 | 16.9369 | 2018-12-17 | 1140.631 | 382.2413 | (19.5, 20.0] | normal | 8233 | 489.9825 | 35.36603 |  |  | 6.38466 | 1.272496 | 0.2678751 | 0.1144189 | 81.56557 | 28.85507 | 0.5460124 | 0.01951779 | 0.3131945 | 0 | 0.1212754 | 0.5655302 | 0.1212754 | 0.2754257 | 0.1868602 | 0.5377141 |  |  | 500 | 61.82 | 0.37
2018-12-19 16:00 | 2.26313 | 3500 | 19.58354 | 17.71488 | 2018-12-17 | 1140.631 | 377.0649 | (19.5, 20.0] | normal | 8233 | 489.9825 | 35.36603 |  |  | 6.38466 | 1.272496 | 0.2678751 | 0.1144189 | 81.56557 | 28.85507 | 0.5460124 | 0.01951779 | 0.3131945 | 0 | 0.1212754 | 0.5655302 | 0.1212754 | 0.2754257 | 0.1868602 | 0.5377141 |  |  | 500 | 61.82 | 0.37
2018-12-20 | 2.338886 | 3500 | 19.72941 |  | 2018-12-17 | 1063.892 | 380.628 | (19.5, 20.0] | normal | 8233 | 489.9825 | 35.36603 |  |  | 6.38466 | 1.272496 | 0.2678751 | 0.1144189 | 81.56557 | 28.85507 | 0.5460124 | 0.01951779 | 0.3131945 | 0 | 0.1212754 | 0.5655302 | 0.1212754 | 0.2754257 | 0.1868602 | 0.5377141 |  |  | 482
2018-12-20 16:00 | 2.344616 | 3500 | 19.82231 | 17.03194 | 2018-12-18 | 1063.892 | 383.3792 | (19.5, 20.0] | normal | 8212.22 | 483.9562 | 34.81936 |  |  | 7.693311 | 3.086018 | 0.3246507 | 0.1850121 | 71.74729 | 28.7527 | 0.5389578 | 0.1884655 | 0.1809961 | 0 | 0.0915806 | 0.7274233 | 0.0915806 | 0.4447433 | 0.02652632 | 0.5287304 |  |  | 482
2018-12-21 | 2.269717 | 3500 | 20.01772 | 17.43075 | 2018-12-18 | 1126.317 | 381.2812 | (20.0, 20.5] | normal | 8212.22 | 483.9562 | 34.81936 |  |  | 7.693311 | 3.086018 | 0.3246507 | 0.1850121 | 71.74729 | 28.7527 | 0.5389578 | 0.1884655 | 0.1809961 | 0 | 0.0915806 | 0.7274233 | 0.0915806 | 0.4447433 | 0.02652632 | 0.5287304 |  |  | 481 | 62.58 | 0.31
2018-12-21 08:00 | 2.333924 | 3507.33 | 19.60951 | 16.87496 | 2018-12-18 | 1126.317 | 375.0669 | (19.5, 20.0] | normal | 8212.22 | 483.9562 | 34.81936 |  |  | 7.693311 | 3.086018 | 0.3246507 | 0.1850121 | 71.74729 | 28.7527 | 0.5389578 | 0.1884655 | 0.1809961 | 0 | 0.0915806 | 0.7274233 | 0.0915806 | 0.4447433 | 0.02652632 | 0.5287304 |  |  | 481 | 62.58 | 0.31
2018-12-21 16:00 | 2.316926 | 3550 | 19.65447 | 17.2329 | 2018-12-19 | 1126.317 | 369.1549 | (19.5, 20.0] | normal | 7906.9 | 479.1565 | 36.12064 |  |  | 7.210554 | 2.298663 | 0.3021113 | 0.1393926 | 79.31142 | 28.61566 | 0.5946819 | 0.1692003 | 0.1386991 | 0 | 0.09741871 | 0.7638822 | 0.09741871 | 0.2840228 | 0.1393909 | 0.5765863 |  |  | 481 | 62.58 | 0.31
2018-12-22 | 2.275504 | 3550 | 19.96123 | 17.37723 | 2018-12-19 | 1083.165 | 361.8772 | (19.5, 20.0] | normal | 7906.9 | 479.1565 | 36.12064 |  |  | 7.210554 | 2.298663 | 0.3021113 | 0.1393926 | 79.31142 | 28.61566 | 0.5946819 | 0.1692003 | 0.1386991 | 0 | 0.09741871 | 0.7638822 | 0.09741871 | 0.2840228 | 0.1393909 | 0.5765863 |  |  | 476 | 63.14
2018-12-22 08:00 | 2.236276 | 3550 | 20.05898 | 17.02509 | 2018-12-20 | 1083.165 | 362.9871 | (20.0, 20.5] | normal | 6478.15194 | 482.4079 | 37.01942 |  |  | 7.55842 | 2.98018 | 0.3220583 | 0.1999128 | 80.41733 | 29.73929 | 0.5062341 | 0.27057 | 0.1128951 | 0.003822124 | 0.1064786 | 0.7768041 | 0.1103008 | 0.192053 | 0.324533 | 0.483414 |  |  | 476 | 63.14
2018-12-22 16:00 | 2.236274 | 3550 | 20.15906 | 17.29336 | 2018-12-20 | 1083.165 | 356.5111 | (20.0, 20.5] | normal | 6478.15194 | 482.4079 | 37.01942 |  |  | 7.55842 | 2.98018 | 0.3220583 | 0.1999128 | 80.41733 | 29.73929 | 0.5062341 | 0.27057 | 0.1128951 | 0.003822124 | 0.1064786 | 0.7768041 | 0.1103008 | 0.192053 | 0.324533 | 0.483414 |  |  | 476 | 63.14
2018-12-23 | 2.292763 | 3522.006 | 20.168 | 17.66634 | 2018-12-20 | 1089.666 | 360.4 | (20.0, 20.5] | normal | 6478.15194 | 482.4079 | 37.01942 |  |  | 7.55842 | 2.98018 | 0.3220583 | 0.1999128 | 80.41733 | 29.73929 | 0.5062341 | 0.27057 | 0.1128951 | 0.003822124 | 0.1064786 | 0.7768041 | 0.1103008 | 0.192053 | 0.324533 | 0.483414 |  |  | 508 | 61.89
2018-12-23 08:00 | 2.301644 | 3459.768 | 20.39313 | 17.15694 | 2018-12-21 | 1089.666 | 364.0448 | (20.0, 20.5] | normal | 8230.04 | 486.8307 | 38.89487 |  |  | 8.722882 | 3.403751 | 0.4027856 | 0.2738421 | 78.1318 | 24.54598 | 0.4341534 | 0.4524255 | 0 | 0 | 0.1134211 | 0.8865789 | 0.1134211 | 0.1526833 | 0.2517728 | 0.5955439 |  |  | 508 | 61.89
2018-12-23 16:00 | 2.299942 | 3450 | 20.44384 | 16.46579 | 2018-12-21 | 1089.666 | 364.3603 | (20.0, 20.5] | normal | 8230.04 | 486.8307 | 38.89487 |  |  | 8.722882 | 3.403751 | 0.4027856 | 0.2738421 | 78.1318 | 24.54598 | 0.4341534 | 0.4524255 | 0 | 0 | 0.1134211 | 0.8865789 | 0.1134211 | 0.1526833 | 0.2517728 | 0.5955439 |  |  | 508 | 61.89
2018-12-24 | 2.427677 | 3450 | 20.14925 | 16.49722 | 2018-12-21 | 1104.947 | 359.7435 | (20.0, 20.5] | normal | 8230.04 | 486.8307 | 38.89487 |  |  | 8.722882 | 3.403751 | 0.4027856 | 0.2738421 | 78.1318 | 24.54598 | 0.4341534 | 0.4524255 | 0 | 0 | 0.1134211 | 0.8865789 | 0.1134211 | 0.1526833 | 0.2517728 | 0.5955439 |  |  | 523 | 64.61 | 0.37
2018-12-24 08:00 | 2.447053 | 3450 | 19.94577 | 16.89919 | 2018-12-21 | 1104.947 | 371.8578 | (19.5, 20.0] | normal | 8230.04 | 486.8307 | 38.89487 |  |  | 8.722882 | 3.403751 | 0.4027856 | 0.2738421 | 78.1318 | 24.54598 | 0.4341534 | 0.4524255 | 0 | 0 | 0.1134211 | 0.8865789 | 0.1134211 | 0.1526833 | 0.2517728 | 0.5955439 |  |  | 523 | 64.61 | 0.37
2018-12-24 16:00 | 2.373751 | 3450 | 20.0175 | 17.02202 | 2018-12-22 | 1104.947 | 371.4868 | (20.0, 20.5] | normal | 9675.69003 | 504.0115 | 24.41298 |  |  | 8.053667 | 2.063573 | 0.3313493 | 0.1186655 | 82.36603 | 34.05164 | 0.2889619 | 0.5659584 | 0.04810772 | 0.004006035 | 0.09296598 | 0.8549203 | 0.09697201 | 0.1903901 | 0.05287909 | 0.7567308 |  |  | 523 | 64.61 | 0.37
2018-12-25 | 2.416376 | 3450 | 20.10549 | 16.65421 | 2018-12-22 | 1110.84 | 370.4516 | (20.0, 20.5] | normal | 9675.69003 | 504.0115 | 24.41298 |  |  | 8.053667 | 2.063573 | 0.3313493 | 0.1186655 | 82.36603 | 34.05164 | 0.2889619 | 0.5659584 | 0.04810772 | 0.004006035 | 0.09296598 | 0.8549203 | 0.09697201 | 0.1903901 | 0.05287909 | 0.7567308 |  |  | 519 | 64.16
2018-12-25 08:00 | 2.460616 | 3450 | 19.99379 | 16.79486 | 2018-12-22 | 1110.84 | 366.1214 | (19.5, 20.0] | normal | 9675.69003 | 504.0115 | 24.41298 |  |  | 8.053667 | 2.063573 | 0.3313493 | 0.1186655 | 82.36603 | 34.05164 | 0.2889619 | 0.5659584 | 0.04810772 | 0.004006035 | 0.09296598 | 0.8549203 | 0.09697201 | 0.1903901 | 0.05287909 | 0.7567308 |  |  | 519 | 64.16
2018-12-25 16:00 | 2.494198 | 3405.705 | 19.78601 | 16.48145 | 2018-12-23 | 1110.84 | 372.2715 | (19.5, 20.0] | normal | 9918.15997 | 499.1525 | 26.99067 |  |  | 7.86005 | 1.778554 | 0.3406024 | 0.1043313 | 75.60415 | 20.36466 | 0.311366 | 0.4818446 | 0.1103082 | 0.001231724 | 0.09524952 | 0.7932106 | 0.09648125 | 0.1350536 | 0.05577333 | 0.8091731 |  |  | 519 | 64.16
2018-12-26 | 2.556488 | 3450 | 19.59102 | 16.63827 | 2018-12-23 | 1042.54 | 371.5766 | (19.5, 20.0] | normal | 9918.15997 | 499.1525 | 26.99067 |  |  | 7.86005 | 1.778554 | 0.3406024 | 0.1043313 | 75.60415 | 20.36466 | 0.311366 | 0.4818446 | 0.1103082 | 0.001231724 | 0.09524952 | 0.7932106 | 0.09648125 | 0.1350536 | 0.05577333 | 0.8091731 |  |  | 524 | 61.82 | 0.86
2018-12-26 08:00 | 2.544897 | 3151.367 | 19.61294 | 16.88488 | 2018-12-23 | 1042.54 | 364.9181 | (19.5, 20.0] | normal | 9918.15997 | 499.1525 | 26.99067 |  |  | 7.86005 | 1.778554 | 0.3406024 | 0.1043313 | 75.60415 | 20.36466 | 0.311366 | 0.4818446 | 0.1103082 | 0.001231724 | 0.09524952 | 0.7932106 | 0.09648125 | 0.1350536 | 0.05577333 | 0.8091731 |  |  | 524 | 61.82 | 0.86
2018-12-26 16:00 | 2.601755 | 3376.451 | 19.46572 | 16.87032 | 2018-12-24 | 1042.54 | 329.9918 | (19.0, 19.5] | normal | 8609.30997 | 505.8967 | 29.05458 |  |  | 7.635635 | 2.040579 | 0.3162667 | 0.107295 | 73.31227 | 16.98442 | 0.3237874 | 0.4707247 | 0.1092245 | 0.001355653 | 0.09490772 | 0.7945121 | 0.09626338 | 0.1775116 | 0.05949083 | 0.7629975 |  |  | 524 | 61.82 | 0.86
2018-12-27 | 2.477665 | 3542.971 | 19.40459 | 16.80042 | 2018-12-24 | 1132.629 | 374.8792 | (19.0, 19.5] | normal | 8609.30997 | 505.8967 | 29.05458 |  |  | 7.635635 | 2.040579 | 0.3162667 | 0.107295 | 73.31227 | 16.98442 | 0.3237874 | 0.4707247 | 0.1092245 | 0.001355653 | 0.09490772 | 0.7945121 | 0.09626338 | 0.1775116 | 0.05949083 | 0.7629975 |  |  | 504 | 62.33 | 0.35
2018-12-27 08:00 | 2.372473 | 3550 | 19.56718 | 17.60173 | 2018-12-24 | 1132.629 | 378.7207 | (19.5, 20.0] | normal | 8609.30997 | 505.8967 | 29.05458 |  |  | 7.635635 | 2.040579 | 0.3162667 | 0.107295 | 73.31227 | 16.98442 | 0.3237874 | 0.4707247 | 0.1092245 | 0.001355653 | 0.09490772 | 0.7945121 | 0.09626338 | 0.1775116 | 0.05949083 | 0.7629975 |  |  | 504 | 62.33 | 0.35
2018-12-27 16:00 | 2.248136 | 3550 | 19.55471 | 17.05314 | 2018-12-25 | 1132.629 | 378.2495 | (19.5, 20.0] | normal | 8616.34 | 491.022 | 32.9109 |  |  | 7.652375 | 2.855704 | 0.3010599 | 0.1056918 | 63.77702 | 15.91628 | 0.1778841 | 0.4831657 | 0.2720343 | 0 | 0.06691588 | 0.6610498 | 0.06691588 | 0.1209539 | 0.2442255 | 0.6348206 |  |  | 504 | 62.33 | 0.35
2018-12-28 | 2.186692 | 3550 | 19.60335 |  | 2018-12-25 | 776.69 | 329.9088 | (19.5, 20.0] | baixo | 8616.34 | 491.022 | 32.9109 |  |  | 7.652375 | 2.855704 | 0.3010599 | 0.1056918 | 63.77702 | 15.91628 | 0.1778841 | 0.4831657 | 0.2720343 | 0 | 0.06691588 | 0.6610498 | 0.06691588 | 0.1209539 | 0.2442255 | 0.6348206
2018-12-28 16:00 | 2.194856 | 3450 | 20.13278 | 16.81161 | 2018-12-26 | 776.69 | 352.4794 | (20.0, 20.5] | baixo | 7539.55 | 503.8859 | 30.99736 |  |  | 7.261634 | 1.624728 | 0.2791229 | 0.1114524 | 68.16261 | 22.18864 | 0.3001426 | 0.2129782 | 0.3742584 | 0 | 0.1126208 | 0.5131208 | 0.1126208 | 0.2299832 | 0.07611595 | 0.6939008
2018-12-29 | 2.08345 | 3463.777 | 19.89742 | 16.36283 | 2018-12-26 | 1139.475 | 365.579 | (19.5, 20.0] | normal | 7539.55 | 503.8859 | 30.99736 |  |  | 7.261634 | 1.624728 | 0.2791229 | 0.1114524 | 68.16261 | 22.18864 | 0.3001426 | 0.2129782 | 0.3742584 | 0 | 0.1126208 | 0.5131208 | 0.1126208 | 0.2299832 | 0.07611595 | 0.6939008
2018-12-29 08:00 | 2.037242 | 3500 | 19.71585 | 17.14454 | 2018-12-27 | 1139.475 | 385.6603 | (19.5, 20.0] | normal | 6979.67 | 497.9299 | 35.01927 |  |  | 7.704648 | 2.872784 | 0.2854167 | 0.1197636 | 67.21387 | 26.0956 | 0.3501226 | 0.109657 | 0.4393116 | 0 | 0.1009088 | 0.4597796 | 0.1009088 | 0.2826509 | 0 | 0.7173491
2018-12-29 16:00 | 2.063874 | 3545.202 | 19.74027 | 17.59533 | 2018-12-27 | 1139.475 | 387.5637 | (19.5, 20.0] | normal | 6979.67 | 497.9299 | 35.01927 |  |  | 7.704648 | 2.872784 | 0.2854167 | 0.1197636 | 67.21387 | 26.0956 | 0.3501226 | 0.109657 | 0.4393116 | 0 | 0.1009088 | 0.4597796 | 0.1009088 | 0.2826509 | 0 | 0.7173491
2018-12-30 | 1.857496 | 3550 | 19.81859 | 17.17119 | 2018-12-28 | 1129.779 | 377.0995 | (19.5, 20.0] | normal | 6664.69 | 490.3946 | 37.63895 |  |  | 7.810065 | 3.414839 | 0.270727 | 0.1422071 | 68.46261 | 22.61741 | 0.2866675 | 0.1509478 | 0.4450094 | 0 | 0.1173753 | 0.4376153 | 0.1173753 | 0.3623334 | 0.1649469 | 0.4727197 |  |  | 508 | 63.28
2018-12-30 08:00 | 1.814189 | 3550 | 19.81567 | 17.46995 | 2018-12-28 | 1129.779 | 385.0926 | (19.5, 20.0] | normal | 6664.69 | 490.3946 | 37.63895 |  |  | 7.810065 | 3.414839 | 0.270727 | 0.1422071 | 68.46261 | 22.61741 | 0.2866675 | 0.1509478 | 0.4450094 | 0 | 0.1173753 | 0.4376153 | 0.1173753 | 0.3623334 | 0.1649469 | 0.4727197 |  |  | 508 | 63.28
2018-12-30 16:00 | 1.757605 | 3537.348 | 20.00797 | 16.93905 | 2018-12-28 | 1129.779 | 366.4062 | (20.0, 20.5] | normal | 6664.69 | 490.3946 | 37.63895 |  |  | 7.810065 | 3.414839 | 0.270727 | 0.1422071 | 68.46261 | 22.61741 | 0.2866675 | 0.1509478 | 0.4450094 | 0 | 0.1173753 | 0.4376153 | 0.1173753 | 0.3623334 | 0.1649469 | 0.4727197 |  |  | 508 | 63.28
2018-12-31 | 1.757029 | 3500 | 19.79725 | 16.27008 | 2018-12-29 | 1127.836 | 376.4402 | (19.5, 20.0] | normal | 8291.02 | 487.1657 | 35.64184 |  |  | 7.83156 | 2.215785 | 0.3210395 | 0.1227028 | 70.45001 | 22.55084 | 0.2907495 | 0.2309981 | 0.3780066 | 0 | 0.1002458 | 0.5217476 | 0.1002458 | 0.1838833 | 0.05583631 | 0.7602804
2018-12-31 08:00 | 1.728382 | 3500 | 19.79306 | 16.06451 | 2018-12-29 | 1127.836 | 378.987 | (19.5, 20.0] | normal | 8291.02 | 487.1657 | 35.64184 |  |  | 7.83156 | 2.215785 | 0.3210395 | 0.1227028 | 70.45001 | 22.55084 | 0.2907495 | 0.2309981 | 0.3780066 | 0 | 0.1002458 | 0.5217476 | 0.1002458 | 0.1838833 | 0.05583631 | 0.7602804
2018-12-31 16:00 | 1.71756 | 3500 | 19.54142 | 16.37087 | 2018-12-29 | 1127.836 | 370.7093 | (19.5, 20.0] | normal | 8291.02 | 487.1657 | 35.64184 |  |  | 7.83156 | 2.215785 | 0.3210395 | 0.1227028 | 70.45001 | 22.55084 | 0.2907495 | 0.2309981 | 0.3780066 | 0 | 0.1002458 | 0.5217476 | 0.1002458 | 0.1838833 | 0.05583631 | 0.7602804
2019-01-01 | 1.679982 | 3500 | 19.2927 | 16.71877 | 2018-12-30 | 1121.858 | 371.6221 | (19.0, 19.5] | normal | 7977.12 | 481.9944 | 40.45517 |  |  | 7.667182 | 1.55755 | 0.3342075 | 0.1067524 | 65.81526 | 23.23791 | 0.3675336 | 0.2571229 | 0.2983545 | 0 | 0.07698894 | 0.6246565 | 0.07698894 | 0.1155718 | 0 | 0.8844282 |  |  | 513 | 64.7 | 0.67
2019-01-01 08:00 | 1.678726 | 3502.472 | 19.51132 | 17.4774 | 2018-12-30 | 1121.858 | 376.3114 | (19.5, 20.0] | normal | 7977.12 | 481.9944 | 40.45517 |  |  | 7.667182 | 1.55755 | 0.3342075 | 0.1067524 | 65.81526 | 23.23791 | 0.3675336 | 0.2571229 | 0.2983545 | 0 | 0.07698894 | 0.6246565 | 0.07698894 | 0.1155718 | 0 | 0.8844282 |  |  | 513 | 64.7 | 0.67
2019-01-01 16:00 | 1.645093 | 3549.976 | 19.49351 | 16.83124 | 2018-12-31 | 1121.858 | 372.8275 | (19.0, 19.5] | normal | 6960.05 | 491.4999 | 52.52572 |  |  | 8.051563 | 2.414831 | 0.3435225 | 0.1235024 | 64.07287 | 37.55587 | 0.5205796 | 0.1794542 | 0.1894383 | 0 | 0.1105279 | 0.7000338 | 0.1105279 | 0.1343453 | 0 | 0.8656547 |  |  | 513 | 64.7 | 0.67
2019-01-02 | 1.651122 | 3550 | 19.24625 | 16.67726 | 2018-12-31 | 1129.428 | 379.4631 | (19.0, 19.5] | normal | 6960.05 | 491.4999 | 52.52572 |  |  | 8.051563 | 2.414831 | 0.3435225 | 0.1235024 | 64.07287 | 37.55587 | 0.5205796 | 0.1794542 | 0.1894383 | 0 | 0.1105279 | 0.7000338 | 0.1105279 | 0.1343453 | 0 | 0.8656547 |  |  | 485 | 62.12
2019-01-02 08:00 | 1.694624 | 3472.883 | 19.35374 | 17.63289 | 2018-12-31 | 1129.428 | 374.9731 | (19.0, 19.5] | normal | 6960.05 | 491.4999 | 52.52572 |  |  | 8.051563 | 2.414831 | 0.3435225 | 0.1235024 | 64.07287 | 37.55587 | 0.5205796 | 0.1794542 | 0.1894383 | 0 | 0.1105279 | 0.7000338 | 0.1105279 | 0.1343453 | 0 | 0.8656547 |  |  | 485 | 62.12
2019-01-02 16:00 | 1.690964 | 3450 | 19.3091 | 17.05219 | 2018-12-31 | 1129.428 | 373.8347 | (19.0, 19.5] | normal | 6960.05 | 491.4999 | 52.52572 |  |  | 8.051563 | 2.414831 | 0.3435225 | 0.1235024 | 64.07287 | 37.55587 | 0.5205796 | 0.1794542 | 0.1894383 | 0 | 0.1105279 | 0.7000338 | 0.1105279 | 0.1343453 | 0 | 0.8656547 |  |  | 485 | 62.12
2019-01-03 | 1.762793 | 3450 | 19.25565 | 16.64226 | 2019-01-01 | 1108.571 | 366.7784 | (19.0, 19.5] | normal | 7527.11 | 488.2654 | 41.37128 |  |  | 7.941505 | 3.063564 | 0.3553236 | 0.1601621 | 59.23158 | 27.02589 | 0.2173822 | 0.3343886 | 0.385751 | 0 | 0.06247816 | 0.5517709 | 0.06247816 | 0.1921641 | 0.06927094 | 0.738565 |  |  | 498 | 62.41 | 0.29
2019-01-03 08:00 | 1.788304 | 3450 | 18.97373 | 16.43205 | 2019-01-01 | 1108.571 | 369.0055 | (18.5, 19.0] | normal | 7527.11 | 488.2654 | 41.37128 |  |  | 7.941505 | 3.063564 | 0.3553236 | 0.1601621 | 59.23158 | 27.02589 | 0.2173822 | 0.3343886 | 0.385751 | 0 | 0.06247816 | 0.5517709 | 0.06247816 | 0.1921641 | 0.06927094 | 0.738565 |  |  | 498 | 62.41 | 0.29
2019-01-03 16:00 | 1.736639 | 3450 | 18.97062 | 16.95264 | 2019-01-01 | 1108.571 | 371.9006 | (18.5, 19.0] | normal | 7527.11 | 488.2654 | 41.37128 |  |  | 7.941505 | 3.063564 | 0.3553236 | 0.1601621 | 59.23158 | 27.02589 | 0.2173822 | 0.3343886 | 0.385751 | 0 | 0.06247816 | 0.5517709 | 0.06247816 | 0.1921641 | 0.06927094 | 0.738565 |  |  | 498 | 62.41 | 0.29
2019-01-04 | 1.742858 | 3062.63 | 19.12362 | 16.0728 | 2019-01-02 | 1106.024 | 355.215 | (19.0, 19.5] | normal | 9498.22 | 501.0675 | 41.74107 |  |  | 7.816109 | 3.178075 | 0.3067376 | 0.122506 | 70.25651 | 27.7366 | 0.1694675 | 0.3671383 | 0.3606592 | 0 | 0.102735 | 0.5366058 | 0.102735 | 0.1379932 | 0.3073871 | 0.5546197 |  |  | 501 | 64.41
2019-01-04 08:00 | 1.728244 | 3450 | 19.60469 | 16.78552 | 2019-01-02 | 1106.024 | 378.971 | (19.5, 20.0] | normal | 9498.22 | 501.0675 | 41.74107 |  |  | 7.816109 | 3.178075 | 0.3067376 | 0.122506 | 70.25651 | 27.7366 | 0.1694675 | 0.3671383 | 0.3606592 | 0 | 0.102735 | 0.5366058 | 0.102735 | 0.1379932 | 0.3073871 | 0.5546197 |  |  | 501 | 64.41
2019-01-04 16:00 | 1.511244 | 3450 | 19.24335 | 16.92713 | 2019-01-03 | 1106.024 | 369.2281 | (19.0, 19.5] | normal | 8587.51 | 491.1188 | 40.19512 |  |  | 7.809969 | 2.356509 | 0.3309749 | 0.1262011 | 68.788 | 30.50115 | 0.2555071 | 0.3740805 | 0.2773936 | 0 | 0.09301881 | 0.6295876 | 0.09301881 | 0.2162932 | 0.04601217 | 0.7376946 |  |  | 501 | 64.41
2019-01-05 | 1.604244 | 3450 | 18.80067 | 17.0124 | 2019-01-03 | 1116.87 | 367.8788 | (18.5, 19.0] | normal | 8587.51 | 491.1188 | 40.19512 |  |  | 7.809969 | 2.356509 | 0.3309749 | 0.1262011 | 68.788 | 30.50115 | 0.2555071 | 0.3740805 | 0.2773936 | 0 | 0.09301881 | 0.6295876 | 0.09301881 | 0.2162932 | 0.04601217 | 0.7376946 |  |  | 516 | 63.975
2019-01-05 08:00 | 1.712677 | 3450 | 18.95302 | 17.45123 | 2019-01-03 | 1116.87 | 374.8331 | (18.5, 19.0] | normal | 8587.51 | 491.1188 | 40.19512 |  |  | 7.809969 | 2.356509 | 0.3309749 | 0.1262011 | 68.788 | 30.50115 | 0.2555071 | 0.3740805 | 0.2773936 | 0 | 0.09301881 | 0.6295876 | 0.09301881 | 0.2162932 | 0.04601217 | 0.7376946 |  |  | 516 | 63.975
2019-01-05 16:00 | 1.75214 | 3450 | 19.30893 | 17.42935 | 2019-01-03 | 1116.87 | 372.9204 | (19.0, 19.5] | normal | 8587.51 | 491.1188 | 40.19512 |  |  | 7.809969 | 2.356509 | 0.3309749 | 0.1262011 | 68.788 | 30.50115 | 0.2555071 | 0.3740805 | 0.2773936 | 0 | 0.09301881 | 0.6295876 | 0.09301881 | 0.2162932 | 0.04601217 | 0.7376946 |  |  | 516 | 63.975
2019-01-06 | 1.73987 | 3450 | 19.26469 | 17.07512 | 2019-01-04 | 1122.593 | 374.2981 | (19.0, 19.5] | normal | 7724.73 | 488.6942 | 43.37193 |  |  | 6.724736 | 1.782157 | 0.274072 | 0.1184104 | 66.99877 | 30.85416 | 0.2705726 | 0.08783349 | 0.5377353 | 0 | 0.1038586 | 0.3584061 | 0.1038586 | 0.394595 | 0.08862316 | 0.5167818 |  |  | 509 | 63.70333
2019-01-06 08:00 | 1.760211 | 3450 | 19.29605 | 17.09822 | 2019-01-04 | 1122.593 | 374.6965 | (19.0, 19.5] | normal | 7724.73 | 488.6942 | 43.37193 |  |  | 6.724736 | 1.782157 | 0.274072 | 0.1184104 | 66.99877 | 30.85416 | 0.2705726 | 0.08783349 | 0.5377353 | 0 | 0.1038586 | 0.3584061 | 0.1038586 | 0.394595 | 0.08862316 | 0.5167818 |  |  | 509 | 63.70333
2019-01-06 16:00 | 1.783462 | 3450 | 19.59213 | 17.48478 | 2019-01-04 | 1122.593 | 371.992 | (19.5, 20.0] | normal | 7724.73 | 488.6942 | 43.37193 |  |  | 6.724736 | 1.782157 | 0.274072 | 0.1184104 | 66.99877 | 30.85416 | 0.2705726 | 0.08783349 | 0.5377353 | 0 | 0.1038586 | 0.3584061 | 0.1038586 | 0.394595 | 0.08862316 | 0.5167818 |  |  | 509 | 63.70333
2019-01-07 | 1.811556 | 3450 | 20.05301 | 17.35445 | 2019-01-05 | 1133.815 | 375.2045 | (20.0, 20.5] | normal | 8992.57 | 485.7159 | 45.73812 |  |  | 7.223901 | 3.094267 | 0.2869672 | 0.1230941 | 66.45686 | 30.58598 | 0.2072622 | 0.2187072 | 0.4810349 | 0 | 0.09299566 | 0.4259694 | 0.09299566 | 0.3653483 | 0.093406 | 0.5412457 |  |  | 489 | 64.805
2019-01-07 08:00 | 1.848301 | 3450 | 19.56569 | 16.32296 | 2019-01-05 | 1133.815 | 377.2218 | (19.5, 20.0] | normal | 8992.57 | 485.7159 | 45.73812 |  |  | 7.223901 | 3.094267 | 0.2869672 | 0.1230941 | 66.45686 | 30.58598 | 0.2072622 | 0.2187072 | 0.4810349 | 0 | 0.09299566 | 0.4259694 | 0.09299566 | 0.3653483 | 0.093406 | 0.5412457 |  |  | 489 | 64.805
2019-01-07 16:00 | 1.788959 | 3450 | 19.22664 | 15.74304 | 2019-01-05 | 1133.815 | 379.5008 | (19.0, 19.5] | normal | 8992.57 | 485.7159 | 45.73812 |  |  | 7.223901 | 3.094267 | 0.2869672 | 0.1230941 | 66.45686 | 30.58598 | 0.2072622 | 0.2187072 | 0.4810349 | 0 | 0.09299566 | 0.4259694 | 0.09299566 | 0.3653483 | 0.093406 | 0.5412457 |  |  | 489 | 64.805
2019-01-08 | 1.878722 | 3450 | 19.03294 | 16.61789 | 2019-01-06 | 1062.71 | 380.6105 | (19.0, 19.5] | normal | 9267.12 | 474.4774 | 50.79417 |  |  | 7.879974 | 4.072476 | 0.2865913 | 0.1261076 | 64.71359 | 29.55599 | 0.3600916 | 0.5273675 | 0.01616144 | 0 | 0.09637946 | 0.8874591 | 0.09637946 | 0.4884508 | 0 | 0.5115492 |  |  |  | 64.7 | 0.54
2019-01-08 08:00 | 1.898743 | 3450 | 18.90807 | 16.98495 | 2019-01-06 | 1062.71 | 348.9909 | (18.5, 19.0] | normal | 9267.12 | 474.4774 | 50.79417 |  |  | 7.879974 | 4.072476 | 0.2865913 | 0.1261076 | 64.71359 | 29.55599 | 0.3600916 | 0.5273675 | 0.01616144 | 0 | 0.09637946 | 0.8874591 | 0.09637946 | 0.4884508 | 0 | 0.5115492 |  |  |  | 64.7 | 0.54
2019-01-08 16:00 | 1.899389 | 3228.841 | 19.02824 | 16.04826 | 2019-01-06 | 1062.71 | 378.4293 | (19.0, 19.5] | normal | 9267.12 | 474.4774 | 50.79417 |  |  | 7.879974 | 4.072476 | 0.2865913 | 0.1261076 | 64.71359 | 29.55599 | 0.3600916 | 0.5273675 | 0.01616144 | 0 | 0.09637946 | 0.8874591 | 0.09637946 | 0.4884508 | 0 | 0.5115492 |  |  |  | 64.7 | 0.54
2019-01-09 | 2.014024 | 3450 | 19.54523 | 17.33839 | 2019-01-06 | 1151.661 | 376.1028 | (19.5, 20.0] | normal | 9267.12 | 474.4774 | 50.79417 |  |  | 7.879974 | 4.072476 | 0.2865913 | 0.1261076 | 64.71359 | 29.55599 | 0.3600916 | 0.5273675 | 0.01616144 | 0 | 0.09637946 | 0.8874591 | 0.09637946 | 0.4884508 | 0 | 0.5115492 |  |  | 489 | 62.82333 | 0.43
2019-01-09 08:00 | 1.980764 | 3450 | 20.0769 | 17.58986 | 2019-01-07 | 1151.661 | 389.9867 | (20.0, 20.5] | normal | 8741.43 | 470.2227 | 51.79646 |  |  | 7.14445 | 2.352078 | 0.3170431 | 0.1356385 | 65.0719 | 28.37202 | 0.5389358 | 0.2173718 | 0.1451765 | 0 | 0.09851592 | 0.7563076 | 0.09851592 | 0.315978 | 0.1099763 | 0.5740457 |  |  | 489 | 62.82333 | 0.43
2019-01-09 16:00 | 1.937493 | 3450 | 19.65132 | 15.83204 | 2019-01-07 | 1151.661 | 384.6119 | (19.5, 20.0] | normal | 8741.43 | 470.2227 | 51.79646 |  |  | 7.14445 | 2.352078 | 0.3170431 | 0.1356385 | 65.0719 | 28.37202 | 0.5389358 | 0.2173718 | 0.1451765 | 0 | 0.09851592 | 0.7563076 | 0.09851592 | 0.315978 | 0.1099763 | 0.5740457 |  |  | 489 | 62.82333 | 0.43
2019-01-10 | 2.054387 | 3450 | 19.35442 | 16.20965 | 2019-01-07 | 1162.344 | 391.1067 | (19.0, 19.5] | normal | 8741.43 | 470.2227 | 51.79646 |  |  | 7.14445 | 2.352078 | 0.3170431 | 0.1356385 | 65.0719 | 28.37202 | 0.5389358 | 0.2173718 | 0.1451765 | 0 | 0.09851592 | 0.7563076 | 0.09851592 | 0.315978 | 0.1099763 | 0.5740457 |  |  | 480 | 61.515 | 0.3
2019-01-10 08:00 | 2.10218 | 3450 | 19.53395 | 17.02996 | 2019-01-08 | 1162.344 | 387.3583 | (19.5, 20.0] | normal | 8998.76 | 468.8945 | 54.8658 |  |  | 6.639168 | 1.646912 | 0.3143997 | 0.1124893 | 70.17102 | 31.20587 | 0.888758 | 0 | 0.01163383 | 0 | 0.09960817 | 0.888758 | 0.09960817 | 0.09960817 | 0.02862617 | 0.8717657 |  |  | 480 | 61.515 | 0.3
2019-01-10 16:00 | 1.935154 | 3450 | 19.42506 | 16.84261 | 2019-01-08 | 1162.344 | 382.9744 | (19.0, 19.5] | normal | 8998.76 | 468.8945 | 54.8658 |  |  | 6.639168 | 1.646912 | 0.3143997 | 0.1124893 | 70.17102 | 31.20587 | 0.888758 | 0 | 0.01163383 | 0 | 0.09960817 | 0.888758 | 0.09960817 | 0.09960817 | 0.02862617 | 0.8717657 |  |  | 480 | 61.515 | 0.3
2019-01-11 | 2.001296 | 3450 | 19.46598 | 16.78869 | 2019-01-08 | 1155.979 | 385.6592 | (19.0, 19.5] | normal | 8998.76 | 468.8945 | 54.8658 |  |  | 6.639168 | 1.646912 | 0.3143997 | 0.1124893 | 70.17102 | 31.20587 | 0.888758 | 0 | 0.01163383 | 0 | 0.09960817 | 0.888758 | 0.09960817 | 0.09960817 | 0.02862617 | 0.8717657 |  |  | 477 | 64.94 | 0.86
2019-01-11 08:00 | 2.080221 | 3450 | 19.28813 | 17.58061 | 2019-01-09 | 1155.979 | 388.3681 | (19.0, 19.5] | normal | 9635.01 | 470.2421 | 48.23259 |  |  | 6.45288 | 1.434124 | 0.2717297 | 0.08770269 | 66.18531 | 26.0732 | 0.8515591 | 0.06532323 | 0 | 0 | 0.08311771 | 0.9168823 | 0.08311771 | 0.1484409 | 0.2392815 | 0.6122775 |  |  | 477 | 64.94 | 0.86
2019-01-11 16:00 | 2.053742 | 3450 | 19.40907 | 17.18352 | 2019-01-09 | 1155.979 | 382.2044 | (19.0, 19.5] | normal | 9635.01 | 470.2421 | 48.23259 |  |  | 6.45288 | 1.434124 | 0.2717297 | 0.08770269 | 66.18531 | 26.0732 | 0.8515591 | 0.06532323 | 0 | 0 | 0.08311771 | 0.9168823 | 0.08311771 | 0.1484409 | 0.2392815 | 0.6122775 |  |  | 477 | 64.94 | 0.86
2019-01-12 | 2.140607 | 3450 | 19.18873 | 16.90122 | 2019-01-09 | 1138.881 | 381.6246 | (19.0, 19.5] | normal | 9635.01 | 470.2421 | 48.23259 |  |  | 6.45288 | 1.434124 | 0.2717297 | 0.08770269 | 66.18531 | 26.0732 | 0.8515591 | 0.06532323 | 0 | 0 | 0.08311771 | 0.9168823 | 0.08311771 | 0.1484409 | 0.2392815 | 0.6122775 |  |  | 492 | 63
2019-01-12 08:00 | 2.168055 | 3450 | 19.51388 | 17.42641 | 2019-01-10 | 1138.881 | 381.2796 | (19.5, 20.0] | normal | 8482.2 | 469.7574 | 47.74486 |  |  | 6.572812 | 1.352798 | 0.2844881 | 0.1008288 | 64.5574 | 23.66264 | 0.8064264 | 0.09540803 | 0 | 0 | 0.09816557 | 0.9018344 | 0.09816557 | 0.1935736 | 0.1970821 | 0.6093443 |  |  | 492 | 63
2019-01-12 16:00 | 2.221335 | 3450 | 19.19049 | 16.50232 | 2019-01-10 | 1138.881 | 376.2803 | (19.0, 19.5] | normal | 8482.2 | 469.7574 | 47.74486 |  |  | 6.572812 | 1.352798 | 0.2844881 | 0.1008288 | 64.5574 | 23.66264 | 0.8064264 | 0.09540803 | 0 | 0 | 0.09816557 | 0.9018344 | 0.09816557 | 0.1935736 | 0.1970821 | 0.6093443 |  |  | 492 | 63
2019-01-13 | 2.311963 | 3450 | 19.36769 | 16.21572 | 2019-01-10 | 1128.16 | 374.0664 | (19.0, 19.5] | normal | 8482.2 | 469.7574 | 47.74486 |  |  | 6.572812 | 1.352798 | 0.2844881 | 0.1008288 | 64.5574 | 23.66264 | 0.8064264 | 0.09540803 | 0 | 0 | 0.09816557 | 0.9018344 | 0.09816557 | 0.1935736 | 0.1970821 | 0.6093443 |  |  | 489 | 63.23
2019-01-13 08:00 | 2.426877 | 3450 | 19.30498 | 17.04221 | 2019-01-10 | 1128.16 | 380.2918 | (19.0, 19.5] | normal | 8482.2 | 469.7574 | 47.74486 |  |  | 6.572812 | 1.352798 | 0.2844881 | 0.1008288 | 64.5574 | 23.66264 | 0.8064264 | 0.09540803 | 0 | 0 | 0.09816557 | 0.9018344 | 0.09816557 | 0.1935736 | 0.1970821 | 0.6093443 |  |  | 489 | 63.23
2019-01-13 16:00 | 2.469012 | 3450 | 19.36777 | 16.84716 | 2019-01-11 | 1128.16 | 373.3815 | (19.0, 19.5] | normal | 9159.42 | 485.198 | 44.42651 |  |  | 6.53522 | 1.382021 | 0.2854951 | 0.1050771 | 62.80175 | 23.50101 | 0.6926858 | 0.2293857 | 0 | 0 | 0.07792852 | 0.9220715 | 0.07792852 | 0.3003465 | 0.06554673 | 0.6341067 |  |  | 489 | 63.23
2019-01-14 | 2.471272 | 3450 | 19.37481 | 16.99308 | 2019-01-11 | 1106.149 | 371.6356 | (19.0, 19.5] | normal | 9159.42 | 485.198 | 44.42651 |  |  | 6.53522 | 1.382021 | 0.2854951 | 0.1050771 | 62.80175 | 23.50101 | 0.6926858 | 0.2293857 | 0 | 0 | 0.07792852 | 0.9220715 | 0.07792852 | 0.3003465 | 0.06554673 | 0.6341067 |  |  | 478 | 62.78 | 0.26
2019-01-14 08:00 | 2.529073 | 3450 | 19.38236 | 17.38671 | 2019-01-11 | 1106.149 | 367.6843 | (19.0, 19.5] | normal | 9159.42 | 485.198 | 44.42651 |  |  | 6.53522 | 1.382021 | 0.2854951 | 0.1050771 | 62.80175 | 23.50101 | 0.6926858 | 0.2293857 | 0 | 0 | 0.07792852 | 0.9220715 | 0.07792852 | 0.3003465 | 0.06554673 | 0.6341067 |  |  | 478 | 62.78 | 0.26
2019-01-14 16:00 | 2.49549 | 3450 | 19.1805 | 16.6547 | 2019-01-12 | 1106.149 | 366.9813 | (19.0, 19.5] | normal | 8627.45 | 492.0033 | 45.35839 |  |  | 6.392077 | 1.386911 | 0.2562029 | 0.09331883 | 59.91323 | 21.80815 | 0.6000475 | 0.2995277 | 0 | 0 | 0.1004248 | 0.8995752 | 0.1004248 | 0.301053 | 0.2764513 | 0.4224956 |  |  | 478 | 62.78 | 0.26
2019-01-15 | 2.539084 | 3450 | 19.01321 | 16.98195 | 2019-01-12 | 1099.57 | 366.6598 | (19.0, 19.5] | normal | 8627.45 | 492.0033 | 45.35839 |  |  | 6.392077 | 1.386911 | 0.2562029 | 0.09331883 | 59.91323 | 21.80815 | 0.6000475 | 0.2995277 | 0 | 0 | 0.1004248 | 0.8995752 | 0.1004248 | 0.301053 | 0.2764513 | 0.4224956 |  |  | 485 | 66.47334
2019-01-15 08:00 | 2.545866 | 3450 | 18.98485 | 16.92784 | 2019-01-12 | 1099.57 | 367.6631 | (18.5, 19.0] | normal | 8627.45 | 492.0033 | 45.35839 |  |  | 6.392077 | 1.386911 | 0.2562029 | 0.09331883 | 59.91323 | 21.80815 | 0.6000475 | 0.2995277 | 0 | 0 | 0.1004248 | 0.8995752 | 0.1004248 | 0.301053 | 0.2764513 | 0.4224956 |  |  | 485 | 66.47334
2019-01-15 16:00 | 2.370846 | 3450 | 19.09036 | 17.07708 | 2019-01-13 | 1099.57 | 364.0309 | (19.0, 19.5] | normal | 8549.17 | 490.6783 | 45.10182 |  |  | 6.260361 | 1.163978 | 0.272542 | 0.09085048 | 61.46076 | 19.72474 | 0.7900556 | 0.1101218 | 0 | 0 | 0.09982256 | 0.9001774 | 0.09982256 | 0.09982256 | 0.4038509 | 0.4963265 |  |  | 485 | 66.47334
2019-01-16 | 2.344366 | 3450 | 19.04707 | 16.77497 | 2019-01-13 | 1030.441 | 360.0464 | (19.0, 19.5] | normal | 8549.17 | 490.6783 | 45.10182 |  |  | 6.260361 | 1.163978 | 0.272542 | 0.09085048 | 61.46076 | 19.72474 | 0.7900556 | 0.1101218 | 0 | 0 | 0.09982256 | 0.9001774 | 0.09982256 | 0.09982256 | 0.4038509 | 0.4963265 |  |  | 485 | 64.64 | 0.64
2019-01-16 08:00 | 2.268802 | 3450 | 19.61976 | 16.5766 | 2019-01-14 | 1030.441 | 350.1831 | (19.5, 20.0] | normal | 7615.45 | 476.5687 | 48.25929 |  |  | 6.278442 | 1.120633 | 0.2906336 | 0.09304618 | 61.87292 | 20.10597 | 0.8092037 | 0.09614796 | 0 | 0 | 0.09464838 | 0.9053516 | 0.09464838 | 0.09464838 | 0.2645057 | 0.6408459 |  |  | 485 | 64.64 | 0.64
2019-01-16 16:00 | 2.274294 | 3450 | 18.78497 | 16.79101 | 2019-01-14 | 1030.441 | 375.1272 | (18.5, 19.0] | normal | 7615.45 | 476.5687 | 48.25929 |  |  | 6.278442 | 1.120633 | 0.2906336 | 0.09304618 | 61.87292 | 20.10597 | 0.8092037 | 0.09614796 | 0 | 0 | 0.09464838 | 0.9053516 | 0.09464838 | 0.09464838 | 0.2645057 | 0.6408459 |  |  | 485 | 64.64 | 0.64
2019-01-17 | 2.249167 | 3450 | 18.74499 | 17.1155 | 2019-01-14 | 1109.216 | 372.9092 | (18.5, 19.0] | normal | 7615.45 | 476.5687 | 48.25929 |  |  | 6.278442 | 1.120633 | 0.2906336 | 0.09304618 | 61.87292 | 20.10597 | 0.8092037 | 0.09614796 | 0 | 0 | 0.09464838 | 0.9053516 | 0.09464838 | 0.09464838 | 0.2645057 | 0.6408459 |  |  | 485 | 65.145 | 0.26
2019-01-17 08:00 | 2.25524 | 3450 | 18.80255 | 16.53292 | 2019-01-15 | 1109.216 | 368.67 | (18.5, 19.0] | normal | 6886.96 | 487.1104 | 46.34603 |  |  | 6.283938 | 1.143679 | 0.2700665 | 0.09135766 | 63.9428 | 21.06988 | 0.8150389 | 0.08207104 | 0 | 0 | 0.1028901 | 0.8971099 | 0.1028901 | 0.1698224 | 0.2626064 | 0.5675712 |  |  | 485 | 65.145 | 0.26
2019-01-17 16:00 | 2.163212 | 3450 | 19.40701 | 16.27662 | 2019-01-15 | 1109.216 | 367.4801 | (19.0, 19.5] | normal | 6886.96 | 487.1104 | 46.34603 |  |  | 6.283938 | 1.143679 | 0.2700665 | 0.09135766 | 63.9428 | 21.06988 | 0.8150389 | 0.08207104 | 0 | 0 | 0.1028901 | 0.8971099 | 0.1028901 | 0.1698224 | 0.2626064 | 0.5675712 |  |  | 485 | 65.145 | 0.26
2019-01-18 | 2.073117 | 3450 | 19.07992 | 16.22378 | 2019-01-15 | 1074.366 | 363.2148 | (19.0, 19.5] | normal | 6886.96 | 487.1104 | 46.34603 |  |  | 6.283938 | 1.143679 | 0.2700665 | 0.09135766 | 63.9428 | 21.06988 | 0.8150389 | 0.08207104 | 0 | 0 | 0.1028901 | 0.8971099 | 0.1028901 | 0.1698224 | 0.2626064 | 0.5675712 |  |  |  | 65.76 | 0.44
2019-01-18 08:00 | 2.071825 | 3450 | 19.01671 | 17.2886 | 2019-01-16 | 1074.366 | 358.7784 | (19.0, 19.5] | normal | 5693.73 | 485.7363 | 49.78573 |  |  | 6.103237 | 1.128766 | 0.2525188 | 0.08098903 | 63.28365 | 22.82753 | 0.8664654 | 0 | 0 | 0 | 0.1335346 | 0.8664654 | 0.1335346 | 0.2090282 | 0.2908094 | 0.5001625 |  |  |  | 65.76 | 0.44
2019-01-18 16:00 | 1.956868 | 3450 | 18.90545 | 17.156 | 2019-01-16 | 1074.366 | 351.5289 | (18.5, 19.0] | normal | 5693.73 | 485.7363 | 49.78573 |  |  | 6.103237 | 1.128766 | 0.2525188 | 0.08098903 | 63.28365 | 22.82753 | 0.8664654 | 0 | 0 | 0 | 0.1335346 | 0.8664654 | 0.1335346 | 0.2090282 | 0.2908094 | 0.5001625 |  |  |  | 65.76 | 0.44
2019-01-19 | 1.967891 | 3450 | 19.03231 | 17.23173 | 2019-01-17 | 1010.15 | 344.765 | (19.0, 19.5] | normal | 5028.22 | 488.2149 | 45.65713 |  |  | 6.083529 | 1.239252 | 0.2215158 | 0.08384311 | 70.63955 | 21.28107 | 0.8407667 | 0 | 0 | 0 | 0.1592333 | 0.8407667 | 0.1592333 | 0.4496422 | 0.2142289 | 0.3361289 |  |  | 495 | 68
2019-01-19 08:00 | 1.874695 | 3450 | 19.11937 | 17.29206 | 2019-01-17 | 1010.15 | 338.1257 | (19.0, 19.5] | normal | 5028.22 | 488.2149 | 45.65713 |  |  | 6.083529 | 1.239252 | 0.2215158 | 0.08384311 | 70.63955 | 21.28107 | 0.8407667 | 0 | 0 | 0 | 0.1592333 | 0.8407667 | 0.1592333 | 0.4496422 | 0.2142289 | 0.3361289 |  |  | 495 | 68
2019-01-19 16:00 | 1.840618 | 3450 | 19.46365 | 17.60691 | 2019-01-17 | 1010.15 | 326.8688 | (19.0, 19.5] | normal | 5028.22 | 488.2149 | 45.65713 |  |  | 6.083529 | 1.239252 | 0.2215158 | 0.08384311 | 70.63955 | 21.28107 | 0.8407667 | 0 | 0 | 0 | 0.1592333 | 0.8407667 | 0.1592333 | 0.4496422 | 0.2142289 | 0.3361289 |  |  | 495 | 68
2019-01-20 | 1.862576 | 3449.937 | 19.29576 | 16.83621 | 2019-01-18 | 1027.428 | 337.8035 | (19.0, 19.5] | normal | 6115.86 | 496.621 | 34.99893 |  |  | 6.882779 | 1.433199 | 0.2474966 | 0.108065 | 75.73872 | 22.9051 | 0.8232352 | 0 | 0 | 0 | 0.1767648 | 0.8232352 | 0.1767648 | 0.2968096 | 0.1850695 | 0.5181209 |  |  | 486 | 66.18
2019-01-20 08:00 | 1.85452 | 3028.424 | 19.288 | 16.81016 | 2019-01-18 | 1027.428 | 339.3592 | (19.0, 19.5] | normal | 6115.86 | 496.621 | 34.99893 |  |  | 6.882779 | 1.433199 | 0.2474966 | 0.108065 | 75.73872 | 22.9051 | 0.8232352 | 0 | 0 | 0 | 0.1767648 | 0.8232352 | 0.1767648 | 0.2968096 | 0.1850695 | 0.5181209 |  |  | 486 | 66.18
2019-01-20 16:00 | 2.150133 | 3170.971 | 19.60898 | 16.4469 | 2019-01-18 | 1027.428 | 349.9511 | (19.5, 20.0] | normal | 6115.86 | 496.621 | 34.99893 |  |  | 6.882779 | 1.433199 | 0.2474966 | 0.108065 | 75.73872 | 22.9051 | 0.8232352 | 0 | 0 | 0 | 0.1767648 | 0.8232352 | 0.1767648 | 0.2968096 | 0.1850695 | 0.5181209 |  |  | 486 | 66.18
2019-01-21 | 1.956549 | 3427.322 | 19.62319 | 17.00584 | 2019-01-19 | 1078.442 | 352.0658 | (19.5, 20.0] | normal | 6425.11 | 471.5774 | 48.92141 |  |  | 6.81072 | 1.075512 | 0.2947325 | 0.1190364 | 82.64202 | 30.83614 | 0.8219019 | 0 | 0 | 0 | 0.1780981 | 0.8219019 | 0.1780981 | 0.2238312 | 0.07698545 | 0.6991834 |  |  | 502 |  | 0.29
2019-01-21 08:00 | 1.87703 | 3215.973 | 19.70543 | 16.49369 | 2019-01-19 | 1078.442 | 361.6923 | (19.5, 20.0] | normal | 6425.11 | 471.5774 | 48.92141 |  |  | 6.81072 | 1.075512 | 0.2947325 | 0.1190364 | 82.64202 | 30.83614 | 0.8219019 | 0 | 0 | 0 | 0.1780981 | 0.8219019 | 0.1780981 | 0.2238312 | 0.07698545 | 0.6991834 |  |  | 502 |  | 0.29
2019-01-21 16:00 | 1.785078 | 3450 | 19.57854 | 16.96406 | 2019-01-19 | 1078.442 | 364.1511 | (19.5, 20.0] | normal | 6425.11 | 471.5774 | 48.92141 |  |  | 6.81072 | 1.075512 | 0.2947325 | 0.1190364 | 82.64202 | 30.83614 | 0.8219019 | 0 | 0 | 0 | 0.1780981 | 0.8219019 | 0.1780981 | 0.2238312 | 0.07698545 | 0.6991834 |  |  | 502 |  | 0.29
2019-01-22 | 1.840618 | 3450 | 19.13724 | 16.32192 | 2019-01-20 | 1104.629 | 367.2465 | (19.0, 19.5] | normal | 5645.86 | 482.6146 | 40.79444 |  |  | 6.593271 | 0.9128753 | 0.2692261 | 0.09152655 | 76.09689 | 32.92202 | 0.786045 | 0.0451251 | 0 | 0 | 0.1688299 | 0.8311701 | 0.1688299 | 0.2201719 | 0.1387495 | 0.6410786 |  |  | 503 | 66.83 | 1.03
2019-01-22 08:00 | 1.788172 | 3450 | 19.03775 | 16.29839 | 2019-01-20 | 1104.629 | 368.5088 | (19.0, 19.5] | normal | 5645.86 | 482.6146 | 40.79444 |  |  | 6.593271 | 0.9128753 | 0.2692261 | 0.09152655 | 76.09689 | 32.92202 | 0.786045 | 0.0451251 | 0 | 0 | 0.1688299 | 0.8311701 | 0.1688299 | 0.2201719 | 0.1387495 | 0.6410786 |  |  | 503 | 66.83 | 1.03
2019-01-22 16:00 | 1.72759 | 3450 | 19.10961 | 17.26317 | 2019-01-20 | 1104.629 | 366.4667 | (19.0, 19.5] | normal | 5645.86 | 482.6146 | 40.79444 |  |  | 6.593271 | 0.9128753 | 0.2692261 | 0.09152655 | 76.09689 | 32.92202 | 0.786045 | 0.0451251 | 0 | 0 | 0.1688299 | 0.8311701 | 0.1688299 | 0.2201719 | 0.1387495 | 0.6410786 |  |  | 503 | 66.83 | 1.03
2019-01-23 | 1.752786 | 3450 | 19.18784 | 17.26408 | 2019-01-21 | 1093.035 | 363.733 | (19.0, 19.5] | normal | 6701.12 | 484.6157 | 39.82837 |  |  | 6.310348 | 1.111283 | 0.2386573 | 0.09484898 | 79.5574 | 33.19294 | 0.4469193 | 0.2884652 | 0.09448122 | 0 | 0.1701342 | 0.7353845 | 0.1701342 | 0.5620717 | 0.01821934 | 0.4197089 |  |  | 507 | 67.52 | 1.09
2019-01-23 08:00 | 1.763118 | 3444.106 | 19.98223 | 18.10485 | 2019-01-21 | 1093.035 | 364.9685 | (19.5, 20.0] | normal | 6701.12 | 484.6157 | 39.82837 |  |  | 6.310348 | 1.111283 | 0.2386573 | 0.09484898 | 79.5574 | 33.19294 | 0.4469193 | 0.2884652 | 0.09448122 | 0 | 0.1701342 | 0.7353845 | 0.1701342 | 0.5620717 | 0.01821934 | 0.4197089 |  |  | 507 | 67.52 | 1.09
2019-01-23 16:00 | 1.680078 | 3448.963 | 20.35656 | 17.53856 | 2019-01-21 | 1093.035 | 364.4046 | (20.0, 20.5] | normal | 6701.12 | 484.6157 | 39.82837 |  |  | 6.310348 | 1.111283 | 0.2386573 | 0.09484898 | 79.5574 | 33.19294 | 0.4469193 | 0.2884652 | 0.09448122 | 0 | 0.1701342 | 0.7353845 | 0.1701342 | 0.5620717 | 0.01821934 | 0.4197089 |  |  | 507 | 67.52 | 1.09
2019-01-24 | 1.637181 | 3431.947 | 19.96012 | 16.51717 | 2019-01-22 | 1087.418 | 364.7222 | (19.5, 20.0] | normal | 6919.65746 | 484.9768 | 46.52757 |  |  | 6.568967 | 1.090075 | 0.3007559 | 0.1088778 | 76.35941 | 37.21795 | 0.7410611 | 0.004601614 | 0.1112859 | 0 | 0.1430514 | 0.7456627 | 0.1430514 | 0.2648432 | 0.1064383 | 0.6287184 |  |  | 500 | 66.4 | 0.42
2019-01-24 16:00 | 1.881274 | 3027.76 | 19.79655 | 16.28503 | 2019-01-22 | 1087.418 | 363.7239 | (19.5, 20.0] | normal | 6919.65746 | 484.9768 | 46.52757 |  |  | 6.568967 | 1.090075 | 0.3007559 | 0.1088778 | 76.35941 | 37.21795 | 0.7410611 | 0.004601614 | 0.1112859 | 0 | 0.1430514 | 0.7456627 | 0.1430514 | 0.2648432 | 0.1064383 | 0.6287184 |  |  | 500 | 66.4 | 0.42
2019-01-25 | 1.757337 | 3100 | 19.62047 | 16.44783 | 2019-01-23 | 953.8879 | 361.4577 | (19.5, 20.0] | baixo | 6452.69 | 484.6818 | 51.9212 |  |  | 6.59622 | 0.9401554 | 0.3246863 | 0.1070223 | 70.20214 | 38.74141 | 0.8494628 | 0 | 0 | 0 | 0.1505372 | 0.8494628 | 0.1505372 | 0.1505372 | 0.1170117 | 0.7324511 |  |  | 511 |  | 0.32
2019-01-25 08:00 | 1.865149 | 3068.093 | 19.29029 | 17.29622 | 2019-01-23 | 953.8879 | 337.4725 | (19.0, 19.5] | baixo | 6452.69 | 484.6818 | 51.9212 |  |  | 6.59622 | 0.9401554 | 0.3246863 | 0.1070223 | 70.20214 | 38.74141 | 0.8494628 | 0 | 0 | 0 | 0.1505372 | 0.8494628 | 0.1505372 | 0.1505372 | 0.1170117 | 0.7324511 |  |  | 511 |  | 0.32
2019-01-27 | 2.539311 | 3004.317 | 18.95756 | 17.59531 | 2019-01-24 | 938.4709 | 310.864 | (18.5, 19.0] | normal | 6193.64 | 504.1147 | 41.07404 |  |  | 6.143459 | 0.724064 | 0.243223 | 0.09374701 | 86.65892 | 44.95752 | 0.5407406 | 0 | 0.2346477 | 0.03583093 | 0.1887807 | 0.5407406 | 0.2246117 | 0.3931766 | 0.2283621 | 0.3784613 |  |  | 500 | 68.21667
2019-01-27 08:00 | 2.565048 | 3182.189 | 19.37729 | 17.69838 | 2019-01-24 | 938.4709 | 303.7809 | (19.0, 19.5] | baixo | 6193.64 | 504.1147 | 41.07404 |  |  | 6.143459 | 0.724064 | 0.243223 | 0.09374701 | 86.65892 | 44.95752 | 0.5407406 | 0 | 0.2346477 | 0.03583093 | 0.1887807 | 0.5407406 | 0.2246117 | 0.3931766 | 0.2283621 | 0.3784613 |  |  | 500 | 68.21667
2019-01-27 16:00 | 2.496187 | 3200 | 19.23592 | 16.77364 | 2019-01-25 | 938.4709 | 323.7761 | (19.0, 19.5] | baixo | 8160.38874 | 507.7552 | 34.00928 |  |  | 6.162621 | 0.9847868 | 0.2489428 | 0.1062052 | 87.30709 | 45.05871 | 0.5951445 | 0 | 0.2201804 | 0.05210418 | 0.1325709 | 0.5951445 | 0.1846751 | 0.3688436 | 0.1866689 | 0.4444875 |  |  | 500 | 68.21667
2019-01-28 | 2.535178 | 3200.117 | 18.94668 | 16.96608 | 2019-01-25 | 1000.934 | 331.552 | (18.5, 19.0] | normal | 8160.38874 | 507.7552 | 34.00928 |  |  | 6.162621 | 0.9847868 | 0.2489428 | 0.1062052 | 87.30709 | 45.05871 | 0.5951445 | 0 | 0.2201804 | 0.05210418 | 0.1325709 | 0.5951445 | 0.1846751 | 0.3688436 | 0.1866689 | 0.4444875 |  |  | 507 | 66.2 | 0.86
2019-01-28 08:00 | 2.505795 | 3297.676 | 19.24047 | 17.50701 | 2019-01-25 | 1000.934 | 334.9197 | (19.0, 19.5] | normal | 8160.38874 | 507.7552 | 34.00928 |  |  | 6.162621 | 0.9847868 | 0.2489428 | 0.1062052 | 87.30709 | 45.05871 | 0.5951445 | 0 | 0.2201804 | 0.05210418 | 0.1325709 | 0.5951445 | 0.1846751 | 0.3688436 | 0.1866689 | 0.4444875 |  |  | 507 | 66.2 | 0.86
2019-01-28 16:00 | 2.461056 | 3300 | 19.38903 | 17.32334 | 2019-01-26 | 1000.934 | 334.3082 | (19.0, 19.5] | normal | 7843.4 | 499.8217 | 46.46581 |  |  | 6.071686 | 0.7284968 | 0.2655655 | 0.09034931 | 77.25688 | 36.05182 | 0.6325318 | 0 | 0.2114593 | 0 | 0.1560089 | 0.6325318 | 0.1560089 | 0.3619234 | 0 | 0.6380766 |  |  | 507 | 66.2 | 0.86
2019-01-29 | 2.442199 | 3300 | 19.31316 | 17.13464 | 2019-01-26 | 1004.761 | 337.5182 | (19.0, 19.5] | normal | 7843.4 | 499.8217 | 46.46581 |  |  | 6.071686 | 0.7284968 | 0.2655655 | 0.09034931 | 77.25688 | 36.05182 | 0.6325318 | 0 | 0.2114593 | 0 | 0.1560089 | 0.6325318 | 0.1560089 | 0.3619234 | 0 | 0.6380766 |  |  | 487 | 67.44 | 0.62
2019-01-29 08:00 | 2.460358 | 3300 | 19.58751 | 17.05188 | 2019-01-26 | 1004.761 | 335.593 | (19.5, 20.0] | normal | 7843.4 | 499.8217 | 46.46581 |  |  | 6.071686 | 0.7284968 | 0.2655655 | 0.09034931 | 77.25688 | 36.05182 | 0.6325318 | 0 | 0.2114593 | 0 | 0.1560089 | 0.6325318 | 0.1560089 | 0.3619234 | 0 | 0.6380766 |  |  | 487 | 67.44 | 0.62
2019-01-29 16:00 | 2.429225 | 3300 | 20.14706 | 17.43362 | 2019-01-27 | 1004.761 | 331.304 | (20.0, 20.5] | baixo | 8122.79 | 487.3931 | 52.66197 |  |  | 6.421521 | 1.27009 | 0.2999724 | 0.08511439 | 73.29927 | 34.13141 | 0.5953767 | 0.0843491 | 0.1826885 | 0 | 0.1375857 | 0.6797258 | 0.1375857 | 0.181807 | 0.0843491 | 0.7338439 |  |  | 487 | 67.44 | 0.62
2019-01-30 | 2.401848 | 3300 | 20.50829 | 17.21864 | 2019-01-27 | 984.7634 | 335.5446 | (20.5, inf] | baixo | 8122.79 | 487.3931 | 52.66197 |  |  | 6.421521 | 1.27009 | 0.2999724 | 0.08511439 | 73.29927 | 34.13141 | 0.5953767 | 0.0843491 | 0.1826885 | 0 | 0.1375857 | 0.6797258 | 0.1375857 | 0.181807 | 0.0843491 | 0.7338439 |  |  | 483 | 73.82
2019-01-30 08:00 | 2.327999 | 3300 | 20.18349 | 16.70806 | 2019-01-28 | 984.7634 | 328.8475 | (20.0, 20.5] | baixo | 7559.37418 | 490.664 | 51.58881 |  |  | 6.060595 | 0.670655 | 0.2854803 | 0.0903058 | 76.61251 | 43.55791 | 0.6651893 | 0.1423597 | 0.05153199 | 0.004849603 | 0.1360695 | 0.8075489 | 0.1409191 | 0.2125505 | 0.1321491 | 0.6553005 |  |  | 483 | 73.82
2019-01-30 16:00 | 2.059996 | 3300 | 19.77778 | 16.51319 | 2019-01-28 | 984.7634 | 363.5629 | (19.5, 20.0] | baixo | 7559.37418 | 490.664 | 51.58881 |  |  | 6.060595 | 0.670655 | 0.2854803 | 0.0903058 | 76.61251 | 43.55791 | 0.6651893 | 0.1423597 | 0.05153199 | 0.004849603 | 0.1360695 | 0.8075489 | 0.1409191 | 0.2125505 | 0.1321491 | 0.6553005 |  |  | 483 | 73.82
2019-01-31 | 2.07446 | 3300 | 19.64875 | 16.75479 | 2019-01-28 | 1079.649 | 366.1293 | (19.5, 20.0] | normal | 7559.37418 | 490.664 | 51.58881 |  |  | 6.060595 | 0.670655 | 0.2854803 | 0.0903058 | 76.61251 | 43.55791 | 0.6651893 | 0.1423597 | 0.05153199 | 0.004849603 | 0.1360695 | 0.8075489 | 0.1409191 | 0.2125505 | 0.1321491 | 0.6553005 |  |  | 501 | 68.03
2019-01-31 08:00 | 2.035688 | 3149.206 | 19.71846 | 17.65667 | 2019-01-29 | 1079.649 | 354.3275 | (19.5, 20.0] | normal | 7112.86017 | 486.5769 | 45.48914 |  |  | 6.325349 | 0.973736 | 0.2854125 | 0.1181965 | 75.78958 | 37.62821 | 0.6398665 | 0.1131233 | 0.1090686 | 0 | 0.1379417 | 0.7529897 | 0.1379417 | 0.2815607 | 0.1300146 | 0.5884247 |  |  | 501 | 68.03
2019-01-31 16:00 | 1.967928 | 3298.782 | 19.87286 | 16.5043 | 2019-01-29 | 1079.649 | 360.4817 | (19.5, 20.0] | normal | 7112.86017 | 486.5769 | 45.48914 |  |  | 6.325349 | 0.973736 | 0.2854125 | 0.1181965 | 75.78958 | 37.62821 | 0.6398665 | 0.1131233 | 0.1090686 | 0 | 0.1379417 | 0.7529897 | 0.1379417 | 0.2815607 | 0.1300146 | 0.5884247 |  |  | 501 | 68.03
2019-02-01 | 1.983704 | 3299.901 | 20.06797 | 15.90364 | 2019-01-30 | 1069.22 | 370.499 | (20.0, 20.5] | normal | 5973.53 | 513.918 | 29.16362 |  |  | 6.559003 | 1.374735 | 0.2132291 | 0.07322145 | 78.7801 | 37.83019 | 0.4129602 | 0.1678053 | 0.2534766 | 0 | 0.1657579 | 0.5807655 | 0.1657579 | 0.5756948 | 0 | 0.4243052 |  |  | 498 | 68.99
2019-02-01 08:00 | 2.021596 | 3300 | 19.9106 | 17.17666 | 2019-01-30 | 1069.22 | 351.9431 | (19.5, 20.0] | normal | 5973.53 | 513.918 | 29.16362 |  |  | 6.559003 | 1.374735 | 0.2132291 | 0.07322145 | 78.7801 | 37.83019 | 0.4129602 | 0.1678053 | 0.2534766 | 0 | 0.1657579 | 0.5807655 | 0.1657579 | 0.5756948 | 0 | 0.4243052 |  |  | 498 | 68.99
2019-02-01 16:00 | 1.974922 | 3300 | 19.71336 | 16.70475 | 2019-01-30 | 1069.22 | 347.1523 | (19.5, 20.0] | normal | 5973.53 | 513.918 | 29.16362 |  |  | 6.559003 | 1.374735 | 0.2132291 | 0.07322145 | 78.7801 | 37.83019 | 0.4129602 | 0.1678053 | 0.2534766 | 0 | 0.1657579 | 0.5807655 | 0.1657579 | 0.5756948 | 0 | 0.4243052 |  |  | 498 | 68.99
2019-02-02 | 1.969334 | 3300 | 19.87871 | 17.21142 | 2019-01-31 | 1044.058 | 348.5639 | (19.5, 20.0] | normal | 6285.74 | 501.2042 | 37.04945 |  |  | 6.819914 | 1.442217 | 0.2485792 | 0.06563372 | 59.79628 | 37.21996 | 0.6847722 | 0.1918501 | 0 | 0 | 0.1233777 | 0.8766223 | 0.1233777 | 0.3219716 | 0.1423667 | 0.5356617 |  |  | 515
2019-02-02 08:00 | 2.025561 | 3300 | 20.08579 | 16.55462 | 2019-01-31 | 1044.058 | 352.3787 | (20.0, 20.5] | normal | 6285.74 | 501.2042 | 37.04945 |  |  | 6.819914 | 1.442217 | 0.2485792 | 0.06563372 | 59.79628 | 37.21996 | 0.6847722 | 0.1918501 | 0 | 0 | 0.1233777 | 0.8766223 | 0.1233777 | 0.3219716 | 0.1423667 | 0.5356617 |  |  | 515
2019-02-02 16:00 | 2.089366 | 3215.078 | 19.84229 | 16.71612 | 2019-01-31 | 1044.058 | 343.3968 | (19.5, 20.0] | normal | 6285.74 | 501.2042 | 37.04945 |  |  | 6.819914 | 1.442217 | 0.2485792 | 0.06563372 | 59.79628 | 37.21996 | 0.6847722 | 0.1918501 | 0 | 0 | 0.1233777 | 0.8766223 | 0.1233777 | 0.3219716 | 0.1423667 | 0.5356617 |  |  | 515
2019-02-03 | 2.165931 | 3200 | 19.51579 | 16.73503 | 2019-01-31 | 1003.384 | 326.4647 | (19.5, 20.0] | normal | 6285.74 | 501.2042 | 37.04945 |  |  | 6.819914 | 1.442217 | 0.2485792 | 0.06563372 | 59.79628 | 37.21996 | 0.6847722 | 0.1918501 | 0 | 0 | 0.1233777 | 0.8766223 | 0.1233777 | 0.3219716 | 0.1423667 | 0.5356617 |  |  | 480
2019-02-03 08:00 | 2.151525 | 3200 | 19.53315 | 16.4362 | 2019-02-01 | 1003.384 | 339.4609 | (19.5, 20.0] | normal | 6923.41295 | 475.7717 | 39.87072 | 4.72 | 0 | 6.219278 | 0.9314352 | 0.288221 | 0.07318304 | 57.04439 | 36.1134 | 0.4433708 | 0.3383808 | 0.04903063 | 0.001757 | 0.1674608 | 0.7817516 | 0.1692178 | 0.1282801 | 0.1594534 | 0.7122665 |  |  | 480
2019-02-03 16:00 | 2.108667 | 3286.325 | 19.54146 | 16.21121 | 2019-02-01 | 1003.384 | 337.746 | (19.5, 20.0] | normal | 6923.41295 | 475.7717 | 39.87072 | 4.72 | 0 | 6.219278 | 0.9314352 | 0.288221 | 0.07318304 | 57.04439 | 36.1134 | 0.4433708 | 0.3383808 | 0.04903063 | 0.001757 | 0.1674608 | 0.7817516 | 0.1692178 | 0.1282801 | 0.1594534 | 0.7122665 |  |  | 480
2019-02-04 | 2.082483 | 3300 | 19.41657 | 16.65955 | 2019-02-01 | 1008.256 | 339.6851 | (19.0, 19.5] | normal | 6923.41295 | 475.7717 | 39.87072 | 4.72 | 0 | 6.219278 | 0.9314352 | 0.288221 | 0.07318304 | 57.04439 | 36.1134 | 0.4433708 | 0.3383808 | 0.04903063 | 0.001757 | 0.1674608 | 0.7817516 | 0.1692178 | 0.1282801 | 0.1594534 | 0.7122665
2019-02-04 08:00 | 2.071143 | 3226.792 | 19.57258 | 16.6728 | 2019-02-02 | 1008.256 | 330.6688 | (19.5, 20.0] | normal | 7518.19 | 473.7876 | 43.29163 | 4.72 | 0 | 6.101494 | 0.7660972 | 0.2804127 | 0.07202907 | 52.17939 | 27.27854 | 0.2143907 | 0.6186888 | 0 | 0 | 0.1669205 | 0.8330795 | 0.1669205 | 0.1578425 | 0.1132613 | 0.7288962
2019-02-04 16:00 | 1.937251 | 3300 | 20.09927 | 16.32714 | 2019-02-02 | 1008.256 | 349.253 | (20.0, 20.5] | baixo | 7518.19 | 473.7876 | 43.29163 | 4.72 | 0 | 6.101494 | 0.7660972 | 0.2804127 | 0.07202907 | 52.17939 | 27.27854 | 0.2143907 | 0.6186888 | 0 | 0 | 0.1669205 | 0.8330795 | 0.1669205 | 0.1578425 | 0.1132613 | 0.7288962
2019-02-05 | 1.852714 | 3300 | 19.79772 | 15.70256 | 2019-02-03 | 1071.002 | 355.13 | (19.5, 20.0] | normal | 7150.67 | 476.037 | 43.4381 | 4.701827 | 0.09738255 | 6.092845 | 0.7685192 | 0.2787983 | 0.07816423 | 54.01571 | 26.7918 | 0.3554744 | 0.4904897 | 0 | 0 | 0.1540359 | 0.8459641 | 0.1540359 | 0.241769 | 0.0828286 | 0.6754024
2019-02-05 08:00 | 1.447838 | 3299.995 | 19.4457 | 16.06497 | 2019-02-03 | 1071.002 | 356.1127 | (19.0, 19.5] | normal | 7150.67 | 476.037 | 43.4381 | 4.701827 | 0.09738255 | 6.092845 | 0.7685192 | 0.2787983 | 0.07816423 | 54.01571 | 26.7918 | 0.3554744 | 0.4904897 | 0 | 0 | 0.1540359 | 0.8459641 | 0.1540359 | 0.241769 | 0.0828286 | 0.6754024
2019-02-05 16:00 | 1.046021 | 3187.652 | 19.7536 | 16.04937 | 2019-02-04 | 1071.002 | 359.3301 | (19.5, 20.0] | normal | 4631.06 | 486.0565 | 45.89324 | 4.644341 | 0.1874342 | 6.270663 | 0.7667365 | 0.3051896 | 0.08029571 | 57.42076 | 31.34794 | 0.5103475 | 0.2262311 | 0.04787025 | 0 | 0.2155511 | 0.7365787 | 0.2155511 | 0.1828523 | 0.07575156 | 0.7413961
2019-02-20 | 2.986483 | 3135.673 | 19.36744 | 15.40481 | 2019-02-17 | 1018.343 | 301.6406 | (19.0, 19.5] | normal | 6071.43 | 496.6135 | 31.16309 | 4.72 | 3.53284e-16 | 6.058409 | 1.866715 | 0.2142454 | 0.1018113 | 99.43136 | 14.10773 | 0.3669943 | 0 | 0.3597258 | 0 | 0.2732799 | 0.3669943 | 0.2732799 | 0.6308948 | 0.09315398 | 0.2759512
2019-02-20 08:00 | 2.634044 | 3303.009 | 19.53253 | 16.04609 | 2019-02-17 | 1018.343 | 349.7384 | (19.5, 20.0] | normal | 6071.43 | 496.6135 | 31.16309 | 4.72 | 3.53284e-16 | 6.058409 | 1.866715 | 0.2142454 | 0.1018113 | 99.43136 | 14.10773 | 0.3669943 | 0 | 0.3597258 | 0 | 0.2732799 | 0.3669943 | 0.2732799 | 0.6308948 | 0.09315398 | 0.2759512
2019-02-20 16:00 | 2.552306 | 3360.413 | 19.50744 | 16.40912 | 2019-02-18 | 1018.343 | 366.0113 | (19.5, 20.0] | normal | 4911.4 | 499.3211 | 43.9164 | 4.72 | 0 | 7.015902 | 2.59614 | 0.2438338 | 0.1001687 | 100.5383 | 10.22253 | 0.4157165 | 0 | 0.2956306 | 0 | 0.2886529 | 0.4157165 | 0.2886529 | 0.3949247 | 0 | 0.6050753
2019-02-21 | 2.420128 | 3425.111 | 19.6569 | 16.08444 | 2019-02-18 | 1088.026 | 356.8488 | (19.5, 20.0] | normal | 4911.4 | 499.3211 | 43.9164 | 4.72 | 0 | 7.015902 | 2.59614 | 0.2438338 | 0.1001687 | 100.5383 | 10.22253 | 0.4157165 | 0 | 0.2956306 | 0 | 0.2886529 | 0.4157165 | 0.2886529 | 0.3949247 | 0 | 0.6050753 |  |  | 513 | 71.56 | 0.45
2019-02-21 08:00 | 2.350179 | 3450 | 19.66963 | 16.3238 | 2019-02-18 | 1088.026 | 354.4363 | (19.5, 20.0] | normal | 4911.4 | 499.3211 | 43.9164 | 4.72 | 0 | 7.015902 | 2.59614 | 0.2438338 | 0.1001687 | 100.5383 | 10.22253 | 0.4157165 | 0 | 0.2956306 | 0 | 0.2886529 | 0.4157165 | 0.2886529 | 0.3949247 | 0 | 0.6050753 |  |  | 513 | 71.56 | 0.45
2019-02-21 16:00 | 2.160305 | 3450 | 19.63787 | 16.41385 | 2019-02-19 | 1088.026 | 375.3887 | (19.5, 20.0] | normal | 5475.52 | 493.3195 | 43.31531 | 4.72 | 4.566224e-16 | 6.533689 | 2.303108 | 0.237429 | 0.0856312 | 103.3133 | 11.78026 | 0.4295994 | 0 | 0.3436149 | 0 | 0.2267858 | 0.4295994 | 0.2267858 | 0.4568107 | 0 | 0.5431893 |  |  | 513 | 71.56 | 0.45
2019-02-22 | 2.1997 | 3450 | 19.62234 | 16.5273 | 2019-02-19 | 1061.054 | 363.2835 | (19.5, 20.0] | normal | 5475.52 | 493.3195 | 43.31531 | 4.72 | 4.566224e-16 | 6.533689 | 2.303108 | 0.237429 | 0.0856312 | 103.3133 | 11.78026 | 0.4295994 | 0 | 0.3436149 | 0 | 0.2267858 | 0.4295994 | 0.2267858 | 0.4568107 | 0 | 0.5431893 |  |  | 499 | 74.05 | 0.58
2019-02-22 08:00 | 2.237158 | 3450 | 19.53997 | 16.78328 | 2019-02-20 | 1061.054 | 346.6942 | (19.5, 20.0] | normal | 7641.86 | 491.6486 | 40.70428 | 4.72 | 4.443507e-16 | 6.394085 | 2.337351 | 0.239532 | 0.1443226 | 100.6299 | 10.2511 | 0.3452667 | 0 | 0.4577328 | 0 | 0.1970005 | 0.3452667 | 0.1970005 | 0.5878921 | 0 | 0.4121079 |  |  | 499 | 74.05 | 0.58
2019-02-22 16:00 | 2.159659 | 3450 | 19.32445 | 16.90853 | 2019-02-20 | 1061.054 | 358.8215 | (19.0, 19.5] | normal | 7641.86 | 491.6486 | 40.70428 | 4.72 | 4.443507e-16 | 6.394085 | 2.337351 | 0.239532 | 0.1443226 | 100.6299 | 10.2511 | 0.3452667 | 0 | 0.4577328 | 0 | 0.1970005 | 0.3452667 | 0.1970005 | 0.5878921 | 0 | 0.4121079 |  |  | 499 | 74.05 | 0.58
2019-02-23 | 2.131242 | 3450 | 19.29021 | 17.63781 | 2019-02-20 | 1111.139 | 364.9967 | (19.0, 19.5] | normal | 7641.86 | 491.6486 | 40.70428 | 4.72 | 4.443507e-16 | 6.394085 | 2.337351 | 0.239532 | 0.1443226 | 100.6299 | 10.2511 | 0.3452667 | 0 | 0.4577328 | 0 | 0.1970005 | 0.3452667 | 0.1970005 | 0.5878921 | 0 | 0.4121079 |  |  | 487 | 75.81
2019-02-23 08:00 | 2.043086 | 3450 | 19.56796 | 17.58614 | 2019-02-21 | 1111.139 | 367.703 | (19.5, 20.0] | normal | 8033.58 | 500.6839 | 36.18468 | 4.72 | 0 | 5.474851 | 0.7637976 | 0.1955684 | 0.1033146 | 103.2486 | 13.10708 | 0.1876922 | 0 | 0.5028443 | 0 | 0.3094635 | 0.1876922 | 0.3094635 | 0.628777 | 0.1226519 | 0.2485711 |  |  | 487 | 75.81
2019-02-23 16:00 | 1.98593 | 3450 | 19.56041 | 16.62506 | 2019-02-21 | 1111.139 | 377.3981 | (19.5, 20.0] | normal | 8033.58 | 500.6839 | 36.18468 | 4.72 | 0 | 5.474851 | 0.7637976 | 0.1955684 | 0.1033146 | 103.2486 | 13.10708 | 0.1876922 | 0 | 0.5028443 | 0 | 0.3094635 | 0.1876922 | 0.3094635 | 0.628777 | 0.1226519 | 0.2485711 |  |  | 487 | 75.81
2019-02-24 | 1.984961 | 3450 | 19.42725 | 16.40549 | 2019-02-22 | 1161.263 | 384.7469 | (19.0, 19.5] | normal | 9244.22 | 498.0568 | 40.99207 | 4.72 | 4.386629e-16 | 5.476458 | 0.7350826 | 0.1966448 | 0.09556708 | 105.4662 | 12.77484 | 0.2236792 | 0 | 0.5194284 | 0 | 0.2568924 | 0.2236792 | 0.2568924 | 0.6058244 | 0.1358355 | 0.2583401 |  |  | 469 | 66.25
2019-02-24 08:00 | 1.974305 | 3450 | 19.43663 | 16.63299 | 2019-02-22 | 1161.263 | 393.4198 | (19.0, 19.5] | normal | 9244.22 | 498.0568 | 40.99207 | 4.72 | 4.386629e-16 | 5.476458 | 0.7350826 | 0.1966448 | 0.09556708 | 105.4662 | 12.77484 | 0.2236792 | 0 | 0.5194284 | 0 | 0.2568924 | 0.2236792 | 0.2568924 | 0.6058244 | 0.1358355 | 0.2583401 |  |  | 469 | 66.25
2019-02-24 16:00 | 1.917149 | 3450 | 19.56389 | 16.82629 | 2019-02-22 | 1161.263 | 382.2884 | (19.5, 20.0] | normal | 9244.22 | 498.0568 | 40.99207 | 4.72 | 4.386629e-16 | 5.476458 | 0.7350826 | 0.1966448 | 0.09556708 | 105.4662 | 12.77484 | 0.2236792 | 0 | 0.5194284 | 0 | 0.2568924 | 0.2236792 | 0.2568924 | 0.6058244 | 0.1358355 | 0.2583401 |  |  | 469 | 66.25
2019-02-25 | 1.840618 | 3450 | 19.54293 | 17.02941 | 2019-02-23 | 1078.84 | 376.5086 | (19.5, 20.0] | normal | 9400.75 | 493.1638 | 39.98054 | 4.72 | 3.41166e-16 | 5.370256 | 0.7022359 | 0.1752802 | 0.08037012 | 110.2004 | 13.02025 | 0.1016802 | 0 | 0.6293296 | 0 | 0.2689902 | 0.1016802 | 0.2689902 | 0.7666422 | 0.03209542 | 0.2012624 |  |  | 480 | 66.51 | 0.53
2019-02-25 08:00 | 1.798316 | 3450 | 19.55059 | 16.5563 | 2019-02-23 | 1078.84 | 357.7225 | (19.5, 20.0] | normal | 9400.75 | 493.1638 | 39.98054 | 4.72 | 3.41166e-16 | 5.370256 | 0.7022359 | 0.1752802 | 0.08037012 | 110.2004 | 13.02025 | 0.1016802 | 0 | 0.6293296 | 0 | 0.2689902 | 0.1016802 | 0.2689902 | 0.7666422 | 0.03209542 | 0.2012624 |  |  | 480 | 66.51 | 0.53
2019-02-25 16:00 | 1.640733 | 3450 | 19.55148 | 15.57366 | 2019-02-24 | 1078.84 | 372.8009 | (19.5, 20.0] | normal | 9477.91 | 489.1913 | 41.45746 | 4.72 | 0 | 5.39351 | 0.7387922 | 0.2035008 | 0.07797185 | 114.9431 | 9.99209 | 0.2008924 | 0 | 0.5823794 | 0 | 0.2167282 | 0.2008924 | 0.2167282 | 0.6525564 | 0.1215172 | 0.2259264 |  |  | 480 | 66.51 | 0.53
2019-02-26 | 1.59488 | 3450 | 19.50088 | 16.4299 | 2019-02-24 | 1106.582 | 364.7267 | (19.5, 20.0] | normal | 9477.91 | 489.1913 | 41.45746 | 4.72 | 0 | 5.39351 | 0.7387922 | 0.2035008 | 0.07797185 | 114.9431 | 9.99209 | 0.2008924 | 0 | 0.5823794 | 0 | 0.2167282 | 0.2008924 | 0.2167282 | 0.6525564 | 0.1215172 | 0.2259264 |  |  | 509 | 71.79
2019-02-26 08:00 | 1.579057 | 3450 | 19.63008 | 16.8257 | 2019-02-24 | 1106.582 | 364.5861 | (19.5, 20.0] | normal | 9477.91 | 489.1913 | 41.45746 | 4.72 | 0 | 5.39351 | 0.7387922 | 0.2035008 | 0.07797185 | 114.9431 | 9.99209 | 0.2008924 | 0 | 0.5823794 | 0 | 0.2167282 | 0.2008924 | 0.2167282 | 0.6525564 | 0.1215172 | 0.2259264 |  |  | 509 | 71.79
2019-02-26 16:00 | 1.491869 | 3450 | 19.57613 |  | 2019-02-25 | 1106.582 | 377.2842 | (19.5, 20.0] | normal | 7692.15 | 490.2906 | 35.78147 | 4.72 | 0 | 5.413235 | 0.7708809 | 0.2070281 | 0.06529896 | 117.2491 | 8.916952 | 0.1669312 | 0 | 0.5432395 | 0 | 0.2898292 | 0.1669312 | 0.2898292 | 0.6561039 | 0.08837591 | 0.2555202 |  |  | 509 | 71.79
2019-02-27 | 1.462807 | 3450 | 19.88263 | 17.33834 | 2019-02-25 | 1142.743 | 378.5279 | (19.5, 20.0] | normal | 7692.15 | 490.2906 | 35.78147 | 4.72 | 0 | 5.413235 | 0.7708809 | 0.2070281 | 0.06529896 | 117.2491 | 8.916952 | 0.1669312 | 0 | 0.5432395 | 0 | 0.2898292 | 0.1669312 | 0.2898292 | 0.6561039 | 0.08837591 | 0.2555202 |  |  |  | 72.585 | 0.86
2019-02-27 08:00 | 1.443432 | 3450 | 19.72192 | 16.47071 | 2019-02-25 | 1142.743 | 388.4418 | (19.5, 20.0] | normal | 7692.15 | 490.2906 | 35.78147 | 4.72 | 0 | 5.413235 | 0.7708809 | 0.2070281 | 0.06529896 | 117.2491 | 8.916952 | 0.1669312 | 0 | 0.5432395 | 0 | 0.2898292 | 0.1669312 | 0.2898292 | 0.6561039 | 0.08837591 | 0.2555202 |  |  |  | 72.585 | 0.86
2019-02-27 16:00 | 1.433745 | 3450 | 19.6932 | 16.66035 | 2019-02-26 | 1142.743 | 374.3877 | (19.5, 20.0] | normal | 9117.26 | 493.2804 | 38.13803 | 4.72 | 0 | 5.360196 | 0.7625857 | 0.1906336 | 0.06681635 | 116.3999 | 12.05061 | 0.1621024 | 0 | 0.6015108 | 0 | 0.2363868 | 0.1621024 | 0.2363868 | 0.7281691 | 0.1005764 | 0.1712545 |  |  |  | 72.585 | 0.86
2019-02-28 | 1.434391 | 3450 | 19.4597 | 16.80777 | 2019-02-26 | 1101.696 | 375.0807 | (19.0, 19.5] | normal | 9117.26 | 493.2804 | 38.13803 | 4.72 | 0 | 5.360196 | 0.7625857 | 0.1906336 | 0.06681635 | 116.3999 | 12.05061 | 0.1621024 | 0 | 0.6015108 | 0 | 0.2363868 | 0.1621024 | 0.2363868 | 0.7281691 | 0.1005764 | 0.1712545
2019-02-28 08:00 | 1.418891 | 3430.215 | 19.38236 | 17.04656 | 2019-02-26 | 1101.696 | 372.8086 | (19.0, 19.5] | normal | 9117.26 | 493.2804 | 38.13803 | 4.72 | 0 | 5.360196 | 0.7625857 | 0.1906336 | 0.06681635 | 116.3999 | 12.05061 | 0.1621024 | 0 | 0.6015108 | 0 | 0.2363868 | 0.1621024 | 0.2363868 | 0.7281691 | 0.1005764 | 0.1712545
2019-02-28 16:00 | 1.47731 | 3435.367 | 19.6653 | 17.78354 | 2019-02-27 | 1101.696 | 377.9783 | (19.5, 20.0] | normal | 9324.14 | 497.8706 | 45.08473 | 4.72 | 0 | 5.582279 | 1.366164 | 0.1942296 | 0.0679535 | 110.667 | 17.79264 | 0.2122298 | 0 | 0.4965005 | 0 | 0.2912698 | 0.2122298 | 0.2912698 | 0.6258935 | 0.1133423 | 0.2607642
2019-03-01 | 1.450536 | 3450 | 19.59429 | 16.88785 | 2019-02-27 | 1141.181 | 384.6519 | (19.5, 20.0] | normal | 9324.14 | 497.8706 | 45.08473 | 4.72 | 0 | 5.582279 | 1.366164 | 0.1942296 | 0.0679535 | 110.667 | 17.79264 | 0.2122298 | 0 | 0.4965005 | 0 | 0.2912698 | 0.2122298 | 0.2912698 | 0.6258935 | 0.1133423 | 0.2607642 |  |  | 494 | 74.445 | 0.5
2019-03-01 08:00 | 1.472494 | 3450 | 19.60931 | 16.83475 | 2019-02-27 | 1141.181 | 382.6208 | (19.5, 20.0] | normal | 9324.14 | 497.8706 | 45.08473 | 4.72 | 0 | 5.582279 | 1.366164 | 0.1942296 | 0.0679535 | 110.667 | 17.79264 | 0.2122298 | 0 | 0.4965005 | 0 | 0.2912698 | 0.2122298 | 0.2912698 | 0.6258935 | 0.1133423 | 0.2607642 |  |  | 494 | 74.445 | 0.5
2019-03-01 16:00 | 1.462807 | 3450 | 19.81074 | 16.46635 | 2019-02-28 | 1141.181 | 372.6955 | (19.5, 20.0] | normal | 9165.95001 | 500.9594 | 38.50152 | 4.72 | 6.457282e-17 | 5.83628 | 1.63247 | 0.2157676 | 0.07573133 | 103.4232 | 20.1897 | 0.2213062 | 0.1173954 | 0.3618089 | 0 | 0.2994895 | 0.3387016 | 0.2994895 | 0.5014815 | 0.05186637 | 0.4466521 |  |  | 494 | 74.445 | 0.5
2019-03-02 | 1.526744 | 3450 | 19.76486 | 16.58108 | 2019-02-28 | 1133.332 | 380.9527 | (19.5, 20.0] | normal | 9165.95001 | 500.9594 | 38.50152 | 4.72 | 6.457282e-17 | 5.83628 | 1.63247 | 0.2157676 | 0.07573133 | 103.4232 | 20.1897 | 0.2213062 | 0.1173954 | 0.3618089 | 0 | 0.2994895 | 0.3387016 | 0.2994895 | 0.5014815 | 0.05186637 | 0.4466521 |  |  | 478 | 71.28667
2019-03-02 08:00 | 1.565494 | 3450 | 19.39235 | 16.37187 | 2019-02-28 | 1133.332 | 380.6688 | (19.0, 19.5] | normal | 9165.95001 | 500.9594 | 38.50152 | 4.72 | 6.457282e-17 | 5.83628 | 1.63247 | 0.2157676 | 0.07573133 | 103.4232 | 20.1897 | 0.2213062 | 0.1173954 | 0.3618089 | 0 | 0.2994895 | 0.3387016 | 0.2994895 | 0.5014815 | 0.05186637 | 0.4466521 |  |  | 478 | 71.28667
2019-03-02 16:00 | 1.592619 | 3450 | 19.34416 |  | 2019-03-01 | 1133.332 | 371.0504 | (19.0, 19.5] | normal | 8437.94006 | 481.5708 | 43.12981 | 4.72 | 6.147668e-16 | 5.905262 | 1.201828 | 0.2539395 | 0.05679025 | 87.25164 | 24.74056 | 0.3514397 | 0.3499954 | 0.02193319 | 0 | 0.2766317 | 0.7014351 | 0.2766317 | 0.1909738 | 0.2091975 | 0.5998287 |  |  | 478 | 71.28667
2019-03-03 | 1.907197 | 3439.608 | 19.52437 | 15.34867 | 2019-03-01 | 1036.327 | 359.51 | (19.5, 20.0] | normal | 8437.94006 | 481.5708 | 43.12981 | 4.72 | 6.147668e-16 | 5.905262 | 1.201828 | 0.2539395 | 0.05679025 | 87.25164 | 24.74056 | 0.3514397 | 0.3499954 | 0.02193319 | 0 | 0.2766317 | 0.7014351 | 0.2766317 | 0.1909738 | 0.2091975 | 0.5998287 |  |  | 461 | 69.925
2019-03-03 08:00 | 1.819952 | 3450 | 19.13795 | 16.54059 | 2019-03-01 | 1036.327 | 333.0172 | (19.0, 19.5] | normal | 8437.94006 | 481.5708 | 43.12981 | 4.72 | 6.147668e-16 | 5.905262 | 1.201828 | 0.2539395 | 0.05679025 | 87.25164 | 24.74056 | 0.3514397 | 0.3499954 | 0.02193319 | 0 | 0.2766317 | 0.7014351 | 0.2766317 | 0.1909738 | 0.2091975 | 0.5998287 |  |  | 461 | 69.925
2019-03-03 16:00 | 1.910691 | 3450 | 18.9432 | 17.38296 | 2019-03-01 | 1036.327 | 343.0018 | (18.5, 19.0] | normal | 8437.94006 | 481.5708 | 43.12981 | 4.72 | 6.147668e-16 | 5.905262 | 1.201828 | 0.2539395 | 0.05679025 | 87.25164 | 24.74056 | 0.3514397 | 0.3499954 | 0.02193319 | 0 | 0.2766317 | 0.7014351 | 0.2766317 | 0.1909738 | 0.2091975 | 0.5998287 |  |  | 461 | 69.925
2019-03-04 | 1.959774 | 3450 | 19.21967 | 17.71654 | 2019-03-02 | 1088.087 | 361.0972 | (19.0, 19.5] | normal | 8349.43 | 467.591 | 46.1014 | 4.72 | 0 | 5.550417 | 0.8813723 | 0.251099 | 0.05400119 | 85.28272 | 24.2321 | 0.3755849 | 0.3771551 | 0 | 0 | 0.24726 | 0.75274 | 0.24726 | 0.1864051 | 0.3941495 | 0.4194455 |  |  | 473 | 70.985 | 0.62
2019-03-04 08:00 | 1.991743 | 3450 | 19.36786 | 17.10434 | 2019-03-02 | 1088.087 | 363.6501 | (19.0, 19.5] | normal | 8349.43 | 467.591 | 46.1014 | 4.72 | 0 | 5.550417 | 0.8813723 | 0.251099 | 0.05400119 | 85.28272 | 24.2321 | 0.3755849 | 0.3771551 | 0 | 0 | 0.24726 | 0.75274 | 0.24726 | 0.1864051 | 0.3941495 | 0.4194455 |  |  | 473 | 70.985 | 0.62
2019-03-04 16:00 | 1.92393 | 3450 | 19.34053 | 16.15946 | 2019-03-02 | 1088.087 | 362.7724 | (19.0, 19.5] | normal | 8349.43 | 467.591 | 46.1014 | 4.72 | 0 | 5.550417 | 0.8813723 | 0.251099 | 0.05400119 | 85.28272 | 24.2321 | 0.3755849 | 0.3771551 | 0 | 0 | 0.24726 | 0.75274 | 0.24726 | 0.1864051 | 0.3941495 | 0.4194455 |  |  | 473 | 70.985 | 0.62
2019-03-05 | 2.014992 | 3450 | 19.18245 | 17.1807 | 2019-03-02 | 1123.446 | 366.0927 | (19.0, 19.5] | normal | 8349.43 | 467.591 | 46.1014 | 4.72 | 0 | 5.550417 | 0.8813723 | 0.251099 | 0.05400119 | 85.28272 | 24.2321 | 0.3755849 | 0.3771551 | 0 | 0 | 0.24726 | 0.75274 | 0.24726 | 0.1864051 | 0.3941495 | 0.4194455 |  |  | 484
2019-03-05 08:00 | 2.03792 | 3432.22 | 19.41909 | 17.29716 | 2019-03-03 | 1123.446 | 378.4738 | (19.0, 19.5] | normal | 8908.01002 | 484.9655 | 44.06994 | 4.72 | 0 | 5.634327 | 1.071924 | 0.2509267 | 0.06184974 | 89.68598 | 21.1121 | 0.3779218 | 0.2893833 | 0.005407347 | 0 | 0.3272875 | 0.6673051 | 0.3272875 | 0.2759666 | 0.2675847 | 0.4564486 |  |  | 484
2019-03-05 16:00 | 1.96444 | 3449.96 | 19.38874 | 16.69318 | 2019-03-03 | 1123.446 | 378.4063 | (19.0, 19.5] | normal | 8908.01002 | 484.9655 | 44.06994 | 4.72 | 0 | 5.634327 | 1.071924 | 0.2509267 | 0.06184974 | 89.68598 | 21.1121 | 0.3779218 | 0.2893833 | 0.005407347 | 0 | 0.3272875 | 0.6673051 | 0.3272875 | 0.2759666 | 0.2675847 | 0.4564486 |  |  | 484
2019-03-06 | 1.951055 | 3450 | 19.37713 | 16.78912 | 2019-03-04 | 1127.981 | 375.5963 | (19.0, 19.5] | normal | 8159.88 | 498.7435 | 37.73496 | 4.72 | 1.422979e-16 | 6.361713 | 2.146908 | 0.2482009 | 0.07904903 | 91.60145 | 19.27095 | 0.447387 | 0.2715297 | 0.04039966 | 0 | 0.2406836 | 0.7189168 | 0.2406836 | 0.3087055 | 0.2579645 | 0.43333 |  |  | 517 | 70.79667 | 0.83
2019-03-06 08:00 | 1.997555 | 3450 | 19.2876 | 16.84748 | 2019-03-04 | 1127.981 | 375.5845 | (19.0, 19.5] | normal | 8159.88 | 498.7435 | 37.73496 | 4.72 | 1.422979e-16 | 6.361713 | 2.146908 | 0.2482009 | 0.07904903 | 91.60145 | 19.27095 | 0.447387 | 0.2715297 | 0.04039966 | 0 | 0.2406836 | 0.7189168 | 0.2406836 | 0.3087055 | 0.2579645 | 0.43333 |  |  | 517 | 70.79667 | 0.83
2019-03-06 16:00 | 2.053742 | 3450 | 19.19672 | 17.06174 | 2019-03-04 | 1127.981 | 376.6994 | (19.0, 19.5] | normal | 8159.88 | 498.7435 | 37.73496 | 4.72 | 1.422979e-16 | 6.361713 | 2.146908 | 0.2482009 | 0.07904903 | 91.60145 | 19.27095 | 0.447387 | 0.2715297 | 0.04039966 | 0 | 0.2406836 | 0.7189168 | 0.2406836 | 0.3087055 | 0.2579645 | 0.43333 |  |  | 517 | 70.79667 | 0.83
2019-03-07 | 2.061492 | 3450 | 19.19921 | 17.42628 | 2019-03-04 | 1143.213 | 380.2961 | (19.0, 19.5] | normal | 8159.88 | 498.7435 | 37.73496 | 4.72 | 1.422979e-16 | 6.361713 | 2.146908 | 0.2482009 | 0.07904903 | 91.60145 | 19.27095 | 0.447387 | 0.2715297 | 0.04039966 | 0 | 0.2406836 | 0.7189168 | 0.2406836 | 0.3087055 | 0.2579645 | 0.43333 |  |  | 491 | 73.615 | 0.48
2019-03-07 08:00 | 1.986253 | 3450 | 19.28134 | 16.91595 | 2019-03-05 | 1143.213 | 383.0747 | (19.0, 19.5] | normal | 7927.77005 | 497.5791 | 36.65913 | 4.72 | 8.73764e-16 | 6.595993 | 2.411283 | 0.2964145 | 0.1826247 | 95.20788 | 22.42162 | 0.4207734 | 0.3002976 | 0.04158249 | 0 | 0.2373466 | 0.7210709 | 0.2373466 | 0.3225192 | 0.1532354 | 0.5242454 |  |  | 491 | 73.615 | 0.48
2019-03-07 16:00 | 1.927159 | 3450 | 19.17191 | 16.76757 | 2019-03-05 | 1143.213 | 378.8643 | (19.0, 19.5] | normal | 7927.77005 | 497.5791 | 36.65913 | 4.72 | 8.73764e-16 | 6.595993 | 2.411283 | 0.2964145 | 0.1826247 | 95.20788 | 22.42162 | 0.4207734 | 0.3002976 | 0.04158249 | 0 | 0.2373466 | 0.7210709 | 0.2373466 | 0.3225192 | 0.1532354 | 0.5242454 |  |  | 491 | 73.615 | 0.48
2019-03-08 | 1.888733 | 3450 | 19.27531 | 16.92724 | 2019-03-06 | 1159.663 | 382.3415 | (19.0, 19.5] | normal | 7672.48001 | 483.2464 | 41.35302 | 4.72 | 0 | 6.726305 | 2.47435 | 0.2832333 | 0.1457729 | 95.56242 | 27.1321 | 0.3549601 | 0.380959 | 0.04296608 | 0 | 0.2211148 | 0.7359191 | 0.2211148 | 0.5237072 | 0.05598224 | 0.4203106 |  |  | 479
2019-03-08 08:00 | 1.888733 | 3450 | 19.40057 |  | 2019-03-06 | 1159.663 | 391.698 | (19.0, 19.5] | normal | 7672.48001 | 483.2464 | 41.35302 | 4.72 | 0 | 6.726305 | 2.47435 | 0.2832333 | 0.1457729 | 95.56242 | 27.1321 | 0.3549601 | 0.380959 | 0.04296608 | 0 | 0.2211148 | 0.7359191 | 0.2211148 | 0.5237072 | 0.05598224 | 0.4203106 |  |  | 479
2019-03-08 16:00 | 1.733733 | 3450 | 19.71318 | 16.51986 | 2019-03-06 | 1159.663 | 385.0444 | (19.5, 20.0] | normal | 7672.48001 | 483.2464 | 41.35302 | 4.72 | 0 | 6.726305 | 2.47435 | 0.2832333 | 0.1457729 | 95.56242 | 27.1321 | 0.3549601 | 0.380959 | 0.04296608 | 0 | 0.2211148 | 0.7359191 | 0.2211148 | 0.5237072 | 0.05598224 | 0.4203106 |  |  | 479
2019-03-09 | 1.733087 | 3450 | 19.67813 | 16.8418 | 2019-03-07 | 1075.722 | 387.0873 | (19.5, 20.0] | normal | 7291.97 | 480.4572 | 40.86064 | 3.257212 | 0.7412525 | 6.389548 | 2.122671 | 0.2754619 | 0.1645974 | 92.78196 | 29.40347 | 0.2418393 | 0.5087185 | 0.04520814 | 0 | 0.2042341 | 0.7505578 | 0.2042341 | 0.6088263 | 0.09213562 | 0.2990381 |  |  | 475 | 72.15
2019-03-09 08:00 | 1.741806 | 3088.288 | 19.68956 | 16.95222 | 2019-03-07 | 1075.722 | 372.3827 | (19.5, 20.0] | normal | 7291.97 | 480.4572 | 40.86064 | 3.257212 | 0.7412525 | 6.389548 | 2.122671 | 0.2754619 | 0.1645974 | 92.78196 | 29.40347 | 0.2418393 | 0.5087185 | 0.04520814 | 0 | 0.2042341 | 0.7505578 | 0.2042341 | 0.6088263 | 0.09213562 | 0.2990381 |  |  | 475 | 72.15
2019-03-10 | 1.904233 | 3450 | 19.80158 | 16.63824 | 2019-03-08 | 1036.353 | 366.8027 | (19.5, 20.0] | normal | 7061.68002 | 483.106 | 37.14452 | 3.522705 | 0.9493207 | 5.924914 | 1.241604 | 0.2549625 | 0.08139401 | 101.805 | 27.39282 | 0.3546358 | 0.3859747 | 0.03590956 | 0 | 0.2234799 | 0.7406105 | 0.2234799 | 0.4298189 | 0.2324211 | 0.33776 |  |  | 473 | 70.715
2019-03-10 08:00 | 1.883566 | 3347.333 | 20.21681 | 16.71198 | 2019-03-08 | 1036.353 | 322.0795 | (20.0, 20.5] | normal | 7061.68002 | 483.106 | 37.14452 | 3.522705 | 0.9493207 | 5.924914 | 1.241604 | 0.2549625 | 0.08139401 | 101.805 | 27.39282 | 0.3546358 | 0.3859747 | 0.03590956 | 0 | 0.2234799 | 0.7406105 | 0.2234799 | 0.4298189 | 0.2324211 | 0.33776 |  |  | 473 | 70.715
2019-03-10 16:00 | 1.903213 | 3455.625 | 20.02129 | 15.82288 | 2019-03-08 | 1036.353 | 347.38 | (20.0, 20.5] | normal | 7061.68002 | 483.106 | 37.14452 | 3.522705 | 0.9493207 | 5.924914 | 1.241604 | 0.2549625 | 0.08139401 | 101.805 | 27.39282 | 0.3546358 | 0.3859747 | 0.03590956 | 0 | 0.2234799 | 0.7406105 | 0.2234799 | 0.4298189 | 0.2324211 | 0.33776 |  |  | 473 | 70.715
2019-03-11 | 1.937816 | 3450 | 19.83508 | 17.19025 | 2019-03-09 | 1008.886 | 352.868 | (19.5, 20.0] | normal | 7655.57 | 489.576 | 32.4614 |  |  | 5.754755 | 0.6710449 | 0.2527882 | 0.07387234 | 107.0677 | 22.92146 | 0.3621115 | 0.4074863 | 0 | 0 | 0.2304022 | 0.7695978 | 0.2304022 | 0.2496462 | 0.4311511 | 0.3192027 |  |  | 493 | 70.42 | 0.72
2019-03-11 08:00 | 1.975597 | 3452.371 | 20.09229 | 17.3406 | 2019-03-09 | 1008.886 | 331.2848 | (20.0, 20.5] | baixo | 7655.57 | 489.576 | 32.4614 |  |  | 5.754755 | 0.6710449 | 0.2527882 | 0.07387234 | 107.0677 | 22.92146 | 0.3621115 | 0.4074863 | 0 | 0 | 0.2304022 | 0.7695978 | 0.2304022 | 0.2496462 | 0.4311511 | 0.3192027 |  |  | 493 | 70.42 | 0.72
2019-03-11 16:00 | 1.925534 | 3499.967 | 19.81175 | 17.21803 | 2019-03-09 | 1008.886 | 324.1495 | (19.5, 20.0] | normal | 7655.57 | 489.576 | 32.4614 |  |  | 5.754755 | 0.6710449 | 0.2527882 | 0.07387234 | 107.0677 | 22.92146 | 0.3621115 | 0.4074863 | 0 | 0 | 0.2304022 | 0.7695978 | 0.2304022 | 0.2496462 | 0.4311511 | 0.3192027 |  |  | 493 | 70.42 | 0.72
2019-03-12 | 2.036499 | 3500 | 19.63668 |  | 2019-03-09 | 712.0693 | 296.3881 | (19.5, 20.0] | baixo | 7655.57 | 489.576 | 32.4614 |  |  | 5.754755 | 0.6710449 | 0.2527882 | 0.07387234 | 107.0677 | 22.92146 | 0.3621115 | 0.4074863 | 0 | 0 | 0.2304022 | 0.7695978 | 0.2304022 | 0.2496462 | 0.4311511 | 0.3192027
2019-03-12 16:00 | 2.525757 | 3456.158 | 20.21034 | 15.1106 | 2019-03-10 | 712.0693 | 331.0808 | (20.0, 20.5] | baixo | 10120.28 | 486.9755 | 32.05709 | 4.368671 | 0.2641947 | 6.176483 | 1.330215 | 0.2799318 | 0.1210045 | 106.6384 | 21.5504 | 0.5127042 | 0.2644087 | 0 | 0 | 0.2228871 | 0.7771129 | 0.2228871 | 0.3808094 | 0.216799 | 0.4023916
2019-03-13 | 2.630469 | 3450 | 19.9216 | 15.71707 | 2019-03-10 | 1016.878 | 319.0203 | (19.5, 20.0] | normal | 10120.28 | 486.9755 | 32.05709 | 4.368671 | 0.2641947 | 6.176483 | 1.330215 | 0.2799318 | 0.1210045 | 106.6384 | 21.5504 | 0.5127042 | 0.2644087 | 0 | 0 | 0.2228871 | 0.7771129 | 0.2228871 | 0.3808094 | 0.216799 | 0.4023916 |  |  | 510 | 72.845 | 0.64
2019-03-13 08:00 | 2.682459 | 3450 | 19.58569 | 16.1105 | 2019-03-10 | 1016.878 | 339.1203 | (19.5, 20.0] | normal | 10120.28 | 486.9755 | 32.05709 | 4.368671 | 0.2641947 | 6.176483 | 1.330215 | 0.2799318 | 0.1210045 | 106.6384 | 21.5504 | 0.5127042 | 0.2644087 | 0 | 0 | 0.2228871 | 0.7771129 | 0.2228871 | 0.3808094 | 0.216799 | 0.4023916 |  |  | 510 | 72.845 | 0.64
2019-03-13 16:00 | 2.686011 | 3289.172 | 19.54319 | 15.36988 | 2019-03-10 | 1016.878 | 359.2877 | (19.5, 20.0] | normal | 10120.28 | 486.9755 | 32.05709 | 4.368671 | 0.2641947 | 6.176483 | 1.330215 | 0.2799318 | 0.1210045 | 106.6384 | 21.5504 | 0.5127042 | 0.2644087 | 0 | 0 | 0.2228871 | 0.7771129 | 0.2228871 | 0.3808094 | 0.216799 | 0.4023916 |  |  | 510 | 72.845 | 0.64
2019-03-14 | 2.67374 | 3450 | 19.59229 | 16.75502 | 2019-03-11 | 1100.18 | 365.1437 | (19.5, 20.0] | normal | 9854.48002 | 485.5553 | 27.96081 | 4.206261 | 0.1352031 | 6.533611 | 1.853641 | 0.3048193 | 0.1519435 | 99.8787 | 20.876 | 0.5452137 | 0.2792072 | 0.01118089 | 0 | 0.1643982 | 0.8244209 | 0.1643982 | 0.3431846 | 0.1415142 | 0.5153013 |  |  | 490 | 71.625 | 0.48
2019-03-14 08:00 | 2.64823 | 3450 | 19.61012 |  | 2019-03-11 | 1100.18 | 375.2916 | (19.5, 20.0] | normal | 9854.48002 | 485.5553 | 27.96081 | 4.206261 | 0.1352031 | 6.533611 | 1.853641 | 0.3048193 | 0.1519435 | 99.8787 | 20.876 | 0.5452137 | 0.2792072 | 0.01118089 | 0 | 0.1643982 | 0.8244209 | 0.1643982 | 0.3431846 | 0.1415142 | 0.5153013 |  |  | 490 | 71.625 | 0.48
2019-03-14 16:00 | 2.60075 | 3449.705 | 19.92594 | 14.63825 | 2019-03-12 | 1100.18 | 359.319 | (19.5, 20.0] | normal | 8826.40004 | 478.1914 | 36.99292 | 4.204614 | 0.1325214 | 6.542151 | 1.842241 | 0.3250953 | 0.1355388 | 101.3158 | 21.27757 | 0.5139312 | 0.275292 | 0.01735723 | 0 | 0.1934196 | 0.7892232 | 0.1934196 | 0.1750935 | 0.01003252 | 0.814874 |  |  | 490 | 71.625 | 0.48
2019-03-15 | 2.603344 | 3450 | 19.91687 | 15.87017 | 2019-03-12 | 1064.502 | 358.2808 | (19.5, 20.0] | normal | 8826.40004 | 478.1914 | 36.99292 | 4.204614 | 0.1325214 | 6.542151 | 1.842241 | 0.3250953 | 0.1355388 | 101.3158 | 21.27757 | 0.5139312 | 0.275292 | 0.01735723 | 0 | 0.1934196 | 0.7892232 | 0.1934196 | 0.1750935 | 0.01003252 | 0.814874 |  |  | 483 | 70.32 | 0.7
2019-03-15 08:00 | 2.683428 | 3450 | 19.66864 | 16.66293 | 2019-03-12 | 1064.502 | 359.4068 | (19.5, 20.0] | normal | 8826.40004 | 478.1914 | 36.99292 | 4.204614 | 0.1325214 | 6.542151 | 1.842241 | 0.3250953 | 0.1355388 | 101.3158 | 21.27757 | 0.5139312 | 0.275292 | 0.01735723 | 0 | 0.1934196 | 0.7892232 | 0.1934196 | 0.1750935 | 0.01003252 | 0.814874 |  |  | 483 | 70.32 | 0.7
2019-03-15 16:00 | 2.693115 | 3450 | 19.64262 | 16.66942 | 2019-03-12 | 1064.502 | 346.3963 | (19.5, 20.0] | normal | 8826.40004 | 478.1914 | 36.99292 | 4.204614 | 0.1325214 | 6.542151 | 1.842241 | 0.3250953 | 0.1355388 | 101.3158 | 21.27757 | 0.5139312 | 0.275292 | 0.01735723 | 0 | 0.1934196 | 0.7892232 | 0.1934196 | 0.1750935 | 0.01003252 | 0.814874 |  |  | 483 | 70.32 | 0.7
2019-03-16 | 2.693761 | 3450 | 19.55101 | 17.00302 | 2019-03-13 | 1076.564 | 341.4338 | (19.5, 20.0] | normal | 9248.37 | 492.0675 | 25.69206 | 4.328344 | 0.2461945 | 5.910944 | 1.150937 | 0.2511615 | 0.08756358 | 108.3895 | 13.8932 | 0.5415945 | 0.2686171 | 0.01858883 | 0 | 0.1711996 | 0.8102115 | 0.1711996 | 0.3664317 | 0.0006979794 | 0.6328703 |  |  | 486 | 74.76
2019-03-16 08:00 | 2.731219 | 3450 | 19.44648 | 16.87055 | 2019-03-13 | 1076.564 | 364.7283 | (19.0, 19.5] | normal | 9248.37 | 492.0675 | 25.69206 | 4.328344 | 0.2461945 | 5.910944 | 1.150937 | 0.2511615 | 0.08756358 | 108.3895 | 13.8932 | 0.5415945 | 0.2686171 | 0.01858883 | 0 | 0.1711996 | 0.8102115 | 0.1711996 | 0.3664317 | 0.0006979794 | 0.6328703 |  |  | 486 | 74.76
2019-03-16 16:00 | 2.644678 | 3450 | 19.51604 | 16.80348 | 2019-03-14 | 1076.564 | 369.6134 | (19.5, 20.0] | normal | 7800.91003 | 492.4943 | 31.10937 | 4.223708 | 0.1617879 | 6.8968 | 2.064171 | 0.3188732 | 0.1210907 | 102.4144 | 20.35964 | 0.5829407 | 0.1824798 | 0.02345042 | 0 | 0.2111291 | 0.7654204 | 0.2111291 | 0.1213997 | 0.03927839 | 0.839322 |  |  | 486 | 74.76
2019-03-17 | 2.614647 | 3450 | 19.8035 | 17.14703 | 2019-03-14 | 1118.533 | 375.1596 | (19.5, 20.0] | normal | 7800.91003 | 492.4943 | 31.10937 | 4.223708 | 0.1617879 | 6.8968 | 2.064171 | 0.3188732 | 0.1210907 | 102.4144 | 20.35964 | 0.5829407 | 0.1824798 | 0.02345042 | 0 | 0.2111291 | 0.7654204 | 0.2111291 | 0.1213997 | 0.03927839 | 0.839322 |  |  | 506 | 73.66
2019-03-17 08:00 | 2.344043 | 3450 | 19.88343 | 16.86214 | 2019-03-14 | 1118.533 | 372.5094 | (19.5, 20.0] | normal | 7800.91003 | 492.4943 | 31.10937 | 4.223708 | 0.1617879 | 6.8968 | 2.064171 | 0.3188732 | 0.1210907 | 102.4144 | 20.35964 | 0.5829407 | 0.1824798 | 0.02345042 | 0 | 0.2111291 | 0.7654204 | 0.2111291 | 0.1213997 | 0.03927839 | 0.839322 |  |  | 506 | 73.66
2019-03-17 16:00 | 2.267513 | 3450 | 19.66971 | 16.88891 | 2019-03-15 | 1118.533 | 369.371 | (19.5, 20.0] | normal | 9738.08996 | 493.3863 | 34.96521 | 4.215558 | 0.1501433 | 6.961994 | 2.054856 | 0.331402 | 0.1276926 | 103.4343 | 21.80331 | 0.6543692 | 0.1601241 | 0.01697178 | 0 | 0.1685349 | 0.8144933 | 0.1685349 | 0.08290985 | 0.1471055 | 0.7699846 |  |  | 506 | 73.66
2019-03-18 | 2.612709 | 3450 | 19.70904 | 16.65591 | 2019-03-15 | 1135.511 | 380.3247 | (19.5, 20.0] | normal | 9738.08996 | 493.3863 | 34.96521 | 4.215558 | 0.1501433 | 6.961994 | 2.054856 | 0.331402 | 0.1276926 | 103.4343 | 21.80331 | 0.6543692 | 0.1601241 | 0.01697178 | 0 | 0.1685349 | 0.8144933 | 0.1685349 | 0.08290985 | 0.1471055 | 0.7699846 |  |  | 517 | 71.85 | 0.37
2019-03-18 08:00 | 2.71249 | 3450 | 19.93741 | 16.84829 | 2019-03-15 | 1135.511 | 374.3941 | (19.5, 20.0] | normal | 9738.08996 | 493.3863 | 34.96521 | 4.215558 | 0.1501433 | 6.961994 | 2.054856 | 0.331402 | 0.1276926 | 103.4343 | 21.80331 | 0.6543692 | 0.1601241 | 0.01697178 | 0 | 0.1685349 | 0.8144933 | 0.1685349 | 0.08290985 | 0.1471055 | 0.7699846 |  |  | 517 | 71.85 | 0.37
2019-03-18 16:00 | 2.817115 | 3450 | 20.0948 | 16.90185 | 2019-03-15 | 1135.511 | 378.8064 | (20.0, 20.5] | normal | 9738.08996 | 493.3863 | 34.96521 | 4.215558 | 0.1501433 | 6.961994 | 2.054856 | 0.331402 | 0.1276926 | 103.4343 | 21.80331 | 0.6543692 | 0.1601241 | 0.01697178 | 0 | 0.1685349 | 0.8144933 | 0.1685349 | 0.08290985 | 0.1471055 | 0.7699846 |  |  | 517 | 71.85 | 0.37
2019-03-19 | 2.75124 | 3450 | 19.86499 | 17.09486 | 2019-03-16 | 1085.661 | 369.1301 | (19.5, 20.0] | normal | 8907.43 | 499.9888 | 42.46366 | 4.17 | 0 | 6.765159 | 1.852084 | 0.3252543 | 0.1069033 | 90.90452 | 21.31697 | 0.6288424 | 0.2261023 | 0 | 0 | 0.1450553 | 0.8549447 | 0.1450553 | 0.007951036 | 0.1603023 | 0.8317466 |  |  | 475 | 71.97 | 0.38
2019-03-19 08:00 | 2.696021 | 3450 | 19.82209 | 17.33358 | 2019-03-16 | 1085.661 | 377.826 | (19.5, 20.0] | normal | 8907.43 | 499.9888 | 42.46366 | 4.17 | 0 | 6.765159 | 1.852084 | 0.3252543 | 0.1069033 | 90.90452 | 21.31697 | 0.6288424 | 0.2261023 | 0 | 0 | 0.1450553 | 0.8549447 | 0.1450553 | 0.007951036 | 0.1603023 | 0.8317466 |  |  | 475 | 71.97 | 0.38
2019-03-19 16:00 | 2.450283 | 3450 | 19.74356 | 17.3895 | 2019-03-17 | 1085.661 | 355.7281 | (19.5, 20.0] | normal | 8017.96 | 481.5004 | 47.41362 |  |  | 7.333986 | 2.865908 | 0.3646134 | 0.06792128 | 90.61801 | 32.85363 | 0.5489875 | 0.2812386 | 0 | 0 | 0.1697739 | 0.8302261 | 0.1697739 | 0 | 0 | 1 |  |  | 475 | 71.97 | 0.38
2019-03-20 | 2.362772 | 3450 | 19.71851 | 17.24017 | 2019-03-17 | 1169.746 | 379.1353 | (19.5, 20.0] | normal | 8017.96 | 481.5004 | 47.41362 |  |  | 7.333986 | 2.865908 | 0.3646134 | 0.06792128 | 90.61801 | 32.85363 | 0.5489875 | 0.2812386 | 0 | 0 | 0.1697739 | 0.8302261 | 0.1697739 | 0 | 0 | 1 |  |  | 510
2019-03-20 08:00 | 2.448345 | 3450 | 20.02398 | 17.04068 | 2019-03-17 | 1169.746 | 392.1814 | (20.0, 20.5] | normal | 8017.96 | 481.5004 | 47.41362 |  |  | 7.333986 | 2.865908 | 0.3646134 | 0.06792128 | 90.61801 | 32.85363 | 0.5489875 | 0.2812386 | 0 | 0 | 0.1697739 | 0.8302261 | 0.1697739 | 0 | 0 | 1 |  |  | 510
2019-03-20 16:00 | 2.324991 | 3450 | 20.13643 | 16.91642 | 2019-03-18 | 1169.746 | 396.6414 | (20.0, 20.5] | normal | 8987.71006 | 498.7919 | 35.28157 | 4.423891 | 0.238662 | 6.359584 | 0.9657221 | 0.3101888 | 0.05656027 | 83.37609 | 24.16202 | 0.7292003 | 0.1636815 | 0.0150806 | 0 | 0.09203761 | 0.8928818 | 0.09203761 | 0.03290169 | 0.03732643 | 0.9297719 |  |  | 510
2019-03-21 | 2.244908 | 3450 | 19.98414 | 16.5123 | 2019-03-18 | 1157.581 | 380.9658 | (19.5, 20.0] | normal | 8987.71006 | 498.7919 | 35.28157 | 4.423891 | 0.238662 | 6.359584 | 0.9657221 | 0.3101888 | 0.05656027 | 83.37609 | 24.16202 | 0.7292003 | 0.1636815 | 0.0150806 | 0 | 0.09203761 | 0.8928818 | 0.09203761 | 0.03290169 | 0.03732643 | 0.9297719 |  |  | 494 | 73.78
2019-03-21 08:00 | 2.195502 | 3450 | 19.67563 | 16.86099 | 2019-03-19 | 1157.581 | 387.0171 | (19.5, 20.0] | normal | 8123.27015 | 490.5212 | 33.73004 | 4.271739 | 0.1364103 | 6.870262 | 2.048108 | 0.3093092 | 0.08894243 | 83.05029 | 25.55743 | 0.5981923 | 0.2130241 | 0.01356373 | 0 | 0.1752199 | 0.8112163 | 0.1752199 | 0.05408687 | 0.3095223 | 0.6363909 |  |  | 494 | 73.78
2019-03-21 16:00 | 2.096044 | 3450 | 19.57784 | 17.18148 | 2019-03-19 | 1157.581 | 386.8495 | (19.5, 20.0] | normal | 8123.27015 | 490.5212 | 33.73004 | 4.271739 | 0.1364103 | 6.870262 | 2.048108 | 0.3093092 | 0.08894243 | 83.05029 | 25.55743 | 0.5981923 | 0.2130241 | 0.01356373 | 0 | 0.1752199 | 0.8112163 | 0.1752199 | 0.05408687 | 0.3095223 | 0.6363909 |  |  | 494 | 73.78
2019-03-22 | 2.02468 | 3450 | 19.58231 | 17.19229 | 2019-03-19 | 1179.131 | 393.7419 | (19.5, 20.0] | normal | 8123.27015 | 490.5212 | 33.73004 | 4.271739 | 0.1364103 | 6.870262 | 2.048108 | 0.3093092 | 0.08894243 | 83.05029 | 25.55743 | 0.5981923 | 0.2130241 | 0.01356373 | 0 | 0.1752199 | 0.8112163 | 0.1752199 | 0.05408687 | 0.3095223 | 0.6363909
2019-03-22 08:00 | 1.90843 | 3450 | 19.82811 | 17.69064 | 2019-03-20 | 1179.131 | 391.9946 | (19.5, 20.0] | normal | 7171.39003 | 486.1567 | 35.90859 | 4.316118 | 0.1859316 | 6.241279 | 1.323189 | 0.3116056 | 0.09593265 | 81.74613 | 24.85578 | 0.5793519 | 0.215823 | 0.007682042 | 0 | 0.197143 | 0.7951749 | 0.197143 | 0.2757651 | 0.03239159 | 0.6918434
2019-03-22 16:00 | 1.797347 | 3450 | 19.88351 | 17.47936 | 2019-03-20 | 1179.131 | 390.4274 | (19.5, 20.0] | normal | 7171.39003 | 486.1567 | 35.90859 | 4.316118 | 0.1859316 | 6.241279 | 1.323189 | 0.3116056 | 0.09593265 | 81.74613 | 24.85578 | 0.5793519 | 0.215823 | 0.007682042 | 0 | 0.197143 | 0.7951749 | 0.197143 | 0.2757651 | 0.03239159 | 0.6918434
2019-03-23 | 1.801868 | 3450 | 20.03134 | 17.28888 | 2019-03-21 | 1164.739 | 388.4547 | (20.0, 20.5] | normal | 7508.85999 | 486.0217 | 35.04519 | 4.659098 | 0.1583746 | 6.129223 | 0.8376185 | 0.3250025 | 0.06780724 | 80.11918 | 23.30128 | 0.6503283 | 0.2159616 | 0.01173886 | 0 | 0.1219713 | 0.8662899 | 0.1219713 | 0.05612782 | 0.1077256 | 0.8361466 |  |  | 493 | 72.185
2019-03-23 08:00 | 1.66689 | 3450 | 19.83484 | 16.15749 | 2019-03-21 | 1164.739 | 389.1386 | (19.5, 20.0] | normal | 7508.85999 | 486.0217 | 35.04519 | 4.659098 | 0.1583746 | 6.129223 | 0.8376185 | 0.3250025 | 0.06780724 | 80.11918 | 23.30128 | 0.6503283 | 0.2159616 | 0.01173886 | 0 | 0.1219713 | 0.8662899 | 0.1219713 | 0.05612782 | 0.1077256 | 0.8361466 |  |  | 493 | 72.185
2019-03-23 16:00 | 1.637181 | 3450 | 19.45752 | 16.53071 | 2019-03-22 | 1164.739 | 385.4569 | (19.0, 19.5] | normal | 7956.04001 | 492.1789 | 31.73091 | 4.659098 | 0.1583746 | 5.927983 | 0.7165412 | 0.2973914 | 0.08015322 | 85.24979 | 17.55131 | 0.5839301 | 0.1799348 | 0.01661859 | 0 | 0.2195166 | 0.7638648 | 0.2195166 | 0.2365064 | 0.09723788 | 0.6662557 |  |  | 493 | 72.185
2019-03-24 | 1.714681 | 3450 | 19.49977 | 17.00991 | 2019-03-22 | 1166.897 | 390.1582 | (19.0, 19.5] | normal | 7956.04001 | 492.1789 | 31.73091 | 4.659098 | 0.1583746 | 5.927983 | 0.7165412 | 0.2973914 | 0.08015322 | 85.24979 | 17.55131 | 0.5839301 | 0.1799348 | 0.01661859 | 0 | 0.2195166 | 0.7638648 | 0.2195166 | 0.2365064 | 0.09723788 | 0.6662557 |  |  | 511 | 72.86
2019-03-24 08:00 | 1.788306 | 3450 | 19.74314 | 17.22556 | 2019-03-22 | 1166.897 | 390.7885 | (19.5, 20.0] | normal | 7956.04001 | 492.1789 | 31.73091 | 4.659098 | 0.1583746 | 5.927983 | 0.7165412 | 0.2973914 | 0.08015322 | 85.24979 | 17.55131 | 0.5839301 | 0.1799348 | 0.01661859 | 0 | 0.2195166 | 0.7638648 | 0.2195166 | 0.2365064 | 0.09723788 | 0.6662557 |  |  | 511 | 72.86
2019-03-24 16:00 | 1.747618 | 3450 | 19.77179 | 17.30836 | 2019-03-22 | 1166.897 | 384.4883 | (19.5, 20.0] | normal | 7956.04001 | 492.1789 | 31.73091 | 4.659098 | 0.1583746 | 5.927983 | 0.7165412 | 0.2973914 | 0.08015322 | 85.24979 | 17.55131 | 0.5839301 | 0.1799348 | 0.01661859 | 0 | 0.2195166 | 0.7638648 | 0.2195166 | 0.2365064 | 0.09723788 | 0.6662557 |  |  | 511 | 72.86
2019-03-25 | 1.756337 | 3450 | 19.93348 | 16.91746 | 2019-03-23 | 1109.985 | 375.0181 | (19.5, 20.0] | normal | 8268.31 | 492.0398 | 38.73937 |  |  | 5.974408 | 0.5530273 | 0.2920313 | 0.0759002 | 78.21709 | 20.48922 | 0.715209 | 0.1626221 | 0 | 0 | 0.1221689 | 0.8778311 | 0.1221689 | 0.2671276 | 0.01032904 | 0.7225434 |  |  | 497 | 70.975 | 0.46
2019-03-25 08:00 | 1.744712 | 3455.906 | 19.78029 | 16.51915 | 2019-03-23 | 1109.985 | 368.9342 | (19.5, 20.0] | normal | 8268.31 | 492.0398 | 38.73937 |  |  | 5.974408 | 0.5530273 | 0.2920313 | 0.0759002 | 78.21709 | 20.48922 | 0.715209 | 0.1626221 | 0 | 0 | 0.1221689 | 0.8778311 | 0.1221689 | 0.2671276 | 0.01032904 | 0.7225434 |  |  | 497 | 70.975 | 0.46
2019-03-25 16:00 | 1.673492 | 3496.322 | 19.58494 | 17.22762 | 2019-03-23 | 1109.985 | 364.8675 | (19.5, 20.0] | normal | 8268.31 | 492.0398 | 38.73937 |  |  | 5.974408 | 0.5530273 | 0.2920313 | 0.0759002 | 78.21709 | 20.48922 | 0.715209 | 0.1626221 | 0 | 0 | 0.1221689 | 0.8778311 | 0.1221689 | 0.2671276 | 0.01032904 | 0.7225434 |  |  | 497 | 70.975 | 0.46
2019-03-26 | 1.557454 | 3500 | 19.52776 | 17.34825 | 2019-03-24 | 1112.922 | 368.279 | (19.5, 20.0] | normal | 9375.6 | 499.5758 | 43.05625 |  |  | 6.518443 | 1.696484 | 0.2812189 | 0.09210079 | 78.94355 | 21.74194 | 0.6649697 | 0.09197918 | 0.07995648 | 0 | 0.1630946 | 0.7569489 | 0.1630946 | 0.2510243 | 0.03680499 | 0.7121707 |  |  | 502 | 68.95 | 0.82
2019-03-26 08:00 | 1.5374 | 3500 | 19.7605 | 17.20699 | 2019-03-24 | 1112.922 | 372.1045 | (19.5, 20.0] | normal | 9375.6 | 499.5758 | 43.05625 |  |  | 6.518443 | 1.696484 | 0.2812189 | 0.09210079 | 78.94355 | 21.74194 | 0.6649697 | 0.09197918 | 0.07995648 | 0 | 0.1630946 | 0.7569489 | 0.1630946 | 0.2510243 | 0.03680499 | 0.7121707 |  |  | 502 | 68.95 | 0.82
2019-03-26 16:00 | 1.420902 | 3500 | 19.60294 | 17.11535 | 2019-03-25 | 1112.922 | 371.2983 | (19.5, 20.0] | normal | 8331.89017 | 490.8967 | 36.3301 | 4.659098 | 0.1583746 | 6.0837 | 1.062916 | 0.2694824 | 0.09589245 | 84.25431 | 20.16327 | 0.6460756 | 0.1635533 | 0.02935567 | 0 | 0.1610154 | 0.8096289 | 0.1610154 | 0.3715633 | 0.1359354 | 0.4925012 |  |  | 502 | 68.95 | 0.82
2019-03-27 | 1.449231 | 3500 | 19.52477 | 17.38889 | 2019-03-25 | 1052.25 | 370.6528 | (19.5, 20.0] | normal | 8331.89017 | 490.8967 | 36.3301 | 4.659098 | 0.1583746 | 6.0837 | 1.062916 | 0.2694824 | 0.09589245 | 84.25431 | 20.16327 | 0.6460756 | 0.1635533 | 0.02935567 | 0 | 0.1610154 | 0.8096289 | 0.1610154 | 0.3715633 | 0.1359354 | 0.4925012 |  |  | 498 | 69.98 | 0.29
2019-03-27 08:00 | 1.444138 | 3500 | 20.2039 | 17.61697 | 2019-03-25 | 1052.25 | 359.5595 | (20.0, 20.5] | normal | 8331.89017 | 490.8967 | 36.3301 | 4.659098 | 0.1583746 | 6.0837 | 1.062916 | 0.2694824 | 0.09589245 | 84.25431 | 20.16327 | 0.6460756 | 0.1635533 | 0.02935567 | 0 | 0.1610154 | 0.8096289 | 0.1610154 | 0.3715633 | 0.1359354 | 0.4925012 |  |  | 498 | 69.98 | 0.29
2019-03-27 16:00 | 1.322228 | 3500 | 20.10508 | 16.67326 | 2019-03-26 | 1052.25 | 382.8442 | (20.0, 20.5] | normal | 9675.98003 | 498.5268 | 35.59615 | 4.659098 | 0.1583746 | 6.194396 | 1.29476 | 0.2814382 | 0.09030047 | 87.09266 | 18.55002 | 0.6407765 | 0.1364068 | 0.03601693 | 0 | 0.1867998 | 0.7771832 | 0.1867998 | 0.3487847 | 0.05093407 | 0.6002812 |  |  | 498 | 69.98 | 0.29
2019-03-28 | 1.406578 | 3500 | 19.68746 | 16.45632 | 2019-03-26 | 1161.773 | 387.5198 | (19.5, 20.0] | normal | 9675.98003 | 498.5268 | 35.59615 | 4.659098 | 0.1583746 | 6.194396 | 1.29476 | 0.2814382 | 0.09030047 | 87.09266 | 18.55002 | 0.6407765 | 0.1364068 | 0.03601693 | 0 | 0.1867998 | 0.7771832 | 0.1867998 | 0.3487847 | 0.05093407 | 0.6002812 |  |  | 507 | 70.12
2019-03-28 08:00 | 1.43618 | 3500 | 19.71959 | 16.84339 | 2019-03-26 | 1161.773 | 389.0161 | (19.5, 20.0] | normal | 9675.98003 | 498.5268 | 35.59615 | 4.659098 | 0.1583746 | 6.194396 | 1.29476 | 0.2814382 | 0.09030047 | 87.09266 | 18.55002 | 0.6407765 | 0.1364068 | 0.03601693 | 0 | 0.1867998 | 0.7771832 | 0.1867998 | 0.3487847 | 0.05093407 | 0.6002812 |  |  | 507 | 70.12
2019-03-28 16:00 | 1.54695 | 3500 | 19.60176 | 16.50239 | 2019-03-27 | 1161.773 | 384.0483 | (19.5, 20.0] | normal | 8995.76005 | 499.7008 | 26.55911 | 4.24361 | 0.1725096 | 6.012359 | 0.8262473 | 0.2752007 | 0.09274161 | 92.19609 | 16.99175 | 0.6283178 | 0.2294915 | 0.004841529 | 0 | 0.1373492 | 0.8578093 | 0.1373492 | 0.3761352 | 0.06135411 | 0.5625107 |  |  | 507 | 70.12
2019-03-29 | 1.636815 | 3500 | 19.4377 | 16.56105 | 2019-03-27 | 1143.933 | 386.7994 | (19.0, 19.5] | normal | 8995.76005 | 499.7008 | 26.55911 | 4.24361 | 0.1725096 | 6.012359 | 0.8262473 | 0.2752007 | 0.09274161 | 92.19609 | 16.99175 | 0.6283178 | 0.2294915 | 0.004841529 | 0 | 0.1373492 | 0.8578093 | 0.1373492 | 0.3761352 | 0.06135411 | 0.5625107 |  |  | 510 | 71.71 | 0.62
2019-03-29 08:00 | 1.626207 | 3429.846 | 19.49487 | 17.00461 | 2019-03-27 | 1143.933 | 385.5866 | (19.0, 19.5] | normal | 8995.76005 | 499.7008 | 26.55911 | 4.24361 | 0.1725096 | 6.012359 | 0.8262473 | 0.2752007 | 0.09274161 | 92.19609 | 16.99175 | 0.6283178 | 0.2294915 | 0.004841529 | 0 | 0.1373492 | 0.8578093 | 0.1373492 | 0.3761352 | 0.06135411 | 0.5625107 |  |  | 510 | 71.71 | 0.62
2019-03-29 16:00 | 1.687321 | 3500 | 19.50226 | 17.44968 | 2019-03-27 | 1143.933 | 370.5933 | (19.5, 20.0] | normal | 8995.76005 | 499.7008 | 26.55911 | 4.24361 | 0.1725096 | 6.012359 | 0.8262473 | 0.2752007 | 0.09274161 | 92.19609 | 16.99175 | 0.6283178 | 0.2294915 | 0.004841529 | 0 | 0.1373492 | 0.8578093 | 0.1373492 | 0.3761352 | 0.06135411 | 0.5625107 |  |  | 510 | 71.71 | 0.62
2019-03-30 | 1.585146 | 3500 | 20.26107 | 17.3039 | 2019-03-28 | 1127.432 | 380.3747 | (20.0, 20.5] | normal | 10821.42019 | 505.7579 | 15.80428 | 4.207158 | 0.1170282 | 6.361149 | 2.099126 | 0.2392327 | 0.1134493 | 89.94759 | 22.18198 | 0.3915648 | 0.4041045 | 0.0100039 | 0 | 0.1943269 | 0.7956692 | 0.1943269 | 0.4760211 | 0.09702869 | 0.4269502 |  |  | 500 | 71.69
2019-03-30 08:00 | 1.61774 | 3398.004 | 20.40822 | 16.06758 | 2019-03-28 | 1127.432 | 371.7563 | (20.0, 20.5] | normal | 10821.42019 | 505.7579 | 15.80428 | 4.207158 | 0.1170282 | 6.361149 | 2.099126 | 0.2392327 | 0.1134493 | 89.94759 | 22.18198 | 0.3915648 | 0.4041045 | 0.0100039 | 0 | 0.1943269 | 0.7956692 | 0.1943269 | 0.4760211 | 0.09702869 | 0.4269502 |  |  | 500 | 71.69
2019-03-30 16:00 | 1.671088 | 3500 | 20.3719 | 16.97382 | 2019-03-28 | 1127.432 | 374.7994 | (20.0, 20.5] | normal | 10821.42019 | 505.7579 | 15.80428 | 4.207158 | 0.1170282 | 6.361149 | 2.099126 | 0.2392327 | 0.1134493 | 89.94759 | 22.18198 | 0.3915648 | 0.4041045 | 0.0100039 | 0 | 0.1943269 | 0.7956692 | 0.1943269 | 0.4760211 | 0.09702869 | 0.4269502 |  |  | 500 | 71.69
2019-03-31 | 1.728382 | 3500 | 20.30568 | 17.88097 | 2019-03-29 | 1135.962 | 381.7073 | (20.0, 20.5] | normal | 9717.49011 | 499.245 | 26.8851 | 4.659098 | 0.1583745 | 6.726872 | 2.81316 | 0.2742034 | 0.1381976 | 88.97358 | 23.48883 | 0.3693128 | 0.4121841 | 0.01002633 | 0 | 0.2084768 | 0.7814969 | 0.2084768 | 0.3120773 | 0.1023647 | 0.585558 |  |  | 505 | 72.27
2019-03-31 08:00 | 1.528806 | 3500 | 20.46358 | 17.1584 | 2019-03-29 | 1135.962 | 381.4397 | (20.0, 20.5] | normal | 9717.49011 | 499.245 | 26.8851 | 4.659098 | 0.1583745 | 6.726872 | 2.81316 | 0.2742034 | 0.1381976 | 88.97358 | 23.48883 | 0.3693128 | 0.4121841 | 0.01002633 | 0 | 0.2084768 | 0.7814969 | 0.2084768 | 0.3120773 | 0.1023647 | 0.585558 |  |  | 505 | 72.27
2019-03-31 16:00 | 1.522122 | 3459.13 | 20.20681 | 16.33414 | 2019-03-30 | 1135.962 | 372.5778 | (20.0, 20.5] | normal | 9261.75 | 492.5089 | 35.32097 | 3.23 | 0 | 6.875852 | 3.145021 | 0.2761031 | 0.149481 | 74.76063 | 22.43196 | 0.3145831 | 0.4942414 | 0 | 0 | 0.1911755 | 0.8088245 | 0.1911755 | 0.2755552 | 0.1815801 | 0.5428647 |  |  | 505 | 72.27
2019-04-01 | 1.611025 | 3450 | 20.23212 | 16.56182 | 2019-03-30 | 1134.852 | 379.8514 | (20.0, 20.5] | normal | 9261.75 | 492.5089 | 35.32097 | 3.23 | 0 | 6.875852 | 3.145021 | 0.2761031 | 0.149481 | 74.76063 | 22.43196 | 0.3145831 | 0.4942414 | 0 | 0 | 0.1911755 | 0.8088245 | 0.1911755 | 0.2755552 | 0.1815801 | 0.5428647 |  |  | 495 | 72.89 | 0.88
2019-04-01 08:00 | 1.649452 | 3450 | 20.2802 | 16.96591 | 2019-03-30 | 1134.852 | 381.414 | (20.0, 20.5] | normal | 9261.75 | 492.5089 | 35.32097 | 3.23 | 0 | 6.875852 | 3.145021 | 0.2761031 | 0.149481 | 74.76063 | 22.43196 | 0.3145831 | 0.4942414 | 0 | 0 | 0.1911755 | 0.8088245 | 0.1911755 | 0.2755552 | 0.1815801 | 0.5428647 |  |  | 495 | 72.89 | 0.88
2019-04-01 16:00 | 1.625234 | 3450 | 20.3859 | 16.61469 | 2019-03-31 | 1134.852 | 373.5127 | (20.0, 20.5] | normal | 8654.19 | 509.0882 | 26.57177 | 3.23 | 0 | 7.333926 | 3.615847 | 0.2897309 | 0.1678967 | 75.82481 | 26.76661 | 0.3925035 | 0.4240605 | 0.006347214 | 0 | 0.1770888 | 0.816564 | 0.1770888 | 0.4948502 | 0.1894693 | 0.3156805 |  |  | 495 | 72.89 | 0.88
2019-04-02 | 1.606827 | 3450 | 20.07123 | 16.80022 | 2019-03-31 | 1133.838 | 376.0846 | (20.0, 20.5] | normal | 8654.19 | 509.0882 | 26.57177 | 3.23 | 0 | 7.333926 | 3.615847 | 0.2897309 | 0.1678967 | 75.82481 | 26.76661 | 0.3925035 | 0.4240605 | 0.006347214 | 0 | 0.1770888 | 0.816564 | 0.1770888 | 0.4948502 | 0.1894693 | 0.3156805 |  |  | 509 | 75.1 | 0.51
2019-04-02 08:00 | 1.664306 | 3432.627 | 20.31665 | 17.53044 | 2019-03-31 | 1133.838 | 377.7156 | (20.0, 20.5] | normal | 8654.19 | 509.0882 | 26.57177 | 3.23 | 0 | 7.333926 | 3.615847 | 0.2897309 | 0.1678967 | 75.82481 | 26.76661 | 0.3925035 | 0.4240605 | 0.006347214 | 0 | 0.1770888 | 0.816564 | 0.1770888 | 0.4948502 | 0.1894693 | 0.3156805 |  |  | 509 | 75.1 | 0.51
2019-04-02 16:00 | 1.689514 | 3449.985 | 20.14396 | 17.1314 | 2019-03-31 | 1133.838 | 380.1946 | (20.0, 20.5] | normal | 8654.19 | 509.0882 | 26.57177 | 3.23 | 0 | 7.333926 | 3.615847 | 0.2897309 | 0.1678967 | 75.82481 | 26.76661 | 0.3925035 | 0.4240605 | 0.006347214 | 0 | 0.1770888 | 0.816564 | 0.1770888 | 0.4948502 | 0.1894693 | 0.3156805 |  |  | 509 | 75.1 | 0.51
2019-04-03 | 1.82641 | 3450 | 20.3431 | 16.52389 | 2019-04-01 | 1126.4 | 374.2182 | (20.0, 20.5] | normal | 9653.54 | 505.91 | 21.43293 | 3.23 | 0 | 7.451412 | 3.803888 | 0.3003038 | 0.1791343 | 71.55054 | 27.08272 | 0.5044947 | 0.3048716 | 0 | 0 | 0.1906337 | 0.8093663 | 0.1906337 | 0.540894 | 0.007784213 | 0.4513218 |  |  | 506 | 69.29 | 0.76
2019-04-03 08:00 | 1.753422 | 3450 | 19.72782 | 15.84991 | 2019-04-01 | 1126.4 | 380.1102 | (19.5, 20.0] | normal | 9653.54 | 505.91 | 21.43293 | 3.23 | 0 | 7.451412 | 3.803888 | 0.3003038 | 0.1791343 | 71.55054 | 27.08272 | 0.5044947 | 0.3048716 | 0 | 0 | 0.1906337 | 0.8093663 | 0.1906337 | 0.540894 | 0.007784213 | 0.4513218 |  |  | 506 | 69.29 | 0.76
2019-04-03 16:00 | 1.744066 | 3450 | 19.244 | 16.20676 | 2019-04-01 | 1126.4 | 371.2741 | (19.0, 19.5] | normal | 9653.54 | 505.91 | 21.43293 | 3.23 | 0 | 7.451412 | 3.803888 | 0.3003038 | 0.1791343 | 71.55054 | 27.08272 | 0.5044947 | 0.3048716 | 0 | 0 | 0.1906337 | 0.8093663 | 0.1906337 | 0.540894 | 0.007784213 | 0.4513218 |  |  | 506 | 69.29 | 0.76
2019-04-04 | 1.926837 | 3450 | 19.26293 | 16.59214 | 2019-04-02 | 1114.556 | 374.5412 | (19.0, 19.5] | normal | 10015.84005 | 494.9254 | 27.72968 | 4.659098 | 0.1583744 | 6.015396 | 0.8996709 | 0.2637095 | 0.08322715 | 74.44092 | 31.35634 | 0.6697923 | 0.1795502 | 0.006485111 | 0 | 0.1441724 | 0.8493425 | 0.1441724 | 0.2794559 | 0 | 0.7205441 |  |  | 497 | 66.69
2019-04-04 08:00 | 1.936524 | 3478.206 | 19.13162 | 16.60998 | 2019-04-02 | 1114.556 | 371.6147 | (19.0, 19.5] | normal | 10015.84005 | 494.9254 | 27.72968 | 4.659098 | 0.1583744 | 6.015396 | 0.8996709 | 0.2637095 | 0.08322715 | 74.44092 | 31.35634 | 0.6697923 | 0.1795502 | 0.006485111 | 0 | 0.1441724 | 0.8493425 | 0.1441724 | 0.2794559 | 0 | 0.7205441 |  |  | 497 | 66.69
2019-04-04 16:00 | 1.669178 | 3492.051 | 19.19142 | 17.13794 | 2019-04-02 | 1114.556 | 367.4482 | (19.0, 19.5] | normal | 10015.84005 | 494.9254 | 27.72968 | 4.659098 | 0.1583744 | 6.015396 | 0.8996709 | 0.2637095 | 0.08322715 | 74.44092 | 31.35634 | 0.6697923 | 0.1795502 | 0.006485111 | 0 | 0.1441724 | 0.8493425 | 0.1441724 | 0.2794559 | 0 | 0.7205441 |  |  | 497 | 66.69
2019-04-05 | 1.850306 | 3450 | 19.3881 | 17.38363 | 2019-04-03 | 1109.366 | 367.671 | (19.0, 19.5] | normal | 9646.52007 | 482.8152 | 31.33242 | 4.659098 | 0.1583745 | 6.041803 | 0.9435877 | 0.2718636 | 0.07381703 | 75.68593 | 31.43464 | 0.6550656 | 0.141982 | 0.00897786 | 0 | 0.1939746 | 0.7970475 | 0.1939746 | 0.1953364 | 0 | 0.8046636 |  |  | 488 | 68.1 | 0.66
2019-04-05 08:00 | 1.86516 | 3450 | 19.11188 | 17.10283 | 2019-04-03 | 1109.366 | 367.9298 | (19.0, 19.5] | normal | 9646.52007 | 482.8152 | 31.33242 | 4.659098 | 0.1583745 | 6.041803 | 0.9435877 | 0.2718636 | 0.07381703 | 75.68593 | 31.43464 | 0.6550656 | 0.141982 | 0.00897786 | 0 | 0.1939746 | 0.7970475 | 0.1939746 | 0.1953364 | 0 | 0.8046636 |  |  | 488 | 68.1 | 0.66
2019-04-05 16:00 | 1.792827 | 3450 | 19.15432 | 17.51589 | 2019-04-03 | 1109.366 | 373.5247 | (19.0, 19.5] | normal | 9646.52007 | 482.8152 | 31.33242 | 4.659098 | 0.1583745 | 6.041803 | 0.9435877 | 0.2718636 | 0.07381703 | 75.68593 | 31.43464 | 0.6550656 | 0.141982 | 0.00897786 | 0 | 0.1939746 | 0.7970475 | 0.1939746 | 0.1953364 | 0 | 0.8046636 |  |  | 488 | 68.1 | 0.66
2019-04-06 | 1.885826 | 3450 | 19.55992 | 17.13286 | 2019-04-04 | 1097.226 | 369.3341 | (19.5, 20.0] | normal | 7981.95003 | 484.4065 | 32.07222 | 3.824624 | 0.5584766 | 6.10289 | 0.9737365 | 0.2515485 | 0.07934844 | 76.40404 | 29.09104 | 0.6417683 | 0.1739921 | 0.008137589 | 0 | 0.176102 | 0.8157604 | 0.176102 | 0.3320098 | 0.04206545 | 0.6259247 |  |  | 511 | 68.8
2019-04-06 08:00 | 1.957191 | 3450 | 19.19579 | 17.22462 | 2019-04-04 | 1097.226 | 364.4699 | (19.0, 19.5] | normal | 7981.95003 | 484.4065 | 32.07222 | 3.824624 | 0.5584766 | 6.10289 | 0.9737365 | 0.2515485 | 0.07934844 | 76.40404 | 29.09104 | 0.6417683 | 0.1739921 | 0.008137589 | 0 | 0.176102 | 0.8157604 | 0.176102 | 0.3320098 | 0.04206545 | 0.6259247 |  |  | 511 | 68.8
2019-04-06 16:00 | 2.06343 | 3450 | 19.3199 | 17.4242 | 2019-04-04 | 1097.226 | 363.1704 | (19.0, 19.5] | normal | 7981.95003 | 484.4065 | 32.07222 | 3.824624 | 0.5584766 | 6.10289 | 0.9737365 | 0.2515485 | 0.07934844 | 76.40404 | 29.09104 | 0.6417683 | 0.1739921 | 0.008137589 | 0 | 0.176102 | 0.8157604 | 0.176102 | 0.3320098 | 0.04206545 | 0.6259247 |  |  | 511 | 68.8
2019-04-07 | 2.056648 | 3450 | 19.60242 | 16.86154 | 2019-04-04 | 1087.027 | 367.5031 | (19.5, 20.0] | normal | 7981.95003 | 484.4065 | 32.07222 | 3.824624 | 0.5584766 | 6.10289 | 0.9737365 | 0.2515485 | 0.07934844 | 76.40404 | 29.09104 | 0.6417683 | 0.1739921 | 0.008137589 | 0 | 0.176102 | 0.8157604 | 0.176102 | 0.3320098 | 0.04206545 | 0.6259247 |  |  | 496 | 71.88
2019-04-07 08:00 | 2.138669 | 3450 | 19.26983 | 16.34626 | 2019-04-05 | 1087.027 | 362.4703 | (19.0, 19.5] | normal | 8382.72003 | 496.2573 | 28.45338 | 3.520352 | 0.2645535 | 6.20606 | 0.9886945 | 0.2738043 | 0.06085587 | 83.39036 | 29.30844 | 0.5978193 | 0.1939426 | 0.007748539 | 0 | 0.2004895 | 0.7917619 | 0.2004895 | 0.2116839 | 0.115047 | 0.6732691 |  |  | 496 | 71.88
2019-04-07 16:00 | 2.162565 | 3450 | 19.43519 | 16.59601 | 2019-04-05 | 1087.027 | 356.6734 | (19.0, 19.5] | normal | 8382.72003 | 496.2573 | 28.45338 | 3.520352 | 0.2645535 | 6.20606 | 0.9886945 | 0.2738043 | 0.06085587 | 83.39036 | 29.30844 | 0.5978193 | 0.1939426 | 0.007748539 | 0 | 0.2004895 | 0.7917619 | 0.2004895 | 0.2116839 | 0.115047 | 0.6732691 |  |  | 496 | 71.88
2019-04-08 | 2.213263 | 3450 | 19.139 | 17.04468 | 2019-04-05 | 1094.916 | 362.9087 | (19.0, 19.5] | normal | 8382.72003 | 496.2573 | 28.45338 | 3.520352 | 0.2645535 | 6.20606 | 0.9886945 | 0.2738043 | 0.06085587 | 83.39036 | 29.30844 | 0.5978193 | 0.1939426 | 0.007748539 | 0 | 0.2004895 | 0.7917619 | 0.2004895 | 0.2116839 | 0.115047 | 0.6732691 |  |  | 508 | 70.34 | 0.82
2019-04-08 08:00 | 2.220367 | 3450 | 19.20429 | 17.58238 | 2019-04-06 | 1094.916 | 368.2743 | (19.0, 19.5] | normal | 10125.45 | 482.5045 | 40.86769 | 3.686523 | 0.4212788 | 6.305435 | 0.8858407 | 0.2830332 | 0.07092854 | 70.69813 | 22.36397 | 0.6470932 | 0.1653724 | 0 | 0 | 0.1875344 | 0.8124656 | 0.1875344 | 0.210593 | 0.1014735 | 0.6879335 |  |  | 508 | 70.34 | 0.82
2019-04-08 16:00 | 2.210679 | 3490.221 | 19.40486 | 17.1616 | 2019-04-06 | 1094.916 | 363.1282 | (19.0, 19.5] | normal | 10125.45 | 482.5045 | 40.86769 | 3.686523 | 0.4212788 | 6.305435 | 0.8858407 | 0.2830332 | 0.07092854 | 70.69813 | 22.36397 | 0.6470932 | 0.1653724 | 0 | 0 | 0.1875344 | 0.8124656 | 0.1875344 | 0.210593 | 0.1014735 | 0.6879335 |  |  | 508 | 70.34 | 0.82
2019-04-09 | 2.172732 | 3461.517 | 19.57615 | 16.74226 | 2019-04-06 | 1112.217 | 368.7939 | (19.5, 20.0] | normal | 10125.45 | 482.5045 | 40.86769 | 3.686523 | 0.4212788 | 6.305435 | 0.8858407 | 0.2830332 | 0.07092854 | 70.69813 | 22.36397 | 0.6470932 | 0.1653724 | 0 | 0 | 0.1875344 | 0.8124656 | 0.1875344 | 0.210593 | 0.1014735 | 0.6879335 |  |  | 499
2019-04-09 08:00 | 2.424324 | 3315.382 | 19.75304 | 16.79681 | 2019-04-06 | 1112.217 | 373.5312 | (19.5, 20.0] | normal | 10125.45 | 482.5045 | 40.86769 | 3.686523 | 0.4212788 | 6.305435 | 0.8858407 | 0.2830332 | 0.07092854 | 70.69813 | 22.36397 | 0.6470932 | 0.1653724 | 0 | 0 | 0.1875344 | 0.8124656 | 0.1875344 | 0.210593 | 0.1014735 | 0.6879335 |  |  | 499
2019-04-09 16:00 | 2.424324 | 3193.601 | 19.7155 | 16.10526 | 2019-04-07 | 1112.217 | 368.5901 | (19.5, 20.0] | normal | 9537.11 | 505.8101 | 31.47095 |  |  | 6.524136 | 1.551639 | 0.2660653 | 0.09297345 | 68.65749 | 25.98716 | 0.632029 | 0.1584222 | 0.03724189 | 0 | 0.1723069 | 0.7904512 | 0.1723069 | 0.3806544 | 0.1841509 | 0.4351947 |  |  | 499
2019-04-10 | 2.179034 | 3450 | 19.79499 | 16.13128 | 2019-04-07 | 1126.415 | 373.8863 | (19.5, 20.0] | normal | 9537.11 | 505.8101 | 31.47095 |  |  | 6.524136 | 1.551639 | 0.2660653 | 0.09297345 | 68.65749 | 25.98716 | 0.632029 | 0.1584222 | 0.03724189 | 0 | 0.1723069 | 0.7904512 | 0.1723069 | 0.3806544 | 0.1841509 | 0.4351947 |  |  | 504 | 68.05 | 0.72
2019-04-10 08:00 | 2.169023 | 3450 | 19.6634 | 16.7195 | 2019-04-08 | 1126.415 | 376.2357 | (19.5, 20.0] | normal | 9084.74998 | 502.762 | 22.77038 | 3.500825 | 0.2194084 | 6.885825 | 2.573287 | 0.3010085 | 0.1157369 | 87.61065 | 27.0249 | 0.5722196 | 0.2449317 | 0.005958139 | 0 | 0.1768905 | 0.8171513 | 0.1768905 | 0.1853246 | 0.1244412 | 0.6902342 |  |  | 504 | 68.05 | 0.72
2019-04-10 16:00 | 2.034367 | 3450 | 19.7578 | 16.21522 | 2019-04-08 | 1126.415 | 376.0263 | (19.5, 20.0] | normal | 9084.74998 | 502.762 | 22.77038 | 3.500825 | 0.2194084 | 6.885825 | 2.573287 | 0.3010085 | 0.1157369 | 87.61065 | 27.0249 | 0.5722196 | 0.2449317 | 0.005958139 | 0 | 0.1768905 | 0.8171513 | 0.1768905 | 0.1853246 | 0.1244412 | 0.6902342 |  |  | 504 | 68.05 | 0.72
2019-04-11 | 2.062138 | 3450 | 19.73006 | 16.96262 | 2019-04-08 | 1081.593 | 375.1247 | (19.5, 20.0] | normal | 9084.74998 | 502.762 | 22.77038 | 3.500825 | 0.2194084 | 6.885825 | 2.573287 | 0.3010085 | 0.1157369 | 87.61065 | 27.0249 | 0.5722196 | 0.2449317 | 0.005958139 | 0 | 0.1768905 | 0.8171513 | 0.1768905 | 0.1853246 | 0.1244412 | 0.6902342 |  |  | 511 | 72.61
2019-04-11 08:00 | 2.07118 | 3450 | 19.99172 | 17.34786 | 2019-04-09 | 1081.593 | 368.5931 | (19.5, 20.0] | normal | 9015.54001 | 505.1069 | 28.01653 | 3.487273 | 0.1679686 | 6.501576 | 2.551464 | 0.2549117 | 0.1206091 | 86.29595 | 23.01443 | 0.5863594 | 0.2558606 | 0.0005689177 | 0 | 0.1572111 | 0.84222 | 0.1572111 | 0.4660933 | 0.09555525 | 0.4383514 |  |  | 511 | 72.61
2019-04-11 16:00 | 1.889055 | 3450 | 20.05459 | 16.66227 | 2019-04-09 | 1081.593 | 381.7768 | (20.0, 20.5] | normal | 9015.54001 | 505.1069 | 28.01653 | 3.487273 | 0.1679686 | 6.501576 | 2.551464 | 0.2549117 | 0.1206091 | 86.29595 | 23.01443 | 0.5863594 | 0.2558606 | 0.0005689177 | 0 | 0.1572111 | 0.84222 | 0.1572111 | 0.4660933 | 0.09555525 | 0.4383514 |  |  | 511 | 72.61
2019-04-12 | 1.924253 | 3450 | 19.56052 | 15.9696 | 2019-04-10 | 1157.751 | 385.2368 | (19.5, 20.0] | normal | 8869.17 | 500.4285 | 26.19534 |  |  | 6.306559 | 2.053302 | 0.2281276 | 0.05207232 | 83.17834 | 22.82801 | 0.4938309 | 0.303653 | 0 | 0 | 0.2025161 | 0.7974839 | 0.2025161 | 0.4546474 | 0.08888283 | 0.4564698 |  |  | 515 | 67.09 | 0.82
2019-04-12 08:00 | 1.973982 | 3306.404 | 19.38514 | 15.84822 | 2019-04-10 | 1157.751 | 390.1367 | (19.0, 19.5] | normal | 8869.17 | 500.4285 | 26.19534 |  |  | 6.306559 | 2.053302 | 0.2281276 | 0.05207232 | 83.17834 | 22.82801 | 0.4938309 | 0.303653 | 0 | 0 | 0.2025161 | 0.7974839 | 0.2025161 | 0.4546474 | 0.08888283 | 0.4564698 |  |  | 515 | 67.09 | 0.82
2019-04-12 16:00 | 1.889055 | 3492.737 | 19.46917 | 15.55389 | 2019-04-10 | 1157.751 | 380.4041 | (19.0, 19.5] | normal | 8869.17 | 500.4285 | 26.19534 |  |  | 6.306559 | 2.053302 | 0.2281276 | 0.05207232 | 83.17834 | 22.82801 | 0.4938309 | 0.303653 | 0 | 0 | 0.2025161 | 0.7974839 | 0.2025161 | 0.4546474 | 0.08888283 | 0.4564698 |  |  | 515 | 67.09 | 0.82
2019-04-13 | 1.743024 | 3500 | 19.25066 | 16.28437 | 2019-04-11 | 1145.514 | 382.6587 | (19.0, 19.5] | normal | 8419.79 | 485.1745 | 34.74335 |  |  | 6.722595 | 2.69954 | 0.2749313 | 0.1247994 | 81.57347 | 23.95999 | 0.5233456 | 0.3541502 | 0 | 0 | 0.1225042 | 0.8774958 | 0.1225042 | 0.3338562 | 0.1514767 | 0.514667 |  |  | 500 | 70.29667
2019-04-13 08:00 | 1.733475 | 3500 | 19.60111 | 17.16152 | 2019-04-11 | 1145.514 | 384.587 | (19.5, 20.0] | normal | 8419.79 | 485.1745 | 34.74335 |  |  | 6.722595 | 2.69954 | 0.2749313 | 0.1247994 | 81.57347 | 23.95999 | 0.5233456 | 0.3541502 | 0 | 0 | 0.1225042 | 0.8774958 | 0.1225042 | 0.3338562 | 0.1514767 | 0.514667 |  |  | 500 | 70.29667
2019-04-13 16:00 | 1.728382 | 3500 | 19.695 | 16.97104 | 2019-04-11 | 1145.514 | 377.8705 | (19.5, 20.0] | normal | 8419.79 | 485.1745 | 34.74335 |  |  | 6.722595 | 2.69954 | 0.2749313 | 0.1247994 | 81.57347 | 23.95999 | 0.5233456 | 0.3541502 | 0 | 0 | 0.1225042 | 0.8774958 | 0.1225042 | 0.3338562 | 0.1514767 | 0.514667 |  |  | 500 | 70.29667
2019-04-14 | 1.685093 | 3500 | 19.59445 | 17.49288 | 2019-04-12 | 1116.226 | 374.4337 | (19.5, 20.0] | normal | 8229.94 | 491.9607 | 35.50684 |  |  | 7.170224 | 3.29657 | 0.3065421 | 0.1448784 | 88.45005 | 22.97963 | 0.5345701 | 0.323848 | 0 | 0 | 0.1415818 | 0.8584182 | 0.1415818 | 0.2928732 | 0.1187123 | 0.5884146 |  |  | 507 | 71.02666
2019-04-14 08:00 | 1.690186 | 3500 | 19.76137 | 17.4603 | 2019-04-12 | 1116.226 | 374.2616 | (19.5, 20.0] | normal | 8229.94 | 491.9607 | 35.50684 |  |  | 7.170224 | 3.29657 | 0.3065421 | 0.1448784 | 88.45005 | 22.97963 | 0.5345701 | 0.323848 | 0 | 0 | 0.1415818 | 0.8584182 | 0.1415818 | 0.2928732 | 0.1187123 | 0.5884146 |  |  | 507 | 71.02666
2019-04-14 16:00 | 1.661538 | 3500 | 20.08841 | 16.08356 | 2019-04-13 | 1116.226 | 366.8351 | (20.0, 20.5] | normal | 8890.12 | 496.5946 | 26.95313 | 3.60596 | 0.229457 | 6.294329 | 2.087634 | 0.2650021 | 0.0980336 | 85.448 | 22.57255 | 0.5520859 | 0.2847318 | 0 | 0 | 0.1631823 | 0.8368177 | 0.1631823 | 0.2993046 | 0.2392797 | 0.4614156 |  |  | 507 | 71.02666
2019-04-15 | 1.752573 | 3500 | 19.65886 | 16.4402 | 2019-04-13 | 1102.832 | 365.8695 | (19.5, 20.0] | normal | 8890.12 | 496.5946 | 26.95313 | 3.60596 | 0.229457 | 6.294329 | 2.087634 | 0.2650021 | 0.0980336 | 85.448 | 22.57255 | 0.5520859 | 0.2847318 | 0 | 0 | 0.1631823 | 0.8368177 | 0.1631823 | 0.2993046 | 0.2392797 | 0.4614156 |  |  | 499 | 71.61 | 0.66
2019-04-15 08:00 | 1.812096 | 3500 | 19.3927 | 16.73086 | 2019-04-13 | 1102.832 | 368.2197 | (19.0, 19.5] | normal | 8890.12 | 496.5946 | 26.95313 | 3.60596 | 0.229457 | 6.294329 | 2.087634 | 0.2650021 | 0.0980336 | 85.448 | 22.57255 | 0.5520859 | 0.2847318 | 0 | 0 | 0.1631823 | 0.8368177 | 0.1631823 | 0.2993046 | 0.2392797 | 0.4614156 |  |  | 499 | 71.61 | 0.66
2019-04-15 16:00 | 1.85252 | 3500 | 19.2196 | 16.94044 | 2019-04-13 | 1102.832 | 367.9005 | (19.0, 19.5] | normal | 8890.12 | 496.5946 | 26.95313 | 3.60596 | 0.229457 | 6.294329 | 2.087634 | 0.2650021 | 0.0980336 | 85.448 | 22.57255 | 0.5520859 | 0.2847318 | 0 | 0 | 0.1631823 | 0.8368177 | 0.1631823 | 0.2993046 | 0.2392797 | 0.4614156 |  |  | 499 | 71.61 | 0.66
2019-04-16 | 1.948011 | 3500 | 19.08954 | 17.35718 | 2019-04-14 | 1142.083 | 383.2064 | (19.0, 19.5] | normal | 10797.76 | 478.3882 | 36.70455 | 3.922988 | 0.3478218 | 5.942147 | 0.5408738 | 0.2702127 | 0.07237135 | 86.78341 | 17.18601 | 0.6651657 | 0.1629134 | 0 | 0 | 0.1719208 | 0.8280792 | 0.1719208 | 0.3542477 | 0.08551234 | 0.56024 |  |  | 506 | 71.195 | 0.99
2019-04-16 08:00 | 1.990026 | 3500 | 19.11658 | 17.1041 | 2019-04-14 | 1142.083 | 385.6858 | (19.0, 19.5] | normal | 10797.76 | 478.3882 | 36.70455 | 3.922988 | 0.3478218 | 5.942147 | 0.5408738 | 0.2702127 | 0.07237135 | 86.78341 | 17.18601 | 0.6651657 | 0.1629134 | 0 | 0 | 0.1719208 | 0.8280792 | 0.1719208 | 0.3542477 | 0.08551234 | 0.56024 |  |  | 506 | 71.195 | 0.99
2019-04-16 16:00 | 1.770398 | 3500 | 18.92127 | 17.05864 | 2019-04-14 | 1142.083 | 0 | (18.5, 19.0] | normal | 10797.76 | 478.3882 | 36.70455 | 3.922988 | 0.3478218 | 5.942147 | 0.5408738 | 0.2702127 | 0.07237135 | 86.78341 | 17.18601 | 0.6651657 | 0.1629134 | 0 | 0 | 0.1719208 | 0.8280792 | 0.1719208 | 0.3542477 | 0.08551234 | 0.56024 |  |  | 506 | 71.195 | 0.99
2019-04-17 | 1.796499 | 3500 | 19.28608 | 17.12509 | 2019-04-15 | 1105.027 | 0 | (19.0, 19.5] | normal | 10890.67 | 491.1506 | 31.58725 | 3.846385 | 0.2799803 | 5.872179 | 0.4459374 | 0.2567181 | 0.06113293 | 96.23817 | 17.8449 | 0.6304486 | 0.2043352 | 0.003685834 | 0 | 0.1615305 | 0.8347837 | 0.1615305 | 0.2497951 | 0.2681105 | 0.4820944 |  |  | 497 | 71.41
2019-04-17 08:00 | 1.771989 | 3500 | 19.31885 | 17.21968 | 2019-04-15 | 1105.027 | 368.0621 | (19.0, 19.5] | normal | 10890.67 | 491.1506 | 31.58725 | 3.846385 | 0.2799803 | 5.872179 | 0.4459374 | 0.2567181 | 0.06113293 | 96.23817 | 17.8449 | 0.6304486 | 0.2043352 | 0.003685834 | 0 | 0.1615305 | 0.8347837 | 0.1615305 | 0.2497951 | 0.2681105 | 0.4820944 |  |  | 497 | 71.41
2019-04-17 16:00 | 1.690186 | 3500 | 19.18184 | 16.97923 | 2019-04-15 | 1105.027 | 364.3427 | (19.0, 19.5] | normal | 10890.67 | 491.1506 | 31.58725 | 3.846385 | 0.2799803 | 5.872179 | 0.4459374 | 0.2567181 | 0.06113293 | 96.23817 | 17.8449 | 0.6304486 | 0.2043352 | 0.003685834 | 0 | 0.1615305 | 0.8347837 | 0.1615305 | 0.2497951 | 0.2681105 | 0.4820944 |  |  | 497 | 71.41
2019-04-18 | 1.709284 | 3500 | 19.27128 | 16.92733 | 2019-04-16 | 848.5614 | 369.3242 | (19.0, 19.5] | baixo | 8232.51003 | 489.734 | 31.95458 | 3.837389 | 0.4072349 | 5.965496 | 0.4810945 | 0.2670195 | 0.05807366 | 95.33708 | 18.14732 | 0.6083727 | 0.2198182 | 0.003653275 | 0 | 0.1681559 | 0.8281908 | 0.1681559 | 0.1993356 | 0.2240218 | 0.5766426 |  |  | 499 | 69.39
2019-04-18 08:00 | 1.754801 | 3500 | 19.20253 | 16.76856 | 2019-04-16 | 848.5614 | 367.8972 | (19.0, 19.5] | baixo | 8232.51003 | 489.734 | 31.95458 | 3.837389 | 0.4072349 | 5.965496 | 0.4810945 | 0.2670195 | 0.05807366 | 95.33708 | 18.14732 | 0.6083727 | 0.2198182 | 0.003653275 | 0 | 0.1681559 | 0.8281908 | 0.1681559 | 0.1993356 | 0.2240218 | 0.5766426 |  |  | 499 | 69.39
2019-04-18 16:00 | 1.713104 | 3500 | 19.04249 |  | 2019-04-16 | 848.5614 | 320.9955 | (19.0, 19.5] | baixo | 8232.51003 | 489.734 | 31.95458 | 3.837389 | 0.4072349 | 5.965496 | 0.4810945 | 0.2670195 | 0.05807366 | 95.33708 | 18.14732 | 0.6083727 | 0.2198182 | 0.003653275 | 0 | 0.1681559 | 0.8281908 | 0.1681559 | 0.1993356 | 0.2240218 | 0.5766426 |  |  | 499 | 69.39
2019-04-19 16:00 | 2.569438 | 3459.725 | 18.44005 | 14.74984 | 2019-04-17 | 664.1356 | 388.1625 | (-inf, 18.5] | baixo | 8940.89 | 503.7125 | 21.68208 | 3.89895 | 0.4431331 | 5.906905 | 0.5037848 | 0.2627715 | 0.06382435 | 98.78347 | 15.23449 | 0.5971215 | 0.2483745 | 0.00107822 | 0 | 0.1534258 | 0.845496 | 0.1534258 | 0.3024587 | 0.1890926 | 0.5084487 |  |  | 507 | 68.5
2019-04-20 | 2.587798 | 3499.954 | 18.63576 | 15.52793 | 2019-04-17 | 1170.612 | 395.1557 | (18.5, 19.0] | normal | 8940.89 | 503.7125 | 21.68208 | 3.89895 | 0.4431331 | 5.906905 | 0.5037848 | 0.2627715 | 0.06382435 | 98.78347 | 15.23449 | 0.5971215 | 0.2483745 | 0.00107822 | 0 | 0.1534258 | 0.845496 | 0.1534258 | 0.3024587 | 0.1890926 | 0.5084487 |  |  | 485 | 68.035
2019-04-20 08:00 | 2.702387 | 3500 | 19.17177 | 16.04949 | 2019-04-17 | 1170.612 | 390.226 | (19.0, 19.5] | normal | 8940.89 | 503.7125 | 21.68208 | 3.89895 | 0.4431331 | 5.906905 | 0.5037848 | 0.2627715 | 0.06382435 | 98.78347 | 15.23449 | 0.5971215 | 0.2483745 | 0.00107822 | 0 | 0.1534258 | 0.845496 | 0.1534258 | 0.3024587 | 0.1890926 | 0.5084487 |  |  | 485 | 68.035
2019-04-20 16:00 | 2.702387 | 3500 | 19.1256 | 17.10327 | 2019-04-17 | 1170.612 | 384.0424 | (19.0, 19.5] | normal | 8940.89 | 503.7125 | 21.68208 | 3.89895 | 0.4431331 | 5.906905 | 0.5037848 | 0.2627715 | 0.06382435 | 98.78347 | 15.23449 | 0.5971215 | 0.2483745 | 0.00107822 | 0 | 0.1534258 | 0.845496 | 0.1534258 | 0.3024587 | 0.1890926 | 0.5084487 |  |  | 485 | 68.035
2019-04-21 | 2.569019 | 3500 | 19.50478 | 15.65822 | 2019-04-18 | 1124.587 | 382.5661 | (19.5, 20.0] | normal | 8947.52 | 488.6736 | 33.12625 | 3.932566 | 0.4897349 | 5.922645 | 0.3723986 | 0.2702699 | 0.07734877 | 82.5909 | 19.70264 | 0.5081319 | 0.3912939 | 0 | 0 | 0.1005742 | 0.8994258 | 0.1005742 | 0.204956 | 0.206339 | 0.588705 |  |  | 508 | 69.58
2019-04-21 08:00 | 2.548647 | 3500 | 19.1569 | 15.69971 | 2019-04-18 | 1124.587 | 372.9742 | (19.0, 19.5] | normal | 8947.52 | 488.6736 | 33.12625 | 3.932566 | 0.4897349 | 5.922645 | 0.3723986 | 0.2702699 | 0.07734877 | 82.5909 | 19.70264 | 0.5081319 | 0.3912939 | 0 | 0 | 0.1005742 | 0.8994258 | 0.1005742 | 0.204956 | 0.206339 | 0.588705 |  |  | 508 | 69.58
2019-04-21 16:00 | 2.578249 | 3500 | 18.97635 | 15.75074 | 2019-04-19 | 1124.587 | 368.2765 | (18.5, 19.0] | normal | 9685.03 | 488.9635 | 33.37589 | 3.065475 | 0.268798 | 5.885109 | 1.179767 | 0.2794579 | 0.09310749 | 79.9356 | 14.691 | 0.676542 | 0.1932797 | 0 | 0 | 0.1301782 | 0.8698218 | 0.1301782 | 0.1998374 | 0.06514052 | 0.7350221 |  |  | 508 | 69.58
2019-04-22 | 2.587798 | 3500 | 19.05748 | 16.01939 | 2019-04-19 | 1116.95 | 370.1397 | (19.0, 19.5] | normal | 9685.03 | 488.9635 | 33.37589 | 3.065475 | 0.268798 | 5.885109 | 1.179767 | 0.2794579 | 0.09310749 | 79.9356 | 14.691 | 0.676542 | 0.1932797 | 0 | 0 | 0.1301782 | 0.8698218 | 0.1301782 | 0.1998374 | 0.06514052 | 0.7350221 |  |  | 501 | 66.26
2019-04-22 08:00 | 2.654642 | 3500 | 19.04701 | 16.95185 | 2019-04-19 | 1116.95 | 371.1139 | (19.0, 19.5] | normal | 9685.03 | 488.9635 | 33.37589 | 3.065475 | 0.268798 | 5.885109 | 1.179767 | 0.2794579 | 0.09310749 | 79.9356 | 14.691 | 0.676542 | 0.1932797 | 0 | 0 | 0.1301782 | 0.8698218 | 0.1301782 | 0.1998374 | 0.06514052 | 0.7350221 |  |  | 501 | 66.26
2019-04-22 16:00 | 2.652414 | 3500 | 19.04292 | 16.92234 | 2019-04-20 | 1116.95 | 374.547 | (19.0, 19.5] | normal | 9145.79 | 488.7759 | 35.22687 | 3.110318 | 0.2312582 | 5.870859 | 0.560607 | 0.2483866 | 0.05076736 | 71.60937 | 14.29737 | 0.6158724 | 0.1977828 | 0 | 0 | 0.1863448 | 0.8136552 | 0.1863448 | 0.2294907 | 0.1750637 | 0.5954456 |  |  | 501 | 66.26
2019-04-23 | 2.549602 | 3500 | 18.96083 | 16.77422 | 2019-04-20 | 1109.075 | 374.7888 | (18.5, 19.0] | normal | 9145.79 | 488.7759 | 35.22687 | 3.110318 | 0.2312582 | 5.870859 | 0.560607 | 0.2483866 | 0.05076736 | 71.60937 | 14.29737 | 0.6158724 | 0.1977828 | 0 | 0 | 0.1863448 | 0.8136552 | 0.1863448 | 0.2294907 | 0.1750637 | 0.5954456 |  |  | 495 | 65.835
2019-04-23 08:00 | 2.360849 | 3454.25 | 18.82423 | 16.52518 | 2019-04-20 | 1109.075 | 375.685 | (18.5, 19.0] | normal | 9145.79 | 488.7759 | 35.22687 | 3.110318 | 0.2312582 | 5.870859 | 0.560607 | 0.2483866 | 0.05076736 | 71.60937 | 14.29737 | 0.6158724 | 0.1977828 | 0 | 0 | 0.1863448 | 0.8136552 | 0.1863448 | 0.2294907 | 0.1750637 | 0.5954456 |  |  | 495 | 65.835
2019-04-23 16:00 | 2.259116 | 3450 | 19.02832 | 17.62253 | 2019-04-21 | 1109.075 | 357.7588 | (19.0, 19.5] | normal | 9370.28 | 485.1825 | 33.56859 | 3.353295 | 0.349295 | 5.722648 | 0.3904581 | 0.2376393 | 0.05237337 | 71.26376 | 12.44628 | 0.7179903 | 0.1519805 | 0 | 0 | 0.1300292 | 0.8699708 | 0.1300292 | 0.3607761 | 0.1869362 | 0.4522876 |  |  | 495 | 65.835
2019-04-24 | 2.120586 | 3450 | 19.49899 | 17.60467 | 2019-04-21 | 1074.415 | 355.9088 | (19.0, 19.5] | normal | 9370.28 | 485.1825 | 33.56859 | 3.353295 | 0.349295 | 5.722648 | 0.3904581 | 0.2376393 | 0.05237337 | 71.26376 | 12.44628 | 0.7179903 | 0.1519805 | 0 | 0 | 0.1300292 | 0.8699708 | 0.1300292 | 0.3607761 | 0.1869362 | 0.4522876 |  |  | 482
2019-04-24 08:00 | 1.994649 | 3450 | 19.65468 | 16.93868 | 2019-04-22 | 1074.415 | 357.2535 | (19.5, 20.0] | normal | 10079.22 | 493.3524 | 31.42918 | 3.766851 | 0.4013916 | 5.79026 | 0.2099178 | 0.2298889 | 0.04889704 | 74.32789 | 15.27637 | 0.6853139 | 0.1482307 | 0 | 0 | 0.1664553 | 0.8335447 | 0.1664553 | 0.5255741 | 0.1203157 | 0.3541102 |  |  | 482
2019-04-24 16:00 | 1.859347 | 3450 | 19.70856 | 17.02527 | 2019-04-22 | 1074.415 | 360.0189 | (19.5, 20.0] | normal | 10079.22 | 493.3524 | 31.42918 | 3.766851 | 0.4013916 | 5.79026 | 0.2099178 | 0.2298889 | 0.04889704 | 74.32789 | 15.27637 | 0.6853139 | 0.1482307 | 0 | 0 | 0.1664553 | 0.8335447 | 0.1664553 | 0.5255741 | 0.1203157 | 0.3541102 |  |  | 482
2019-04-25 | 1.734056 | 3450 | 20.17857 | 17.95274 | 2019-04-23 | 1120.756 | 369.9495 | (20.0, 20.5] | normal | 6332.11 | 492.4431 | 27.13195 | 3.999732 | 0.2269095 | 5.86665 | 0.6675692 | 0.2368668 | 0.04878756 | 78.7017 | 19.05034 | 0.7425376 | 0.1215108 | 0 | 0 | 0.1359515 | 0.8640485 | 0.1359515 | 0.4275495 | 0.2266721 | 0.3457784 |  |  | 489 | 66.26
2019-04-25 08:00 | 1.656556 | 3450 | 20.21047 | 17.27581 | 2019-04-23 | 1120.756 | 379.651 | (20.0, 20.5] | normal | 6332.11 | 492.4431 | 27.13195 | 3.999732 | 0.2269095 | 5.86665 | 0.6675692 | 0.2368668 | 0.04878756 | 78.7017 | 19.05034 | 0.7425376 | 0.1215108 | 0 | 0 | 0.1359515 | 0.8640485 | 0.1359515 | 0.4275495 | 0.2266721 | 0.3457784 |  |  | 489 | 66.26
2019-04-25 16:00 | 1.584869 | 3450 | 19.86419 | 16.14812 | 2019-04-24 | 1120.756 | 371.3148 | (19.5, 20.0] | normal | 6672.63 | 480.1673 | 34.72427 | 4.009368 | 0.4677077 | 6.724415 | 2.661618 | 0.2530132 | 0.06793338 | 75.65282 | 19.89754 | 0.7947361 | 0.03019799 | 0 | 0 | 0.1750659 | 0.8249341 | 0.1750659 | 0.3341079 | 0.2072893 | 0.4586028 |  |  | 489 | 66.26
2019-04-26 | 1.580994 | 3450 | 19.54726 | 15.50736 | 2019-04-24 | 1005.299 | 370.4628 | (19.5, 20.0] | normal | 6672.63 | 480.1673 | 34.72427 | 4.009368 | 0.4677077 | 6.724415 | 2.661618 | 0.2530132 | 0.06793338 | 75.65282 | 19.89754 | 0.7947361 | 0.03019799 | 0 | 0 | 0.1750659 | 0.8249341 | 0.1750659 | 0.3341079 | 0.2072893 | 0.4586028 |  |  | 484 | 72.59 | 0.8
2019-04-26 08:00 | 1.624911 | 3450 | 19.28803 | 16.09146 | 2019-04-24 | 1005.299 | 305.7542 | (19.0, 19.5] | normal | 6672.63 | 480.1673 | 34.72427 | 4.009368 | 0.4677077 | 6.724415 | 2.661618 | 0.2530132 | 0.06793338 | 75.65282 | 19.89754 | 0.7947361 | 0.03019799 | 0 | 0 | 0.1750659 | 0.8249341 | 0.1750659 | 0.3341079 | 0.2072893 | 0.4586028 |  |  | 484 | 72.59 | 0.8
2019-04-26 16:00 | 1.644286 | 3450 | 19.12318 | 16.79513 | 2019-04-25 | 1005.299 | 0 | (19.0, 19.5] | normal | 9221.6 | 474.3414 | 37.85048 | 4.47 | 0 | 5.532598 | 0.2400661 | 0.2403445 | 0.04845311 | 73.44421 | 16.67673 | 0.7517372 | 0.04443372 | 0 | 0 | 0.2038291 | 0.7961709 | 0.2038291 | 0.398186 | 0.07831277 | 0.5235012 |  |  | 484 | 72.59 | 0.8
2019-04-27 | 1.716619 | 3450 | 18.95028 | 16.47892 | 2019-04-25 | 1115.02 | 380.1714 | (18.5, 19.0] | normal | 9221.6 | 474.3414 | 37.85048 | 4.47 | 0 | 5.532598 | 0.2400661 | 0.2403445 | 0.04845311 | 73.44421 | 16.67673 | 0.7517372 | 0.04443372 | 0 | 0 | 0.2038291 | 0.7961709 | 0.2038291 | 0.398186 | 0.07831277 | 0.5235012 |  |  | 471 | 65.44
2019-04-27 08:00 | 1.825764 | 3476.371 | 19.05046 | 16.57298 | 2019-04-25 | 1115.02 | 374.31 | (19.0, 19.5] | normal | 9221.6 | 474.3414 | 37.85048 | 4.47 | 0 | 5.532598 | 0.2400661 | 0.2403445 | 0.04845311 | 73.44421 | 16.67673 | 0.7517372 | 0.04443372 | 0 | 0 | 0.2038291 | 0.7961709 | 0.2038291 | 0.398186 | 0.07831277 | 0.5235012 |  |  | 471 | 65.44
2019-04-27 16:00 | 1.828329 | 3500 | 18.9724 | 16.87128 | 2019-04-25 | 1115.02 | 357.8478 | (18.5, 19.0] | normal | 9221.6 | 474.3414 | 37.85048 | 4.47 | 0 | 5.532598 | 0.2400661 | 0.2403445 | 0.04845311 | 73.44421 | 16.67673 | 0.7517372 | 0.04443372 | 0 | 0 | 0.2038291 | 0.7961709 | 0.2038291 | 0.398186 | 0.07831277 | 0.5235012 |  |  | 471 | 65.44
2019-04-28 | 1.829602 | 3500 | 19.12296 | 17.2216 | 2019-04-26 | 1091.911 | 362.4817 | (19.0, 19.5] | normal | 11248.06002 | 481.2159 | 28.85044 | 4.052083 | 0.7042014 | 5.727987 | 0.6596479 | 0.269262 | 0.04340706 | 95.14546 | 29.20522 | 0.6276442 | 0.1857163 | 0.006710954 | 0 | 0.1799286 | 0.8133605 | 0.1799286 | 0.1052471 | 0.1589616 | 0.7357914 |  |  | 492 | 67.55333
2019-04-28 08:00 | 1.918727 | 3500 | 18.91695 | 16.74547 | 2019-04-26 | 1091.911 | 367.9383 | (18.5, 19.0] | normal | 11248.06002 | 481.2159 | 28.85044 | 4.052083 | 0.7042014 | 5.727987 | 0.6596479 | 0.269262 | 0.04340706 | 95.14546 | 29.20522 | 0.6276442 | 0.1857163 | 0.006710954 | 0 | 0.1799286 | 0.8133605 | 0.1799286 | 0.1052471 | 0.1589616 | 0.7357914 |  |  | 492 | 67.55333
2019-04-28 16:00 | 1.964244 | 3500 | 18.85596 | 17.0272 | 2019-04-26 | 1091.911 | 360.7853 | (18.5, 19.0] | normal | 11248.06002 | 481.2159 | 28.85044 | 4.052083 | 0.7042014 | 5.727987 | 0.6596479 | 0.269262 | 0.04340706 | 95.14546 | 29.20522 | 0.6276442 | 0.1857163 | 0.006710954 | 0 | 0.1799286 | 0.8133605 | 0.1799286 | 0.1052471 | 0.1589616 | 0.7357914 |  |  | 492 | 67.55333
2019-04-29 | 1.946101 | 3500 | 19.05041 | 17.09023 | 2019-04-27 | 1077.574 | 347.6483 | (19.0, 19.5] | normal | 9882.75005 | 480.3455 | 30.23804 | 3.685096 | 0.6478855 | 5.77971 | 0.539445 | 0.2416089 | 0.04718314 | 85.39789 | 37.77922 | 0.5165672 | 0.248165 | 0.01716345 | 0 | 0.2181043 | 0.7647322 | 0.2181043 | 0.2812199 | 0.1735328 | 0.5452472 |  |  |  | 67.25 | 1.01
2019-04-29 08:00 | 2.032043 | 3500 | 19.12542 | 17.29559 | 2019-04-27 | 1077.574 | 370.4526 | (19.0, 19.5] | normal | 9882.75005 | 480.3455 | 30.23804 | 3.685096 | 0.6478855 | 5.77971 | 0.539445 | 0.2416089 | 0.04718314 | 85.39789 | 37.77922 | 0.5165672 | 0.248165 | 0.01716345 | 0 | 0.2181043 | 0.7647322 | 0.2181043 | 0.2812199 | 0.1735328 | 0.5452472 |  |  |  | 67.25 | 1.01
2019-04-29 16:00 | 1.896446 | 3500 | 19.11928 | 17.3044 | 2019-04-27 | 1077.574 | 357.0475 | (19.0, 19.5] | normal | 9882.75005 | 480.3455 | 30.23804 | 3.685096 | 0.6478855 | 5.77971 | 0.539445 | 0.2416089 | 0.04718314 | 85.39789 | 37.77922 | 0.5165672 | 0.248165 | 0.01716345 | 0 | 0.2181043 | 0.7647322 | 0.2181043 | 0.2812199 | 0.1735328 | 0.5452472 |  |  |  | 67.25 | 1.01
2019-04-30 | 1.957537 | 3500 | 19.12182 | 16.594 | 2019-04-28 | 1085.237 | 348.6878 | (19.0, 19.5] | normal | 11004.29012 | 499.1615 | 15.76143 | 3.168515 | 0.5609488 | 5.866386 | 0.5696893 | 0.2516701 | 0.04601155 | 85.91408 | 37.36299 | 0.5612938 | 0.2086762 | 0.01883955 | 0 | 0.2111904 | 0.7699701 | 0.2111904 | 0.291599 | 0.02070141 | 0.6876996 |  |  | 506 | 67 | 0.95
2019-04-30 08:00 | 1.97634 | 3500 | 19.10809 | 17.16406 | 2019-04-28 | 1085.237 | 367.5807 | (19.0, 19.5] | normal | 11004.29012 | 499.1615 | 15.76143 | 3.168515 | 0.5609488 | 5.866386 | 0.5696893 | 0.2516701 | 0.04601155 | 85.91408 | 37.36299 | 0.5612938 | 0.2086762 | 0.01883955 | 0 | 0.2111904 | 0.7699701 | 0.2111904 | 0.291599 | 0.02070141 | 0.6876996 |  |  | 506 | 67 | 0.95
2019-04-30 16:00 | 1.861432 | 3500 | 19.21609 | 16.82115 | 2019-04-28 | 1085.237 | 368.6627 | (19.0, 19.5] | normal | 11004.29012 | 499.1615 | 15.76143 | 3.168515 | 0.5609488 | 5.866386 | 0.5696893 | 0.2516701 | 0.04601155 | 85.91408 | 37.36299 | 0.5612938 | 0.2086762 | 0.01883955 | 0 | 0.2111904 | 0.7699701 | 0.2111904 | 0.291599 | 0.02070141 | 0.6876996 |  |  | 506 | 67 | 0.95
2019-05-01 | 1.948011 | 3499.615 | 19.16376 | 16.4511 | 2019-04-29 | 1092.446 | 355.6135 | (19.0, 19.5] | normal | 8039.61005 | 489.8234 | 35.76448 | 3.996237 | 0.7073474 | 5.90649 | 0.9413042 | 0.2578298 | 0.05663019 | 83.03021 | 37.69988 | 0.724734 | 0.07663959 | 0.01640978 | 0 | 0.1822166 | 0.8013736 | 0.1822166 | 0.1504719 | 0.2520857 | 0.5974424 |  |  | 496 | 68.11 | 0.68
2019-05-01 08:00 | 2.062915 | 3465.919 | 19.22831 | 16.93558 | 2019-04-29 | 1092.446 | 366.8199 | (19.0, 19.5] | normal | 8039.61005 | 489.8234 | 35.76448 | 3.996237 | 0.7073474 | 5.90649 | 0.9413042 | 0.2578298 | 0.05663019 | 83.03021 | 37.69988 | 0.724734 | 0.07663959 | 0.01640978 | 0 | 0.1822166 | 0.8013736 | 0.1822166 | 0.1504719 | 0.2520857 | 0.5974424 |  |  | 496 | 68.11 | 0.68
2019-05-01 16:00 | 2.105252 | 3500 | 19.44731 | 17.2435 | 2019-04-29 | 1092.446 | 369.809 | (19.0, 19.5] | normal | 8039.61005 | 489.8234 | 35.76448 | 3.996237 | 0.7073474 | 5.90649 | 0.9413042 | 0.2578298 | 0.05663019 | 83.03021 | 37.69988 | 0.724734 | 0.07663959 | 0.01640978 | 0 | 0.1822166 | 0.8013736 | 0.1822166 | 0.1504719 | 0.2520857 | 0.5974424 |  |  | 496 | 68.11 | 0.68
2019-05-02 | 2.163183 | 3500 | 19.28763 | 16.31377 | 2019-04-29 | 1121.465 | 370.5521 | (19.0, 19.5] | normal | 8039.61005 | 489.8234 | 35.76448 | 3.996237 | 0.7073474 | 5.90649 | 0.9413042 | 0.2578298 | 0.05663019 | 83.03021 | 37.69988 | 0.724734 | 0.07663959 | 0.01640978 | 0 | 0.1822166 | 0.8013736 | 0.1822166 | 0.1504719 | 0.2520857 | 0.5974424 |  |  |  | 65.555 | 0.87
2019-05-02 08:00 | 2.16191 | 3500 | 19.14843 | 16.26379 | 2019-04-30 | 1121.465 | 372.7199 | (19.0, 19.5] | normal | 9686.65001 | 488.939 | 27.10574 | 4.130081 | 0.8617202 | 7.341392 | 2.460281 | 0.3246754 | 0.1290173 | 82.15954 | 36.18475 | 0.793344 | 4.75603e-05 | 0.003891313 | 0 | 0.2027171 | 0.7933915 | 0.2027171 | 0.0566653 | 0.2255835 | 0.7177512 |  |  |  | 65.555 | 0.87
2019-05-02 16:00 | 1.928913 | 3500 | 19.16057 | 16.1579 | 2019-04-30 | 1121.465 | 375.8309 | (19.0, 19.5] | normal | 9686.65001 | 488.939 | 27.10574 | 4.130081 | 0.8617202 | 7.341392 | 2.460281 | 0.3246754 | 0.1290173 | 82.15954 | 36.18475 | 0.793344 | 4.75603e-05 | 0.003891313 | 0 | 0.2027171 | 0.7933915 | 0.2027171 | 0.0566653 | 0.2255835 | 0.7177512 |  |  |  | 65.555 | 0.87
2019-05-03 | 1.919363 | 3500 | 19.20642 | 16.02962 | 2019-05-01 | 1125.423 | 379.5867 | (19.0, 19.5] | normal | 10382.15006 | 496.053 | 14.93962 | 3.999051 | 0.6646706 | 7.943949 | 2.534847 | 0.3734504 | 0.1651972 | 92.09437 | 33.40718 | 0.8324912 | 0.0002169608 | 0.01775179 | 0 | 0.1495401 | 0.8327081 | 0.1495401 | 0.03506149 | 0.3156283 | 0.6493102 |  |  | 486 | 66.64666 | 0.92
2019-05-03 08:00 | 1.897302 | 3500 | 19.12606 | 16.45891 | 2019-05-01 | 1125.423 | 377.4912 | (19.0, 19.5] | normal | 10382.15006 | 496.053 | 14.93962 | 3.999051 | 0.6646706 | 7.943949 | 2.534847 | 0.3734504 | 0.1651972 | 92.09437 | 33.40718 | 0.8324912 | 0.0002169608 | 0.01775179 | 0 | 0.1495401 | 0.8327081 | 0.1495401 | 0.03506149 | 0.3156283 | 0.6493102 |  |  | 486 | 66.64666 | 0.92
2019-05-03 16:00 | 1.758302 | 3500 | 19.13704 | 17.24942 | 2019-05-01 | 1125.423 | 365.9014 | (19.0, 19.5] | normal | 10382.15006 | 496.053 | 14.93962 | 3.999051 | 0.6646706 | 7.943949 | 2.534847 | 0.3734504 | 0.1651972 | 92.09437 | 33.40718 | 0.8324912 | 0.0002169608 | 0.01775179 | 0 | 0.1495401 | 0.8327081 | 0.1495401 | 0.03506149 | 0.3156283 | 0.6493102 |  |  | 486 | 66.64666 | 0.92
2019-05-04 | 1.819735 | 3500 | 19.64074 | 17.15568 | 2019-05-02 | 1096.394 | 364.2598 | (19.5, 20.0] | normal | 6773.60005 | 488.8758 | 28.49302 | 4.00805 | 0.4162986 | 8.884658 | 2.950412 | 0.4256722 | 0.1574074 | 93.21623 | 27.67158 | 0.7455381 | 0.0001991319 | 0.016293 | 0 | 0.2379698 | 0.7457372 | 0.2379698 | 0.02929129 | 0.07773971 | 0.892969 |  |  | 493 | 64.99
2019-05-04 08:00 | 1.853156 | 3500 | 19.45051 | 16.2235 | 2019-05-02 | 1096.394 | 371.0553 | (19.0, 19.5] | normal | 6773.60005 | 488.8758 | 28.49302 | 4.00805 | 0.4162986 | 8.884658 | 2.950412 | 0.4256722 | 0.1574074 | 93.21623 | 27.67158 | 0.7455381 | 0.0001991319 | 0.016293 | 0 | 0.2379698 | 0.7457372 | 0.2379698 | 0.02929129 | 0.07773971 | 0.892969 |  |  | 493 | 64.99
2019-05-04 16:00 | 1.913952 | 3500 | 19.1541 | 16.34143 | 2019-05-02 | 1096.394 | 359.2189 | (19.0, 19.5] | normal | 6773.60005 | 488.8758 | 28.49302 | 4.00805 | 0.4162986 | 8.884658 | 2.950412 | 0.4256722 | 0.1574074 | 93.21623 | 27.67158 | 0.7455381 | 0.0001991319 | 0.016293 | 0 | 0.2379698 | 0.7457372 | 0.2379698 | 0.02929129 | 0.07773971 | 0.892969 |  |  | 493 | 64.99
2019-05-05 | 1.909814 | 3500 | 19.38255 | 16.79478 | 2019-05-03 | 1095.704 | 368.4818 | (19.0, 19.5] | normal | 8815.56008 | 489.8557 | 19.76738 | 4.360083 | 0.6147091 | 8.028319 | 2.552472 | 0.3820616 | 0.1421608 | 95.02109 | 31.43753 | 0.8082146 | 0.000280512 | 0.02295155 | 0 | 0.1685534 | 0.8084951 | 0.1685534 | 0.03778 | 0.1038264 | 0.8583936 |  |  | 488 | 67.36
2019-05-05 08:00 | 1.932732 | 3500 | 19.33741 | 16.5323 | 2019-05-03 | 1095.704 | 367.3182 | (19.0, 19.5] | normal | 8815.56008 | 489.8557 | 19.76738 | 4.360083 | 0.6147091 | 8.028319 | 2.552472 | 0.3820616 | 0.1421608 | 95.02109 | 31.43753 | 0.8082146 | 0.000280512 | 0.02295155 | 0 | 0.1685534 | 0.8084951 | 0.1685534 | 0.03778 | 0.1038264 | 0.8583936 |  |  | 488 | 67.36
2019-05-05 16:00 | 1.976658 | 3500 | 19.37972 | 16.74411 | 2019-05-03 | 1095.704 | 358.1591 | (19.0, 19.5] | normal | 8815.56008 | 489.8557 | 19.76738 | 4.360083 | 0.6147091 | 8.028319 | 2.552472 | 0.3820616 | 0.1421608 | 95.02109 | 31.43753 | 0.8082146 | 0.000280512 | 0.02295155 | 0 | 0.1685534 | 0.8084951 | 0.1685534 | 0.03778 | 0.1038264 | 0.8583936 |  |  | 488 | 67.36
2019-05-06 | 2.021857 | 3500 | 19.2624 | 16.84555 | 2019-05-03 | 1103.934 | 364.7494 | (19.0, 19.5] | normal | 8815.56008 | 489.8557 | 19.76738 | 4.360083 | 0.6147091 | 8.028319 | 2.552472 | 0.3820616 | 0.1421608 | 95.02109 | 31.43753 | 0.8082146 | 0.000280512 | 0.02295155 | 0 | 0.1685534 | 0.8084951 | 0.1685534 | 0.03778 | 0.1038264 | 0.8583936 |  |  | 482 | 66.02 | 0.61
2019-05-06 08:00 | 2.079151 | 3500 | 19.43811 | 16.89834 | 2019-05-04 | 1103.934 | 370.6858 | (19.0, 19.5] | normal | 8679.05009 | 486.097 | 16.63051 | 4.152971 | 0.8737522 | 7.128112 | 2.196144 | 0.3220447 | 0.1148069 | 97.64017 | 33.36348 | 0.7546685 | 0.0002072174 | 0.01695458 | 0 | 0.2281697 | 0.7548757 | 0.2281697 | 0.0785809 | 0.2891824 | 0.6322367 |  |  | 482 | 66.02 | 0.61
2019-05-06 16:00 | 1.979523 | 3500 | 20.01607 | 16.9837 | 2019-05-04 | 1103.934 | 365.7105 | (20.0, 20.5] | normal | 8679.05009 | 486.097 | 16.63051 | 4.152971 | 0.8737522 | 7.128112 | 2.196144 | 0.3220447 | 0.1148069 | 97.64017 | 33.36348 | 0.7546685 | 0.0002072174 | 0.01695458 | 0 | 0.2281697 | 0.7548757 | 0.2281697 | 0.0785809 | 0.2891824 | 0.6322367 |  |  | 482 | 66.02 | 0.61
2019-05-07 | 1.990345 | 3461.209 | 19.8926 | 16.79044 | 2019-05-05 | 1122.984 | 373.2969 | (19.5, 20.0] | normal | 9632.15003 | 494.1528 | 25.73872 | 4.058892 | 0.4610062 | 8.158219 | 2.341037 | 0.3832765 | 0.1480928 | 100.3811 | 33.18517 | 0.6586967 | 0.1197732 | 0.01718654 | 0 | 0.2043436 | 0.7784699 | 0.2043436 | 0.1131158 | 0.07658747 | 0.8102967 |  |  | 504 | 67.37 | 0.91
2019-05-07 08:00 | 2.082805 | 3450 | 20.07465 | 16.87516 | 2019-05-05 | 1122.984 | 378.8638 | (20.0, 20.5] | normal | 9632.15003 | 494.1528 | 25.73872 | 4.058892 | 0.4610062 | 8.158219 | 2.341037 | 0.3832765 | 0.1480928 | 100.3811 | 33.18517 | 0.6586967 | 0.1197732 | 0.01718654 | 0 | 0.2043436 | 0.7784699 | 0.2043436 | 0.1131158 | 0.07658747 | 0.8102967 |  |  | 504 | 67.37 | 0.91
2019-05-07 16:00 | 2.10218 | 3450 | 20.11444 | 16.54696 | 2019-05-05 | 1122.984 | 366.3874 | (20.0, 20.5] | normal | 9632.15003 | 494.1528 | 25.73872 | 4.058892 | 0.4610062 | 8.158219 | 2.341037 | 0.3832765 | 0.1480928 | 100.3811 | 33.18517 | 0.6586967 | 0.1197732 | 0.01718654 | 0 | 0.2043436 | 0.7784699 | 0.2043436 | 0.1131158 | 0.07658747 | 0.8102967 |  |  | 504 | 67.37 | 0.91
2019-05-08 | 2.113159 | 3450 | 19.87687 | 16.57574 | 2019-05-05 | 1112.272 | 366.1127 | (19.5, 20.0] | normal | 9632.15003 | 494.1528 | 25.73872 | 4.058892 | 0.4610062 | 8.158219 | 2.341037 | 0.3832765 | 0.1480928 | 100.3811 | 33.18517 | 0.6586967 | 0.1197732 | 0.01718654 | 0 | 0.2043436 | 0.7784699 | 0.2043436 | 0.1131158 | 0.07658747 | 0.8102967 |  |  | 507 | 69.07 | 0.77
2019-05-08 08:00 | 2.103471 | 3442.238 | 20.04854 | 17.07709 | 2019-05-06 | 1112.272 | 375.4233 | (20.0, 20.5] | normal | 8203.23001 | 502.3476 | 18.5083 | 4.088066 | 0.3444783 | 8.383887 | 2.629375 | 0.4244123 | 0.1794375 | 101.6458 | 35.22296 | 0.5476338 | 0.2732623 | 0.01569576 | 0 | 0.1634081 | 0.8208961 | 0.1634081 | 0.02571328 | 0.2514463 | 0.7228405 |  |  | 507 | 69.07 | 0.77
2019-05-08 16:00 | 2.066307 | 3449.985 | 19.83648 | 16.27117 | 2019-05-06 | 1112.272 | 367.6941 | (19.5, 20.0] | normal | 8203.23001 | 502.3476 | 18.5083 | 4.088066 | 0.3444783 | 8.383887 | 2.629375 | 0.4244123 | 0.1794375 | 101.6458 | 35.22296 | 0.5476338 | 0.2732623 | 0.01569576 | 0 | 0.1634081 | 0.8208961 | 0.1634081 | 0.02571328 | 0.2514463 | 0.7228405 |  |  | 507 | 69.07 | 0.77
2019-05-09 | 2.109607 | 3450 | 19.65631 | 16.52908 | 2019-05-06 | 1129.821 | 373.2704 | (19.5, 20.0] | normal | 8203.23001 | 502.3476 | 18.5083 | 4.088066 | 0.3444783 | 8.383887 | 2.629375 | 0.4244123 | 0.1794375 | 101.6458 | 35.22296 | 0.5476338 | 0.2732623 | 0.01569576 | 0 | 0.1634081 | 0.8208961 | 0.1634081 | 0.02571328 | 0.2514463 | 0.7228405 |  |  | 502 | 69.45 | 0.99
2019-05-09 08:00 | 2.131242 | 3450 | 19.40262 | 17.11686 | 2019-05-07 | 1129.821 | 375.3641 | (19.0, 19.5] | normal | 9666.4301 | 497.9622 | 21.72966 | 4.375833 | 0.772427 | 6.623107 | 2.1877 | 0.2805921 | 0.1478042 | 104.7445 | 35.57647 | 0.5119484 | 0.2646983 | 0.02283413 | 0 | 0.2005191 | 0.7766467 | 0.2005191 | 0.3404415 | 0.174896 | 0.4846625 |  |  | 502 | 69.45 | 0.99
2019-05-09 16:00 | 1.964618 | 3450 | 19.82985 | 17.32316 | 2019-05-07 | 1129.821 | 378.1646 | (19.5, 20.0] | normal | 9666.4301 | 497.9622 | 21.72966 | 4.375833 | 0.772427 | 6.623107 | 2.1877 | 0.2805921 | 0.1478042 | 104.7445 | 35.57647 | 0.5119484 | 0.2646983 | 0.02283413 | 0 | 0.2005191 | 0.7766467 | 0.2005191 | 0.3404415 | 0.174896 | 0.4846625 |  |  | 502 | 69.45 | 0.99
2019-05-10 | 1.879368 | 3450 | 19.95008 | 17.06081 | 2019-05-08 | 955.4852 | 379.7553 | (19.5, 20.0] | baixo | 9873.30998 | 500.9347 | 12.78539 | 4.622173 | 0.7201943 | 6.990737 | 3.18102 | 0.3077749 | 0.1697442 | 111.1193 | 28.75484 | 0.5617755 | 0.2456429 | 0.007402889 | 0 | 0.1851788 | 0.8074183 | 0.1851788 | 0.300994 | 0.117096 | 0.58191 |  |  | 502 | 69.3
2019-05-10 08:00 | 1.870326 | 3087.953 | 19.59068 | 16.53242 | 2019-05-08 | 955.4852 | 311.1539 | (19.5, 20.0] | baixo | 9873.30998 | 500.9347 | 12.78539 | 4.622173 | 0.7201943 | 6.990737 | 3.18102 | 0.3077749 | 0.1697442 | 111.1193 | 28.75484 | 0.5617755 | 0.2456429 | 0.007402889 | 0 | 0.1851788 | 0.8074183 | 0.1851788 | 0.300994 | 0.117096 | 0.58191 |  |  | 502 | 69.3
2019-05-10 16:00 | 1.878399 | 3450 | 19.48093 | 16.46398 | 2019-05-08 | 955.4852 | 392.8226 | (19.0, 19.5] | baixo | 9873.30998 | 500.9347 | 12.78539 | 4.622173 | 0.7201943 | 6.990737 | 3.18102 | 0.3077749 | 0.1697442 | 111.1193 | 28.75484 | 0.5617755 | 0.2456429 | 0.007402889 | 0 | 0.1851788 | 0.8074183 | 0.1851788 | 0.300994 | 0.117096 | 0.58191 |  |  | 502 | 69.3
2019-05-11 | 1.918764 | 3450 | 19.15141 | 17.03915 | 2019-05-09 | 1168.625 | 392.6548 | (19.0, 19.5] | normal | 7814.32004 | 500.1932 | 12.22674 | 4.283513 | 0.5888161 | 7.463673 | 2.502308 | 0.324775 | 0.1459707 | 115.4258 | 25.6186 | 0.5205875 | 0.2570849 | 0.01858312 | 0 | 0.2037445 | 0.7776724 | 0.2037445 | 0.1966405 | 0.17951 | 0.6238495 |  |  | 498 | 69.17
2019-05-11 08:00 | 1.994649 | 3450 | 19.23445 | 17.20875 | 2019-05-09 | 1168.625 | 391.0434 | (19.0, 19.5] | normal | 7814.32004 | 500.1932 | 12.22674 | 4.283513 | 0.5888161 | 7.463673 | 2.502308 | 0.324775 | 0.1459707 | 115.4258 | 25.6186 | 0.5205875 | 0.2570849 | 0.01858312 | 0 | 0.2037445 | 0.7776724 | 0.2037445 | 0.1966405 | 0.17951 | 0.6238495 |  |  | 498 | 69.17
2019-05-11 16:00 | 2.014347 | 3463.337 | 19.57094 | 17.24345 | 2019-05-09 | 1168.625 | 383.9368 | (19.5, 20.0] | normal | 7814.32004 | 500.1932 | 12.22674 | 4.283513 | 0.5888161 | 7.463673 | 2.502308 | 0.324775 | 0.1459707 | 115.4258 | 25.6186 | 0.5205875 | 0.2570849 | 0.01858312 | 0 | 0.2037445 | 0.7776724 | 0.2037445 | 0.1966405 | 0.17951 | 0.6238495 |  |  | 498 | 69.17
2019-05-12 | 2.062599 | 3500 | 19.59766 | 16.98283 | 2019-05-09 | 1151.424 | 381.8017 | (19.5, 20.0] | normal | 7814.32004 | 500.1932 | 12.22674 | 4.283513 | 0.5888161 | 7.463673 | 2.502308 | 0.324775 | 0.1459707 | 115.4258 | 25.6186 | 0.5205875 | 0.2570849 | 0.01858312 | 0 | 0.2037445 | 0.7776724 | 0.2037445 | 0.1966405 | 0.17951 | 0.6238495 |  |  | 472 | 70.23667
2019-05-12 08:00 | 2.110345 | 3500 | 19.11731 | 16.44811 | 2019-05-10 | 1151.424 | 383.877 | (19.0, 19.5] | normal | 9656.66003 | 486.7266 | 33.95806 | 4.296849 | 0.6371643 | 6.510819 | 1.815996 | 0.2679979 | 0.09270592 | 101.9351 | 28.06047 | 0.6127811 | 0.1665376 | 0.007518874 | 0 | 0.2131624 | 0.7793187 | 0.2131624 | 0.1870375 | 0.3328429 | 0.4801196 |  |  | 472 | 70.23667
2019-05-12 16:00 | 2.062599 | 3500 | 18.98838 | 16.7753 | 2019-05-10 | 1151.424 | 385.4426 | (18.5, 19.0] | normal | 9656.66003 | 486.7266 | 33.95806 | 4.296849 | 0.6371643 | 6.510819 | 1.815996 | 0.2679979 | 0.09270592 | 101.9351 | 28.06047 | 0.6127811 | 0.1665376 | 0.007518874 | 0 | 0.2131624 | 0.7793187 | 0.2131624 | 0.1870375 | 0.3328429 | 0.4801196 |  |  | 472 | 70.23667
2019-05-13 | 2.119894 | 3500 | 18.98325 | 17.38224 | 2019-05-10 | 1165.83 | 389.2996 | (18.5, 19.0] | normal | 9656.66003 | 486.7266 | 33.95806 | 4.296849 | 0.6371643 | 6.510819 | 1.815996 | 0.2679979 | 0.09270592 | 101.9351 | 28.06047 | 0.6127811 | 0.1665376 | 0.007518874 | 0 | 0.2131624 | 0.7793187 | 0.2131624 | 0.1870375 | 0.3328429 | 0.4801196 |  |  |  | 69.60334 | 1.04
2019-05-13 08:00 | 2.12435 | 3500 | 19.19449 | 17.68307 | 2019-05-11 | 1165.83 | 390.959 | (19.0, 19.5] | normal | 11507.1501 | 472.3966 | 38.58752 | 4.327353 | 0.7367739 | 5.4522 | 0.9325411 | 0.2457451 | 0.07230342 | 101.4625 | 23.51374 | 0.5651121 | 0.2677772 | 0.007342254 | 0 | 0.1597685 | 0.8328893 | 0.1597685 | 0.4137568 | 0.2559248 | 0.3303184 |  |  |  | 69.60334 | 1.04
2019-05-13 16:00 | 2.014217 | 3323.383 | 19.79788 | 14.58884 | 2019-05-11 | 1165.83 | 385.3967 | (19.5, 20.0] | normal | 11507.1501 | 472.3966 | 38.58752 | 4.327353 | 0.7367739 | 5.4522 | 0.9325411 | 0.2457451 | 0.07230342 | 101.4625 | 23.51374 | 0.5651121 | 0.2677772 | 0.007342254 | 0 | 0.1597685 | 0.8328893 | 0.1597685 | 0.4137568 | 0.2559248 | 0.3303184 |  |  |  | 69.60334 | 1.04
2019-05-14 | 2.118971 | 3450 | 19.48397 | 16.90417 | 2019-05-11 | 1129.988 | 381.3894 | (19.0, 19.5] | normal | 11507.1501 | 472.3966 | 38.58752 | 4.327353 | 0.7367739 | 5.4522 | 0.9325411 | 0.2457451 | 0.07230342 | 101.4625 | 23.51374 | 0.5651121 | 0.2677772 | 0.007342254 | 0 | 0.1597685 | 0.8328893 | 0.1597685 | 0.4137568 | 0.2559248 | 0.3303184 |  |  | 479 | 69.39 | 0.86
2019-05-14 08:00 | 2.180971 | 3450 | 19.68413 | 16.41754 | 2019-05-12 | 1129.988 | 368.0293 | (19.5, 20.0] | normal | 10215.40008 | 478.1201 | 34.87049 | 4.508511 | 0.7915251 | 5.545176 | 0.9760967 | 0.2293959 | 0.07628508 | 107.6371 | 28.15524 | 0.5485865 | 0.2244082 | 0.02487668 | 0 | 0.2021287 | 0.7729946 | 0.2021287 | 0.4931011 | 0.1834933 | 0.3234056 |  |  | 479 | 69.39 | 0.86
2019-05-14 16:00 | 2.161596 | 3450 | 19.63962 | 16.31174 | 2019-05-12 | 1129.988 | 379.7381 | (19.5, 20.0] | normal | 10215.40008 | 478.1201 | 34.87049 | 4.508511 | 0.7915251 | 5.545176 | 0.9760967 | 0.2293959 | 0.07628508 | 107.6371 | 28.15524 | 0.5485865 | 0.2244082 | 0.02487668 | 0 | 0.2021287 | 0.7729946 | 0.2021287 | 0.4931011 | 0.1834933 | 0.3234056 |  |  | 479 | 69.39 | 0.86
2019-05-15 | 2.150617 | 3450 | 19.30553 | 16.6267 | 2019-05-12 | 1133.629 | 387.8153 | (19.0, 19.5] | normal | 10215.40008 | 478.1201 | 34.87049 | 4.508511 | 0.7915251 | 5.545176 | 0.9760967 | 0.2293959 | 0.07628508 | 107.6371 | 28.15524 | 0.5485865 | 0.2244082 | 0.02487668 | 0 | 0.2021287 | 0.7729946 | 0.2021287 | 0.4931011 | 0.1834933 | 0.3234056 |  |  | 481 | 71.35
2019-05-15 08:00 | 2.189367 | 3375.286 | 19.59077 | 16.077 | 2019-05-13 | 1133.629 | 376.357 | (19.5, 20.0] | normal | 10112.36992 | 479.3932 | 38.24129 | 4.417975 | 0.7943509 | 5.653349 | 0.9367293 | 0.2338736 | 0.06045423 | 98.43073 | 32.53524 | 0.4805534 | 0.3178163 | 0.01974511 | 0 | 0.1818852 | 0.7983697 | 0.1818852 | 0.426805 | 0.1509952 | 0.4221998 |  |  | 481 | 71.35
2019-05-15 16:00 | 2.115209 | 3450.142 | 19.45663 | 16.18709 | 2019-05-13 | 1133.629 | 369.2142 | (19.0, 19.5] | normal | 10112.36992 | 479.3932 | 38.24129 | 4.417975 | 0.7943509 | 5.653349 | 0.9367293 | 0.2338736 | 0.06045423 | 98.43073 | 32.53524 | 0.4805534 | 0.3178163 | 0.01974511 | 0 | 0.1818852 | 0.7983697 | 0.1818852 | 0.426805 | 0.1509952 | 0.4221998 |  |  | 481 | 71.35
2019-05-16 | 2.15643 | 3450 | 19.61074 | 16.17815 | 2019-05-13 | 1120.769 | 372.2026 | (19.5, 20.0] | normal | 10112.36992 | 479.3932 | 38.24129 | 4.417975 | 0.7943509 | 5.653349 | 0.9367293 | 0.2338736 | 0.06045423 | 98.43073 | 32.53524 | 0.4805534 | 0.3178163 | 0.01974511 | 0 | 0.1818852 | 0.7983697 | 0.1818852 | 0.426805 | 0.1509952 | 0.4221998 |  |  | 475 | 68.2 | 1.24
2019-05-16 08:00 | 2.02468 | 3450 | 19.501 | 17.241 | 2019-05-14 | 1120.769 | 373.9339 | (19.5, 20.0] | normal | 11000.74004 | 476.7839 | 38.49539 | 4.327889 | 0.8253131 | 5.804722 | 0.839697 | 0.2354761 | 0.04649946 | 86.82866 | 25.86842 | 0.356573 | 0.4724886 | 0.01320042 | 0 | 0.157738 | 0.8290616 | 0.157738 | 0.2846823 | 0.04197412 | 0.6733435 |  |  | 475 | 68.2 | 1.24
2019-05-16 16:00 | 1.958159 | 3450 | 19.66618 | 17.24693 | 2019-05-14 | 1120.769 | 374.0831 | (19.5, 20.0] | normal | 11000.74004 | 476.7839 | 38.49539 | 4.327889 | 0.8253131 | 5.804722 | 0.839697 | 0.2354761 | 0.04649946 | 86.82866 | 25.86842 | 0.356573 | 0.4724886 | 0.01320042 | 0 | 0.157738 | 0.8290616 | 0.157738 | 0.2846823 | 0.04197412 | 0.6733435 |  |  | 475 | 68.2 | 1.24
2019-05-17 | 1.72566 | 3450 | 19.17846 | 16.47633 | 2019-05-15 | 1114.374 | 369.6807 | (19.0, 19.5] | normal | 10293.85007 | 473.2924 | 37.99227 | 4.168265 | 0.8121172 | 5.621177 | 0.9667836 | 0.2399192 | 0.05119755 | 94.15098 | 26.39649 | 0.4078079 | 0.4120679 | 0.01058019 | 0 | 0.169544 | 0.8198758 | 0.169544 | 0.2703377 | 0.04234263 | 0.6873196 |  |  | 488 | 66.61 | 1.16
2019-05-17 08:00 | 1.760535 | 3366.802 | 19.56924 | 16.06175 | 2019-05-15 | 1114.374 | 371.661 | (19.5, 20.0] | normal | 10293.85007 | 473.2924 | 37.99227 | 4.168265 | 0.8121172 | 5.621177 | 0.9667836 | 0.2399192 | 0.05119755 | 94.15098 | 26.39649 | 0.4078079 | 0.4120679 | 0.01058019 | 0 | 0.169544 | 0.8198758 | 0.169544 | 0.2703377 | 0.04234263 | 0.6873196 |  |  | 488 | 66.61 | 1.16
2019-05-17 16:00 | 1.765702 | 3487.319 | 19.54278 | 16.3386 | 2019-05-15 | 1114.374 | 371.3086 | (19.5, 20.0] | normal | 10293.85007 | 473.2924 | 37.99227 | 4.168265 | 0.8121172 | 5.621177 | 0.9667836 | 0.2399192 | 0.05119755 | 94.15098 | 26.39649 | 0.4078079 | 0.4120679 | 0.01058019 | 0 | 0.169544 | 0.8198758 | 0.169544 | 0.2703377 | 0.04234263 | 0.6873196 |  |  | 488 | 66.61 | 1.16
2019-05-18 | 1.73443 | 3500 | 19.93493 | 17.57099 | 2019-05-16 | 1117.978 | 370.2846 | (19.5, 20.0] | normal | 7686.08005 | 501.9402 | 27.63809 | 4.188393 | 0.674978 | 5.915793 | 0.9108412 | 0.2327643 | 0.05093763 | 93.41072 | 31.68686 | 0.144568 | 0.6592503 | 0.01414847 | 0 | 0.1820332 | 0.8038183 | 0.1820332 | 0.2442405 | 0.3356262 | 0.4201333 |  |  | 505 | 68.065
2019-05-18 08:00 | 1.645942 | 3500 | 19.74559 | 16.74931 | 2019-05-16 | 1117.978 | 374.3248 | (19.5, 20.0] | normal | 7686.08005 | 501.9402 | 27.63809 | 4.188393 | 0.674978 | 5.915793 | 0.9108412 | 0.2327643 | 0.05093763 | 93.41072 | 31.68686 | 0.144568 | 0.6592503 | 0.01414847 | 0 | 0.1820332 | 0.8038183 | 0.1820332 | 0.2442405 | 0.3356262 | 0.4201333 |  |  | 505 | 68.065
2019-05-18 16:00 | 1.680637 | 3500 | 19.4807 | 16.63898 | 2019-05-16 | 1117.978 | 373.057 | (19.0, 19.5] | normal | 7686.08005 | 501.9402 | 27.63809 | 4.188393 | 0.674978 | 5.915793 | 0.9108412 | 0.2327643 | 0.05093763 | 93.41072 | 31.68686 | 0.144568 | 0.6592503 | 0.01414847 | 0 | 0.1820332 | 0.8038183 | 0.1820332 | 0.2442405 | 0.3356262 | 0.4201333 |  |  | 505 | 68.065
2019-05-19 | 1.709284 | 3500 | 20.03261 | 16.72356 | 2019-05-17 | 1111.36 | 371.2753 | (20.0, 20.5] | normal | 11165.10001 | 504.4027 | 28.60949 | 3.8548 | 0.638404 | 5.934014 | 1.177228 | 0.2157214 | 0.06804029 | 88.89241 | 32.97848 | 0.1896604 | 0.5569223 | 0.01622815 | 0 | 0.2371891 | 0.7465827 | 0.2371891 | 0.3803609 | 0.2604596 | 0.3591795 |  |  | 514 | 68.00667
2019-05-19 08:00 | 1.682546 | 3500 | 19.79641 |  | 2019-05-17 | 1111.36 | 373.7829 | (19.5, 20.0] | normal | 11165.10001 | 504.4027 | 28.60949 | 3.8548 | 0.638404 | 5.934014 | 1.177228 | 0.2157214 | 0.06804029 | 88.89241 | 32.97848 | 0.1896604 | 0.5569223 | 0.01622815 | 0 | 0.2371891 | 0.7465827 | 0.2371891 | 0.3803609 | 0.2604596 | 0.3591795 |  |  | 514 | 68.00667
2019-05-19 16:00 | 1.837878 | 3500 | 19.39905 | 15.81238 | 2019-05-17 | 1111.36 | 367.4824 | (19.0, 19.5] | normal | 11165.10001 | 504.4027 | 28.60949 | 3.8548 | 0.638404 | 5.934014 | 1.177228 | 0.2157214 | 0.06804029 | 88.89241 | 32.97848 | 0.1896604 | 0.5569223 | 0.01622815 | 0 | 0.2371891 | 0.7465827 | 0.2371891 | 0.3803609 | 0.2604596 | 0.3591795 |  |  | 514 | 68.00667
2019-05-20 | 1.900265 | 3500 | 19.31532 | 16.97911 | 2019-05-18 | 1008.854 | 370.2757 | (19.0, 19.5] | normal | 10054.13001 | 495.8754 | 33.4178 | 3.921954 | 0.7706675 | 6.288645 | 1.914883 | 0.2202222 | 0.08091938 | 96.93895 | 36.86576 | 0.232554 | 0.4583791 | 0.01802134 | 0 | 0.2910456 | 0.690933 | 0.2910456 | 0.3627986 | 0.3158141 | 0.3213873 |  |  | 486 | 65.945 | 1.37
2019-05-20 08:00 | 1.862706 | 3402.866 | 19.37028 | 16.96192 | 2019-05-18 | 1008.854 | 360.6691 | (19.0, 19.5] | normal | 10054.13001 | 495.8754 | 33.4178 | 3.921954 | 0.7706675 | 6.288645 | 1.914883 | 0.2202222 | 0.08091938 | 96.93895 | 36.86576 | 0.232554 | 0.4583791 | 0.01802134 | 0 | 0.2910456 | 0.690933 | 0.2910456 | 0.3627986 | 0.3158141 | 0.3213873 |  |  | 486 | 65.945 | 1.37
2019-05-21 08:00 | 2.436765 | 3449.215 | 20.13116 | 15.51155 | 2019-05-18 | 888.4777 | 362.9121 | (20.0, 20.5] | baixo | 10054.13001 | 495.8754 | 33.4178 | 3.921954 | 0.7706675 | 6.288645 | 1.914883 | 0.2202222 | 0.08091938 | 96.93895 | 36.86576 | 0.232554 | 0.4583791 | 0.01802134 | 0 | 0.2910456 | 0.690933 | 0.2910456 | 0.3627986 | 0.3158141 | 0.3213873 |  |  | 503 | 67.2
2019-05-21 16:00 | 2.303679 | 3488.844 | 19.57676 | 17.49147 | 2019-05-19 | 888.4777 | 368.068 | (19.5, 20.0] | baixo | 10874.27002 | 480.7325 | 28.10001 | 3.969264 | 0.9970369 | 7.581663 | 3.425294 | 0.2943185 | 0.1035738 | 95.28637 | 38.17671 | 0.3094441 | 0.3772259 | 0.008331083 | 0 | 0.3049989 | 0.68667 | 0.3049989 | 0.2212963 | 0.04037611 | 0.7383276 |  |  | 503 | 67.2
2019-05-22 | 2.247242 | 3497.718 | 19.50608 | 17.14016 | 2019-05-19 | 1070.566 | 368.2488 | (19.5, 20.0] | normal | 10874.27002 | 480.7325 | 28.10001 | 3.969264 | 0.9970369 | 7.581663 | 3.425294 | 0.2943185 | 0.1035738 | 95.28637 | 38.17671 | 0.3094441 | 0.3772259 | 0.008331083 | 0 | 0.3049989 | 0.68667 | 0.3049989 | 0.2212963 | 0.04037611 | 0.7383276 |  |  | 487 | 66.595 | 1.87
2019-05-22 08:00 | 2.223024 | 3500 | 19.88358 | 17.55528 | 2019-05-20 | 1070.566 | 358.0162 | (19.5, 20.0] | normal | 9248.52003 | 492.4372 | 26.73393 | 4.104848 | 1.302593 | 7.883126 | 3.808806 | 0.2847307 | 0.1124732 | 100.4453 | 36.65001 | 0.375097 | 0.3010484 | 0.01349118 | 0 | 0.3103635 | 0.6761454 | 0.3103635 | 0.27437 | 0.03528184 | 0.6903481 |  |  | 487 | 66.595 | 1.87
2019-05-22 16:00 | 1.879257 | 3468.987 | 19.94469 | 16.62442 | 2019-05-20 | 1070.566 | 344.1054 | (19.5, 20.0] | normal | 9248.52003 | 492.4372 | 26.73393 | 4.104848 | 1.302593 | 7.883126 | 3.808806 | 0.2847307 | 0.1124732 | 100.4453 | 36.65001 | 0.375097 | 0.3010484 | 0.01349118 | 0 | 0.3103635 | 0.6761454 | 0.3103635 | 0.27437 | 0.03528184 | 0.6903481 |  |  | 487 | 66.595 | 1.87
2019-05-23 | 1.811879 | 3450 | 20.17062 | 17.25541 | 2019-05-21 | 1077.997 | 345.8185 | (20.0, 20.5] | normal | 8186.14004 | 488.8072 | 34.17065 | 4.604124 | 1.336363 | 6.884808 | 3.171597 | 0.2551131 | 0.09174176 | 99.51261 | 34.36798 | 0.3890414 | 0.2561235 | 0.02213362 | 0 | 0.3327014 | 0.645165 | 0.3327014 | 0.3187704 | 0.1275616 | 0.5536681 |  |  | 512 | 66.12
2019-05-23 08:00 | 1.666244 | 3441.882 | 19.96862 | 17.17647 | 2019-05-21 | 1077.997 | 364.1209 | (19.5, 20.0] | normal | 8186.14004 | 488.8072 | 34.17065 | 4.604124 | 1.336363 | 6.884808 | 3.171597 | 0.2551131 | 0.09174176 | 99.51261 | 34.36798 | 0.3890414 | 0.2561235 | 0.02213362 | 0 | 0.3327014 | 0.645165 | 0.3327014 | 0.3187704 | 0.1275616 | 0.5536681 |  |  | 512 | 66.12
2019-05-23 16:00 | 1.588744 | 3450 | 19.51036 | 17.08106 | 2019-05-22 | 1077.997 | 367.6621 | (19.5, 20.0] | normal | 6267.09001 | 482.5187 | 35.41604 | 5.071648 | 1.268488 | 6.353904 | 1.695609 | 0.2453009 | 0.05693828 | 94.18559 | 26.59236 | 0.3363646 | 0.3050363 | 0.008673352 | 0 | 0.3499257 | 0.6414009 | 0.3499257 | 0.2297208 | 0.1915876 | 0.5786916 |  |  | 512 | 66.12
2019-05-24 | 1.588098 | 3450 | 19.76161 | 17.34208 | 2019-05-22 | 1112.424 | 371.17 | (19.5, 20.0] | normal | 6267.09001 | 482.5187 | 35.41604 | 5.071648 | 1.268488 | 6.353904 | 1.695609 | 0.2453009 | 0.05693828 | 94.18559 | 26.59236 | 0.3363646 | 0.3050363 | 0.008673352 | 0 | 0.3499257 | 0.6414009 | 0.3499257 | 0.2297208 | 0.1915876 | 0.5786916 |  |  | 484 | 66.21
2019-05-24 08:00 | 1.549348 | 3450 | 19.97808 | 16.63342 | 2019-05-22 | 1112.424 | 369.4231 | (19.5, 20.0] | normal | 6267.09001 | 482.5187 | 35.41604 | 5.071648 | 1.268488 | 6.353904 | 1.695609 | 0.2453009 | 0.05693828 | 94.18559 | 26.59236 | 0.3363646 | 0.3050363 | 0.008673352 | 0 | 0.3499257 | 0.6414009 | 0.3499257 | 0.2297208 | 0.1915876 | 0.5786916 |  |  | 484 | 66.21
2019-05-24 16:00 | 1.495744 | 3450 | 19.82487 | 16.23151 | 2019-05-23 | 1112.424 | 371.3199 | (19.5, 20.0] | normal | 7706.94001 | 500.1293 | 22.02148 | 4.655593 | 1.459708 | 6.273706 | 1.78732 | 0.2461246 | 0.0683562 | 98.34501 | 22.01909 | 0.4378835 | 0.1399721 | 0.004701967 | 0 | 0.4174425 | 0.5778556 | 0.4174425 | 0.342013 | 0.2144632 | 0.4435238 |  |  | 484 | 66.21
2019-05-25 | 1.511244 | 3450 | 20.16654 | 16.64926 | 2019-05-23 | 1114.414 | 373.6371 | (20.0, 20.5] | normal | 7706.94001 | 500.1293 | 22.02148 | 4.655593 | 1.459708 | 6.273706 | 1.78732 | 0.2461246 | 0.0683562 | 98.34501 | 22.01909 | 0.4378835 | 0.1399721 | 0.004701967 | 0 | 0.4174425 | 0.5778556 | 0.4174425 | 0.342013 | 0.2144632 | 0.4435238 |  |  | 493 | 65.88
2019-05-25 08:00 | 1.363995 | 3450 | 19.77308 | 16.64963 | 2019-05-23 | 1114.414 | 370.1751 | (19.5, 20.0] | normal | 7706.94001 | 500.1293 | 22.02148 | 4.655593 | 1.459708 | 6.273706 | 1.78732 | 0.2461246 | 0.0683562 | 98.34501 | 22.01909 | 0.4378835 | 0.1399721 | 0.004701967 | 0 | 0.4174425 | 0.5778556 | 0.4174425 | 0.342013 | 0.2144632 | 0.4435238 |  |  | 493 | 65.88
2019-05-25 16:00 | 1.29037 | 3450 | 19.71487 | 17.04854 | 2019-05-24 | 1114.414 | 369.7418 | (19.5, 20.0] | normal | 8484.20003 | 495.2257 | 29.44478 | 3.889753 | 1.040393 | 6.114183 | 1.898183 | 0.2520881 | 0.06268269 | 110.9044 | 30.87859 | 0.6012637 | 0.0005711016 | 0.02334222 | 0 | 0.374823 | 0.6018348 | 0.374823 | 0.346954 | 0.1733232 | 0.4797228 |  |  | 493 | 65.88
2019-05-26 | 1.36012 | 3450 | 19.92843 | 16.28436 | 2019-05-24 | 1114.412 | 370.7696 | (19.5, 20.0] | normal | 8484.20003 | 495.2257 | 29.44478 | 3.889753 | 1.040393 | 6.114183 | 1.898183 | 0.2520881 | 0.06268269 | 110.9044 | 30.87859 | 0.6012637 | 0.0005711016 | 0.02334222 | 0 | 0.374823 | 0.6018348 | 0.374823 | 0.346954 | 0.1733232 | 0.4797228 |  |  | 485 | 66.775
2019-05-26 08:00 | 1.330089 | 3450 | 19.7652 | 16.60692 | 2019-05-25 | 1114.412 | 372.4643 | (19.5, 20.0] | normal | 8183.49001 | 494.0508 | 35.17958 | 3.949516 | 0.8569766 | 6.330209 | 1.589195 | 0.2613066 | 0.06367232 | 93.71739 | 32.61949 | 0.5125224 | 0.1412992 | 0.002199995 | 0 | 0.3439784 | 0.6538216 | 0.3439784 | 0.1860484 | 0.3467391 | 0.4672125 |  |  | 485 | 66.775
2019-05-26 16:00 | 1.37562 | 3281.813 | 19.51353 | 17.08774 | 2019-05-25 | 1114.412 | 370.3542 | (19.5, 20.0] | normal | 8183.49001 | 494.0508 | 35.17958 | 3.949516 | 0.8569766 | 6.330209 | 1.589195 | 0.2613066 | 0.06367232 | 93.71739 | 32.61949 | 0.5125224 | 0.1412992 | 0.002199995 | 0 | 0.3439784 | 0.6538216 | 0.3439784 | 0.1860484 | 0.3467391 | 0.4672125 |  |  | 485 | 66.775
2019-05-27 | 1.45764 | 3450 | 19.34462 | 18.11042 | 2019-05-25 | 1108.064 | 370.3392 | (19.0, 19.5] | normal | 8183.49001 | 494.0508 | 35.17958 | 3.949516 | 0.8569766 | 6.330209 | 1.589195 | 0.2613066 | 0.06367232 | 93.71739 | 32.61949 | 0.5125224 | 0.1412992 | 0.002199995 | 0 | 0.3439784 | 0.6538216 | 0.3439784 | 0.1860484 | 0.3467391 | 0.4672125 |  |  | 499 | 66.84
2019-05-27 08:00 | 1.472494 | 3450 | 19.28028 | 17.23001 | 2019-05-25 | 1108.064 | 368.0065 | (19.0, 19.5] | normal | 8183.49001 | 494.0508 | 35.17958 | 3.949516 | 0.8569766 | 6.330209 | 1.589195 | 0.2613066 | 0.06367232 | 93.71739 | 32.61949 | 0.5125224 | 0.1412992 | 0.002199995 | 0 | 0.3439784 | 0.6538216 | 0.3439784 | 0.1860484 | 0.3467391 | 0.4672125 |  |  | 499 | 66.84
2019-05-27 16:00 | 1.412432 | 3450 | 19.40531 | 17.58354 | 2019-05-26 | 1108.064 | 369.1604 | (19.0, 19.5] | normal | 9985.24016 | 491.1442 | 39.52779 | 4.457301 | 1.130973 | 6.325298 | 1.596793 | 0.2627402 | 0.06895652 | 100.9655 | 34.77204 | 0.4908755 | 0.2034758 | 0.01803026 | 0 | 0.2876185 | 0.6943513 | 0.2876185 | 0.18792 | 0.1643621 | 0.6477179 |  |  | 499 | 66.84
2019-05-28 | 1.371745 | 3450 | 19.92437 | 17.52706 | 2019-05-26 | 1097.331 | 370.7594 | (19.5, 20.0] | normal | 9985.24016 | 491.1442 | 39.52779 | 4.457301 | 1.130973 | 6.325298 | 1.596793 | 0.2627402 | 0.06895652 | 100.9655 | 34.77204 | 0.4908755 | 0.2034758 | 0.01803026 | 0 | 0.2876185 | 0.6943513 | 0.2876185 | 0.18792 | 0.1643621 | 0.6477179 |  |  | 506 | 67.51667 | 1.03
2019-05-28 08:00 | 1.478307 | 3450 | 19.96358 | 16.20449 | 2019-05-26 | 1097.331 | 361.4915 | (19.5, 20.0] | normal | 9985.24016 | 491.1442 | 39.52779 | 4.457301 | 1.130973 | 6.325298 | 1.596793 | 0.2627402 | 0.06895652 | 100.9655 | 34.77204 | 0.4908755 | 0.2034758 | 0.01803026 | 0 | 0.2876185 | 0.6943513 | 0.2876185 | 0.18792 | 0.1643621 | 0.6477179 |  |  | 506 | 67.51667 | 1.03
2019-05-28 16:00 | 1.507369 | 3450 | 20.13036 | 16.78813 | 2019-05-27 | 1097.331 | 0 | (20.0, 20.5] | normal | 9463.45003 | 491.3869 | 32.38232 | 4.736356 | 1.166177 | 6.670831 | 1.651624 | 0.2890988 | 0.07271911 | 100.5254 | 34.77383 | 0.5236104 | 0.1962525 | 0.02092684 | 0 | 0.2592103 | 0.7198629 | 0.2592103 | 0.1906815 | 0.04352522 | 0.7657933 |  |  | 506 | 67.51667 | 1.03
2019-05-29 | 1.520932 | 3450 | 19.83167 | 17.46283 | 2019-05-27 | 1093.781 | 0 | (19.5, 20.0] | normal | 9463.45003 | 491.3869 | 32.38232 | 4.736356 | 1.166177 | 6.670831 | 1.651624 | 0.2890988 | 0.07271911 | 100.5254 | 34.77383 | 0.5236104 | 0.1962525 | 0.02092684 | 0 | 0.2592103 | 0.7198629 | 0.2592103 | 0.1906815 | 0.04352522 | 0.7657933 |  |  | 483 | 66.145 | 0.7
2019-05-29 08:00 | 1.551932 | 3450 | 19.79788 | 17.21568 | 2019-05-27 | 1093.781 | 358.6262 | (19.5, 20.0] | normal | 9463.45003 | 491.3869 | 32.38232 | 4.736356 | 1.166177 | 6.670831 | 1.651624 | 0.2890988 | 0.07271911 | 100.5254 | 34.77383 | 0.5236104 | 0.1962525 | 0.02092684 | 0 | 0.2592103 | 0.7198629 | 0.2592103 | 0.1906815 | 0.04352522 | 0.7657933 |  |  | 483 | 66.145 | 0.7
2019-05-29 16:00 | 1.555807 | 3450 | 19.74149 | 17.15485 | 2019-05-28 | 1093.781 | 364.7843 | (19.5, 20.0] | normal | 10427.29016 | 491.1511 | 29.78818 | 4.685808 | 1.247263 | 6.492415 | 1.51799 | 0.2884524 | 0.06889065 | 103.5278 | 37.63827 | 0.5388514 | 0.1466311 | 0.01726589 | 0 | 0.2972517 | 0.6854824 | 0.2972517 | 0.2266617 | 0.1101881 | 0.6631502 |  |  | 483 | 66.145 | 0.7
2019-05-30 | 1.571307 | 3450 | 19.70176 | 17.23111 | 2019-05-28 | 1093.553 | 363.512 | (19.5, 20.0] | normal | 10427.29016 | 491.1511 | 29.78818 | 4.685808 | 1.247263 | 6.492415 | 1.51799 | 0.2884524 | 0.06889065 | 103.5278 | 37.63827 | 0.5388514 | 0.1466311 | 0.01726589 | 0 | 0.2972517 | 0.6854824 | 0.2972517 | 0.2266617 | 0.1101881 | 0.6631502 |  |  | 483 | 64.78
2019-05-30 08:00 | 1.664306 | 3450 | 19.4569 | 16.96709 | 2019-05-28 | 1093.553 | 364.3396 | (19.0, 19.5] | normal | 10427.29016 | 491.1511 | 29.78818 | 4.685808 | 1.247263 | 6.492415 | 1.51799 | 0.2884524 | 0.06889065 | 103.5278 | 37.63827 | 0.5388514 | 0.1466311 | 0.01726589 | 0 | 0.2972517 | 0.6854824 | 0.2972517 | 0.2266617 | 0.1101881 | 0.6631502 |  |  | 483 | 64.78
2019-05-30 16:00 | 1.596494 | 3450 | 19.55346 | 16.7777 | 2019-05-29 | 1093.553 | 365.1957 | (19.5, 20.0] | normal | 9352.03005 | 488.9958 | 37.18666 | 4.370895 | 1.008834 | 6.559628 | 1.616553 | 0.2975948 | 0.08261388 | 97.17766 | 35.72067 | 0.5268975 | 0.1818114 | 0.01347574 | 0 | 0.2778154 | 0.7087089 | 0.2778154 | 0.2016603 | 0.004937717 | 0.793402 |  |  | 483 | 64.78
2019-05-31 | 1.625556 | 3450 | 19.12414 | 16.50743 | 2019-05-29 | 1098.165 | 363.9191 | (19.0, 19.5] | normal | 9352.03005 | 488.9958 | 37.18666 | 4.370895 | 1.008834 | 6.559628 | 1.616553 | 0.2975948 | 0.08261388 | 97.17766 | 35.72067 | 0.5268975 | 0.1818114 | 0.01347574 | 0 | 0.2778154 | 0.7087089 | 0.2778154 | 0.2016603 | 0.004937717 | 0.793402 |  |  | 474 | 65.97333 | 1.19
2019-05-31 08:00 | 1.642994 | 3450 | 18.83443 | 16.4259 | 2019-05-29 | 1098.165 | 368.1169 | (18.5, 19.0] | normal | 9352.03005 | 488.9958 | 37.18666 | 4.370895 | 1.008834 | 6.559628 | 1.616553 | 0.2975948 | 0.08261388 | 97.17766 | 35.72067 | 0.5268975 | 0.1818114 | 0.01347574 | 0 | 0.2778154 | 0.7087089 | 0.2778154 | 0.2016603 | 0.004937717 | 0.793402 |  |  | 474 | 65.97333 | 1.19
2019-05-31 16:00 | 1.617806 | 3450 | 18.79314 | 17.0819 | 2019-05-30 | 1098.165 | 365.5533 | (18.5, 19.0] | normal | 9628.48008 | 478.7297 | 29.77283 | 4.168676 | 0.8445634 | 6.62603 | 1.79474 | 0.3189348 | 0.1154701 | 98.25919 | 43.38026 | 0.4852867 | 0.1491973 | 0.011219 | 0 | 0.354297 | 0.634484 | 0.354297 | 0.2090029 | 0.003690952 | 0.7873061 |  |  | 474 | 65.97333 | 1.19
2019-06-01 | 1.656556 | 3450 | 18.86939 | 17.13108 | 2019-05-30 | 1103.818 | 368.5308 | (18.5, 19.0] | normal | 9628.48008 | 478.7297 | 29.77283 | 4.168676 | 0.8445634 | 6.62603 | 1.79474 | 0.3189348 | 0.1154701 | 98.25919 | 43.38026 | 0.4852867 | 0.1491973 | 0.011219 | 0 | 0.354297 | 0.634484 | 0.354297 | 0.2090029 | 0.003690952 | 0.7873061 |  |  | 474 | 66.73
2019-06-01 08:00 | 1.618775 | 3450 | 19.16091 | 17.08144 | 2019-05-30 | 1103.818 | 370.0501 | (19.0, 19.5] | normal | 9628.48008 | 478.7297 | 29.77283 | 4.168676 | 0.8445634 | 6.62603 | 1.79474 | 0.3189348 | 0.1154701 | 98.25919 | 43.38026 | 0.4852867 | 0.1491973 | 0.011219 | 0 | 0.354297 | 0.634484 | 0.354297 | 0.2090029 | 0.003690952 | 0.7873061 |  |  | 474 | 66.73
2019-06-01 16:00 | 1.587775 | 3450 | 18.9526 | 17.34675 | 2019-05-31 | 1103.818 | 364.1688 | (18.5, 19.0] | normal | 8490.63009 | 469.8331 | 30.98604 | 4.157711 | 0.7881452 | 6.360638 | 1.700521 | 0.2926404 | 0.1015893 | 97.57663 | 39.72343 | 0.5002333 | 0.2022492 | 0.01272248 | 0 | 0.2847951 | 0.7024824 | 0.2847951 | 0.2479725 | 0.003967612 | 0.7480599 |  |  | 474 | 66.73
2019-06-02 | 1.656556 | 3450 | 19.13234 | 16.95315 | 2019-05-31 | 1097.531 | 367.266 | (19.0, 19.5] | normal | 8490.63009 | 469.8331 | 30.98604 | 4.157711 | 0.7881452 | 6.360638 | 1.700521 | 0.2926404 | 0.1015893 | 97.57663 | 39.72343 | 0.5002333 | 0.2022492 | 0.01272248 | 0 | 0.2847951 | 0.7024824 | 0.2847951 | 0.2479725 | 0.003967612 | 0.7480599 |  |  | 469 | 66.03
2019-06-02 08:00 | 1.637827 | 3450 | 19.37736 | 16.77338 | 2019-05-31 | 1097.531 | 365.5901 | (19.0, 19.5] | normal | 8490.63009 | 469.8331 | 30.98604 | 4.157711 | 0.7881452 | 6.360638 | 1.700521 | 0.2926404 | 0.1015893 | 97.57663 | 39.72343 | 0.5002333 | 0.2022492 | 0.01272248 | 0 | 0.2847951 | 0.7024824 | 0.2847951 | 0.2479725 | 0.003967612 | 0.7480599 |  |  | 469 | 66.03
2019-06-02 16:00 | 1.617806 | 3450 | 19.20099 | 17.11517 | 2019-06-01 | 1097.531 | 363.8832 | (19.0, 19.5] | normal | 9656.27 | 479.4026 | 35.8268 | 4.089887 | 0.4187564 | 6.681344 | 1.466369 | 0.3223874 | 0.08800074 | 71.68746 | 20.0822 | 0.4670841 | 0.2258491 | 0 | 0 | 0.3070668 | 0.6929332 | 0.3070668 | 0.1476866 | 0.005885688 | 0.8464277 |  |  | 469 | 66.03
2019-06-03 | 1.704994 | 3450 | 19.45198 | 17.26962 | 2019-06-01 | 1090.97 | 363.9661 | (19.0, 19.5] | normal | 9656.27 | 479.4026 | 35.8268 | 4.089887 | 0.4187564 | 6.681344 | 1.466369 | 0.3223874 | 0.08800074 | 71.68746 | 20.0822 | 0.4670841 | 0.2258491 | 0 | 0 | 0.3070668 | 0.6929332 | 0.3070668 | 0.1476866 | 0.005885688 | 0.8464277 |  |  | 482 | 65.79
2019-06-03 08:00 | 1.666244 | 3384.348 | 19.90065 | 17.47528 | 2019-06-01 | 1090.97 | 362.8878 | (19.5, 20.0] | normal | 9656.27 | 479.4026 | 35.8268 | 4.089887 | 0.4187564 | 6.681344 | 1.466369 | 0.3223874 | 0.08800074 | 71.68746 | 20.0822 | 0.4670841 | 0.2258491 | 0 | 0 | 0.3070668 | 0.6929332 | 0.3070668 | 0.1476866 | 0.005885688 | 0.8464277 |  |  | 482 | 65.79
2019-06-03 16:00 | 1.621091 | 3449.583 | 19.84803 | 16.86245 | 2019-06-02 | 1090.97 | 362.0897 | (19.5, 20.0] | normal | 9797.43 | 487.8886 | 35.36316 | 4.218808 | 0.4355894 | 7.016398 | 1.411894 | 0.3339249 | 0.07583901 | 69.06855 | 17.30184 | 0.4804831 | 0.2408162 | 0 | 0 | 0.2787006 | 0.7212994 | 0.2787006 | 0.07438123 | 0 | 0.9256188 |  |  | 482 | 65.79
2019-06-04 | 1.54289 | 3450 | 19.90763 | 16.06084 | 2019-06-02 | 1098.954 | 363.4815 | (19.5, 20.0] | normal | 9797.43 | 487.8886 | 35.36316 | 4.218808 | 0.4355894 | 7.016398 | 1.411894 | 0.3339249 | 0.07583901 | 69.06855 | 17.30184 | 0.4804831 | 0.2408162 | 0 | 0 | 0.2787006 | 0.7212994 | 0.2787006 | 0.07438123 | 0 | 0.9256188 |  |  | 479 | 65.005 | 0.92
2019-06-04 08:00 | 1.520932 | 3450 | 19.72339 | 16.35706 | 2019-06-02 | 1098.954 | 366.0848 | (19.5, 20.0] | normal | 9797.43 | 487.8886 | 35.36316 | 4.218808 | 0.4355894 | 7.016398 | 1.411894 | 0.3339249 | 0.07583901 | 69.06855 | 17.30184 | 0.4804831 | 0.2408162 | 0 | 0 | 0.2787006 | 0.7212994 | 0.2787006 | 0.07438123 | 0 | 0.9256188 |  |  | 479 | 65.005 | 0.92
2019-06-04 16:00 | 1.467974 | 3450 | 19.64063 | 16.9879 | 2019-06-03 | 1098.954 | 367.0756 | (19.5, 20.0] | normal | 8958.34003 | 494.4218 | 28.31566 | 4.430432 | 0.6607707 | 6.895776 | 1.584155 | 0.3074696 | 0.0707097 | 92.6673 | 43.47239 | 0.4968655 | 0.1828422 | 0.01004854 | 0 | 0.3102438 | 0.6797076 | 0.3102438 | 0.03771317 | 0.2401656 | 0.7221212 |  |  | 479 | 65.005 | 0.92
2019-06-05 | 1.511356 | 3450 | 19.74116 |  | 2019-06-03 | 943.0925 | 367.7832 | (19.5, 20.0] | baixo | 8958.34003 | 494.4218 | 28.31566 | 4.430432 | 0.6607707 | 6.895776 | 1.584155 | 0.3074696 | 0.0707097 | 92.6673 | 43.47239 | 0.4968655 | 0.1828422 | 0.01004854 | 0 | 0.3102438 | 0.6797076 | 0.3102438 | 0.03771317 | 0.2401656 | 0.7221212
2019-06-05 08:00 | 1.651834 | 3299.069 | 20.02381 |  | 2019-06-03 | 943.0925 | 366.1619 | (20.0, 20.5] | baixo | 8958.34003 | 494.4218 | 28.31566 | 4.430432 | 0.6607707 | 6.895776 | 1.584155 | 0.3074696 | 0.0707097 | 92.6673 | 43.47239 | 0.4968655 | 0.1828422 | 0.01004854 | 0 | 0.3102438 | 0.6797076 | 0.3102438 | 0.03771317 | 0.2401656 | 0.7221212
2019-06-06 08:00 | 2.398066 | 3449.966 | 19.70364 | 15.75555 | 2019-06-03 | 858.8865 | 320.9946 | (19.5, 20.0] | baixo | 8958.34003 | 494.4218 | 28.31566 | 4.430432 | 0.6607707 | 6.895776 | 1.584155 | 0.3074696 | 0.0707097 | 92.6673 | 43.47239 | 0.4968655 | 0.1828422 | 0.01004854 | 0 | 0.3102438 | 0.6797076 | 0.3102438 | 0.03771317 | 0.2401656 | 0.7221212 |  |  | 482 | 67.57 | 0.64
2019-06-06 16:00 | 2.228117 | 3450 | 19.40989 | 16.40552 | 2019-06-04 | 858.8865 | 356.8432 | (19.0, 19.5] | baixo | 9226.26001 | 479.9254 | 36.02815 | 4.358257 | 0.7187874 | 6.745477 | 1.591963 | 0.3179113 | 0.09812854 | 87.55908 | 40.4283 | 0.5644228 | 0.1402619 | 0.01170809 | 0 | 0.2836072 | 0.7046847 | 0.2836072 | 0.1166663 | 0.2109645 | 0.6723692 |  |  | 482 | 67.57 | 0.64
2019-06-07 | 2.266867 | 3450 | 19.48159 | 17.27947 | 2019-06-04 | 1095.87 | 362.1148 | (19.0, 19.5] | normal | 9226.26001 | 479.9254 | 36.02815 | 4.358257 | 0.7187874 | 6.745477 | 1.591963 | 0.3179113 | 0.09812854 | 87.55908 | 40.4283 | 0.5644228 | 0.1402619 | 0.01170809 | 0 | 0.2836072 | 0.7046847 | 0.2836072 | 0.1166663 | 0.2109645 | 0.6723692 |  |  | 496 | 67.17 | 0.62
2019-06-07 08:00 | 2.268804 | 3450 | 19.39273 | 17.14523 | 2019-06-05 | 1095.87 | 365.6785 | (19.0, 19.5] | normal | 8842.41007 | 479.9563 | 34.28223 | 4.085781 | 0.4720794 | 7.257287 | 1.69257 | 0.338845 | 0.08287925 | 105.726 | 49.15297 | 0.4904845 | 0.2003935 | 0.03220232 | 0 | 0.2769196 | 0.6908781 | 0.2769196 | 0.1073841 | 0.003708254 | 0.8889076 |  |  | 496 | 67.17 | 0.62
2019-06-07 16:00 | 2.218429 | 3450 | 19.29805 | 16.75123 | 2019-06-05 | 1095.87 | 367.2752 | (19.0, 19.5] | normal | 8842.41007 | 479.9563 | 34.28223 | 4.085781 | 0.4720794 | 7.257287 | 1.69257 | 0.338845 | 0.08287925 | 105.726 | 49.15297 | 0.4904845 | 0.2003935 | 0.03220232 | 0 | 0.2769196 | 0.6908781 | 0.2769196 | 0.1073841 | 0.003708254 | 0.8889076 |  |  | 496 | 67.17 | 0.62
2019-06-08 | 2.2378 | 3450 | 19.24016 | 16.91876 | 2019-06-05 | 1057.72 | 355.78 | (19.0, 19.5] | normal | 8842.41007 | 479.9563 | 34.28223 | 4.085781 | 0.4720794 | 7.257287 | 1.69257 | 0.338845 | 0.08287925 | 105.726 | 49.15297 | 0.4904845 | 0.2003935 | 0.03220232 | 0 | 0.2769196 | 0.6908781 | 0.2769196 | 0.1073841 | 0.003708254 | 0.8889076 |  |  | 480 | 68.54
2019-06-08 08:00 | 2.247492 | 3450 | 19.02866 | 16.85365 | 2019-06-06 | 1057.72 | 341.4019 | (19.0, 19.5] | normal | 8254.50009 | 490.5415 | 26.5257 | 4.075253 | 0.7805635 | 6.52138 | 1.588114 | 0.285009 | 0.081647 | 107.4849 | 44.85064 | 0.5254881 | 0.1395739 | 0.01308642 | 0 | 0.3218515 | 0.665062 | 0.3218515 | 0.1927885 | 0.04932563 | 0.7578858 |  |  | 480 | 68.54
2019-06-08 16:00 | 2.256856 | 3450 | 18.96668 | 16.88946 | 2019-06-06 | 1057.72 | 363.8649 | (18.5, 19.0] | normal | 8254.50009 | 490.5415 | 26.5257 | 4.075253 | 0.7805635 | 6.52138 | 1.588114 | 0.285009 | 0.081647 | 107.4849 | 44.85064 | 0.5254881 | 0.1395739 | 0.01308642 | 0 | 0.3218515 | 0.665062 | 0.3218515 | 0.1927885 | 0.04932563 | 0.7578858 |  |  | 480 | 68.54
2019-06-09 | 2.198408 | 3450 | 19.0993 | 17.20829 | 2019-06-06 | 1112.474 | 373.314 | (19.0, 19.5] | normal | 8254.50009 | 490.5415 | 26.5257 | 4.075253 | 0.7805635 | 6.52138 | 1.588114 | 0.285009 | 0.081647 | 107.4849 | 44.85064 | 0.5254881 | 0.1395739 | 0.01308642 | 0 | 0.3218515 | 0.665062 | 0.3218515 | 0.1927885 | 0.04932563 | 0.7578858 |  |  | 481 | 67.43333
2019-06-09 08:00 | 2.247169 | 3450 | 19.05177 | 16.86713 | 2019-06-07 | 1112.474 | 372.93 | (19.0, 19.5] | normal | 8859.88004 | 479.2507 | 28.39982 | 3.876856 | 0.9031217 | 6.407367 | 1.585932 | 0.2817252 | 0.08015279 | 112.5161 | 42.3243 | 0.6056566 | 0.08835405 | 0.02641654 | 0 | 0.2795728 | 0.6940107 | 0.2795728 | 0.1725175 | 0.07773962 | 0.7497429 |  |  | 481 | 67.43333
2019-06-09 16:00 | 2.251689 | 3450 | 19.1455 | 16.82358 | 2019-06-07 | 1112.474 | 365.6706 | (19.0, 19.5] | normal | 8859.88004 | 479.2507 | 28.39982 | 3.876856 | 0.9031217 | 6.407367 | 1.585932 | 0.2817252 | 0.08015279 | 112.5161 | 42.3243 | 0.6056566 | 0.08835405 | 0.02641654 | 0 | 0.2795728 | 0.6940107 | 0.2795728 | 0.1725175 | 0.07773962 | 0.7497429 |  |  | 481 | 67.43333
2019-06-10 | 2.286242 | 3450 | 18.95033 | 16.72392 | 2019-06-07 | 1095.941 | 368.3957 | (18.5, 19.0] | normal | 8859.88004 | 479.2507 | 28.39982 | 3.876856 | 0.9031217 | 6.407367 | 1.585932 | 0.2817252 | 0.08015279 | 112.5161 | 42.3243 | 0.6056566 | 0.08835405 | 0.02641654 | 0 | 0.2795728 | 0.6940107 | 0.2795728 | 0.1725175 | 0.07773962 | 0.7497429 |  |  | 477 | 74.46 | 0.46
2019-06-10 08:00 | 2.369231 | 3450 | 18.91046 | 16.92968 | 2019-06-07 | 1095.941 | 364.2696 | (18.5, 19.0] | normal | 8859.88004 | 479.2507 | 28.39982 | 3.876856 | 0.9031217 | 6.407367 | 1.585932 | 0.2817252 | 0.08015279 | 112.5161 | 42.3243 | 0.6056566 | 0.08835405 | 0.02641654 | 0 | 0.2795728 | 0.6940107 | 0.2795728 | 0.1725175 | 0.07773962 | 0.7497429 |  |  | 477 | 74.46 | 0.46
2019-06-10 16:00 | 2.320471 | 3450 | 19.01796 | 17.67985 | 2019-06-08 | 1095.941 | 362.8566 | (19.0, 19.5] | normal | 8834.86009 | 482.4484 | 32.38268 | 3.758255 | 0.7256021 | 6.238078 | 1.162806 | 0.284693 | 0.07180566 | 110.2828 | 39.60826 | 0.580358 | 0.1313901 | 0.01222678 | 0 | 0.2760252 | 0.7117481 | 0.2760252 | 0.1144781 | 0.1692794 | 0.7162425 |  |  | 477 | 74.46 | 0.46
2019-06-11 | 2.305616 | 3450 | 19.52649 | 17.93898 | 2019-06-08 | 1091.255 | 362.6397 | (19.5, 20.0] | normal | 8834.86009 | 482.4484 | 32.38268 | 3.758255 | 0.7256021 | 6.238078 | 1.162806 | 0.284693 | 0.07180566 | 110.2828 | 39.60826 | 0.580358 | 0.1313901 | 0.01222678 | 0 | 0.2760252 | 0.7117481 | 0.2760252 | 0.1144781 | 0.1692794 | 0.7162425 |  |  | 476 | 67.505 | 1.01
2019-06-11 08:00 | 2.336939 | 3423.469 | 19.59486 | 17.417 | 2019-06-08 | 1091.255 | 363.2016 | (19.5, 20.0] | normal | 8834.86009 | 482.4484 | 32.38268 | 3.758255 | 0.7256021 | 6.238078 | 1.162806 | 0.284693 | 0.07180566 | 110.2828 | 39.60826 | 0.580358 | 0.1313901 | 0.01222678 | 0 | 0.2760252 | 0.7117481 | 0.2760252 | 0.1144781 | 0.1692794 | 0.7162425 |  |  | 476 | 67.505 | 1.01
2019-06-11 16:00 | 2.678946 | 3199.815 | 19.40704 | 15.4522 | 2019-06-08 | 1091.255 | 365.3581 | (19.0, 19.5] | normal | 8834.86009 | 482.4484 | 32.38268 | 3.758255 | 0.7256021 | 6.238078 | 1.162806 | 0.284693 | 0.07180566 | 110.2828 | 39.60826 | 0.580358 | 0.1313901 | 0.01222678 | 0 | 0.2760252 | 0.7117481 | 0.2760252 | 0.1144781 | 0.1692794 | 0.7162425 |  |  | 476 | 67.505 | 1.01
2019-06-12 | 2.383116 | 3450 | 19.20242 | 16.46602 | 2019-06-09 | 1104.817 | 369.3842 | (19.0, 19.5] | normal | 10017.40002 | 471.4734 | 35.92948 | 4.268397 | 0.5461071 | 6.592 | 1.31245 | 0.3213891 | 0.07635626 | 116.7159 | 34.04311 | 0.5733659 | 0.08295804 | 0.0143779 | 0 | 0.3292982 | 0.6563239 | 0.3292982 | 0.1026187 | 0.01209043 | 0.8852908 |  |  | 474 | 68.96 | 0.52
2019-06-12 08:00 | 2.359543 | 3450 | 19.19056 | 17.19955 | 2019-06-09 | 1104.817 | 369.9261 | (19.0, 19.5] | normal | 10017.40002 | 471.4734 | 35.92948 | 4.268397 | 0.5461071 | 6.592 | 1.31245 | 0.3213891 | 0.07635626 | 116.7159 | 34.04311 | 0.5733659 | 0.08295804 | 0.0143779 | 0 | 0.3292982 | 0.6563239 | 0.3292982 | 0.1026187 | 0.01209043 | 0.8852908 |  |  | 474 | 68.96 | 0.52
2019-06-12 16:00 | 2.127044 | 3450 | 19.62074 | 16.95147 | 2019-06-10 | 1104.817 | 365.2561 | (19.5, 20.0] | normal | 8729.22004 | 480.7939 | 33.6002 | 3.99474 | 0.3709691 | 6.524 | 1.105977 | 0.2873617 | 0.07076991 | 117.3349 | 31.95903 | 0.5815023 | 0.1107355 | 0.01856212 | 0 | 0.2892001 | 0.6922378 | 0.2892001 | 0.1036333 | 0.2127803 | 0.6835864 |  |  | 474 | 68.96 | 0.52
2019-06-13 | 1.864191 | 3450 | 19.80316 | 16.86031 | 2019-06-11 | 1104.078 | 371.7242 | (19.5, 20.0] | normal | 9751.0901 | 482.3762 | 33.18318 | 3.916433 | 0.3925603 | 6.538255 | 1.232259 | 0.3025701 | 0.08125562 | 122.1607 | 34.17998 | 0.6133383 | 0.09239422 | 0.01661689 | 0 | 0.2776505 | 0.7057326 | 0.2776505 | 0.1305148 | 0.2325594 | 0.6369258 |  |  | 498 | 68.565 | 0.94
2019-06-13 08:00 | 1.948851 | 3450 | 19.53882 | 16.58511 | 2019-06-11 | 1104.078 | 366.9806 | (19.5, 20.0] | normal | 9751.0901 | 482.3762 | 33.18318 | 3.916433 | 0.3925603 | 6.538255 | 1.232259 | 0.3025701 | 0.08125562 | 122.1607 | 34.17998 | 0.6133383 | 0.09239422 | 0.01661689 | 0 | 0.2776505 | 0.7057326 | 0.2776505 | 0.1305148 | 0.2325594 | 0.6369258 |  |  | 498 | 68.565 | 0.94
2019-06-13 16:00 | 1.687556 | 3450 | 19.43025 | 17.09804 | 2019-06-11 | 1104.078 | 364.5302 | (19.0, 19.5] | normal | 9751.0901 | 482.3762 | 33.18318 | 3.916433 | 0.3925603 | 6.538255 | 1.232259 | 0.3025701 | 0.08125562 | 122.1607 | 34.17998 | 0.6133383 | 0.09239422 | 0.01661689 | 0 | 0.2776505 | 0.7057326 | 0.2776505 | 0.1305148 | 0.2325594 | 0.6369258 |  |  | 498 | 68.565 | 0.94
2019-06-14 | 1.641056 | 3450 | 19.41819 | 17.56567 | 2019-06-12 | 1012.938 | 366.2184 | (19.0, 19.5] | normal | 5239.14003 | 482.7319 | 28.982 | 3.818672 | 0.5357687 | 6.41039 | 1.431667 | 0.2995423 | 0.08562354 | 120.1316 | 31.89626 | 0.5589306 | 0.1623972 | 0.01337454 | 0 | 0.2652977 | 0.7213278 | 0.2652977 | 0.219961 | 0.1316638 | 0.6483753 |  |  | 486 | 70.17 | 0.79
2019-06-14 08:00 | 1.561619 | 3450 | 19.78893 | 16.88242 | 2019-06-12 | 1012.938 | 312.1713 | (19.5, 20.0] | normal | 5239.14003 | 482.7319 | 28.982 | 3.818672 | 0.5357687 | 6.41039 | 1.431667 | 0.2995423 | 0.08562354 | 120.1316 | 31.89626 | 0.5589306 | 0.1623972 | 0.01337454 | 0 | 0.2652977 | 0.7213278 | 0.2652977 | 0.219961 | 0.1316638 | 0.6483753 |  |  | 486 | 70.17 | 0.79
2019-06-14 16:00 | 1.43762 | 3450 | 19.60213 | 17.25189 | 2019-06-13 | 1012.938 | 368.6868 | (19.5, 20.0] | normal | 7078.82009 | 485.7322 | 38.99162 | 4.458817 | 1.290003 | 6.447083 | 1.294829 | 0.2908413 | 0.08410173 | 117.3835 | 43.79654 | 0.4482925 | 0.1926201 | 0.01525987 | 0 | 0.3438276 | 0.6409125 | 0.3438276 | 0.2721818 | 0.06569985 | 0.6621184 |  |  | 486 | 70.17 | 0.79
2019-06-15 | 1.509307 | 3450 | 19.84543 | 17.90131 | 2019-06-13 | 1125.995 | 373.2979 | (19.5, 20.0] | normal | 7078.82009 | 485.7322 | 38.99162 | 4.458817 | 1.290003 | 6.447083 | 1.294829 | 0.2908413 | 0.08410173 | 117.3835 | 43.79654 | 0.4482925 | 0.1926201 | 0.01525987 | 0 | 0.3438276 | 0.6409125 | 0.3438276 | 0.2721818 | 0.06569985 | 0.6621184 |  |  | 476 | 68.00667
2019-06-15 08:00 | 1.559682 | 3450 | 19.98944 | 17.36531 | 2019-06-13 | 1125.995 | 377.406 | (19.5, 20.0] | normal | 7078.82009 | 485.7322 | 38.99162 | 4.458817 | 1.290003 | 6.447083 | 1.294829 | 0.2908413 | 0.08410173 | 117.3835 | 43.79654 | 0.4482925 | 0.1926201 | 0.01525987 | 0 | 0.3438276 | 0.6409125 | 0.3438276 | 0.2721818 | 0.06569985 | 0.6621184 |  |  | 476 | 68.00667
2019-06-15 16:00 | 1.511244 | 3450 | 20.03739 | 17.0724 | 2019-06-14 | 1125.995 | 374.5999 | (20.0, 20.5] | normal | 8723.7401 | 483.8584 | 43.85576 | 4.60698 | 1.373237 | 6.499616 | 1.322502 | 0.2834038 | 0.09445387 | 105.8172 | 47.53088 | 0.4930999 | 0.1880219 | 0.01651003 | 0 | 0.3023682 | 0.6811218 | 0.3023682 | 0.2940508 | 0.0416935 | 0.6642557 |  |  | 476 | 68.00667
2019-06-16 | 1.533848 | 3450 | 19.95406 | 17.1591 | 2019-06-14 | 1122.812 | 369.9904 | (19.5, 20.0] | normal | 8723.7401 | 483.8584 | 43.85576 | 4.60698 | 1.373237 | 6.499616 | 1.322502 | 0.2834038 | 0.09445387 | 105.8172 | 47.53088 | 0.4930999 | 0.1880219 | 0.01651003 | 0 | 0.3023682 | 0.6811218 | 0.3023682 | 0.2940508 | 0.0416935 | 0.6642557 |  |  | 470 | 67.81333
2019-06-16 08:00 | 1.566463 | 3450 | 19.81119 | 16.99548 | 2019-06-14 | 1122.812 | 376.6672 | (19.5, 20.0] | normal | 8723.7401 | 483.8584 | 43.85576 | 4.60698 | 1.373237 | 6.499616 | 1.322502 | 0.2834038 | 0.09445387 | 105.8172 | 47.53088 | 0.4930999 | 0.1880219 | 0.01651003 | 0 | 0.3023682 | 0.6811218 | 0.3023682 | 0.2940508 | 0.0416935 | 0.6642557 |  |  | 470 | 67.81333
2019-06-16 16:00 | 1.572275 | 3450 | 19.6361 | 17.47928 | 2019-06-15 | 1122.812 | 376.0079 | (19.5, 20.0] | normal | 8733.54004 | 484.7296 | 42.21632 | 4.806883 | 1.417576 | 6.323642 | 1.403203 | 0.2674778 | 0.0843429 | 112.2703 | 44.13965 | 0.3638394 | 0.2567002 | 0.006184314 | 0 | 0.3732761 | 0.6205396 | 0.3732761 | 0.3722237 | 0.01616318 | 0.6116131 |  |  | 470 | 67.81333
2019-06-17 | 1.575182 | 3450 | 19.8633 | 17.54345 | 2019-06-15 | 1123.004 | 373.8343 | (19.5, 20.0] | normal | 8733.54004 | 484.7296 | 42.21632 | 4.806883 | 1.417576 | 6.323642 | 1.403203 | 0.2674778 | 0.0843429 | 112.2703 | 44.13965 | 0.3638394 | 0.2567002 | 0.006184314 | 0 | 0.3732761 | 0.6205396 | 0.3732761 | 0.3722237 | 0.01616318 | 0.6116131 |  |  | 482 | 68.68667 | 0.62
2019-06-17 08:00 | 1.594557 | 3450 | 20.0099 | 17.1311 | 2019-06-15 | 1123.004 | 373.8258 | (20.0, 20.5] | normal | 8733.54004 | 484.7296 | 42.21632 | 4.806883 | 1.417576 | 6.323642 | 1.403203 | 0.2674778 | 0.0843429 | 112.2703 | 44.13965 | 0.3638394 | 0.2567002 | 0.006184314 | 0 | 0.3732761 | 0.6205396 | 0.3732761 | 0.3722237 | 0.01616318 | 0.6116131 |  |  | 482 | 68.68667 | 0.62
2019-06-17 16:00 | 1.571952 | 3450 | 20.1177 | 16.35682 | 2019-06-16 | 1123.004 | 374.8524 | (20.0, 20.5] | normal | 9315.12002 | 489.1501 | 39.26499 | 4.574847 | 1.390095 | 6.412357 | 1.385675 | 0.2818126 | 0.09751688 | 106.0803 | 40.42232 | 0.5041938 | 0.2081759 | 0.01546187 | 0 | 0.2721684 | 0.7123697 | 0.2721684 | 0.3376668 | 0.004549478 | 0.6577837 |  |  | 482 | 68.68667 | 0.62
2019-06-18 | 1.587452 | 3450 | 20.252 | 16.23471 | 2019-06-16 | 1137.174 | 381.8131 | (20.0, 20.5] | normal | 9315.12002 | 489.1501 | 39.26499 | 4.574847 | 1.390095 | 6.412357 | 1.385675 | 0.2818126 | 0.09751688 | 106.0803 | 40.42232 | 0.5041938 | 0.2081759 | 0.01546187 | 0 | 0.2721684 | 0.7123697 | 0.2721684 | 0.3376668 | 0.004549478 | 0.6577837 |  |  | 476 | 69.21 | 2.89
2019-06-18 08:00 | 1.559682 | 3450 | 19.81252 | 16.46719 | 2019-06-16 | 1137.174 | 380.4006 | (19.5, 20.0] | normal | 9315.12002 | 489.1501 | 39.26499 | 4.574847 | 1.390095 | 6.412357 | 1.385675 | 0.2818126 | 0.09751688 | 106.0803 | 40.42232 | 0.5041938 | 0.2081759 | 0.01546187 | 0 | 0.2721684 | 0.7123697 | 0.2721684 | 0.3376668 | 0.004549478 | 0.6577837 |  |  | 476 | 69.21 | 2.89
2019-06-18 16:00 | 1.541598 | 3450 | 19.47558 | 16.94617 | 2019-06-17 | 1137.174 | 374.1294 | (19.0, 19.5] | normal | 9664.30003 | 485.3977 | 42.9278 | 4.676095 | 1.361188 | 6.485559 | 1.383516 | 0.2839197 | 0.1001207 | 110.3732 | 47.63752 | 0.4683107 | 0.1862862 | 0.01738961 | 0 | 0.3280135 | 0.6545969 | 0.3280135 | 0.3332269 | 0.005404539 | 0.6613686 |  |  | 476 | 69.21 | 2.89
2019-06-19 | 1.576796 | 3450 | 19.6238 | 17.69294 | 2019-06-17 | 1121.78 | 372.2897 | (19.5, 20.0] | normal | 9664.30003 | 485.3977 | 42.9278 | 4.676095 | 1.361188 | 6.485559 | 1.383516 | 0.2839197 | 0.1001207 | 110.3732 | 47.63752 | 0.4683107 | 0.1862862 | 0.01738961 | 0 | 0.3280135 | 0.6545969 | 0.3280135 | 0.3332269 | 0.005404539 | 0.6613686 |  |  | 494 | 66.89 | 1.35
2019-06-19 08:00 | 1.564202 | 3450 | 19.78978 | 18.31296 | 2019-06-17 | 1121.78 | 375.1541 | (19.5, 20.0] | normal | 9664.30003 | 485.3977 | 42.9278 | 4.676095 | 1.361188 | 6.485559 | 1.383516 | 0.2839197 | 0.1001207 | 110.3732 | 47.63752 | 0.4683107 | 0.1862862 | 0.01738961 | 0 | 0.3280135 | 0.6545969 | 0.3280135 | 0.3332269 | 0.005404539 | 0.6613686 |  |  | 494 | 66.89 | 1.35
2019-06-19 16:00 | 1.491869 | 3450 | 20.27444 | 17.71567 | 2019-06-18 | 1121.78 | 372.6608 | (20.0, 20.5] | normal | 9510.61003 | 487.0898 | 42.43189 | 5.025618 | 1.290588 | 6.452231 | 1.416823 | 0.2452359 | 0.08665904 | 97.12584 | 36.01489 | 0.5228118 | 0.1698138 | 0.01135804 | 0 | 0.2960163 | 0.6926256 | 0.2960163 | 0.3710291 | 0.0756801 | 0.5532908 |  |  | 494 | 66.89 | 1.35
2019-06-20 | 1.477661 | 3450 | 20.63825 | 16.91447 | 2019-06-18 | 1132.555 | 376.5973 | (20.5, inf] | normal | 9510.61003 | 487.0898 | 42.43189 | 5.025618 | 1.290588 | 6.452231 | 1.416823 | 0.2452359 | 0.08665904 | 97.12584 | 36.01489 | 0.5228118 | 0.1698138 | 0.01135804 | 0 | 0.2960163 | 0.6926256 | 0.2960163 | 0.3710291 | 0.0756801 | 0.5532908 |  |  | 496
2019-06-20 08:00 | 1.489286 | 3450 | 20.33768 | 16.92081 | 2019-06-18 | 1132.555 | 380.6559 | (20.0, 20.5] | normal | 9510.61003 | 487.0898 | 42.43189 | 5.025618 | 1.290588 | 6.452231 | 1.416823 | 0.2452359 | 0.08665904 | 97.12584 | 36.01489 | 0.5228118 | 0.1698138 | 0.01135804 | 0 | 0.2960163 | 0.6926256 | 0.2960163 | 0.3710291 | 0.0756801 | 0.5532908 |  |  | 496
2019-06-20 16:00 | 1.491869 | 3450 | 20.42865 | 16.73129 | 2019-06-19 | 1132.555 | 374.3452 | (20.0, 20.5] | normal | 9011.65 | 488.7585 | 42.44123 | 4.664897 | 1.355052 | 6.597241 | 1.419312 | 0.2875487 | 0.1184759 | 88.35213 | 34.74504 | 0.5330456 | 0.1542703 | 0 | 0 | 0.3126841 | 0.6873159 | 0.3126841 | 0.3663676 | 0.0772718 | 0.5563606 |  |  | 496
2019-06-21 | 1.433099 | 3450 | 20.51458 | 16.8261 | 2019-06-19 | 1143.099 | 377.6611 | (20.5, inf] | normal | 9011.65 | 488.7585 | 42.44123 | 4.664897 | 1.355052 | 6.597241 | 1.419312 | 0.2875487 | 0.1184759 | 88.35213 | 34.74504 | 0.5330456 | 0.1542703 | 0 | 0 | 0.3126841 | 0.6873159 | 0.3126841 | 0.3663676 | 0.0772718 | 0.5563606 |  |  | 492 | 68.675 | 0.5
2019-06-21 08:00 | 1.467328 | 3450 | 20.51968 | 16.63053 | 2019-06-19 | 1143.099 | 383.9576 | (20.5, inf] | normal | 9011.65 | 488.7585 | 42.44123 | 4.664897 | 1.355052 | 6.597241 | 1.419312 | 0.2875487 | 0.1184759 | 88.35213 | 34.74504 | 0.5330456 | 0.1542703 | 0 | 0 | 0.3126841 | 0.6873159 | 0.3126841 | 0.3663676 | 0.0772718 | 0.5563606 |  |  | 492 | 68.675 | 0.5
2019-06-21 16:00 | 1.288433 | 3450 | 19.92319 | 16.39934 | 2019-06-20 | 1143.099 | 380.482 | (19.5, 20.0] | normal | 9724.07 | 484.9259 | 43.84436 | 4.335582 | 1.451891 | 5.914757 | 1.568619 | 0.2547098 | 0.1035073 | 100.7412 | 31.66446 | 0.4857462 | 0.2268803 | 0 | 0 | 0.2873735 | 0.7126265 | 0.2873735 | 0.4575968 | 0.06255652 | 0.4798467 |  |  | 492 | 68.675 | 0.5
2019-06-22 | 1.329418 | 3450 | 19.89572 | 16.35507 | 2019-06-20 | 1153.778 | 383.7744 | (19.5, 20.0] | normal | 9724.07 | 484.9259 | 43.84436 | 4.335582 | 1.451891 | 5.914757 | 1.568619 | 0.2547098 | 0.1035073 | 100.7412 | 31.66446 | 0.4857462 | 0.2268803 | 0 | 0 | 0.2873735 | 0.7126265 | 0.2873735 | 0.4575968 | 0.06255652 | 0.4798467 |  |  | 467 | 68.01667
2019-06-22 08:00 | 1.37562 | 3450 | 20.10182 | 17.02699 | 2019-06-20 | 1153.778 | 384.1967 | (20.0, 20.5] | normal | 9724.07 | 484.9259 | 43.84436 | 4.335582 | 1.451891 | 5.914757 | 1.568619 | 0.2547098 | 0.1035073 | 100.7412 | 31.66446 | 0.4857462 | 0.2268803 | 0 | 0 | 0.2873735 | 0.7126265 | 0.2873735 | 0.4575968 | 0.06255652 | 0.4798467 |  |  | 467 | 68.01667
2019-06-22 16:00 | 1.397901 | 3450 | 20.38404 | 16.47324 | 2019-06-21 | 1153.778 | 384.5992 | (20.0, 20.5] | normal | 9415.93 | 495.8267 | 43.59136 | 4.698102 | 1.4662 | 6.667778 | 1.326765 | 0.2969412 | 0.1062354 | 87.80713 | 35.05668 | 0.5070025 | 0.1602699 | 0 | 0 | 0.3327276 | 0.6672724 | 0.3327276 | 0.303672 | 0.02564652 | 0.6706815 |  |  | 467 | 68.01667
2019-06-23 | 1.356245 | 3450 | 19.88029 | 16.38258 | 2019-06-21 | 1145.056 | 386.2165 | (19.5, 20.0] | normal | 9415.93 | 495.8267 | 43.59136 | 4.698102 | 1.4662 | 6.667778 | 1.326765 | 0.2969412 | 0.1062354 | 87.80713 | 35.05668 | 0.5070025 | 0.1602699 | 0 | 0 | 0.3327276 | 0.6672724 | 0.3327276 | 0.303672 | 0.02564652 | 0.6706815 |  |  | 495 | 66.965
2019-06-23 08:00 | 1.392734 | 3450 | 20.03685 | 16.63031 | 2019-06-21 | 1145.056 | 381.8851 | (20.0, 20.5] | normal | 9415.93 | 495.8267 | 43.59136 | 4.698102 | 1.4662 | 6.667778 | 1.326765 | 0.2969412 | 0.1062354 | 87.80713 | 35.05668 | 0.5070025 | 0.1602699 | 0 | 0 | 0.3327276 | 0.6672724 | 0.3327276 | 0.303672 | 0.02564652 | 0.6706815 |  |  | 495 | 66.965
2019-06-23 16:00 | 1.472494 | 3450 | 19.91126 | 16.70579 | 2019-06-22 | 1145.056 | 375.8974 | (19.5, 20.0] | normal | 9470.16 | 491.5252 | 44.28288 | 4.837138 | 1.444294 | 6.776643 | 1.085424 | 0.3064827 | 0.1177423 | 85.82064 | 32.68655 | 0.4189053 | 0.2585405 | 0 | 0 | 0.3225542 | 0.6774458 | 0.3225542 | 0.2253831 | 0.1777773 | 0.5968396 |  |  | 495 | 66.965
2019-06-24 | 1.520932 | 3450 | 20.06653 | 16.80128 | 2019-06-22 | 1152.182 | 383.5175 | (20.0, 20.5] | normal | 9470.16 | 491.5252 | 44.28288 | 4.837138 | 1.444294 | 6.776643 | 1.085424 | 0.3064827 | 0.1177423 | 85.82064 | 32.68655 | 0.4189053 | 0.2585405 | 0 | 0 | 0.3225542 | 0.6774458 | 0.3225542 | 0.2253831 | 0.1777773 | 0.5968396 |  |  | 476 | 67.6 | 0.55
2019-06-24 08:00 | 1.555484 | 3450 | 20.13254 | 16.35421 | 2019-06-22 | 1152.182 | 384.1985 | (20.0, 20.5] | normal | 9470.16 | 491.5252 | 44.28288 | 4.837138 | 1.444294 | 6.776643 | 1.085424 | 0.3064827 | 0.1177423 | 85.82064 | 32.68655 | 0.4189053 | 0.2585405 | 0 | 0 | 0.3225542 | 0.6774458 | 0.3225542 | 0.2253831 | 0.1777773 | 0.5968396 |  |  | 476 | 67.6 | 0.55
2019-06-24 16:00 | 1.628786 | 3450 | 20.00466 | 16.05602 | 2019-06-23 | 1152.182 | 383.1933 | (20.0, 20.5] | normal | 10529.54 | 497.4544 | 45.85457 | 4.539671 | 1.283398 | 6.84911 | 0.6502729 | 0.3218706 | 0.1030709 | 85.89822 | 27.77939 | 0.2725532 | 0.4423432 | 0 | 0 | 0.2851036 | 0.7148964 | 0.2851036 | 0.1023519 | 0.1860067 | 0.7116414 |  |  | 476 | 67.6 | 0.55
2019-06-25 | 1.681421 | 3450 | 20.16632 | 16.24622 | 2019-06-23 | 1137.724 | 386.6266 | (20.0, 20.5] | normal | 10529.54 | 497.4544 | 45.85457 | 4.539671 | 1.283398 | 6.84911 | 0.6502729 | 0.3218706 | 0.1030709 | 85.89822 | 27.77939 | 0.2725532 | 0.4423432 | 0 | 0 | 0.2851036 | 0.7148964 | 0.2851036 | 0.1023519 | 0.1860067 | 0.7116414 |  |  | 504 | 64.725
2019-06-25 08:00 | 1.738254 | 3450 | 20.12624 | 16.45656 | 2019-06-23 | 1137.724 | 375.7016 | (20.0, 20.5] | normal | 10529.54 | 497.4544 | 45.85457 | 4.539671 | 1.283398 | 6.84911 | 0.6502729 | 0.3218706 | 0.1030709 | 85.89822 | 27.77939 | 0.2725532 | 0.4423432 | 0 | 0 | 0.2851036 | 0.7148964 | 0.2851036 | 0.1023519 | 0.1860067 | 0.7116414 |  |  | 504 | 64.725
2019-06-25 16:00 | 1.735025 | 3450 | 19.77556 | 16.60549 | 2019-06-23 | 1137.724 | 374.3676 | (19.5, 20.0] | normal | 10529.54 | 497.4544 | 45.85457 | 4.539671 | 1.283398 | 6.84911 | 0.6502729 | 0.3218706 | 0.1030709 | 85.89822 | 27.77939 | 0.2725532 | 0.4423432 | 0 | 0 | 0.2851036 | 0.7148964 | 0.2851036 | 0.1023519 | 0.1860067 | 0.7116414 |  |  | 504 | 64.725
2019-06-26 | 1.667212 | 3450 | 19.64685 | 16.82966 | 2019-06-24 | 1113.999 | 373.3978 | (19.5, 20.0] | normal | 10408.05 | 495.2463 | 46.16415 | 4.401839 | 1.088499 | 6.764438 | 0.6348499 | 0.3187041 | 0.09996306 | 86.33509 | 25.29413 | 0.2610864 | 0.4878157 | 0 | 0 | 0.2510979 | 0.7489021 | 0.2510979 | 0.05273806 | 0.2409309 | 0.7063311 |  |  | 487 | 65.68 | 0.84
2019-06-26 08:00 | 1.71565 | 3450 | 19.61659 | 16.90636 | 2019-06-24 | 1113.999 | 371.6823 | (19.5, 20.0] | normal | 10408.05 | 495.2463 | 46.16415 | 4.401839 | 1.088499 | 6.764438 | 0.6348499 | 0.3187041 | 0.09996306 | 86.33509 | 25.29413 | 0.2610864 | 0.4878157 | 0 | 0 | 0.2510979 | 0.7489021 | 0.2510979 | 0.05273806 | 0.2409309 | 0.7063311 |  |  | 487 | 65.68 | 0.84
2019-06-26 16:00 | 1.735025 | 3450 | 19.41156 | 16.32443 | 2019-06-24 | 1113.999 | 367.8533 | (19.0, 19.5] | normal | 10408.05 | 495.2463 | 46.16415 | 4.401839 | 1.088499 | 6.764438 | 0.6348499 | 0.3187041 | 0.09996306 | 86.33509 | 25.29413 | 0.2610864 | 0.4878157 | 0 | 0 | 0.2510979 | 0.7489021 | 0.2510979 | 0.05273806 | 0.2409309 | 0.7063311 |  |  | 487 | 65.68 | 0.84
2019-06-27 | 1.763118 | 3450 | 19.00476 | 16.29459 | 2019-06-25 | 1053.351 | 370.5973 | (19.0, 19.5] | normal | 9072.49005 | 497.4872 | 45.21875 | 4.517943 | 1.162595 | 6.843183 | 0.7967219 | 0.3193197 | 0.104553 | 109.4946 | 55.62309 | 0.3049242 | 0.3563356 | 0.01217625 | 0 | 0.3265639 | 0.6612598 | 0.3265639 | 0.1010386 | 0.3046017 | 0.5943597 |  |  | 491 | 64.11 | 0.68
2019-06-27 08:00 | 1.808397 | 3089.131 | 18.82558 | 15.59714 | 2019-06-25 | 1053.351 | 327.7323 | (18.5, 19.0] | normal | 9072.49005 | 497.4872 | 45.21875 | 4.517943 | 1.162595 | 6.843183 | 0.7967219 | 0.3193197 | 0.104553 | 109.4946 | 55.62309 | 0.3049242 | 0.3563356 | 0.01217625 | 0 | 0.3265639 | 0.6612598 | 0.3265639 | 0.1010386 | 0.3046017 | 0.5943597 |  |  | 491 | 64.11 | 0.68
2019-06-27 16:00 | 1.855234 | 3441.82 | 19.04288 | 16.09178 | 2019-06-25 | 1053.351 | 380.9071 | (19.0, 19.5] | normal | 9072.49005 | 497.4872 | 45.21875 | 4.517943 | 1.162595 | 6.843183 | 0.7967219 | 0.3193197 | 0.104553 | 109.4946 | 55.62309 | 0.3049242 | 0.3563356 | 0.01217625 | 0 | 0.3265639 | 0.6612598 | 0.3265639 | 0.1010386 | 0.3046017 | 0.5943597 |  |  | 491 | 64.11 | 0.68
2019-06-28 | 1.807681 | 3450 | 19.21612 | 16.72122 | 2019-06-26 | 1140.842 | 375.6348 | (19.0, 19.5] | normal | 10052.01004 | 488.3556 | 45.10581 | 4.620121 | 1.22861 | 6.947597 | 0.7736851 | 0.331654 | 0.1000667 | 100.8263 | 53.26841 | 0.3723233 | 0.3099775 | 0.01373717 | 0 | 0.3039621 | 0.6823008 | 0.3039621 | 0.1330617 | 0.09996032 | 0.766978 |  |  | 478 | 66.05
2019-06-28 08:00 | 1.876785 | 3450 | 19.39376 | 16.83688 | 2019-06-26 | 1140.842 | 381.4578 | (19.0, 19.5] | normal | 10052.01004 | 488.3556 | 45.10581 | 4.620121 | 1.22861 | 6.947597 | 0.7736851 | 0.331654 | 0.1000667 | 100.8263 | 53.26841 | 0.3723233 | 0.3099775 | 0.01373717 | 0 | 0.3039621 | 0.6823008 | 0.3039621 | 0.1330617 | 0.09996032 | 0.766978 |  |  | 478 | 66.05
2019-06-28 16:00 | 1.839649 | 3450 | 19.73979 | 16.38982 | 2019-06-26 | 1140.842 | 382.6593 | (19.5, 20.0] | normal | 10052.01004 | 488.3556 | 45.10581 | 4.620121 | 1.22861 | 6.947597 | 0.7736851 | 0.331654 | 0.1000667 | 100.8263 | 53.26841 | 0.3723233 | 0.3099775 | 0.01373717 | 0 | 0.3039621 | 0.6823008 | 0.3039621 | 0.1330617 | 0.09996032 | 0.766978 |  |  | 478 | 66.05
2019-06-29 | 1.859993 | 3450 | 19.57514 | 16.97112 | 2019-06-27 | 1133.112 | 381.5214 | (19.5, 20.0] | normal | 9428.14004 | 476.9261 | 49.83114 | 4.783263 | 1.268417 | 6.880779 | 0.8403031 | 0.3369036 | 0.09838096 | 102.42 | 52.59028 | 0.3793163 | 0.2832107 | 0.016599 | 0 | 0.3208739 | 0.6625271 | 0.3208739 | 0.06709332 | 0.01773304 | 0.9151736 |  |  | 468 | 62.16
2019-06-29 08:00 | 1.859993 | 3450 | 19.90129 | 17.27089 | 2019-06-27 | 1133.112 | 377.1228 | (19.5, 20.0] | normal | 9428.14004 | 476.9261 | 49.83114 | 4.783263 | 1.268417 | 6.880779 | 0.8403031 | 0.3369036 | 0.09838096 | 102.42 | 52.59028 | 0.3793163 | 0.2832107 | 0.016599 | 0 | 0.3208739 | 0.6625271 | 0.3208739 | 0.06709332 | 0.01773304 | 0.9151736 |  |  | 468 | 62.16
2019-06-29 16:00 | 1.806389 | 3450 | 19.97027 | 16.92574 | 2019-06-27 | 1133.112 | 374.0834 | (19.5, 20.0] | normal | 9428.14004 | 476.9261 | 49.83114 | 4.783263 | 1.268417 | 6.880779 | 0.8403031 | 0.3369036 | 0.09838096 | 102.42 | 52.59028 | 0.3793163 | 0.2832107 | 0.016599 | 0 | 0.3208739 | 0.6625271 | 0.3208739 | 0.06709332 | 0.01773304 | 0.9151736 |  |  | 468 | 62.16
2019-06-30 | 1.816722 | 3450 | 19.90925 | 16.99666 | 2019-06-28 | 1129.889 | 375.9675 | (19.5, 20.0] | normal | 8930.55012 | 487.3329 | 50.10825 | 4.611027 | 1.367594 | 6.919242 | 0.8381425 | 0.3301571 | 0.09928705 | 97.53868 | 61.45668 | 0.6228737 | 0.01472173 | 0.02803525 | 0 | 0.3343693 | 0.6375955 | 0.3343693 | 0.08180257 | 0.07227191 | 0.8459255 |  |  | 491 | 65.615
2019-06-30 08:00 | 1.801222 | 3450 | 19.98428 | 17.28445 | 2019-06-28 | 1129.889 | 378.4098 | (19.5, 20.0] | normal | 8930.55012 | 487.3329 | 50.10825 | 4.611027 | 1.367594 | 6.919242 | 0.8381425 | 0.3301571 | 0.09928705 | 97.53868 | 61.45668 | 0.6228737 | 0.01472173 | 0.02803525 | 0 | 0.3343693 | 0.6375955 | 0.3343693 | 0.08180257 | 0.07227191 | 0.8459255 |  |  | 491 | 65.615
2019-06-30 16:00 | 1.768931 | 3450 | 20.01661 | 17.01279 | 2019-06-28 | 1129.889 | 374.5706 | (20.0, 20.5] | normal | 8930.55012 | 487.3329 | 50.10825 | 4.611027 | 1.367594 | 6.919242 | 0.8381425 | 0.3301571 | 0.09928705 | 97.53868 | 61.45668 | 0.6228737 | 0.01472173 | 0.02803525 | 0 | 0.3343693 | 0.6375955 | 0.3343693 | 0.08180257 | 0.07227191 | 0.8459255 |  |  | 491 | 65.615
2019-07-01 | 1.811556 | 3450 | 20.01559 | 17.10777 | 2019-06-29 | 1139.252 | 375.432 | (20.0, 20.5] | normal | 9030.62 | 482.7149 | 46.35424 | 4.900263 | 1.34941 | 7.017847 | 0.6999158 | 0.3197933 | 0.04687917 | 72.12326 | 10.77956 | 0.6305248 | 0 | 0 | 0 | 0.3694752 | 0.6305248 | 0.3694752 | 0.009168838 | 0.01711158 | 0.9737196 |  |  | 483 | 64.615
2019-07-01 08:00 | 1.807681 | 3424.514 | 20.16086 | 16.90369 | 2019-06-29 | 1139.252 | 382.7267 | (20.0, 20.5] | normal | 9030.62 | 482.7149 | 46.35424 | 4.900263 | 1.34941 | 7.017847 | 0.6999158 | 0.3197933 | 0.04687917 | 72.12326 | 10.77956 | 0.6305248 | 0 | 0 | 0 | 0.3694752 | 0.6305248 | 0.3694752 | 0.009168838 | 0.01711158 | 0.9737196 |  |  | 483 | 64.615
2019-07-01 16:00 | 1.848026 | 3400 | 20.0293 | 16.35926 | 2019-06-29 | 1139.252 | 380.1694 | (20.0, 20.5] | normal | 9030.62 | 482.7149 | 46.35424 | 4.900263 | 1.34941 | 7.017847 | 0.6999158 | 0.3197933 | 0.04687917 | 72.12326 | 10.77956 | 0.6305248 | 0 | 0 | 0 | 0.3694752 | 0.6305248 | 0.3694752 | 0.009168838 | 0.01711158 | 0.9737196 |  |  | 483 | 64.615
2019-07-02 | 1.913887 | 3400 | 19.62786 | 16.57391 | 2019-06-30 | 1144.569 | 377.9044 | (19.5, 20.0] | normal | 8725.03 | 478.6926 | 51.87627 | 4.905081 | 1.284254 | 7.151635 | 0.6903281 | 0.3358027 | 0.06640077 | 72.71823 | 7.825552 | 0.6411795 | 0 | 0 | 0 | 0.3588205 | 0.6411795 | 0.3588205 | 0.02411708 | 0 | 0.9758829 |  |  | 487 | 63.93
2019-07-02 08:00 | 1.867686 | 3400 | 20.07848 | 17.05567 | 2019-06-30 | 1144.569 | 381.8483 | (20.0, 20.5] | normal | 8725.03 | 478.6926 | 51.87627 | 4.905081 | 1.284254 | 7.151635 | 0.6903281 | 0.3358027 | 0.06640077 | 72.71823 | 7.825552 | 0.6411795 | 0 | 0 | 0 | 0.3588205 | 0.6411795 | 0.3588205 | 0.02411708 | 0 | 0.9758829 |  |  | 487 | 63.93
2019-07-02 16:00 | 1.854907 | 3400 | 19.82201 | 16.76024 | 2019-06-30 | 1144.569 | 383.9977 | (19.5, 20.0] | normal | 8725.03 | 478.6926 | 51.87627 | 4.905081 | 1.284254 | 7.151635 | 0.6903281 | 0.3358027 | 0.06640077 | 72.71823 | 7.825552 | 0.6411795 | 0 | 0 | 0 | 0.3588205 | 0.6411795 | 0.3588205 | 0.02411708 | 0 | 0.9758829 |  |  | 487 | 63.93
2019-07-03 | 1.891933 | 3400 | 19.52764 | 16.47317 | 2019-07-01 | 1112.872 | 382.1682 | (19.5, 20.0] | normal | 9020.52009 | 476.9672 | 39.67257 | 4.59275 | 0.5841596 | 6.995352 | 0.7351533 | 0.3379656 | 0.056707 | 104.5174 | 53.82034 | 0.6497343 | 0.01145104 | 0.008164271 | 0 | 0.3306504 | 0.6611853 | 0.3306504 | 0.02561012 | 0.001359561 | 0.9730303 |  |  | 483 | 63.685 | 0.97
2019-07-03 08:00 | 1.808707 | 3400 | 19.60022 | 16.6072 | 2019-07-01 | 1112.872 | 370.271 | (19.5, 20.0] | normal | 9020.52009 | 476.9672 | 39.67257 | 4.59275 | 0.5841596 | 6.995352 | 0.7351533 | 0.3379656 | 0.056707 | 104.5174 | 53.82034 | 0.6497343 | 0.01145104 | 0.008164271 | 0 | 0.3306504 | 0.6611853 | 0.3306504 | 0.02561012 | 0.001359561 | 0.9730303 |  |  | 483 | 63.685 | 0.97
2019-07-03 16:00 | 1.79003 | 3400 | 19.29956 | 16.44043 | 2019-07-01 | 1112.872 | 360.5602 | (19.0, 19.5] | normal | 9020.52009 | 476.9672 | 39.67257 | 4.59275 | 0.5841596 | 6.995352 | 0.7351533 | 0.3379656 | 0.056707 | 104.5174 | 53.82034 | 0.6497343 | 0.01145104 | 0.008164271 | 0 | 0.3306504 | 0.6611853 | 0.3306504 | 0.02561012 | 0.001359561 | 0.9730303 |  |  | 483 | 63.685 | 0.97
2019-07-04 | 1.773974 | 3407.005 | 19.08813 | 16.72673 | 2019-07-02 | 1100.585 | 365.1099 | (19.0, 19.5] | normal | 8866.56 | 467.2641 | 42.26488 | 4.415151 | 0.4331767 | 6.997335 | 0.6794358 | 0.3639669 | 0.05439359 | 74.77328 | 13.75504 | 0.7206854 | 0 | 0 | 0 | 0.2793146 | 0.7206854 | 0.2793146 | 0.01444816 | 0 | 0.9855518 |  |  | 483 | 64.33 | 0.87
2019-07-04 08:00 | 1.74665 | 3450 | 19.40119 | 17.60086 | 2019-07-02 | 1100.585 | 363.1966 | (19.0, 19.5] | normal | 8866.56 | 467.2641 | 42.26488 | 4.415151 | 0.4331767 | 6.997335 | 0.6794358 | 0.3639669 | 0.05439359 | 74.77328 | 13.75504 | 0.7206854 | 0 | 0 | 0 | 0.2793146 | 0.7206854 | 0.2793146 | 0.01444816 | 0 | 0.9855518 |  |  | 483 | 64.33 | 0.87
2019-07-04 16:00 | 1.49639 | 3450 | 19.40808 | 17.08956 | 2019-07-03 | 1100.585 | 371.6799 | (19.0, 19.5] | normal | 8547.92016 | 480.3199 | 39.29247 | 4.158623 | 0.2750572 | 6.905682 | 0.8500724 | 0.3602283 | 0.07983789 | 101.5152 | 59.75202 | 0.6349687 | 0.01934599 | 0.01076957 | 0 | 0.3349158 | 0.6543147 | 0.3349158 | 0.04676224 | 0.01938948 | 0.9338483 |  |  | 483 | 64.33 | 0.87
2019-07-05 | 1.438265 | 3450 | 19.17195 | 17.004 | 2019-07-03 | 1142.091 | 380.946 | (19.0, 19.5] | normal | 8547.92016 | 480.3199 | 39.29247 | 4.158623 | 0.2750572 | 6.905682 | 0.8500724 | 0.3602283 | 0.07983789 | 101.5152 | 59.75202 | 0.6349687 | 0.01934599 | 0.01076957 | 0 | 0.3349158 | 0.6543147 | 0.3349158 | 0.04676224 | 0.01938948 | 0.9338483 |  |  | 487 | 59.48 | 0.55
2019-07-05 08:00 | 1.405328 | 3361.829 | 19.18644 | 17.43625 | 2019-07-03 | 1142.091 | 381.8041 | (19.0, 19.5] | normal | 8547.92016 | 480.3199 | 39.29247 | 4.158623 | 0.2750572 | 6.905682 | 0.8500724 | 0.3602283 | 0.07983789 | 101.5152 | 59.75202 | 0.6349687 | 0.01934599 | 0.01076957 | 0 | 0.3349158 | 0.6543147 | 0.3349158 | 0.04676224 | 0.01938948 | 0.9338483 |  |  | 487 | 59.48 | 0.55
2019-07-05 16:00 | 1.373451 | 3436.112 | 19.42955 | 17.43552 | 2019-07-04 | 1142.091 | 378.1186 | (19.0, 19.5] | normal | 7267.35001 | 487.8458 | 32.6081 | 4.334691 | 0.4027652 | 7.518664 | 1.371441 | 0.3671299 | 0.08755148 | 109.0075 | 59.29033 | 0.5245497 | 0.01599017 | 0.1108756 | 0 | 0.3485845 | 0.5405399 | 0.3485845 | 0.03676636 | 0.1410779 | 0.8221557 |  |  | 487 | 59.48 | 0.55
2019-07-06 | 1.400162 | 3451.66 | 19.71978 | 16.24059 | 2019-07-04 | 1131.475 | 378.3786 | (19.5, 20.0] | normal | 7267.35001 | 487.8458 | 32.6081 | 4.334691 | 0.4027652 | 7.518664 | 1.371441 | 0.3671299 | 0.08755148 | 109.0075 | 59.29033 | 0.5245497 | 0.01599017 | 0.1108756 | 0 | 0.3485845 | 0.5405399 | 0.3485845 | 0.03676636 | 0.1410779 | 0.8221557 |  |  | 491 | 63.66333
2019-07-06 08:00 | 1.372308 | 3499.944 | 19.48056 | 16.51306 | 2019-07-04 | 1131.475 | 375.0455 | (19.0, 19.5] | normal | 7267.35001 | 487.8458 | 32.6081 | 4.334691 | 0.4027652 | 7.518664 | 1.371441 | 0.3671299 | 0.08755148 | 109.0075 | 59.29033 | 0.5245497 | 0.01599017 | 0.1108756 | 0 | 0.3485845 | 0.5405399 | 0.3485845 | 0.03676636 | 0.1410779 | 0.8221557 |  |  | 491 | 63.66333
2019-07-06 16:00 | 1.421857 | 3500 | 19.52956 | 17.57317 | 2019-07-05 | 1131.475 | 377.313 | (19.5, 20.0] | normal | 9224.10002 | 487.3665 | 33.92002 | 4.344747 | 0.266135 | 7.583464 | 1.435797 | 0.3679748 | 0.121631 | 107.6141 | 55.3914 | 0.5494164 | 0.01399789 | 0.1346481 | 0 | 0.3019377 | 0.5634142 | 0.3019377 | 0.03014673 | 0.2563173 | 0.713536 |  |  | 491 | 63.66333
2019-07-07 | 1.432997 | 3500 | 19.45604 | 17.42253 | 2019-07-05 | 1166.038 | 381.0772 | (19.0, 19.5] | normal | 9224.10002 | 487.3665 | 33.92002 | 4.344747 | 0.266135 | 7.583464 | 1.435797 | 0.3679748 | 0.121631 | 107.6141 | 55.3914 | 0.5494164 | 0.01399789 | 0.1346481 | 0 | 0.3019377 | 0.5634142 | 0.3019377 | 0.03014673 | 0.2563173 | 0.713536 |  |  | 495 | 63.87
2019-07-07 08:00 | 1.432042 | 3461.017 | 19.51233 | 17.49518 | 2019-07-05 | 1166.038 | 393.9171 | (19.5, 20.0] | normal | 9224.10002 | 487.3665 | 33.92002 | 4.344747 | 0.266135 | 7.583464 | 1.435797 | 0.3679748 | 0.121631 | 107.6141 | 55.3914 | 0.5494164 | 0.01399789 | 0.1346481 | 0 | 0.3019377 | 0.5634142 | 0.3019377 | 0.03014673 | 0.2563173 | 0.713536 |  |  | 495 | 63.87
2019-07-07 16:00 | 1.439297 | 3350 | 19.7352 | 17.24438 | 2019-07-06 | 1166.038 | 390.4589 | (19.5, 20.0] | normal | 9148.74 | 485.7455 | 38.17525 | 4.608349 | 0.4119633 | 6.997308 | 0.654818 | 0.3431923 | 0.08569498 | 76.99374 | 18.18568 | 0.7029066 | 0 | 0 | 0 | 0.2970934 | 0.7029066 | 0.2970934 | 0 | 0.3203867 | 0.6796133 |  |  | 495 | 63.87
2019-07-08 | 1.381432 | 3350 | 19.44089 |  | 2019-07-06 | 308.3076 | 297.7468 | (19.0, 19.5] | baixo | 9148.74 | 485.7455 | 38.17525 | 4.608349 | 0.4119633 | 6.997308 | 0.654818 | 0.3431923 | 0.08569498 | 76.99374 | 18.18568 | 0.7029066 | 0 | 0 | 0 | 0.2970934 | 0.7029066 | 0.2970934 | 0 | 0.3203867 | 0.6796133
2019-07-10 | 2.611417 | 3450 | 19.36895 | 16.62692 | 2019-07-07 | 825.2025 | 290.5479 | (19.0, 19.5] | baixo | 8083.22 | 495.0658 | 30.02508 | 4.464545 | 0.4251618 | 7.026475 | 0.9404061 | 0.3242109 | 0.06406045 | 70.30973 | 22.59964 | 0.6536962 | 0 | 0 | 0 | 0.3463038 | 0.6536962 | 0.3463038 | 0 | 0.1281602 | 0.8718398
2019-07-10 08:00 | 2.499366 | 3450 | 19.13275 |  | 2019-07-07 | 825.2025 | 268.5437 | (19.0, 19.5] | baixo | 8083.22 | 495.0658 | 30.02508 | 4.464545 | 0.4251618 | 7.026475 | 0.9404061 | 0.3242109 | 0.06406045 | 70.30973 | 22.59964 | 0.6536962 | 0 | 0 | 0 | 0.3463038 | 0.6536962 | 0.3463038 | 0 | 0.1281602 | 0.8718398
2019-07-11 | 2.999314 | 3288.549 | 19.20649 | 15.31121 | 2019-07-08 | 992.8829 | 306.1384 | (19.0, 19.5] | normal | 7522.19026 | 494.7941 | 34.1537 | 4.632156 | 0.876308 | 7.163603 | 1.13747 | 0.3200195 | 0.07598203 | 98.15014 | 65.20056 | 0.6497545 | 0.01888144 | 0.01346193 | 0 | 0.3179022 | 0.6686359 | 0.3179022 | 0.04131243 | 0.2216387 | 0.7370488 |  |  | 488 | 66.91 | 0.72
2019-07-11 08:00 | 2.701511 | 3450 | 19.33535 | 17.57878 | 2019-07-08 | 992.8829 | 328.0504 | (19.0, 19.5] | normal | 7522.19026 | 494.7941 | 34.1537 | 4.632156 | 0.876308 | 7.163603 | 1.13747 | 0.3200195 | 0.07598203 | 98.15014 | 65.20056 | 0.6497545 | 0.01888144 | 0.01346193 | 0 | 0.3179022 | 0.6686359 | 0.3179022 | 0.04131243 | 0.2216387 | 0.7370488 |  |  | 488 | 66.91 | 0.72
2019-07-11 16:00 | 2.520032 | 3450 | 19.9492 | 17.3474 | 2019-07-09 | 992.8829 | 360.9846 | (19.5, 20.0] | normal | 7540.25016 | 488.9538 | 33.36433 | 4.563929 | 0.6212814 | 6.7478 | 1.251364 | 0.3017471 | 0.09719891 | 98.54743 | 66.03738 | 0.6568564 | 0.01712384 | 0.01220881 | 0 | 0.313811 | 0.6739802 | 0.313811 | 0.09967092 | 0.3689543 | 0.5313748 |  |  | 488 | 66.91 | 0.72
2019-07-12 | 2.511636 | 3450 | 19.71793 | 17.07324 | 2019-07-09 | 1011.912 | 352.7652 | (19.5, 20.0] | normal | 7540.25016 | 488.9538 | 33.36433 | 4.563929 | 0.6212814 | 6.7478 | 1.251364 | 0.3017471 | 0.09719891 | 98.54743 | 66.03738 | 0.6568564 | 0.01712384 | 0.01220881 | 0 | 0.313811 | 0.6739802 | 0.313811 | 0.09967092 | 0.3689543 | 0.5313748 |  |  | 475 | 60.22 | 0.7
2019-07-12 08:00 | 2.499366 | 3364.11 | 19.32434 | 16.69327 | 2019-07-09 | 1011.912 | 322.3182 | (19.0, 19.5] | normal | 7540.25016 | 488.9538 | 33.36433 | 4.563929 | 0.6212814 | 6.7478 | 1.251364 | 0.3017471 | 0.09719891 | 98.54743 | 66.03738 | 0.6568564 | 0.01712384 | 0.01220881 | 0 | 0.313811 | 0.6739802 | 0.313811 | 0.09967092 | 0.3689543 | 0.5313748 |  |  | 475 | 60.22 | 0.7
2019-07-12 16:00 | 2.721896 | 3123.208 | 19.22175 | 17.20456 | 2019-07-09 | 1011.912 | 335.8458 | (19.0, 19.5] | normal | 7540.25016 | 488.9538 | 33.36433 | 4.563929 | 0.6212814 | 6.7478 | 1.251364 | 0.3017471 | 0.09719891 | 98.54743 | 66.03738 | 0.6568564 | 0.01712384 | 0.01220881 | 0 | 0.313811 | 0.6739802 | 0.313811 | 0.09967092 | 0.3689543 | 0.5313748 |  |  | 475 | 60.22 | 0.7
2019-07-13 | 2.617362 | 3320.547 | 19.33891 | 17.40453 | 2019-07-10 | 1099.872 | 360.8895 | (19.0, 19.5] | normal | 8597.09015 | 485.6807 | 33.53379 | 4.464641 | 0.450639 | 6.974665 | 0.9861562 | 0.3536445 | 0.05198306 | 99.61171 | 60.13671 | 0.6286308 | 0.01051316 | 0.007495585 | 0 | 0.3533604 | 0.639144 | 0.3533604 | 0.03004258 | 0.06442956 | 0.9055279 |  |  | 483 | 64.89667
2019-07-13 08:00 | 2.551521 | 3420.747 | 19.47657 | 17.22402 | 2019-07-10 | 1099.872 | 371.686 | (19.0, 19.5] | normal | 8597.09015 | 485.6807 | 33.53379 | 4.464641 | 0.450639 | 6.974665 | 0.9861562 | 0.3536445 | 0.05198306 | 99.61171 | 60.13671 | 0.6286308 | 0.01051316 | 0.007495585 | 0 | 0.3533604 | 0.639144 | 0.3533604 | 0.03004258 | 0.06442956 | 0.9055279 |  |  | 483 | 64.89667
2019-07-13 16:00 | 2.517449 | 3450 | 19.51736 | 17.46864 | 2019-07-11 | 1099.872 | 367.5651 | (19.5, 20.0] | normal | 8035.19 | 486.5306 | 38.60779 | 4.551386 | 0.434649 | 7.295831 | 1.081023 | 0.3474374 | 0.0793484 | 67.2358 | 19.15568 | 0.6886047 | 0 | 0 | 0 | 0.3113953 | 0.6886047 | 0.3113953 | 0.04176538 | 0.2214707 | 0.7367639 |  |  | 483 | 64.89667
2019-07-14 | 2.482574 | 3450 | 19.45263 | 17.27207 | 2019-07-11 | 1132.677 | 375.9437 | (19.0, 19.5] | normal | 8035.19 | 486.5306 | 38.60779 | 4.551386 | 0.434649 | 7.295831 | 1.081023 | 0.3474374 | 0.0793484 | 67.2358 | 19.15568 | 0.6886047 | 0 | 0 | 0 | 0.3113953 | 0.6886047 | 0.3113953 | 0.04176538 | 0.2214707 | 0.7367639 |  |  | 487 | 63.415
2019-07-14 08:00 | 2.383116 | 3495.647 | 19.38171 | 16.7366 | 2019-07-11 | 1132.677 | 378.4865 | (19.0, 19.5] | normal | 8035.19 | 486.5306 | 38.60779 | 4.551386 | 0.434649 | 7.295831 | 1.081023 | 0.3474374 | 0.0793484 | 67.2358 | 19.15568 | 0.6886047 | 0 | 0 | 0 | 0.3113953 | 0.6886047 | 0.3113953 | 0.04176538 | 0.2214707 | 0.7367639 |  |  | 487 | 63.415
2019-07-14 16:00 | 2.36817 | 3500 | 19.00951 | 16.63518 | 2019-07-12 | 1132.677 | 377.953 | (19.0, 19.5] | normal | 8071.59 | 470.962 | 45.6615 | 4.414026 | 0.4256202 | 7.343941 | 1.053552 | 0.3617581 | 0.08721846 | 71.90142 | 22.84577 | 0.6760564 | 0 | 0 | 0 | 0.3239436 | 0.6760564 | 0.3239436 | 0.07654852 | 0.1761119 | 0.7473396 |  |  | 487 | 63.415
2019-07-15 | 2.396817 | 3500 | 19.43497 | 17.56539 | 2019-07-12 | 1170.487 | 385.9646 | (19.0, 19.5] | normal | 8071.59 | 470.962 | 45.6615 | 4.414026 | 0.4256202 | 7.343941 | 1.053552 | 0.3617581 | 0.08721846 | 71.90142 | 22.84577 | 0.6760564 | 0 | 0 | 0 | 0.3239436 | 0.6760564 | 0.3239436 | 0.07654852 | 0.1761119 | 0.7473396 |  |  | 498 | 65.99 | 0.59
2019-07-15 08:00 | 2.347798 | 3500 | 19.53135 | 17.54742 | 2019-07-12 | 1170.487 | 394.4763 | (19.5, 20.0] | normal | 8071.59 | 470.962 | 45.6615 | 4.414026 | 0.4256202 | 7.343941 | 1.053552 | 0.3617581 | 0.08721846 | 71.90142 | 22.84577 | 0.6760564 | 0 | 0 | 0 | 0.3239436 | 0.6760564 | 0.3239436 | 0.07654852 | 0.1761119 | 0.7473396 |  |  | 498 | 65.99 | 0.59
2019-07-15 16:00 | 2.335385 | 3500 | 19.74228 | 17.41511 | 2019-07-13 | 1170.487 | 390.0201 | (19.5, 20.0] | normal | 8509.54 | 472.746 | 39.73397 | 4.236674 | 0.3113947 | 7.441902 | 1.203425 | 0.3837394 | 0.05393704 | 75.38239 | 22.61663 | 0.6065804 | 0 | 0 | 0 | 0.3934196 | 0.6065804 | 0.3934196 | 0.008543077 | 0.008394949 | 0.983062 |  |  | 498 | 65.99 | 0.59
2019-07-16 | 2.257719 | 3500 | 19.91406 | 17.08646 | 2019-07-13 | 1176.085 | 394.7143 | (19.5, 20.0] | normal | 8509.54 | 472.746 | 39.73397 | 4.236674 | 0.3113947 | 7.441902 | 1.203425 | 0.3837394 | 0.05393704 | 75.38239 | 22.61663 | 0.6065804 | 0 | 0 | 0 | 0.3934196 | 0.6065804 | 0.3934196 | 0.008543077 | 0.008394949 | 0.983062 |  |  | 482 | 65.44 | 0.84
2019-07-16 08:00 | 2.237347 | 3500 | 19.49499 | 16.68858 | 2019-07-14 | 1176.085 | 390.2985 | (19.0, 19.5] | normal | 8975.67 | 474.1363 | 43.83612 | 4.327078 | 0.8768489 | 7.505111 | 1.203869 | 0.3541219 | 0.07567148 | 71.56701 | 22.84682 | 0.522468 | 0.06200317 | 0 | 0 | 0.4155289 | 0.5844711 | 0.4155289 | 0.007541634 | 0 | 0.9924584 |  |  | 482 | 65.44 | 0.84
2019-07-16 16:00 | 2.211247 | 3500 | 19.69784 | 17.8892 | 2019-07-14 | 1176.085 | 391.396 | (19.5, 20.0] | normal | 8975.67 | 474.1363 | 43.83612 | 4.327078 | 0.8768489 | 7.505111 | 1.203869 | 0.3541219 | 0.07567148 | 71.56701 | 22.84682 | 0.522468 | 0.06200317 | 0 | 0 | 0.4155289 | 0.5844711 | 0.4155289 | 0.007541634 | 0 | 0.9924584 |  |  | 482 | 65.44 | 0.84
2019-07-17 | 2.201698 | 3500 | 20.01993 | 18.36429 | 2019-07-14 | 1133.514 | 379.5484 | (20.0, 20.5] | normal | 8975.67 | 474.1363 | 43.83612 | 4.327078 | 0.8768489 | 7.505111 | 1.203869 | 0.3541219 | 0.07567148 | 71.56701 | 22.84682 | 0.522468 | 0.06200317 | 0 | 0 | 0.4155289 | 0.5844711 | 0.4155289 | 0.007541634 | 0 | 0.9924584 |  |  | 497 | 68.56 | 0.51
2019-07-17 08:00 | 2.133581 | 3500 | 19.81172 | 18.43654 | 2019-07-15 | 1133.514 | 396.9588 | (19.5, 20.0] | normal | 7868.9 | 503.2307 | 38.05241 | 4.666914 | 1.78058 | 7.558707 | 1.38857 | 0.3132823 | 0.05564758 | 83.30227 | 24.10934 | 0.3638399 | 0.1703961 | 0 | 0 | 0.465764 | 0.534236 | 0.465764 | 0 | 0.02547207 | 0.9745279 |  |  | 497 | 68.56 | 0.51
2019-07-17 16:00 | 2.148541 | 3500 | 19.96999 | 18.57129 | 2019-07-15 | 1133.514 | 393.1414 | (19.5, 20.0] | normal | 7868.9 | 503.2307 | 38.05241 | 4.666914 | 1.78058 | 7.558707 | 1.38857 | 0.3132823 | 0.05564758 | 83.30227 | 24.10934 | 0.3638399 | 0.1703961 | 0 | 0 | 0.465764 | 0.534236 | 0.465764 | 0 | 0.02547207 | 0.9745279 |  |  | 497 | 68.56 | 0.51
2019-07-18 | 2.119894 | 3500 | 19.75432 | 17.25337 | 2019-07-15 | 1190.783 | 391.3111 | (19.5, 20.0] | normal | 7868.9 | 503.2307 | 38.05241 | 4.666914 | 1.78058 | 7.558707 | 1.38857 | 0.3132823 | 0.05564758 | 83.30227 | 24.10934 | 0.3638399 | 0.1703961 | 0 | 0 | 0.465764 | 0.534236 | 0.465764 | 0 | 0.02547207 | 0.9745279 |  |  | 503 | 71.2 | 0.39
2019-07-18 08:00 | 2.096658 | 3500 | 19.30511 | 16.86533 | 2019-07-16 | 1190.783 | 401.7476 | (19.0, 19.5] | normal | 6091.21 | 495.6051 | 46.34246 | 4.654119 | 1.588269 | 6.88657 | 0.7712663 | 0.3194523 | 0.0763577 | 90.01789 | 21.31269 | 0.3355639 | 0.3209444 | 0 | 0 | 0.3434917 | 0.6565083 | 0.3434917 | 0 | 0.1453124 | 0.8546876 |  |  | 503 | 71.2 | 0.39
2019-07-18 16:00 | 1.842971 | 3500 | 19.99268 | 17.69059 | 2019-07-16 | 1190.783 | 397.4332 | (19.5, 20.0] | normal | 6091.21 | 495.6051 | 46.34246 | 4.654119 | 1.588269 | 6.88657 | 0.7712663 | 0.3194523 | 0.0763577 | 90.01789 | 21.31269 | 0.3355639 | 0.3209444 | 0 | 0 | 0.3434917 | 0.6565083 | 0.3434917 | 0 | 0.1453124 | 0.8546876 |  |  | 503 | 71.2 | 0.39
2019-07-19 | 1.763714 | 3500 | 19.95174 | 17.20436 | 2019-07-17 | 1183.748 | 398.9337 | (19.5, 20.0] | normal | 8314.77 | 500.0636 | 29.67379 | 4.618464 | 1.310167 | 7.211842 | 1.210348 | 0.2867742 | 0.03781825 | 89.26903 | 22.41398 | 0.2746642 | 0.2594648 | 0 | 0 | 0.465871 | 0.534129 | 0.465871 | 0 | 0.1234513 | 0.8765487 |  |  | 517 | 68.5 | 0.74
2019-07-19 08:00 | 1.743342 | 3500 | 19.71947 | 17.68364 | 2019-07-17 | 1183.748 | 394.9883 | (19.5, 20.0] | normal | 8314.77 | 500.0636 | 29.67379 | 4.618464 | 1.310167 | 7.211842 | 1.210348 | 0.2867742 | 0.03781825 | 89.26903 | 22.41398 | 0.2746642 | 0.2594648 | 0 | 0 | 0.465871 | 0.534129 | 0.465871 | 0 | 0.1234513 | 0.8765487 |  |  | 517 | 68.5 | 0.74
2019-07-19 16:00 | 1.690186 | 3500 | 19.86129 | 18.10251 | 2019-07-17 | 1183.748 | 390.2063 | (19.5, 20.0] | normal | 8314.77 | 500.0636 | 29.67379 | 4.618464 | 1.310167 | 7.211842 | 1.210348 | 0.2867742 | 0.03781825 | 89.26903 | 22.41398 | 0.2746642 | 0.2594648 | 0 | 0 | 0.465871 | 0.534129 | 0.465871 | 0 | 0.1234513 | 0.8765487 |  |  | 517 | 68.5 | 0.74
2019-07-20 | 1.753528 | 3500 | 20.31189 | 17.13753 | 2019-07-18 | 1176.599 | 387.0188 | (20.0, 20.5] | normal | 6181.55 | 508.1089 | 22.88376 | 4.238882 | 0.5489092 | 7.316492 | 1.424362 | 0.3061859 | 0.05164747 | 82.98638 | 28.97529 | 0.32476 | 0.3433961 | 0 | 0 | 0.331844 | 0.668156 | 0.331844 | 0.007779683 | 0.00955232 | 0.982668 |  |  | 497 | 66.7575
2019-07-20 08:00 | 1.686684 | 3500 | 20.09014 | 17.55746 | 2019-07-18 | 1176.599 | 395.003 | (20.0, 20.5] | normal | 6181.55 | 508.1089 | 22.88376 | 4.238882 | 0.5489092 | 7.316492 | 1.424362 | 0.3061859 | 0.05164747 | 82.98638 | 28.97529 | 0.32476 | 0.3433961 | 0 | 0 | 0.331844 | 0.668156 | 0.331844 | 0.007779683 | 0.00955232 | 0.982668 |  |  | 497 | 66.7575
2019-07-20 16:00 | 1.672042 | 3464.451 | 20.22114 | 17.32318 | 2019-07-18 | 1176.599 | 394.5926 | (20.0, 20.5] | normal | 6181.55 | 508.1089 | 22.88376 | 4.238882 | 0.5489092 | 7.316492 | 1.424362 | 0.3061859 | 0.05164747 | 82.98638 | 28.97529 | 0.32476 | 0.3433961 | 0 | 0 | 0.331844 | 0.668156 | 0.331844 | 0.007779683 | 0.00955232 | 0.982668 |  |  | 497 | 66.7575
2019-07-21 | 1.71339 | 3450 | 19.81525 | 16.56825 | 2019-07-19 | 1193.809 | 393.2242 | (19.5, 20.0] | normal | 8359.01 | 496.5617 | 25.93147 | 4.561541 | 0.5947454 | 7.117757 | 1.362815 | 0.3021786 | 0.04175069 | 79.53205 | 27.51729 | 0.3009627 | 0.3094577 | 0 | 0 | 0.3895796 | 0.6104204 | 0.3895796 | 0 | 0 | 1 |  |  | 495 | 68.25667
2019-07-21 08:00 | 1.732764 | 3450 | 19.96722 | 16.94333 | 2019-07-19 | 1193.809 | 402.4568 | (19.5, 20.0] | normal | 8359.01 | 496.5617 | 25.93147 | 4.561541 | 0.5947454 | 7.117757 | 1.362815 | 0.3021786 | 0.04175069 | 79.53205 | 27.51729 | 0.3009627 | 0.3094577 | 0 | 0 | 0.3895796 | 0.6104204 | 0.3895796 | 0 | 0 | 1 |  |  | 495 | 68.25667
2019-07-21 16:00 | 1.732764 | 3450 | 20.09244 | 17.31681 | 2019-07-19 | 1193.809 | 397.614 | (20.0, 20.5] | normal | 8359.01 | 496.5617 | 25.93147 | 4.561541 | 0.5947454 | 7.117757 | 1.362815 | 0.3021786 | 0.04175069 | 79.53205 | 27.51729 | 0.3009627 | 0.3094577 | 0 | 0 | 0.3895796 | 0.6104204 | 0.3895796 | 0 | 0 | 1 |  |  | 495 | 68.25667
2019-07-22 | 1.734702 | 3450 | 19.68586 | 16.92373 | 2019-07-20 | 1192.45 | 393.7656 | (19.5, 20.0] | normal | 8465.77 | 483.7705 | 31.08806 | 4.650458 | 0.4594925 | 7.238159 | 1.38027 | 0.3237639 | 0.05933622 | 75.8844 | 33.2679 | 0.3489488 | 0.2832548 | 0 | 0 | 0.3677964 | 0.6322036 | 0.3677964 | 0.01586633 | 0.006544149 | 0.9775895 |  |  | 476 | 65.53 | 0.74
2019-07-22 08:00 | 1.714681 | 3466.944 | 19.70727 | 17.07676 | 2019-07-20 | 1192.45 | 400.0324 | (19.5, 20.0] | normal | 8465.77 | 483.7705 | 31.08806 | 4.650458 | 0.4594925 | 7.238159 | 1.38027 | 0.3237639 | 0.05933622 | 75.8844 | 33.2679 | 0.3489488 | 0.2832548 | 0 | 0 | 0.3677964 | 0.6322036 | 0.3677964 | 0.01586633 | 0.006544149 | 0.9775895 |  |  | 476 | 65.53 | 0.74
2019-07-22 16:00 | 1.718833 | 3500 | 19.98772 | 17.47271 | 2019-07-20 | 1192.45 | 399.4144 | (19.5, 20.0] | normal | 8465.77 | 483.7705 | 31.08806 | 4.650458 | 0.4594925 | 7.238159 | 1.38027 | 0.3237639 | 0.05933622 | 75.8844 | 33.2679 | 0.3489488 | 0.2832548 | 0 | 0 | 0.3677964 | 0.6322036 | 0.3677964 | 0.01586633 | 0.006544149 | 0.9775895 |  |  | 476 | 65.53 | 0.74
2019-07-23 | 1.768488 | 3500 | 19.99907 | 17.77653 | 2019-07-21 | 1184.072 | 388.4132 | (19.5, 20.0] | normal | 8915.56 | 499.3053 | 28.45884 | 4.733386 | 0.674164 | 6.985789 | 1.243158 | 0.2848828 | 0.03863709 | 76.7606 | 31.18766 | 0.2718158 | 0.3685971 | 0 | 0 | 0.3595871 | 0.6404129 | 0.3595871 | 0.008591469 | 0.1570338 | 0.8343747 |  |  | 497 | 66.5 | 0.73
2019-07-23 08:00 | 1.745885 | 3499.99 | 19.99685 | 17.11809 | 2019-07-21 | 1184.072 | 391.1327 | (19.5, 20.0] | normal | 8915.56 | 499.3053 | 28.45884 | 4.733386 | 0.674164 | 6.985789 | 1.243158 | 0.2848828 | 0.03863709 | 76.7606 | 31.18766 | 0.2718158 | 0.3685971 | 0 | 0 | 0.3595871 | 0.6404129 | 0.3595871 | 0.008591469 | 0.1570338 | 0.8343747 |  |  | 497 | 66.5 | 0.73
2019-07-23 16:00 | 1.653263 | 3458.202 | 19.85764 | 16.86867 | 2019-07-22 | 1184.072 | 404.9441 | (19.5, 20.0] | normal | 8729.73 | 501.1799 | 38.28144 | 4.639967 | 1.219316 | 6.884172 | 1.059049 | 0.2917988 | 0.0664851 | 84.53718 | 25.76308 | 0.3238794 | 0.358766 | 0 | 0 | 0.3173546 | 0.6826454 | 0.3173546 | 0.08202153 | 0.1729217 | 0.7450568 |  |  | 497 | 66.5 | 0.73
2019-07-24 | 1.752139 | 3450 | 19.42566 | 16.12215 | 2019-07-22 | 1184.058 | 403.2027 | (19.0, 19.5] | normal | 8729.73 | 501.1799 | 38.28144 | 4.639967 | 1.219316 | 6.884172 | 1.059049 | 0.2917988 | 0.0664851 | 84.53718 | 25.76308 | 0.3238794 | 0.358766 | 0 | 0 | 0.3173546 | 0.6826454 | 0.3173546 | 0.08202153 | 0.1729217 | 0.7450568 |  |  | 468 | 65.63 | 1
2019-07-24 08:00 | 1.76215 | 3269.118 | 19.34818 | 16.34814 | 2019-07-22 | 1184.058 | 394.1022 | (19.0, 19.5] | normal | 8729.73 | 501.1799 | 38.28144 | 4.639967 | 1.219316 | 6.884172 | 1.059049 | 0.2917988 | 0.0664851 | 84.53718 | 25.76308 | 0.3238794 | 0.358766 | 0 | 0 | 0.3173546 | 0.6826454 | 0.3173546 | 0.08202153 | 0.1729217 | 0.7450568 |  |  | 468 | 65.63 | 1
2019-07-24 16:00 | 1.831254 | 3450 | 19.80014 | 16.63146 | 2019-07-22 | 1184.058 | 386.9766 | (19.5, 20.0] | normal | 8729.73 | 501.1799 | 38.28144 | 4.639967 | 1.219316 | 6.884172 | 1.059049 | 0.2917988 | 0.0664851 | 84.53718 | 25.76308 | 0.3238794 | 0.358766 | 0 | 0 | 0.3173546 | 0.6826454 | 0.3173546 | 0.08202153 | 0.1729217 | 0.7450568 |  |  | 468 | 65.63 | 1
2019-07-25 | 1.859993 | 3450 | 20.15505 | 17.18214 | 2019-07-23 | 1156.834 | 387.3793 | (20.0, 20.5] | normal | 7920.04 | 504.2283 | 43.50648 | 5.107437 | 1.651636 | 6.937835 | 0.7391837 | 0.2791115 | 0.09909507 | 82.12517 | 22.82436 | 0.2937359 | 0.273462 | 0 | 0 | 0.4328021 | 0.5671979 | 0.4328021 | 0.2342011 | 0.1467507 | 0.6190482 |  |  | 476 | 66.39 | 1.04
2019-07-25 08:00 | 1.832868 | 3450 | 19.93815 | 17.38789 | 2019-07-23 | 1156.834 | 386.5917 | (19.5, 20.0] | normal | 7920.04 | 504.2283 | 43.50648 | 5.107437 | 1.651636 | 6.937835 | 0.7391837 | 0.2791115 | 0.09909507 | 82.12517 | 22.82436 | 0.2937359 | 0.273462 | 0 | 0 | 0.4328021 | 0.5671979 | 0.4328021 | 0.2342011 | 0.1467507 | 0.6190482 |  |  | 476 | 66.39 | 1.04
2019-07-25 16:00 | 1.619744 | 3450 | 19.95437 | 17.40339 | 2019-07-24 | 1156.834 | 382.5786 | (19.5, 20.0] | normal | 8126.5 | 503.3173 | 41.31191 | 5.054555 | 1.543677 | 6.82444 | 0.7479659 | 0.2815807 | 0.07232795 | 86.89005 | 19.98605 | 0.3086692 | 0.3027761 | 0 | 0 | 0.3885547 | 0.6114453 | 0.3885547 | 0.1017716 | 0.187779 | 0.7104494 |  |  | 476 | 66.39 | 1.04
2019-07-26 | 1.592619 | 3450 | 19.9801 | 17.26608 | 2019-07-24 | 1172.541 | 387.3105 | (19.5, 20.0] | normal | 8126.5 | 503.3173 | 41.31191 | 5.054555 | 1.543677 | 6.82444 | 0.7479659 | 0.2815807 | 0.07232795 | 86.89005 | 19.98605 | 0.3086692 | 0.3027761 | 0 | 0 | 0.3885547 | 0.6114453 | 0.3885547 | 0.1017716 | 0.187779 | 0.7104494 |  |  | 465 | 66.39
2019-07-26 08:00 | 1.580994 | 3450 | 19.59608 | 16.99684 | 2019-07-24 | 1172.541 | 389.7614 | (19.5, 20.0] | normal | 8126.5 | 503.3173 | 41.31191 | 5.054555 | 1.543677 | 6.82444 | 0.7479659 | 0.2815807 | 0.07232795 | 86.89005 | 19.98605 | 0.3086692 | 0.3027761 | 0 | 0 | 0.3885547 | 0.6114453 | 0.3885547 | 0.1017716 | 0.187779 | 0.7104494 |  |  | 465 | 66.39
2019-07-26 16:00 | 1.506724 | 3450 | 19.74987 | 17.49329 | 2019-07-25 | 1172.541 | 393.5719 | (19.5, 20.0] | normal | 7272.42 | 489.4294 | 45.42209 | 4.924694 | 1.377209 | 6.731119 | 0.7775589 | 0.2952013 | 0.08450102 | 83.29021 | 23.98344 | 0.2852118 | 0.3054485 | 0 | 0 | 0.4093397 | 0.5906603 | 0.4093397 | 0.1674554 | 0.1662421 | 0.6663025 |  |  | 465 | 66.39
2019-07-27 | 1.487349 | 3450 | 19.92896 | 17.45743 | 2019-07-25 | 1128.67 | 370.1013 | (19.5, 20.0] | normal | 7272.42 | 489.4294 | 45.42209 | 4.924694 | 1.377209 | 6.731119 | 0.7775589 | 0.2952013 | 0.08450102 | 83.29021 | 23.98344 | 0.2852118 | 0.3054485 | 0 | 0 | 0.4093397 | 0.5906603 | 0.4093397 | 0.1674554 | 0.1662421 | 0.6663025 |  |  |  | 65.67333
2019-07-27 08:00 | 1.438911 | 3450 | 19.93752 | 17.28499 | 2019-07-25 | 1128.67 | 386.0471 | (19.5, 20.0] | normal | 7272.42 | 489.4294 | 45.42209 | 4.924694 | 1.377209 | 6.731119 | 0.7775589 | 0.2952013 | 0.08450102 | 83.29021 | 23.98344 | 0.2852118 | 0.3054485 | 0 | 0 | 0.4093397 | 0.5906603 | 0.4093397 | 0.1674554 | 0.1662421 | 0.6663025 |  |  |  | 65.67333
2019-07-27 16:00 | 1.448599 | 3450 | 20.45282 | 16.7654 | 2019-07-26 | 1128.67 | 374.1988 | (20.0, 20.5] | normal | 8380.61 | 497.5209 | 38.82726 | 4.813582 | 1.262518 | 6.626895 | 0.7121692 | 0.2774926 | 0.05186806 | 84.7202 | 27.00507 | 0.3146394 | 0.3406614 | 0 | 0 | 0.3446993 | 0.6553007 | 0.3446993 | 0.1401296 | 0.09484405 | 0.7650263 |  |  |  | 65.67333
2019-07-28 | 1.526098 | 3450 | 20.3794 | 16.56991 | 2019-07-26 | 1172.024 | 380.5895 | (20.0, 20.5] | normal | 8380.61 | 497.5209 | 38.82726 | 4.813582 | 1.262518 | 6.626895 | 0.7121692 | 0.2774926 | 0.05186806 | 84.7202 | 27.00507 | 0.3146394 | 0.3406614 | 0 | 0 | 0.3446993 | 0.6553007 | 0.3446993 | 0.1401296 | 0.09484405 | 0.7650263 |  |  | 481 | 66.84667
2019-07-28 08:00 | 1.53514 | 3450 | 20.26054 | 16.79441 | 2019-07-26 | 1172.024 | 393.778 | (20.0, 20.5] | normal | 8380.61 | 497.5209 | 38.82726 | 4.813582 | 1.262518 | 6.626895 | 0.7121692 | 0.2774926 | 0.05186806 | 84.7202 | 27.00507 | 0.3146394 | 0.3406614 | 0 | 0 | 0.3446993 | 0.6553007 | 0.3446993 | 0.1401296 | 0.09484405 | 0.7650263 |  |  | 481 | 66.84667
2019-07-28 16:00 | 1.540307 | 3450 | 20.2729 | 17.323 | 2019-07-27 | 1172.024 | 396.8978 | (20.0, 20.5] | normal | 9933.93 | 501.6146 | 42.61826 | 4.819705 | 1.290099 | 6.764826 | 0.7295938 | 0.2867166 | 0.05665265 | 93.34715 | 27.10878 | 0.3238044 | 0.3808573 | 0 | 0 | 0.2953383 | 0.7046617 | 0.2953383 | 0.1480951 | 0.04265816 | 0.8092467 |  |  | 481 | 66.84667
2019-07-29 | 1.564848 | 3450 | 20.44588 | 17.76682 | 2019-07-27 | 1181.819 | 393.9801 | (20.0, 20.5] | normal | 9933.93 | 501.6146 | 42.61826 | 4.819705 | 1.290099 | 6.764826 | 0.7295938 | 0.2867166 | 0.05665265 | 93.34715 | 27.10878 | 0.3238044 | 0.3808573 | 0 | 0 | 0.2953383 | 0.7046617 | 0.2953383 | 0.1480951 | 0.04265816 | 0.8092467 |  |  | 486 | 65.08 | 0.81
2019-07-29 08:00 | 1.46862 | 3450 | 20.20745 | 17.82051 | 2019-07-27 | 1181.819 | 395.5439 | (20.0, 20.5] | normal | 9933.93 | 501.6146 | 42.61826 | 4.819705 | 1.290099 | 6.764826 | 0.7295938 | 0.2867166 | 0.05665265 | 93.34715 | 27.10878 | 0.3238044 | 0.3808573 | 0 | 0 | 0.2953383 | 0.7046617 | 0.2953383 | 0.1480951 | 0.04265816 | 0.8092467 |  |  | 486 | 65.08 | 0.81
2019-07-29 16:00 | 1.501557 | 3450 | 20.20363 | 17.85775 | 2019-07-28 | 1181.819 | 391.8534 | (20.0, 20.5] | normal | 9394.05 | 493.2015 | 43.99655 | 4.880788 | 1.112098 | 6.554247 | 0.6413983 | 0.2747811 | 0.03923428 | 83.95504 | 39.73702 | 0.2855116 | 0.3883511 | 0 | 0 | 0.3261373 | 0.6738627 | 0.3261373 | 0.1433165 | 0 | 0.8566835 |  |  | 486 | 65.08 | 0.81
2019-07-30 | 1.535786 | 3450 | 20.60536 | 18.26475 | 2019-07-28 | 1178.899 | 391.9354 | (20.5, inf] | normal | 9394.05 | 493.2015 | 43.99655 | 4.880788 | 1.112098 | 6.554247 | 0.6413983 | 0.2747811 | 0.03923428 | 83.95504 | 39.73702 | 0.2855116 | 0.3883511 | 0 | 0 | 0.3261373 | 0.6738627 | 0.3261373 | 0.1433165 | 0 | 0.8566835 |  |  | 486 | 67.36 | 1.24
2019-07-30 08:00 | 1.501557 | 3450 | 20.60255 | 17.80492 | 2019-07-28 | 1178.899 | 390.9867 | (20.5, inf] | normal | 9394.05 | 493.2015 | 43.99655 | 4.880788 | 1.112098 | 6.554247 | 0.6413983 | 0.2747811 | 0.03923428 | 83.95504 | 39.73702 | 0.2855116 | 0.3883511 | 0 | 0 | 0.3261373 | 0.6738627 | 0.3261373 | 0.1433165 | 0 | 0.8566835 |  |  | 486 | 67.36 | 1.24
2019-07-30 16:00 | 1.501557 | 3450 | 20.47283 | 17.57883 | 2019-07-29 | 1178.899 | 393.1026 | (20.0, 20.5] | normal | 8468 | 494.897 | 45.72601 | 5.072121 | 1.448346 | 6.787643 | 0.8090637 | 0.278808 | 0.05602158 | 84.57064 | 31.47893 | 0.3688911 | 0.2720938 | 0 | 0 | 0.3590151 | 0.6409849 | 0.3590151 | 0.1881012 | 0 | 0.8118988 |  |  | 486 | 67.36 | 1.24
2019-07-31 | 1.520286 | 3450 | 20.39024 | 17.67591 | 2019-07-29 | 1179.452 | 393.1239 | (20.0, 20.5] | normal | 8468 | 494.897 | 45.72601 | 5.072121 | 1.448346 | 6.787643 | 0.8090637 | 0.278808 | 0.05602158 | 84.57064 | 31.47893 | 0.3688911 | 0.2720938 | 0 | 0 | 0.3590151 | 0.6409849 | 0.3590151 | 0.1881012 | 0 | 0.8118988 |  |  | 472 | 65.36667 | 0.92
2019-07-31 08:00 | 1.462161 | 3450 | 20.30974 | 17.81806 | 2019-07-29 | 1179.452 | 389.1153 | (20.0, 20.5] | normal | 8468 | 494.897 | 45.72601 | 5.072121 | 1.448346 | 6.787643 | 0.8090637 | 0.278808 | 0.05602158 | 84.57064 | 31.47893 | 0.3688911 | 0.2720938 | 0 | 0 | 0.3590151 | 0.6409849 | 0.3590151 | 0.1881012 | 0 | 0.8118988 |  |  | 472 | 65.36667 | 0.92
2019-07-31 16:00 | 1.288756 | 3450 | 20.4243 | 16.71914 | 2019-07-30 | 1179.452 | 398.2038 | (20.0, 20.5] | normal | 9513.9 | 507.1622 | 45.08309 | 4.85669 | 1.390168 | 6.76944 | 0.7764538 | 0.2761674 | 0.05822916 | 93.36046 | 28.58359 | 0.3203944 | 0.3669515 | 0 | 0 | 0.3126541 | 0.6873459 | 0.3126541 | 0.155616 | 0 | 0.844384 |  |  | 472 | 65.36667 | 0.92
2019-08-01 | 1.363349 | 3450 | 20.45132 | 17.39366 | 2019-07-30 | 1112.801 | 399.8694 | (20.0, 20.5] | normal | 9513.9 | 507.1622 | 45.08309 | 4.85669 | 1.390168 | 6.76944 | 0.7764538 | 0.2761674 | 0.05822916 | 93.36046 | 28.58359 | 0.3203944 | 0.3669515 | 0 | 0 | 0.3126541 | 0.6873459 | 0.3126541 | 0.155616 | 0 | 0.844384 |  |  | 490 | 66.32 | 0.83
2019-08-01 08:00 | 1.423411 | 3450 | 20.49212 | 17.13955 | 2019-07-30 | 1112.801 | 378.9795 | (20.0, 20.5] | normal | 9513.9 | 507.1622 | 45.08309 | 4.85669 | 1.390168 | 6.76944 | 0.7764538 | 0.2761674 | 0.05822916 | 93.36046 | 28.58359 | 0.3203944 | 0.3669515 | 0 | 0 | 0.3126541 | 0.6873459 | 0.3126541 | 0.155616 | 0 | 0.844384 |  |  | 490 | 66.32 | 0.83
2019-08-01 16:00 | 1.384984 | 3450 | 20.3044 | 16.61842 | 2019-07-31 | 1112.801 | 396.9841 | (20.0, 20.5] | normal | 8888.31 | 504.655 | 42.32212 | 4.982057 | 1.321945 | 6.792501 | 0.8004414 | 0.2716605 | 0.05029904 | 90.35306 | 32.00658 | 0.2769008 | 0.3573109 | 0 | 0 | 0.3657883 | 0.6342117 | 0.3657883 | 0.1608169 | 0.170992 | 0.6681911 |  |  | 490 | 66.32 | 0.83
2019-08-02 | 1.444401 | 3450 | 20.27405 | 17.51117 | 2019-07-31 | 1179.799 | 389.0486 | (20.0, 20.5] | normal | 8888.31 | 504.655 | 42.32212 | 4.982057 | 1.321945 | 6.792501 | 0.8004414 | 0.2716605 | 0.05029904 | 90.35306 | 32.00658 | 0.2769008 | 0.3573109 | 0 | 0 | 0.3657883 | 0.6342117 | 0.3657883 | 0.1608169 | 0.170992 | 0.6681911 |  |  | 499
2019-08-02 08:00 | 1.539984 | 3450 | 19.9952 | 17.73328 | 2019-07-31 | 1179.799 | 394.2086 | (19.5, 20.0] | normal | 8888.31 | 504.655 | 42.32212 | 4.982057 | 1.321945 | 6.792501 | 0.8004414 | 0.2716605 | 0.05029904 | 90.35306 | 32.00658 | 0.2769008 | 0.3573109 | 0 | 0 | 0.3657883 | 0.6342117 | 0.3657883 | 0.1608169 | 0.170992 | 0.6681911 |  |  | 499
2019-08-02 16:00 | 1.511244 | 3450 | 20.39788 | 17.04857 | 2019-08-01 | 1179.799 | 396.6654 | (20.0, 20.5] | normal | 9512.00664 | 494.2451 | 40.84128 | 4.581385 | 0.8053356 | 6.906132 | 1.262626 | 0.2967324 | 0.053834 | 105.901 | 31.08094 | 0.2548411 | 0.4235394 | 0.0003766009 | 0 | 0.3212429 | 0.6783805 | 0.3212429 | 0.0394515 | 0.2456515 | 0.714897 |  |  | 499
2019-08-03 | 1.572591 | 3450 | 20.01949 | 16.53999 | 2019-08-01 | 1124.107 | 393.6335 | (20.0, 20.5] | normal | 9512.00664 | 494.2451 | 40.84128 | 4.581385 | 0.8053356 | 6.906132 | 1.262626 | 0.2967324 | 0.053834 | 105.901 | 31.08094 | 0.2548411 | 0.4235394 | 0.0003766009 | 0 | 0.3212429 | 0.6783805 | 0.3212429 | 0.0394515 | 0.2456515 | 0.714897 |  |  | 494 | 65.82333
2019-08-03 08:00 | 1.571307 | 3450 | 19.71068 | 16.6977 | 2019-08-01 | 1124.107 | 381.5652 | (19.5, 20.0] | normal | 9512.00664 | 494.2451 | 40.84128 | 4.581385 | 0.8053356 | 6.906132 | 1.262626 | 0.2967324 | 0.053834 | 105.901 | 31.08094 | 0.2548411 | 0.4235394 | 0.0003766009 | 0 | 0.3212429 | 0.6783805 | 0.3212429 | 0.0394515 | 0.2456515 | 0.714897 |  |  | 494 | 65.82333
2019-08-03 16:00 | 1.644931 | 3450 | 19.80943 | 17.43965 | 2019-08-02 | 1124.107 | 374.4178 | (19.5, 20.0] | normal | 8965.49095 | 504.9445 | 35.38576 | 4.403088 | 0.4649454 | 6.847468 | 1.356414 | 0.2826724 | 0.04227824 | 116.1598 | 68.56489 | 0.2991513 | 0.3686808 | 0.007325232 | 0 | 0.3248427 | 0.6678321 | 0.3248427 | 0.02549837 | 0.1510685 | 0.8234331 |  |  | 494 | 65.82333
2019-08-04 | 1.661077 | 3450 | 20.29513 | 17.41782 | 2019-08-02 | 1188.39 | 392.9844 | (20.0, 20.5] | normal | 8965.49095 | 504.9445 | 35.38576 | 4.403088 | 0.4649454 | 6.847468 | 1.356414 | 0.2826724 | 0.04227824 | 116.1598 | 68.56489 | 0.2991513 | 0.3686808 | 0.007325232 | 0 | 0.3248427 | 0.6678321 | 0.3248427 | 0.02549837 | 0.1510685 | 0.8234331 |  |  | 500 | 64.47
2019-08-04 08:00 | 1.711775 | 3450 | 20.05641 | 16.54012 | 2019-08-02 | 1188.39 | 398.7462 | (20.0, 20.5] | normal | 8965.49095 | 504.9445 | 35.38576 | 4.403088 | 0.4649454 | 6.847468 | 1.356414 | 0.2826724 | 0.04227824 | 116.1598 | 68.56489 | 0.2991513 | 0.3686808 | 0.007325232 | 0 | 0.3248427 | 0.6678321 | 0.3248427 | 0.02549837 | 0.1510685 | 0.8234331 |  |  | 500 | 64.47
2019-08-04 16:00 | 1.7079 | 3450 | 19.79356 | 17.06174 | 2019-08-02 | 1188.39 | 396.4879 | (19.5, 20.0] | normal | 8965.49095 | 504.9445 | 35.38576 | 4.403088 | 0.4649454 | 6.847468 | 1.356414 | 0.2826724 | 0.04227824 | 116.1598 | 68.56489 | 0.2991513 | 0.3686808 | 0.007325232 | 0 | 0.3248427 | 0.6678321 | 0.3248427 | 0.02549837 | 0.1510685 | 0.8234331 |  |  | 500 | 64.47
2019-08-05 | 1.732764 | 3450 | 19.74235 | 17.56369 | 2019-08-03 | 1158.349 | 392.4631 | (19.5, 20.0] | normal | 9252.86252 | 499.4293 | 36.81433 | 4.555176 | 0.5077089 | 6.78734 | 1.302169 | 0.2860918 | 0.04035215 | 115.72 | 67.3044 | 0.2994916 | 0.4436886 | 0.007328322 | 0 | 0.2494914 | 0.7431802 | 0.2494914 | 0.01932445 | 0.1295008 | 0.8511748 |  |  | 496 | 63.56 | 0.68
2019-08-05 08:00 | 1.817091 | 3446.479 | 20.07124 | 17.69848 | 2019-08-03 | 1158.349 | 385.584 | (20.0, 20.5] | normal | 9252.86252 | 499.4293 | 36.81433 | 4.555176 | 0.5077089 | 6.78734 | 1.302169 | 0.2860918 | 0.04035215 | 115.72 | 67.3044 | 0.2994916 | 0.4436886 | 0.007328322 | 0 | 0.2494914 | 0.7431802 | 0.2494914 | 0.01932445 | 0.1295008 | 0.8511748 |  |  | 496 | 63.56 | 0.68
2019-08-05 16:00 | 1.859024 | 3450 | 20.60354 | 17.61327 | 2019-08-03 | 1158.349 | 380.212 | (20.5, inf] | normal | 9252.86252 | 499.4293 | 36.81433 | 4.555176 | 0.5077089 | 6.78734 | 1.302169 | 0.2860918 | 0.04035215 | 115.72 | 67.3044 | 0.2994916 | 0.4436886 | 0.007328322 | 0 | 0.2494914 | 0.7431802 | 0.2494914 | 0.01932445 | 0.1295008 | 0.8511748 |  |  | 496 | 63.56 | 0.68
2019-08-06 | 1.879368 | 3450 | 20.45115 | 17.31347 | 2019-08-04 | 1143.984 | 380.8943 | (20.0, 20.5] | normal | 8844.96272 | 507.3272 | 27.18902 | 4.639152 | 0.5590523 | 7.258767 | 1.783295 | 0.279661 | 0.04479099 | 108.0233 | 66.65122 | 0.308436 | 0.3362513 | 0.01134744 | 0 | 0.3439653 | 0.6446873 | 0.3439653 | 0.01632434 | 0.2572524 | 0.7264232 |  |  | 495 | 66.865 | 0.96
2019-08-06 08:00 | 1.889165 | 3345.192 | 20.41335 | 16.84027 | 2019-08-04 | 1143.984 | 381.5791 | (20.0, 20.5] | normal | 8844.96272 | 507.3272 | 27.18902 | 4.639152 | 0.5590523 | 7.258767 | 1.783295 | 0.279661 | 0.04479099 | 108.0233 | 66.65122 | 0.308436 | 0.3362513 | 0.01134744 | 0 | 0.3439653 | 0.6446873 | 0.3439653 | 0.01632434 | 0.2572524 | 0.7264232 |  |  | 495 | 66.865 | 0.96
2019-08-06 16:00 | 1.924283 | 3300 | 20.38404 | 16.19277 | 2019-08-04 | 1143.984 | 381.5035 | (20.0, 20.5] | normal | 8844.96272 | 507.3272 | 27.18902 | 4.639152 | 0.5590523 | 7.258767 | 1.783295 | 0.279661 | 0.04479099 | 108.0233 | 66.65122 | 0.308436 | 0.3362513 | 0.01134744 | 0 | 0.3439653 | 0.6446873 | 0.3439653 | 0.01632434 | 0.2572524 | 0.7264232 |  |  | 495 | 66.865 | 0.96
2019-08-07 | 1.930359 | 3300 | 19.99055 | 16.27571 | 2019-08-05 | 1164.867 | 386.6816 | (19.5, 20.0] | normal | 9145.03 | 503.6861 | 37.85825 | 4.343838 | 0.5000208 | 6.882401 | 1.320967 | 0.2849944 | 0.04070284 | 96.48106 | 39.22814 | 0.32545 | 0.3990266 | 0 | 0 | 0.2755234 | 0.7244766 | 0.2755234 | 0.007349344 | 0.3110327 | 0.6816179 |  |  | 488 | 66.425 | 1.09
2019-08-07 08:00 | 1.99856 | 3300 | 20.00698 | 16.55203 | 2019-08-05 | 1164.867 | 389.0874 | (20.0, 20.5] | normal | 9145.03 | 503.6861 | 37.85825 | 4.343838 | 0.5000208 | 6.882401 | 1.320967 | 0.2849944 | 0.04070284 | 96.48106 | 39.22814 | 0.32545 | 0.3990266 | 0 | 0 | 0.2755234 | 0.7244766 | 0.2755234 | 0.007349344 | 0.3110327 | 0.6816179 |  |  | 488 | 66.425 | 1.09
2019-08-07 16:00 | 2.043791 | 3300 | 19.99938 | 16.71441 | 2019-08-05 | 1164.867 | 389.626 | (19.5, 20.0] | normal | 9145.03 | 503.6861 | 37.85825 | 4.343838 | 0.5000208 | 6.882401 | 1.320967 | 0.2849944 | 0.04070284 | 96.48106 | 39.22814 | 0.32545 | 0.3990266 | 0 | 0 | 0.2755234 | 0.7244766 | 0.2755234 | 0.007349344 | 0.3110327 | 0.6816179 |  |  | 488 | 66.425 | 1.09
2019-08-08 | 2.0762 | 3318.419 | 20.29052 | 17.56825 | 2019-08-05 | 1144.893 | 387.7765 | (20.0, 20.5] | normal | 9145.03 | 503.6861 | 37.85825 | 4.343838 | 0.5000208 | 6.882401 | 1.320967 | 0.2849944 | 0.04070284 | 96.48106 | 39.22814 | 0.32545 | 0.3990266 | 0 | 0 | 0.2755234 | 0.7244766 | 0.2755234 | 0.007349344 | 0.3110327 | 0.6816179 |  |  | 475 | 65.115 | 0.75
2019-08-08 08:00 | 1.986349 | 3350 | 20.82007 | 18.64841 | 2019-08-06 | 1144.893 | 380.9387 | (20.5, inf] | normal | 8400.55416 | 501.255 | 44.3991 | 4.985405 | 1.26917 | 6.758829 | 0.813996 | 0.272961 | 0.04556711 | 95.53557 | 41.26881 | 0.2954609 | 0.364376 | 0.003113933 | 0 | 0.3370492 | 0.6598369 | 0.3370492 | 0.1516399 | 0.06432415 | 0.784036 |  |  | 475 | 65.115 | 0.75
2019-08-08 16:00 | 1.74691 | 3350 | 20.40328 | 17.00849 | 2019-08-06 | 1144.893 | 376.0585 | (20.0, 20.5] | normal | 8400.55416 | 501.255 | 44.3991 | 4.985405 | 1.26917 | 6.758829 | 0.813996 | 0.272961 | 0.04556711 | 95.53557 | 41.26881 | 0.2954609 | 0.364376 | 0.003113933 | 0 | 0.3370492 | 0.6598369 | 0.3370492 | 0.1516399 | 0.06432415 | 0.784036 |  |  | 475 | 65.115 | 0.75
2019-08-09 | 1.662441 | 3350 | 20.14374 | 16.57254 | 2019-08-07 | 1147.171 | 384.874 | (20.0, 20.5] | normal | 7415 | 496.0284 | 45.17608 | 4.587057 | 0.8531424 | 6.652723 | 0.761534 | 0.287727 | 0.03505264 | 102.6389 | 29.36211 | 0.3357276 | 0.5022117 | 0 | 0 | 0.1620607 | 0.8379393 | 0.1620607 | 0.06011973 | 0.06482831 | 0.875052 |  |  | 476 | 67.07 | 0.99
2019-08-09 08:00 | 1.685055 | 3350 | 20.23201 | 17.42274 | 2019-08-07 | 1147.171 | 384.1919 | (20.0, 20.5] | normal | 7415 | 496.0284 | 45.17608 | 4.587057 | 0.8531424 | 6.652723 | 0.761534 | 0.287727 | 0.03505264 | 102.6389 | 29.36211 | 0.3357276 | 0.5022117 | 0 | 0 | 0.1620607 | 0.8379393 | 0.1620607 | 0.06011973 | 0.06482831 | 0.875052 |  |  | 476 | 67.07 | 0.99
2019-08-09 16:00 | 1.745247 | 3350 | 20.52184 | 18.1889 | 2019-08-07 | 1147.171 | 377.9551 | (20.5, inf] | normal | 7415 | 496.0284 | 45.17608 | 4.587057 | 0.8531424 | 6.652723 | 0.761534 | 0.287727 | 0.03505264 | 102.6389 | 29.36211 | 0.3357276 | 0.5022117 | 0 | 0 | 0.1620607 | 0.8379393 | 0.1620607 | 0.06011973 | 0.06482831 | 0.875052 |  |  | 476 | 67.07 | 0.99
2019-08-10 | 1.795796 | 3350 | 20.3803 | 17.45295 | 2019-08-08 | 1154.684 | 388.543 | (20.0, 20.5] | normal | 5780.1 | 488.688 | 45.75123 | 4.841976 | 1.253056 | 6.569866 | 0.6704588 | 0.2826452 | 0.0536058 | 98.54683 | 28.7759 | 0.3366153 | 0.4257573 | 0 | 0 | 0.2376274 | 0.7623726 | 0.2376274 | 0.124471 | 0 | 0.875529 |  |  | 488 | 66.49667
2019-08-10 08:00 | 1.836035 | 3350 | 20.16172 | 16.84735 | 2019-08-08 | 1154.684 | 390.7301 | (20.0, 20.5] | normal | 5780.1 | 488.688 | 45.75123 | 4.841976 | 1.253056 | 6.569866 | 0.6704588 | 0.2826452 | 0.0536058 | 98.54683 | 28.7759 | 0.3366153 | 0.4257573 | 0 | 0 | 0.2376274 | 0.7623726 | 0.2376274 | 0.124471 | 0 | 0.875529 |  |  | 488 | 66.49667
2019-08-10 16:00 | 1.83537 | 3350 | 20.73096 | 17.40858 | 2019-08-08 | 1154.684 | 375.5473 | (20.5, inf] | normal | 5780.1 | 488.688 | 45.75123 | 4.841976 | 1.253056 | 6.569866 | 0.6704588 | 0.2826452 | 0.0536058 | 98.54683 | 28.7759 | 0.3366153 | 0.4257573 | 0 | 0 | 0.2376274 | 0.7623726 | 0.2376274 | 0.124471 | 0 | 0.875529 |  |  | 488 | 66.49667
2019-08-11 | 1.875609 | 3350 | 20.40334 | 16.51158 | 2019-08-09 | 1152.415 | 378.1903 | (20.0, 20.5] | normal | 8038.13 | 525.4301 | 37.49091 | 4.890386 | 1.882735 | 6.693701 | 0.7005082 | 0.255935 | 0.05619655 | 98.78319 | 30.13697 | 0.3083789 | 0.4571822 | 0 | 0 | 0.2344389 | 0.7655611 | 0.2344389 | 0.1374633 | 0.05432457 | 0.8082121 |  |  | 477 | 68.53
2019-08-11 08:00 | 1.805772 | 3350 | 20.13007 | 16.72042 | 2019-08-09 | 1152.415 | 389.7218 | (20.0, 20.5] | normal | 8038.13 | 525.4301 | 37.49091 | 4.890386 | 1.882735 | 6.693701 | 0.7005082 | 0.255935 | 0.05619655 | 98.78319 | 30.13697 | 0.3083789 | 0.4571822 | 0 | 0 | 0.2344389 | 0.7655611 | 0.2344389 | 0.1374633 | 0.05432457 | 0.8082121 |  |  | 477 | 68.53
2019-08-11 16:00 | 1.841023 | 3350 | 20.44907 | 16.82655 | 2019-08-09 | 1152.415 | 384.5463 | (20.0, 20.5] | normal | 8038.13 | 525.4301 | 37.49091 | 4.890386 | 1.882735 | 6.693701 | 0.7005082 | 0.255935 | 0.05619655 | 98.78319 | 30.13697 | 0.3083789 | 0.4571822 | 0 | 0 | 0.2344389 | 0.7655611 | 0.2344389 | 0.1374633 | 0.05432457 | 0.8082121 |  |  | 477 | 68.53
2019-08-12 | 1.750568 | 3350 | 20.20359 | 16.14436 | 2019-08-10 | 1153.24 | 385.126 | (20.0, 20.5] | normal | 8238.07 | 513.6566 | 38.43395 | 4.676258 | 1.667636 | 6.707029 | 0.6135554 | 0.2725715 | 0.05570765 | 87.08018 | 28.9941 | 0.3418325 | 0.4064132 | 0 | 0 | 0.2517544 | 0.7482456 | 0.2517544 | 0.1000972 | 0.01613784 | 0.8837649 |  |  | 501 | 66.54
2019-08-12 08:00 | 1.715982 | 3350 | 20.18357 | 16.97294 | 2019-08-10 | 1153.24 | 387.5796 | (20.0, 20.5] | normal | 8238.07 | 513.6566 | 38.43395 | 4.676258 | 1.667636 | 6.707029 | 0.6135554 | 0.2725715 | 0.05570765 | 87.08018 | 28.9941 | 0.3418325 | 0.4064132 | 0 | 0 | 0.2517544 | 0.7482456 | 0.2517544 | 0.1000972 | 0.01613784 | 0.8837649 |  |  | 501 | 66.54
2019-08-12 16:00 | 1.598591 | 3350 | 20.20728 | 17.44677 | 2019-08-11 | 1153.24 | 380.6873 | (20.0, 20.5] | normal | 7238.73 | 511.5453 | 40.49425 | 5.155636 | 1.918178 | 6.779165 | 0.6670799 | 0.2669818 | 0.06392465 | 98.22754 | 26.23899 | 0.2785917 | 0.5062932 | 0 | 0 | 0.2151151 | 0.7848849 | 0.2151151 | 0.1544339 | 0 | 0.8455661 |  |  | 501 | 66.54
2019-08-13 | 1.533742 | 3350 | 20.22233 | 17.94841 | 2019-08-11 | 1141.387 | 378.4667 | (20.0, 20.5] | normal | 7238.73 | 511.5453 | 40.49425 | 5.155636 | 1.918178 | 6.779165 | 0.6670799 | 0.2669818 | 0.06392465 | 98.22754 | 26.23899 | 0.2785917 | 0.5062932 | 0 | 0 | 0.2151151 | 0.7848849 | 0.2151151 | 0.1544339 | 0 | 0.8455661 |  |  | 493 | 65.99 | 0.78
2019-08-13 08:00 | 1.54638 | 3350 | 20.31849 | 17.92794 | 2019-08-11 | 1141.387 | 381.8774 | (20.0, 20.5] | normal | 7238.73 | 511.5453 | 40.49425 | 5.155636 | 1.918178 | 6.779165 | 0.6670799 | 0.2669818 | 0.06392465 | 98.22754 | 26.23899 | 0.2785917 | 0.5062932 | 0 | 0 | 0.2151151 | 0.7848849 | 0.2151151 | 0.1544339 | 0 | 0.8455661 |  |  | 493 | 65.99 | 0.78
2019-08-13 16:00 | 1.544384 | 3350 | 20.4913 | 18.02484 | 2019-08-12 | 1141.387 | 381.676 | (20.0, 20.5] | normal | 6688.7 | 514.1849 | 38.45631 | 4.996897 | 1.512938 | 6.748168 | 0.6807422 | 0.2690705 | 0.06044765 | 101.4895 | 23.98378 | 0.3058905 | 0.4991553 | 0 | 0 | 0.1949542 | 0.8050458 | 0.1949542 | 0.1548478 | 0.0652929 | 0.7798593 |  |  | 493 | 65.99 | 0.78
2019-08-14 | 1.58163 | 3350 | 20.49708 | 18.12962 | 2019-08-12 | 1157.441 | 384.7025 | (20.0, 20.5] | normal | 6688.7 | 514.1849 | 38.45631 | 4.996897 | 1.512938 | 6.748168 | 0.6807422 | 0.2690705 | 0.06044765 | 101.4895 | 23.98378 | 0.3058905 | 0.4991553 | 0 | 0 | 0.1949542 | 0.8050458 | 0.1949542 | 0.1548478 | 0.0652929 | 0.7798593 |  |  | 476 | 65.11 | 1.03
2019-08-14 08:00 | 1.643486 | 3350 | 20.27396 | 17.73111 | 2019-08-12 | 1157.441 | 388.9066 | (20.0, 20.5] | normal | 6688.7 | 514.1849 | 38.45631 | 4.996897 | 1.512938 | 6.748168 | 0.6807422 | 0.2690705 | 0.06044765 | 101.4895 | 23.98378 | 0.3058905 | 0.4991553 | 0 | 0 | 0.1949542 | 0.8050458 | 0.1949542 | 0.1548478 | 0.0652929 | 0.7798593 |  |  | 476 | 65.11 | 1.03
2019-08-14 16:00 | 1.642488 | 3350 | 19.98239 | 17.37972 | 2019-08-13 | 1157.441 | 384.2233 | (19.5, 20.0] | normal | 7098.35 | 480.3558 | 51.88154 | 4.722732 | 1.012689 | 6.565057 | 0.6210127 | 0.3030954 | 0.06635345 | 97.75414 | 23.02028 | 0.3979446 | 0.4645868 | 0 | 0 | 0.1374686 | 0.8625314 | 0.1374686 | 0.08660526 | 0.1025806 | 0.8108142 |  |  | 476 | 65.11 | 1.03
2019-08-15 | 1.636169 | 3350 | 20.13563 | 17.17773 | 2019-08-13 | 1184.558 | 390.5272 | (20.0, 20.5] | normal | 7098.35 | 480.3558 | 51.88154 | 4.722732 | 1.012689 | 6.565057 | 0.6210127 | 0.3030954 | 0.06635345 | 97.75414 | 23.02028 | 0.3979446 | 0.4645868 | 0 | 0 | 0.1374686 | 0.8625314 | 0.1374686 | 0.08660526 | 0.1025806 | 0.8108142 |  |  | 481 | 64.925 | 0.88
2019-08-15 08:00 | 1.702205 | 3350 | 20.1113 | 17.80113 | 2019-08-13 | 1184.558 | 400.5281 | (20.0, 20.5] | normal | 7098.35 | 480.3558 | 51.88154 | 4.722732 | 1.012689 | 6.565057 | 0.6210127 | 0.3030954 | 0.06635345 | 97.75414 | 23.02028 | 0.3979446 | 0.4645868 | 0 | 0 | 0.1374686 | 0.8625314 | 0.1374686 | 0.08660526 | 0.1025806 | 0.8108142 |  |  | 481 | 64.925 | 0.88
2019-08-15 16:00 | 1.603579 | 3350 | 20.47113 | 17.8868 | 2019-08-14 | 1184.558 | 393.2815 | (20.0, 20.5] | normal | 7057.45 | 503.4648 | 48.16822 | 4.952249 | 1.52298 | 6.731792 | 0.6961126 | 0.2741468 | 0.06202819 | 94.15145 | 30.28469 | 0.3476326 | 0.4272237 | 0 | 0 | 0.2251436 | 0.7748564 | 0.2251436 | 0.1147098 | 0.1572933 | 0.7279969 |  |  | 481 | 64.925 | 0.88
2019-08-16 | 1.666099 | 3350 | 20.40831 | 17.11397 | 2019-08-14 | 1104.974 | 378.6329 | (20.0, 20.5] | normal | 7057.45 | 503.4648 | 48.16822 | 4.952249 | 1.52298 | 6.731792 | 0.6961126 | 0.2741468 | 0.06202819 | 94.15145 | 30.28469 | 0.3476326 | 0.4272237 | 0 | 0 | 0.2251436 | 0.7748564 | 0.2251436 | 0.1147098 | 0.1572933 | 0.7279969 |  |  | 483 | 65.59 | 0.64
2019-08-16 08:00 | 1.691373 | 3350 | 20.19955 | 17.11792 | 2019-08-14 | 1104.974 | 369.2743 | (20.0, 20.5] | normal | 7057.45 | 503.4648 | 48.16822 | 4.952249 | 1.52298 | 6.731792 | 0.6961126 | 0.2741468 | 0.06202819 | 94.15145 | 30.28469 | 0.3476326 | 0.4272237 | 0 | 0 | 0.2251436 | 0.7748564 | 0.2251436 | 0.1147098 | 0.1572933 | 0.7279969 |  |  | 483 | 65.59 | 0.64
2019-08-16 16:00 | 1.663771 | 3350 | 20.389 | 17.40681 | 2019-08-15 | 1104.974 | 393.6752 | (20.0, 20.5] | normal | 7789.17 | 501.3643 | 39.00923 | 4.991381 | 1.502573 | 6.620648 | 0.6415384 | 0.2712386 | 0.07319665 | 80.64225 | 33.27244 | 0.3250359 | 0.4137822 | 0 | 0 | 0.2611819 | 0.7388181 | 0.2611819 | 0.100543 | 0.2060672 | 0.6933899 |  |  | 483 | 65.59 | 0.64
2019-08-17 | 1.698357 | 3350 | 20.43598 | 17.56695 | 2019-08-15 | 1163.095 | 391.1495 | (20.0, 20.5] | normal | 7789.17 | 501.3643 | 39.00923 | 4.991381 | 1.502573 | 6.620648 | 0.6415384 | 0.2712386 | 0.07319665 | 80.64225 | 33.27244 | 0.3250359 | 0.4137822 | 0 | 0 | 0.2611819 | 0.7388181 | 0.2611819 | 0.100543 | 0.2060672 | 0.6933899 |  |  | 495 | 65.82667
2019-08-17 08:00 | 1.73128 | 3350 | 20.23757 | 17.55674 | 2019-08-15 | 1163.095 | 388.7107 | (20.0, 20.5] | normal | 7789.17 | 501.3643 | 39.00923 | 4.991381 | 1.502573 | 6.620648 | 0.6415384 | 0.2712386 | 0.07319665 | 80.64225 | 33.27244 | 0.3250359 | 0.4137822 | 0 | 0 | 0.2611819 | 0.7388181 | 0.2611819 | 0.100543 | 0.2060672 | 0.6933899 |  |  | 495 | 65.82667
2019-08-17 16:00 | 1.751233 | 3350 | 20.03511 | 17.50894 | 2019-08-15 | 1163.095 | 382.9702 | (20.0, 20.5] | normal | 7789.17 | 501.3643 | 39.00923 | 4.991381 | 1.502573 | 6.620648 | 0.6415384 | 0.2712386 | 0.07319665 | 80.64225 | 33.27244 | 0.3250359 | 0.4137822 | 0 | 0 | 0.2611819 | 0.7388181 | 0.2611819 | 0.100543 | 0.2060672 | 0.6933899 |  |  | 495 | 65.82667
2019-08-18 | 1.715982 | 3350 | 20.48483 | 17.62419 | 2019-08-16 | 1135.872 | 379.0118 | (20.0, 20.5] | normal | 7455.13 | 501.4853 | 25.87713 | 4.519608 | 0.6833129 | 6.482201 | 0.6235689 | 0.2756457 | 0.06156167 | 78.82762 | 30.82431 | 0.4381184 | 0.3079504 | 0 | 0 | 0.2539312 | 0.7460688 | 0.2539312 | 0.1001395 | 0.2370713 | 0.6627892 |  |  | 499 | 65.8
2019-08-18 08:00 | 1.696029 | 3350 | 20.48673 | 17.1393 | 2019-08-16 | 1135.872 | 381.8015 | (20.0, 20.5] | normal | 7455.13 | 501.4853 | 25.87713 | 4.519608 | 0.6833129 | 6.482201 | 0.6235689 | 0.2756457 | 0.06156167 | 78.82762 | 30.82431 | 0.4381184 | 0.3079504 | 0 | 0 | 0.2539312 | 0.7460688 | 0.2539312 | 0.1001395 | 0.2370713 | 0.6627892 |  |  | 499 | 65.8
2019-08-18 16:00 | 1.705673 | 3350 | 20.02648 | 17.148 | 2019-08-16 | 1135.872 | 374.9376 | (20.0, 20.5] | normal | 7455.13 | 501.4853 | 25.87713 | 4.519608 | 0.6833129 | 6.482201 | 0.6235689 | 0.2756457 | 0.06156167 | 78.82762 | 30.82431 | 0.4381184 | 0.3079504 | 0 | 0 | 0.2539312 | 0.7460688 | 0.2539312 | 0.1001395 | 0.2370713 | 0.6627892 |  |  | 499 | 65.8
2019-08-19 | 1.68705 | 3350 | 20.06158 | 17.47436 | 2019-08-17 | 1126.688 | 375.0606 | (20.0, 20.5] | normal | 7667.88 | 499.8819 | 24.36717 | 4.69691 | 0.6583659 | 6.404024 | 0.540405 | 0.260958 | 0.04706432 | 83.61836 | 29.8017 | 0.538583 | 0.267765 | 0 | 0 | 0.193652 | 0.806348 | 0.193652 | 0.1801073 | 0.3204183 | 0.4994744 |  |  | 509 | 66.235 | 0.45
2019-08-19 08:00 | 1.726292 | 3350 | 20.35605 | 17.42561 | 2019-08-17 | 1126.688 | 377.5214 | (20.0, 20.5] | normal | 7667.88 | 499.8819 | 24.36717 | 4.69691 | 0.6583659 | 6.404024 | 0.540405 | 0.260958 | 0.04706432 | 83.61836 | 29.8017 | 0.538583 | 0.267765 | 0 | 0 | 0.193652 | 0.806348 | 0.193652 | 0.1801073 | 0.3204183 | 0.4994744 |  |  | 509 | 66.235 | 0.45
2019-08-19 16:00 | 1.743917 | 3350 | 20.81646 | 16.98427 | 2019-08-17 | 1126.688 | 374.2996 | (20.5, inf] | normal | 7667.88 | 499.8819 | 24.36717 | 4.69691 | 0.6583659 | 6.404024 | 0.540405 | 0.260958 | 0.04706432 | 83.61836 | 29.8017 | 0.538583 | 0.267765 | 0 | 0 | 0.193652 | 0.806348 | 0.193652 | 0.1801073 | 0.3204183 | 0.4994744 |  |  | 509 | 66.235 | 0.45
2019-08-20 | 1.743917 | 3350 | 20.60525 | 17.27431 | 2019-08-18 | 1125.377 | 374.204 | (20.5, inf] | normal | 7521.51 | 497.9898 | 18.34301 | 4.873826 | 0.6750653 | 6.331047 | 0.4985251 | 0.2567526 | 0.04459485 | 84.73977 | 32.72106 | 0.5640091 | 0.2142814 | 0 | 0 | 0.2217095 | 0.7782905 | 0.2217095 | 0.1143439 | 0.5864839 | 0.2991722 |  |  | 484 | 65.005 | 0.93
2019-08-20 08:00 | 1.735936 | 3350 | 20.14966 | 17.24301 | 2019-08-18 | 1125.377 | 376.2619 | (20.0, 20.5] | normal | 7521.51 | 497.9898 | 18.34301 | 4.873826 | 0.6750653 | 6.331047 | 0.4985251 | 0.2567526 | 0.04459485 | 84.73977 | 32.72106 | 0.5640091 | 0.2142814 | 0 | 0 | 0.2217095 | 0.7782905 | 0.2217095 | 0.1143439 | 0.5864839 | 0.2991722 |  |  | 484 | 65.005 | 0.93
2019-08-20 16:00 | 1.697027 | 3306.448 | 19.92476 | 17.31071 | 2019-08-18 | 1125.377 | 374.9577 | (19.5, 20.0] | normal | 7521.51 | 497.9898 | 18.34301 | 4.873826 | 0.6750653 | 6.331047 | 0.4985251 | 0.2567526 | 0.04459485 | 84.73977 | 32.72106 | 0.5640091 | 0.2142814 | 0 | 0 | 0.2217095 | 0.7782905 | 0.2217095 | 0.1143439 | 0.5864839 | 0.2991722 |  |  | 484 | 65.005 | 0.93
2019-08-21 | 1.760887 | 3300 | 19.77721 | 17.72457 | 2019-08-19 | 1127.103 | 372.8934 | (19.5, 20.0] | normal | 9053.14696 | 495.4788 | 31.53921 | 4.334565 | 0.3698212 | 6.370767 | 0.6188017 | 0.2813162 | 0.03998621 | 140.5672 | 66.09067 | 0.5663177 | 0.1781778 | 0.001532257 | 0 | 0.2539723 | 0.7444954 | 0.2539723 | 0.02296417 | 0.3815814 | 0.5954544 |  |  | 489 | 64.81667 | 0.54
2019-08-21 08:00 | 1.691343 | 3300 | 19.85427 | 17.80276 | 2019-08-19 | 1127.103 | 378.4009 | (19.5, 20.0] | normal | 9053.14696 | 495.4788 | 31.53921 | 4.334565 | 0.3698212 | 6.370767 | 0.6188017 | 0.2813162 | 0.03998621 | 140.5672 | 66.09067 | 0.5663177 | 0.1781778 | 0.001532257 | 0 | 0.2539723 | 0.7444954 | 0.2539723 | 0.02296417 | 0.3815814 | 0.5954544 |  |  | 489 | 64.81667 | 0.54
2019-08-21 16:00 | 1.657246 | 3300 | 19.9441 | 18.05315 | 2019-08-20 | 1127.103 | 375.7612 | (19.5, 20.0] | normal | 7351.99 | 507.5998 | 19.50442 | 4.678549 | 0.8239701 | 6.537807 | 1.467947 | 0.2709541 | 0.08543674 | 98.56712 | 36.19014 | 0.5233745 | 0.279071 | 0.002457669 | 0 | 0.1950968 | 0.8024456 | 0.1950968 | 0.2046744 | 0.1500219 | 0.6453037 |  |  | 489 | 64.81667 | 0.54
2019-08-22 | 1.627335 | 3300 | 20.01248 | 18.8449 | 2019-08-20 | 1119.353 | 373.4104 | (20.0, 20.5] | normal | 7351.99 | 507.5998 | 19.50442 | 4.678549 | 0.8239701 | 6.537807 | 1.467947 | 0.2709541 | 0.08543674 | 98.56712 | 36.19014 | 0.5233745 | 0.279071 | 0.002457669 | 0 | 0.1950968 | 0.8024456 | 0.1950968 | 0.2046744 | 0.1500219 | 0.6453037 |  |  | 503 | 65.69 | 0.99
2019-08-22 08:00 | 1.407765 | 3300 | 19.97701 | 18.48474 | 2019-08-20 | 1119.353 | 371.1439 | (19.5, 20.0] | normal | 7351.99 | 507.5998 | 19.50442 | 4.678549 | 0.8239701 | 6.537807 | 1.467947 | 0.2709541 | 0.08543674 | 98.56712 | 36.19014 | 0.5233745 | 0.279071 | 0.002457669 | 0 | 0.1950968 | 0.8024456 | 0.1950968 | 0.2046744 | 0.1500219 | 0.6453037 |  |  | 503 | 65.69 | 0.99
2019-08-22 16:00 | 1.351387 | 3300 | 20.029 | 18.55269 | 2019-08-21 | 1119.353 | 375.068 | (20.0, 20.5] | normal | 7079.69 | 504.9851 | 15.55414 | 4.464086 | 0.9967927 | 6.256051 | 0.5677834 | 0.2482748 | 0.0511234 | 85.72029 | 35.83538 | 0.5558774 | 0.215532 | 0 | 0 | 0.2285905 | 0.7714095 | 0.2285905 | 0.2684584 | 0.2966753 | 0.4348663 |  |  | 503 | 65.69 | 0.99
2019-08-23 | 1.239305 | 3300 | 20.16825 | 18.02756 | 2019-08-21 | 1118.451 | 0 | (20.0, 20.5] | normal | 7079.69 | 504.9851 | 15.55414 | 4.464086 | 0.9967927 | 6.256051 | 0.5677834 | 0.2482748 | 0.0511234 | 85.72029 | 35.83538 | 0.5558774 | 0.215532 | 0 | 0 | 0.2285905 | 0.7714095 | 0.2285905 | 0.2684584 | 0.2966753 | 0.4348663 |  |  |  | 65.56333 | 0.83
2019-08-23 08:00 | 1.263805 | 3319.086 | 19.74066 | 17.2786 | 2019-08-22 | 1118.451 | 375.588 | (19.5, 20.0] | normal | 6613.06 | 495.2303 | 22.98571 | 4.130169 | 0.7237277 | 6.322244 | 0.3544983 | 0.2868017 | 0.0558493 | 85.93018 | 34.28399 | 0.5796575 | 0.2594654 | 0 | 0 | 0.1608771 | 0.8391229 | 0.1608771 | 0.2157151 | 0.04824685 | 0.736038 |  |  |  | 65.56333 | 0.83
2019-08-23 16:00 | 1.272687 | 3350 | 19.71004 | 17.804 | 2019-08-22 | 1118.451 | 374.8879 | (19.5, 20.0] | normal | 6613.06 | 495.2303 | 22.98571 | 4.130169 | 0.7237277 | 6.322244 | 0.3544983 | 0.2868017 | 0.0558493 | 85.93018 | 34.28399 | 0.5796575 | 0.2594654 | 0 | 0 | 0.1608771 | 0.8391229 | 0.1608771 | 0.2157151 | 0.04824685 | 0.736038 |  |  |  | 65.56333 | 0.83
2019-08-24 | 1.23278 | 3350 | 19.41937 | 17.69894 | 2019-08-22 | 1125.146 | 370.2041 | (19.0, 19.5] | normal | 6613.06 | 495.2303 | 22.98571 | 4.130169 | 0.7237277 | 6.322244 | 0.3544983 | 0.2868017 | 0.0558493 | 85.93018 | 34.28399 | 0.5796575 | 0.2594654 | 0 | 0 | 0.1608771 | 0.8391229 | 0.1608771 | 0.2157151 | 0.04824685 | 0.736038 |  |  | 479 | 64.96334
2019-08-24 08:00 | 1.26138 | 3350 | 19.11293 | 18.64663 | 2019-08-23 | 1125.146 | 375.2119 | (19.0, 19.5] | normal | 7088.87 | 488.6225 | 27.91007 | 4.761346 | 0.596427 | 6.8148 | 1.847797 | 0.2932056 | 0.08472383 | 92.17496 | 41.30395 | 0.4111276 | 0.2837998 | 0.005876818 | 0 | 0.2991958 | 0.6949274 | 0.2991958 | 0 | 0.3713204 | 0.6286796 |  |  | 479 | 64.96334
2019-08-24 16:00 | 1.24708 | 3350 | 19.80148 | 19.52932 | 2019-08-23 | 1125.146 | 379.6823 | (19.5, 20.0] | normal | 7088.87 | 488.6225 | 27.91007 | 4.761346 | 0.596427 | 6.8148 | 1.847797 | 0.2932056 | 0.08472383 | 92.17496 | 41.30395 | 0.4111276 | 0.2837998 | 0.005876818 | 0 | 0.2991958 | 0.6949274 | 0.2991958 | 0 | 0.3713204 | 0.6286796 |  |  | 479 | 64.96334
2019-08-25 | 1.281333 | 3350 | 20.20253 | 19.35565 | 2019-08-23 | 1123.265 | 375.1305 | (20.0, 20.5] | normal | 7088.87 | 488.6225 | 27.91007 | 4.761346 | 0.596427 | 6.8148 | 1.847797 | 0.2932056 | 0.08472383 | 92.17496 | 41.30395 | 0.4111276 | 0.2837998 | 0.005876818 | 0 | 0.2991958 | 0.6949274 | 0.2991958 | 0 | 0.3713204 | 0.6286796 |  |  | 485 | 65.945
2019-08-25 08:00 | 1.354828 | 3382.853 | 19.75008 | 18.69457 | 2019-08-23 | 1123.265 | 372.1383 | (19.5, 20.0] | normal | 7088.87 | 488.6225 | 27.91007 | 4.761346 | 0.596427 | 6.8148 | 1.847797 | 0.2932056 | 0.08472383 | 92.17496 | 41.30395 | 0.4111276 | 0.2837998 | 0.005876818 | 0 | 0.2991958 | 0.6949274 | 0.2991958 | 0 | 0.3713204 | 0.6286796 |  |  | 485 | 65.945
2019-08-25 16:00 | 1.329006 | 3400 | 19.75442 | 18.88184 | 2019-08-24 | 1123.265 | 376.4646 | (19.5, 20.0] | normal | 7454.93 | 520.7795 | 27.19961 | 4.762295 | 0.6159935 | 8.233812 | 2.904694 | 0.3110335 | 0.1227249 | 103.9647 | 44.75354 | 0.2522841 | 0.3743362 | 0.04546522 | 0 | 0.3279145 | 0.6266202 | 0.3279145 | 0 | 0.1989442 | 0.8010558 |  |  | 485 | 65.945
2019-08-26 | 1.396505 | 3400 | 20.04797 | 18.65495 | 2019-08-24 | 1122.305 | 374.7668 | (20.0, 20.5] | normal | 7454.93 | 520.7795 | 27.19961 | 4.762295 | 0.6159935 | 8.233812 | 2.904694 | 0.3110335 | 0.1227249 | 103.9647 | 44.75354 | 0.2522841 | 0.3743362 | 0.04546522 | 0 | 0.3279145 | 0.6266202 | 0.3279145 | 0 | 0.1989442 | 0.8010558 |  |  | 502 | 67.70333 | 0.22
2019-08-26 08:00 | 1.416165 | 3400 | 19.8283 | 18.42243 | 2019-08-24 | 1122.305 | 373.6222 | (19.5, 20.0] | normal | 7454.93 | 520.7795 | 27.19961 | 4.762295 | 0.6159935 | 8.233812 | 2.904694 | 0.3110335 | 0.1227249 | 103.9647 | 44.75354 | 0.2522841 | 0.3743362 | 0.04546522 | 0 | 0.3279145 | 0.6266202 | 0.3279145 | 0 | 0.1989442 | 0.8010558 |  |  | 502 | 67.70333 | 0.22
2019-08-26 16:00 | 1.435825 | 3400 | 19.62519 | 18.27106 | 2019-08-25 | 1122.305 | 373.9415 | (19.5, 20.0] | normal | 9520.27416 | 510.7352 | 32.13049 | 4.916323 | 0.6223024 | 7.775628 | 2.426044 | 0.3054134 | 0.1091064 | 127.3062 | 45.34356 | 0.2385193 | 0.3878613 | 0.07721144 | 0 | 0.2964079 | 0.6263806 | 0.2964079 | 0.05848803 | 0.1626407 | 0.7788713 |  |  | 502 | 67.70333 | 0.22
2019-08-27 | 1.39585 | 3400 | 19.38695 | 18.49383 | 2019-08-25 | 1115.308 | 370.9168 | (19.0, 19.5] | normal | 9520.27416 | 510.7352 | 32.13049 | 4.916323 | 0.6223024 | 7.775628 | 2.426044 | 0.3054134 | 0.1091064 | 127.3062 | 45.34356 | 0.2385193 | 0.3878613 | 0.07721144 | 0 | 0.2964079 | 0.6263806 | 0.2964079 | 0.05848803 | 0.1626407 | 0.7788713 |  |  | 485 | 68.89333 | 0.42
2019-08-27 08:00 | 1.435169 | 3400 | 19.1564 | 18.10407 | 2019-08-25 | 1115.308 | 372.761 | (19.0, 19.5] | normal | 9520.27416 | 510.7352 | 32.13049 | 4.916323 | 0.6223024 | 7.775628 | 2.426044 | 0.3054134 | 0.1091064 | 127.3062 | 45.34356 | 0.2385193 | 0.3878613 | 0.07721144 | 0 | 0.2964079 | 0.6263806 | 0.2964079 | 0.05848803 | 0.1626407 | 0.7788713 |  |  | 485 | 68.89333 | 0.42
2019-08-27 16:00 | 1.439101 | 3400 | 19.07866 | 18.40154 | 2019-08-26 | 1115.308 | 371.9141 | (19.0, 19.5] | normal | 9052.81951 | 509.3368 | 30.16735 | 4.636875 | 0.5615341 | 8.064906 | 3.080682 | 0.3117336 | 0.1337006 | 130.2782 | 47.11697 | 0.1204438 | 0.5724911 | 0.009356625 | 0 | 0.2977085 | 0.6929349 | 0.2977085 | 0.2314756 | 0.1661073 | 0.6024171 |  |  | 485 | 68.89333 | 0.42
2019-08-28 | 1.494149 | 3400 | 19.07557 | 18.76264 | 2019-08-26 | 1114.013 | 368.3122 | (19.0, 19.5] | normal | 9052.81951 | 509.3368 | 30.16735 | 4.636875 | 0.5615341 | 8.064906 | 3.080682 | 0.3117336 | 0.1337006 | 130.2782 | 47.11697 | 0.1204438 | 0.5724911 | 0.009356625 | 0 | 0.2977085 | 0.6929349 | 0.2977085 | 0.2314756 | 0.1661073 | 0.6024171 |  |  | 500 | 69.135 | 0.43
2019-08-28 08:00 | 1.503979 | 3445.214 | 19.62874 | 19.0402 | 2019-08-26 | 1114.013 | 372.752 | (19.5, 20.0] | normal | 9052.81951 | 509.3368 | 30.16735 | 4.636875 | 0.5615341 | 8.064906 | 3.080682 | 0.3117336 | 0.1337006 | 130.2782 | 47.11697 | 0.1204438 | 0.5724911 | 0.009356625 | 0 | 0.2977085 | 0.6929349 | 0.2977085 | 0.2314756 | 0.1661073 | 0.6024171 |  |  | 500 | 69.135 | 0.43
2019-08-28 16:00 | 1.485088 | 3450 | 19.68353 | 17.80248 | 2019-08-27 | 1114.013 | 372.8373 | (19.5, 20.0] | normal | 8315.90178 | 513.7343 | 33.65519 | 4.645085 | 0.5855235 | 8.171546 | 3.026321 | 0.3237583 | 0.1429557 | 116.16 | 42.95848 | 0.1464699 | 0.590281 | 0.007522503 | 0 | 0.2557265 | 0.7367509 | 0.2557265 | 0.1295821 | 0.3086718 | 0.5617461 |  |  | 500 | 69.135 | 0.43
2019-08-29 | 1.557098 | 3450 | 19.78712 | 17.30406 | 2019-08-27 | 1077.769 | 375.7401 | (19.5, 20.0] | normal | 8315.90178 | 513.7343 | 33.65519 | 4.645085 | 0.5855235 | 8.171546 | 3.026321 | 0.3237583 | 0.1429557 | 116.16 | 42.95848 | 0.1464699 | 0.590281 | 0.007522503 | 0 | 0.2557265 | 0.7367509 | 0.2557265 | 0.1295821 | 0.3086718 | 0.5617461 |  |  | 491 | 65.96667 | 1.29
2019-08-29 08:00 | 1.551286 | 3450 | 19.62374 | 16.68188 | 2019-08-27 | 1077.769 | 363.5316 | (19.5, 20.0] | normal | 8315.90178 | 513.7343 | 33.65519 | 4.645085 | 0.5855235 | 8.171546 | 3.026321 | 0.3237583 | 0.1429557 | 116.16 | 42.95848 | 0.1464699 | 0.590281 | 0.007522503 | 0 | 0.2557265 | 0.7367509 | 0.2557265 | 0.1295821 | 0.3086718 | 0.5617461 |  |  | 491 | 65.96667 | 1.29
2019-08-29 16:00 | 1.422766 | 3450 | 19.90952 | 17.73426 | 2019-08-28 | 1077.769 | 383.8005 | (19.5, 20.0] | normal | 8691.25596 | 508.2987 | 26.65354 | 4.814668 | 1.051346 | 6.548265 | 0.8154107 | 0.2534474 | 0.06315109 | 105.0382 | 60.21983 | 0.09840951 | 0.5941725 | 0.004246595 | 0 | 0.3031714 | 0.692582 | 0.3031714 | 0.1271396 | 0.4770278 | 0.3958326 |  |  | 491 | 65.96667 | 1.29
2019-08-30 | 1.37562 | 3450 | 19.88746 | 17.35994 | 2019-08-28 | 1153.347 | 383.6977 | (19.5, 20.0] | normal | 8691.25596 | 508.2987 | 26.65354 | 4.814668 | 1.051346 | 6.548265 | 0.8154107 | 0.2534474 | 0.06315109 | 105.0382 | 60.21983 | 0.09840951 | 0.5941725 | 0.004246595 | 0 | 0.3031714 | 0.692582 | 0.3031714 | 0.1271396 | 0.4770278 | 0.3958326 |  |  | 497 | 66.89 | 0.9
2019-08-30 08:00 | 1.37562 | 3450 | 19.69053 | 18.01292 | 2019-08-28 | 1153.347 | 384.3025 | (19.5, 20.0] | normal | 8691.25596 | 508.2987 | 26.65354 | 4.814668 | 1.051346 | 6.548265 | 0.8154107 | 0.2534474 | 0.06315109 | 105.0382 | 60.21983 | 0.09840951 | 0.5941725 | 0.004246595 | 0 | 0.3031714 | 0.692582 | 0.3031714 | 0.1271396 | 0.4770278 | 0.3958326 |  |  | 497 | 66.89 | 0.9
2019-08-30 16:00 | 1.349141 | 3450 | 19.66037 | 18.62805 | 2019-08-29 | 1153.347 | 384.6973 | (19.5, 20.0] | normal | 7269.05089 | 511.4751 | 24.92985 | 4.88315 | 0.6700352 | 6.78829 | 1.789029 | 0.2658449 | 0.09506355 | 104.171 | 55.48723 | 0.2154636 | 0.5731269 | 0.002307931 | 0 | 0.2091016 | 0.7885905 | 0.2091016 | 0.08193415 | 0.5626064 | 0.3554595 |  |  | 497 | 66.89 | 0.9
2019-08-31 | 1.346557 | 3450 | 20.11186 | 18.18338 | 2019-08-29 | 1131.841 | 379.9478 | (20.0, 20.5] | normal | 7269.05089 | 511.4751 | 24.92985 | 4.88315 | 0.6700352 | 6.78829 | 1.789029 | 0.2658449 | 0.09506355 | 104.171 | 55.48723 | 0.2154636 | 0.5731269 | 0.002307931 | 0 | 0.2091016 | 0.7885905 | 0.2091016 | 0.08193415 | 0.5626064 | 0.3554595 |  |  | 493 | 67.37
2019-08-31 08:00 | 1.270349 | 3450 | 19.70763 | 17.47328 | 2019-08-30 | 1131.841 | 377.7382 | (19.5, 20.0] | normal | 8017.72924 | 513.7731 | 24.56283 | 5.033128 | 0.9642698 | 6.871582 | 2.015407 | 0.2519179 | 0.1105098 | 102.8575 | 52.35304 | 0.1806157 | 0.6114243 | 0.002929391 | 0 | 0.2050306 | 0.79204 | 0.2050306 | 0.2966307 | 0.5630833 | 0.1402859 |  |  | 493 | 67.37
2019-08-31 16:00 | 1.281329 | 3450 | 19.90236 | 18.26197 | 2019-08-30 | 1131.841 | 376.282 | (19.5, 20.0] | normal | 8017.72924 | 513.7731 | 24.56283 | 5.033128 | 0.9642698 | 6.871582 | 2.015407 | 0.2519179 | 0.1105098 | 102.8575 | 52.35304 | 0.1806157 | 0.6114243 | 0.002929391 | 0 | 0.2050306 | 0.79204 | 0.2050306 | 0.2966307 | 0.5630833 | 0.1402859 |  |  | 493 | 67.37
2019-09-01 | 1.309099 | 3424.016 | 20.06515 | 17.7276 | 2019-08-30 | 1109.762 | 367.5422 | (20.0, 20.5] | normal | 8017.72924 | 513.7731 | 24.56283 | 5.033128 | 0.9642698 | 6.871582 | 2.015407 | 0.2519179 | 0.1105098 | 102.8575 | 52.35304 | 0.1806157 | 0.6114243 | 0.002929391 | 0 | 0.2050306 | 0.79204 | 0.2050306 | 0.2966307 | 0.5630833 | 0.1402859 |  |  | 501 | 68.28333
2019-09-01 08:00 | 1.303776 | 3354.509 | 19.80632 | 17.19664 | 2019-08-31 | 1109.762 | 373.5357 | (19.5, 20.0] | normal | 8512.56367 | 505.5812 | 24.27968 | 4.774526 | 0.8582122 | 6.824899 | 2.482767 | 0.243598 | 0.1345213 | 115.5951 | 69.67482 | 0.2084417 | 0.5592531 | 0.007033493 | 0 | 0.2252717 | 0.7676948 | 0.2252717 | 0.6154193 | 0.1842038 | 0.2003769 |  |  | 501 | 68.28333
2019-09-01 16:00 | 1.33953 | 3350 | 19.59124 | 17.851 | 2019-08-31 | 1109.762 | 368.2316 | (19.5, 20.0] | normal | 8512.56367 | 505.5812 | 24.27968 | 4.774526 | 0.8582122 | 6.824899 | 2.482767 | 0.243598 | 0.1345213 | 115.5951 | 69.67482 | 0.2084417 | 0.5592531 | 0.007033493 | 0 | 0.2252717 | 0.7676948 | 0.2252717 | 0.6154193 | 0.1842038 | 0.2003769 |  |  | 501 | 68.28333
2019-09-02 | 1.353165 | 3350 | 19.558 | 18.30353 | 2019-08-31 | 1118.92 | 371.8655 | (19.5, 20.0] | normal | 8512.56367 | 505.5812 | 24.27968 | 4.774526 | 0.8582122 | 6.824899 | 2.482767 | 0.243598 | 0.1345213 | 115.5951 | 69.67482 | 0.2084417 | 0.5592531 | 0.007033493 | 0 | 0.2252717 | 0.7676948 | 0.2252717 | 0.6154193 | 0.1842038 | 0.2003769 |  |  | 501 | 66.54667 | 0.74
2019-09-02 08:00 | 1.386753 | 3350 | 19.53836 | 17.6901 | 2019-08-31 | 1118.92 | 376.7278 | (19.5, 20.0] | normal | 8512.56367 | 505.5812 | 24.27968 | 4.774526 | 0.8582122 | 6.824899 | 2.482767 | 0.243598 | 0.1345213 | 115.5951 | 69.67482 | 0.2084417 | 0.5592531 | 0.007033493 | 0 | 0.2252717 | 0.7676948 | 0.2252717 | 0.6154193 | 0.1842038 | 0.2003769 |  |  | 501 | 66.54667 | 0.74
2019-09-02 16:00 | 1.394335 | 3350 | 19.56005 | 17.54547 | 2019-09-01 | 1118.92 | 370.6337 | (19.5, 20.0] | normal | 8453.58147 | 502.429 | 33.02032 | 4.790154 | 0.9475367 | 6.166774 | 0.7834981 | 0.2356374 | 0.09529306 | 103.9492 | 63.26697 | 0.2084733 | 0.5666345 | 0.00435259 | 0 | 0.2205397 | 0.7751077 | 0.2205397 | 0.5820675 | 0.2387446 | 0.1791879 |  |  | 501 | 66.54667 | 0.74
2019-09-03 | 1.466566 | 3350 | 19.45912 | 17.78894 | 2019-09-01 | 1130.042 | 374.1546 | (19.0, 19.5] | normal | 8453.58147 | 502.429 | 33.02032 | 4.790154 | 0.9475367 | 6.166774 | 0.7834981 | 0.2356374 | 0.09529306 | 103.9492 | 63.26697 | 0.2084733 | 0.5666345 | 0.00435259 | 0 | 0.2205397 | 0.7751077 | 0.2205397 | 0.5820675 | 0.2387446 | 0.1791879 |  |  | 485 | 67 | 0.73
2019-09-03 08:00 | 1.533742 | 3350 | 19.21868 | 18.4893 | 2019-09-01 | 1130.042 | 380.287 | (19.0, 19.5] | normal | 8453.58147 | 502.429 | 33.02032 | 4.790154 | 0.9475367 | 6.166774 | 0.7834981 | 0.2356374 | 0.09529306 | 103.9492 | 63.26697 | 0.2084733 | 0.5666345 | 0.00435259 | 0 | 0.2205397 | 0.7751077 | 0.2205397 | 0.5820675 | 0.2387446 | 0.1791879 |  |  | 485 | 67 | 0.73
2019-09-03 16:00 | 1.509133 | 3371.073 | 19.50006 | 18.29206 | 2019-09-02 | 1130.042 | 375.8471 | (19.5, 20.0] | normal | 9551.65582 | 500.9823 | 40.6416 | 5.176184 | 1.016556 | 6.275938 | 1.179457 | 0.254033 | 0.1208772 | 108.0092 | 68.56388 | 0.1732753 | 0.5885337 | 0.01076973 | 0 | 0.2274213 | 0.761809 | 0.2274213 | 0.5993132 | 0.1694608 | 0.231226 |  |  | 485 | 67 | 0.73
2019-09-04 | 1.51776 | 3375 | 19.67137 | 17.69961 | 2019-09-02 | 1110.579 | 371.5398 | (19.5, 20.0] | normal | 9551.65582 | 500.9823 | 40.6416 | 5.176184 | 1.016556 | 6.275938 | 1.179457 | 0.254033 | 0.1208772 | 108.0092 | 68.56388 | 0.1732753 | 0.5885337 | 0.01076973 | 0 | 0.2274213 | 0.761809 | 0.2274213 | 0.5993132 | 0.1694608 | 0.231226 |  |  | 501 | 67.53 | 1.43
2019-09-04 08:00 | 1.631972 | 3394.799 | 19.48663 | 18.35476 | 2019-09-02 | 1110.579 | 371.9516 | (19.0, 19.5] | normal | 9551.65582 | 500.9823 | 40.6416 | 5.176184 | 1.016556 | 6.275938 | 1.179457 | 0.254033 | 0.1208772 | 108.0092 | 68.56388 | 0.1732753 | 0.5885337 | 0.01076973 | 0 | 0.2274213 | 0.761809 | 0.2274213 | 0.5993132 | 0.1694608 | 0.231226 |  |  | 501 | 67.53 | 1.43
2019-09-04 16:00 | 1.602278 | 3400 | 19.77352 | 18.23338 | 2019-09-03 | 1110.579 | 365.4428 | (19.5, 20.0] | normal | 9255.71554 | 502.2033 | 48.10065 | 5.685065 | 1.691429 | 6.451143 | 1.369621 | 0.2311671 | 0.1356652 | 115.5328 | 78.12132 | 0.191419 | 0.483875 | 0.02193415 | 0 | 0.3027718 | 0.675294 | 0.3027718 | 0.7259947 | 0.01914533 | 0.25486 |  |  | 501 | 67.53 | 1.43
2019-09-05 | 1.654049 | 3400 | 19.95626 | 18.49871 | 2019-09-03 | 1114.749 | 366.3116 | (19.5, 20.0] | normal | 9255.71554 | 502.2033 | 48.10065 | 5.685065 | 1.691429 | 6.451143 | 1.369621 | 0.2311671 | 0.1356652 | 115.5328 | 78.12132 | 0.191419 | 0.483875 | 0.02193415 | 0 | 0.3027718 | 0.675294 | 0.3027718 | 0.7259947 | 0.01914533 | 0.25486 |  |  | 494 | 65.72 | 0.86
2019-09-05 08:00 | 1.759557 | 3400 | 19.61241 | 18.02373 | 2019-09-03 | 1114.749 | 373.6634 | (19.5, 20.0] | normal | 9255.71554 | 502.2033 | 48.10065 | 5.685065 | 1.691429 | 6.451143 | 1.369621 | 0.2311671 | 0.1356652 | 115.5328 | 78.12132 | 0.191419 | 0.483875 | 0.02193415 | 0 | 0.3027718 | 0.675294 | 0.3027718 | 0.7259947 | 0.01914533 | 0.25486 |  |  | 494 | 65.72 | 0.86
2019-09-05 16:00 | 1.798877 | 3400 | 19.30608 | 17.84995 | 2019-09-03 | 1114.749 | 374.6978 | (19.0, 19.5] | normal | 9255.71554 | 502.2033 | 48.10065 | 5.685065 | 1.691429 | 6.451143 | 1.369621 | 0.2311671 | 0.1356652 | 115.5328 | 78.12132 | 0.191419 | 0.483875 | 0.02193415 | 0 | 0.3027718 | 0.675294 | 0.3027718 | 0.7259947 | 0.01914533 | 0.25486 |  |  | 494 | 65.72 | 0.86
2019-09-06 | 1.883742 | 3400 | 19.56176 | 18.51527 | 2019-09-04 | 1063.975 | 365.8929 | (19.5, 20.0] | normal | 9015.96198 | 487.4223 | 45.19265 | 5.350306 | 1.361687 | 6.26349 | 0.8274959 | 0.2433278 | 0.08845815 | 116.6148 | 76.32657 | 0.2151417 | 0.4967588 | 0.06849233 | 0 | 0.2196072 | 0.7119005 | 0.2196072 | 0.4252377 | 0.3295077 | 0.2452546 |  |  | 497 | 66.67333 | 0.52
2019-09-06 08:00 | 1.914214 | 3266.315 | 19.90425 | 19.55291 | 2019-09-04 | 1063.975 | 355.4236 | (19.5, 20.0] | normal | 9015.96198 | 487.4223 | 45.19265 | 5.350306 | 1.361687 | 6.26349 | 0.8274959 | 0.2433278 | 0.08845815 | 116.6148 | 76.32657 | 0.2151417 | 0.4967588 | 0.06849233 | 0 | 0.2196072 | 0.7119005 | 0.2196072 | 0.4252377 | 0.3295077 | 0.2452546 |  |  | 497 | 66.67333 | 0.52
2019-09-07 | 2.084161 | 3299.907 | 19.81355 | 17.66596 | 2019-09-04 | 1163.714 | 389.723 | (19.5, 20.0] | normal | 9015.96198 | 487.4223 | 45.19265 | 5.350306 | 1.361687 | 6.26349 | 0.8274959 | 0.2433278 | 0.08845815 | 116.6148 | 76.32657 | 0.2151417 | 0.4967588 | 0.06849233 | 0 | 0.2196072 | 0.7119005 | 0.2196072 | 0.4252377 | 0.3295077 | 0.2452546 |  |  | 488 | 65.38
2019-09-07 08:00 | 2.052568 | 3366.841 | 19.71336 | 18.2042 | 2019-09-05 | 1163.714 | 388.776 | (19.5, 20.0] | normal | 8885.8703 | 492.8941 | 37.00226 | 5.067941 | 0.8540631 | 6.410574 | 1.195538 | 0.2551853 | 0.09663404 | 98.76084 | 60.28031 | 0.2937796 | 0.3948634 | 0.01948238 | 0 | 0.2918746 | 0.688643 | 0.2918746 | 0.2858565 | 0.477075 | 0.2370686 |  |  | 488 | 65.38
2019-09-07 16:00 | 2.044625 | 3400 | 19.5427 | 17.16957 | 2019-09-05 | 1163.714 | 384.8086 | (19.5, 20.0] | normal | 8885.8703 | 492.8941 | 37.00226 | 5.067941 | 0.8540631 | 6.410574 | 1.195538 | 0.2551853 | 0.09663404 | 98.76084 | 60.28031 | 0.2937796 | 0.3948634 | 0.01948238 | 0 | 0.2918746 | 0.688643 | 0.2918746 | 0.2858565 | 0.477075 | 0.2370686 |  |  | 488 | 65.38
2019-09-08 | 2.083945 | 3400 | 18.94361 | 16.9826 | 2019-09-05 | 1130.237 | 379.6605 | (18.5, 19.0] | normal | 8885.8703 | 492.8941 | 37.00226 | 5.067941 | 0.8540631 | 6.410574 | 1.195538 | 0.2551853 | 0.09663404 | 98.76084 | 60.28031 | 0.2937796 | 0.3948634 | 0.01948238 | 0 | 0.2918746 | 0.688643 | 0.2918746 | 0.2858565 | 0.477075 | 0.2370686 |  |  | 493 | 64.09
2019-09-08 08:00 | 2.162584 | 3434.582 | 18.85336 | 17.21717 | 2019-09-06 | 1130.237 | 375.6285 | (18.5, 19.0] | normal | 9376.81 | 476.9259 | 41.12331 | 4.19475 | 0.6710496 | 6.174172 | 0.7386668 | 0.2584601 | 0.07909153 | 129.1478 | 67.40341 | 0.2920336 | 0.5246499 | 0.01647511 | 0 | 0.1668414 | 0.8166835 | 0.1668414 | 0.2169895 | 0.3941664 | 0.3888442 |  |  | 493 | 64.09
2019-09-08 16:00 | 2.153523 | 3450 | 19.64577 | 18.3204 | 2019-09-06 | 1130.237 | 375.0177 | (19.5, 20.0] | normal | 9376.81 | 476.9259 | 41.12331 | 4.19475 | 0.6710496 | 6.174172 | 0.7386668 | 0.2584601 | 0.07909153 | 129.1478 | 67.40341 | 0.2920336 | 0.5246499 | 0.01647511 | 0 | 0.1668414 | 0.8166835 | 0.1668414 | 0.2169895 | 0.3941664 | 0.3888442 |  |  | 493 | 64.09
2019-09-09 | 2.12543 | 3450 | 19.69107 | 18.23824 | 2019-09-06 | 1108.784 | 373.7015 | (19.5, 20.0] | normal | 9376.81 | 476.9259 | 41.12331 | 4.19475 | 0.6710496 | 6.174172 | 0.7386668 | 0.2584601 | 0.07909153 | 129.1478 | 67.40341 | 0.2920336 | 0.5246499 | 0.01647511 | 0 | 0.1668414 | 0.8166835 | 0.1668414 | 0.2169895 | 0.3941664 | 0.3888442 |  |  | 486 |  | 0.9
2019-09-09 08:00 | 2.140929 | 3450 | 19.71439 | 17.77874 | 2019-09-07 | 1108.784 | 366.129 | (19.5, 20.0] | normal | 8792.5 | 497.1383 | 31.7817 | 4.921519 | 1.242902 | 6.460814 | 1.232322 | 0.2395515 | 0.06232554 | 112.4364 | 34.59291 | 0.1693534 | 0.5910731 | 0 | 0 | 0.2395735 | 0.7604265 | 0.2395735 | 0.2766799 | 0.3969825 | 0.3263376 |  |  | 486 |  | 0.9
2019-09-09 16:00 | 2.166117 | 3450 | 19.93909 | 18.23913 | 2019-09-07 | 1108.784 | 368.5727 | (19.5, 20.0] | normal | 8792.5 | 497.1383 | 31.7817 | 4.921519 | 1.242902 | 6.460814 | 1.232322 | 0.2395515 | 0.06232554 | 112.4364 | 34.59291 | 0.1693534 | 0.5910731 | 0 | 0 | 0.2395735 | 0.7604265 | 0.2395735 | 0.2766799 | 0.3969825 | 0.3263376 |  |  | 486 |  | 0.9
2019-09-10 | 1.979149 | 3450 | 19.67602 | 17.87211 | 2019-09-08 | 1120.535 | 371.1839 | (19.5, 20.0] | normal | 8529.96 | 508.6974 | 27.67593 | 4.869527 | 1.36368 | 6.540404 | 1.489059 | 0.2300165 | 0.06915551 | 109.7516 | 38.35641 | 0.147125 | 0.5927472 | 0 | 0 | 0.2601278 | 0.7398722 | 0.2601278 | 0.2956506 | 0.459332 | 0.2450174 |  |  | 500 | 69.67 | 0.92
2019-09-10 08:00 | 1.959774 | 3450 | 19.49313 |  | 2019-09-08 | 1120.535 | 375.528 | (19.0, 19.5] | normal | 8529.96 | 508.6974 | 27.67593 | 4.869527 | 1.36368 | 6.540404 | 1.489059 | 0.2300165 | 0.06915551 | 109.7516 | 38.35641 | 0.147125 | 0.5927472 | 0 | 0 | 0.2601278 | 0.7398722 | 0.2601278 | 0.2956506 | 0.459332 | 0.2450174 |  |  | 500 | 69.67 | 0.92
2019-09-10 16:00 | 2.718853 | 3404.318 | 19.64111 | 16.36289 | 2019-09-07 | 1120.535 | 373.6991 | (19.5, 20.0] | normal | 8792.5 | 497.1383 | 31.7817 | 4.921519 | 1.242902 | 6.460814 | 1.232322 | 0.2395515 | 0.06232554 | 112.4364 | 34.59291 | 0.1693534 | 0.5910731 | 0 | 0 | 0.2395735 | 0.7604265 | 0.2395735 | 0.2766799 | 0.3969825 | 0.3263376 |  |  | 500 | 69.67 | 0.92
2019-09-11 | 2.049867 | 3450 | 19.7922 | 17.30883 | 2019-09-08 | 1131.167 | 370.2772 | (19.5, 20.0] | normal | 8529.96 | 508.6974 | 27.67593 | 4.869527 | 1.36368 | 6.540404 | 1.489059 | 0.2300165 | 0.06915551 | 109.7516 | 38.35641 | 0.147125 | 0.5927472 | 0 | 0 | 0.2601278 | 0.7398722 | 0.2601278 | 0.2956506 | 0.459332 | 0.2450174 |  |  | 473 | 66.04 | 0.83
2019-09-11 08:00 | 2.045992 | 3450 | 19.0802 | 17.56195 | 2019-09-09 | 1131.167 | 379.7106 | (19.0, 19.5] | normal | 7621.65 | 486.1915 | 36.09838 | 4.911099 | 1.312833 | 6.515501 | 1.452045 | 0.2471459 | 0.07148213 | 103.6917 | 48.58464 | 0.2045646 | 0.4901065 | 0 | 0 | 0.3053289 | 0.6946711 | 0.3053289 | 0.1411586 | 0.3720895 | 0.4867519 |  |  | 473 | 66.04 | 0.83
2019-09-11 16:00 | 1.950086 | 3450 | 19.25164 | 17.5979 | 2019-09-09 | 1131.167 | 381.1708 | (19.0, 19.5] | normal | 7621.65 | 486.1915 | 36.09838 | 4.911099 | 1.312833 | 6.515501 | 1.452045 | 0.2471459 | 0.07148213 | 103.6917 | 48.58464 | 0.2045646 | 0.4901065 | 0 | 0 | 0.3053289 | 0.6946711 | 0.3053289 | 0.1411586 | 0.3720895 | 0.4867519 |  |  | 473 | 66.04 | 0.83
2019-09-12 | 1.830931 | 3450 | 19.20646 | 18.04581 | 2019-09-10 | 1130.02 | 377.1354 | (19.0, 19.5] | normal | 8042.89 | 468.0913 | 41.47111 | 5.013222 | 1.762889 | 6.705148 | 1.486914 | 0.2844558 | 0.07553051 | 96.23979 | 50.37593 | 0.473765 | 0.2470542 | 0 | 0 | 0.2791807 | 0.7208193 | 0.2791807 | 0.09447498 | 0.1055647 | 0.7999603 |  |  | 467 | 63.26333 | 0.18
2019-09-12 08:00 | 1.734056 | 3450 | 18.85765 | 18.21621 | 2019-09-10 | 1130.02 | 374.277 | (18.5, 19.0] | normal | 8042.89 | 468.0913 | 41.47111 | 5.013222 | 1.762889 | 6.705148 | 1.486914 | 0.2844558 | 0.07553051 | 96.23979 | 50.37593 | 0.473765 | 0.2470542 | 0 | 0 | 0.2791807 | 0.7208193 | 0.2791807 | 0.09447498 | 0.1055647 | 0.7999603 |  |  | 467 | 63.26333 | 0.18
2019-09-12 16:00 | 1.792827 | 3450 | 19.05238 | 18.07011 | 2019-09-10 | 1130.02 | 378.6461 | (19.0, 19.5] | normal | 8042.89 | 468.0913 | 41.47111 | 5.013222 | 1.762889 | 6.705148 | 1.486914 | 0.2844558 | 0.07553051 | 96.23979 | 50.37593 | 0.473765 | 0.2470542 | 0 | 0 | 0.2791807 | 0.7208193 | 0.2791807 | 0.09447498 | 0.1055647 | 0.7999603 |  |  | 467 | 63.26333 | 0.18
2019-09-13 | 1.865806 | 3450 | 19.6693 | 19.08006 | 2019-09-11 | 1060.449 | 378.9349 | (19.5, 20.0] | normal | 7112 | 469.3123 | 40.59116 | 5.091523 | 1.717539 | 7.109441 | 2.57434 | 0.2725205 | 0.09468099 | 88.47347 | 53.2101 | 0.4494362 | 0.2006763 | 0 | 0 | 0.3498875 | 0.6501125 | 0.3498875 | 0.1762724 | 0.08900474 | 0.7347229 |  |  | 488 | 64.37 | 0.59
2019-09-13 08:00 | 1.811556 | 3450 | 19.95505 | 17.78118 | 2019-09-11 | 1060.449 | 369.201 | (19.5, 20.0] | normal | 7112 | 469.3123 | 40.59116 | 5.091523 | 1.717539 | 7.109441 | 2.57434 | 0.2725205 | 0.09468099 | 88.47347 | 53.2101 | 0.4494362 | 0.2006763 | 0 | 0 | 0.3498875 | 0.6501125 | 0.3498875 | 0.1762724 | 0.08900474 | 0.7347229 |  |  | 488 | 64.37 | 0.59
2019-09-13 16:00 | 1.778618 | 3450 | 19.81304 | 17.09893 | 2019-09-11 | 1060.449 | 387.5799 | (19.5, 20.0] | normal | 7112 | 469.3123 | 40.59116 | 5.091523 | 1.717539 | 7.109441 | 2.57434 | 0.2725205 | 0.09468099 | 88.47347 | 53.2101 | 0.4494362 | 0.2006763 | 0 | 0 | 0.3498875 | 0.6501125 | 0.3498875 | 0.1762724 | 0.08900474 | 0.7347229 |  |  | 488 | 64.37 | 0.59
2019-09-14 | 1.808972 | 3450 | 19.66708 | 16.9958 | 2019-09-12 | 1152.47 | 385.7962 | (19.5, 20.0] | normal | 8681.97026 | 473.958 | 44.08871 | 5.343936 | 2.029865 | 6.791026 | 1.714758 | 0.2659333 | 0.0871782 | 99.04298 | 62.57679 | 0.4964379 | 0.1879603 | 0.01131374 | 0 | 0.3042881 | 0.6843982 | 0.3042881 | 0.1431937 | 0.2291695 | 0.6276368 |  |  | 489 | 63.395
2019-09-14 08:00 | 1.721785 | 3429.774 | 19.62959 | 17.32407 | 2019-09-12 | 1152.47 | 384.6666 | (19.5, 20.0] | normal | 8681.97026 | 473.958 | 44.08871 | 5.343936 | 2.029865 | 6.791026 | 1.714758 | 0.2659333 | 0.0871782 | 99.04298 | 62.57679 | 0.4964379 | 0.1879603 | 0.01131374 | 0 | 0.3042881 | 0.6843982 | 0.3042881 | 0.1431937 | 0.2291695 | 0.6276368 |  |  | 489 | 63.395
2019-09-14 16:00 | 1.646869 | 3450 | 19.6296 | 17.30376 | 2019-09-13 | 1152.47 | 381.7133 | (19.5, 20.0] | normal | 8734.75 | 478.9313 | 43.59705 | 5.087069 | 1.890139 | 6.68883 | 1.57209 | 0.2625725 | 0.07948886 | 98.20657 | 56.4064 | 0.4393234 | 0.2221506 | 0 | 0 | 0.338526 | 0.661474 | 0.338526 | 0.1098901 | 0.2825753 | 0.6075346 |  |  | 489 | 63.395
2019-09-15 | 1.559682 | 3450 | 19.74585 | 18.18384 | 2019-09-13 | 1135.291 | 376.667 | (19.5, 20.0] | normal | 8734.75 | 478.9313 | 43.59705 | 5.087069 | 1.890139 | 6.68883 | 1.57209 | 0.2625725 | 0.07948886 | 98.20657 | 56.4064 | 0.4393234 | 0.2221506 | 0 | 0 | 0.338526 | 0.661474 | 0.338526 | 0.1098901 | 0.2825753 | 0.6075346 |  |  | 493 | 65.815
2019-09-15 08:00 | 1.559036 | 3450 | 20.19257 | 17.99894 | 2019-09-13 | 1135.291 | 381.1652 | (20.0, 20.5] | normal | 8734.75 | 478.9313 | 43.59705 | 5.087069 | 1.890139 | 6.68883 | 1.57209 | 0.2625725 | 0.07948886 | 98.20657 | 56.4064 | 0.4393234 | 0.2221506 | 0 | 0 | 0.338526 | 0.661474 | 0.338526 | 0.1098901 | 0.2825753 | 0.6075346 |  |  | 493 | 65.815
2019-09-15 16:00 | 1.501557 | 3450 | 20.27144 | 17.964 | 2019-09-14 | 1135.291 | 378.054 | (20.0, 20.5] | normal | 7664.49437 | 494.1984 | 27.79677 | 5.605543 | 1.812497 | 6.677051 | 1.688917 | 0.2282369 | 0.06766159 | 117.6757 | 89.73856 | 0.4716031 | 0.1753514 | 0.0312186 | 0 | 0.3218268 | 0.6469546 | 0.3218268 | 0.1146297 | 0.6382054 | 0.2471649 |  |  | 493 | 65.815
2019-09-16 | 1.586484 | 3450 | 20.38872 | 18.61358 | 2019-09-14 | 1123.678 | 374.9386 | (20.0, 20.5] | normal | 7664.49437 | 494.1984 | 27.79677 | 5.605543 | 1.812497 | 6.677051 | 1.688917 | 0.2282369 | 0.06766159 | 117.6757 | 89.73856 | 0.4716031 | 0.1753514 | 0.0312186 | 0 | 0.3218268 | 0.6469546 | 0.3218268 | 0.1146297 | 0.6382054 | 0.2471649 |  |  | 500.5 | 67.695 | 0.29
2019-09-16 08:00 | 1.569369 | 3407.367 | 20.76868 | 17.72384 | 2019-09-14 | 1123.678 | 378.9045 | (20.5, inf] | normal | 7664.49437 | 494.1984 | 27.79677 | 5.605543 | 1.812497 | 6.677051 | 1.688917 | 0.2282369 | 0.06766159 | 117.6757 | 89.73856 | 0.4716031 | 0.1753514 | 0.0312186 | 0 | 0.3218268 | 0.6469546 | 0.3218268 | 0.1146297 | 0.6382054 | 0.2471649 |  |  | 500.5 | 67.695 | 0.29
2019-09-16 16:00 | 1.598923 | 3286.656 | 20.57539 | 16.75947 | 2019-09-15 | 1123.678 | 369.8716 | (20.5, inf] | normal | 8656.81318 | 503.9099 | 31.17118 | 5.37428 | 2.278374 | 6.816417 | 1.901825 | 0.2254565 | 0.07379655 | 115.1183 | 81.25459 | 0.320091 | 0.2784142 | 0.02010186 | 0 | 0.3813929 | 0.5985053 | 0.3813929 | 0.2556314 | 0.519921 | 0.2244476 |  |  | 500.5 | 67.695 | 0.29
2019-09-17 | 1.789349 | 3250 | 20.00374 | 16.26263 | 2019-09-15 | 1128.6 | 376.4564 | (20.0, 20.5] | normal | 8656.81318 | 503.9099 | 31.17118 | 5.37428 | 2.278374 | 6.816417 | 1.901825 | 0.2254565 | 0.07379655 | 115.1183 | 81.25459 | 0.320091 | 0.2784142 | 0.02010186 | 0 | 0.3813929 | 0.5985053 | 0.3813929 | 0.2556314 | 0.519921 | 0.2244476 |  |  | 500 | 67.34 | 0.49
2019-09-17 08:00 | 1.810602 | 3250 | 19.95943 | 17.02801 | 2019-09-15 | 1128.6 | 378.8523 | (19.5, 20.0] | normal | 8656.81318 | 503.9099 | 31.17118 | 5.37428 | 2.278374 | 6.816417 | 1.901825 | 0.2254565 | 0.07379655 | 115.1183 | 81.25459 | 0.320091 | 0.2784142 | 0.02010186 | 0 | 0.3813929 | 0.5985053 | 0.3813929 | 0.2556314 | 0.519921 | 0.2244476 |  |  | 500 | 67.34 | 0.49
2019-09-17 16:00 | 1.798604 | 3293.858 | 20.64389 | 17.588 | 2019-09-15 | 1128.6 | 373.1071 | (20.5, inf] | normal | 8656.81318 | 503.9099 | 31.17118 | 5.37428 | 2.278374 | 6.816417 | 1.901825 | 0.2254565 | 0.07379655 | 115.1183 | 81.25459 | 0.320091 | 0.2784142 | 0.02010186 | 0 | 0.3813929 | 0.5985053 | 0.3813929 | 0.2556314 | 0.519921 | 0.2244476 |  |  | 500 | 67.34 | 0.49
2019-09-18 | 1.808826 | 3300 | 20.36438 | 17.41829 | 2019-09-16 | 1157.975 | 384.9654 | (20.0, 20.5] | normal | 9223.14 | 511.1027 | 36.76423 | 5.784893 | 1.941269 | 6.52741 | 1.648924 | 0.2217728 | 0.06772891 | 110.1548 | 75.86329 | 0.1327708 | 0.3726907 | 0.1938883 | 0 | 0.3006503 | 0.5054614 | 0.3006503 | 0.3140118 | 0.4283867 | 0.2576015 |  |  | 496 | 66.185 | 1.31
2019-09-18 08:00 | 1.873644 | 3300 | 20.32873 | 18.58227 | 2019-09-16 | 1157.975 | 388.2288 | (20.0, 20.5] | normal | 9223.14 | 511.1027 | 36.76423 | 5.784893 | 1.941269 | 6.52741 | 1.648924 | 0.2217728 | 0.06772891 | 110.1548 | 75.86329 | 0.1327708 | 0.3726907 | 0.1938883 | 0 | 0.3006503 | 0.5054614 | 0.3006503 | 0.3140118 | 0.4283867 | 0.2576015 |  |  | 496 | 66.185 | 1.31
2019-09-18 16:00 | 1.904027 | 3300 | 20.75795 | 18.51119 | 2019-09-16 | 1157.975 | 384.5417 | (20.5, inf] | normal | 9223.14 | 511.1027 | 36.76423 | 5.784893 | 1.941269 | 6.52741 | 1.648924 | 0.2217728 | 0.06772891 | 110.1548 | 75.86329 | 0.1327708 | 0.3726907 | 0.1938883 | 0 | 0.3006503 | 0.5054614 | 0.3006503 | 0.3140118 | 0.4283867 | 0.2576015 |  |  | 496 | 66.185 | 1.31
2019-09-19 | 1.93441 | 3300 | 20.56736 | 17.02182 | 2019-09-17 | 1119.731 | 368.3753 | (20.5, inf] | normal | 8316.84069 | 508.3211 | 36.74934 | 5.097832 | 1.816765 | 6.517055 | 1.744327 | 0.2184342 | 0.06331361 | 107.3121 | 56.06967 | 0.1238191 | 0.3999886 | 0.1603925 | 0 | 0.3157998 | 0.5238077 | 0.3157998 | 0.4011076 | 0.4308912 | 0.1680011 |  |  | 509 | 68.39667 | 0.61
2019-09-19 08:00 | 1.956692 | 3300 | 20.0357 | 17.19612 | 2019-09-17 | 1119.731 | 376.3695 | (20.0, 20.5] | normal | 8316.84069 | 508.3211 | 36.74934 | 5.097832 | 1.816765 | 6.517055 | 1.744327 | 0.2184342 | 0.06331361 | 107.3121 | 56.06967 | 0.1238191 | 0.3999886 | 0.1603925 | 0 | 0.3157998 | 0.5238077 | 0.3157998 | 0.4011076 | 0.4308912 | 0.1680011 |  |  | 509 | 68.39667 | 0.61
2019-09-19 16:00 | 1.770196 | 3300 | 20.14759 | 16.73295 | 2019-09-17 | 1119.731 | 373.9623 | (20.0, 20.5] | normal | 8316.84069 | 508.3211 | 36.74934 | 5.097832 | 1.816765 | 6.517055 | 1.744327 | 0.2184342 | 0.06331361 | 107.3121 | 56.06967 | 0.1238191 | 0.3999886 | 0.1603925 | 0 | 0.3157998 | 0.5238077 | 0.3157998 | 0.4011076 | 0.4308912 | 0.1680011 |  |  | 509 | 68.39667 | 0.61
2019-09-20 | 1.728245 | 3300 | 19.89701 | 16.61437 | 2019-09-18 | 1133.936 | 376.0922 | (19.5, 20.0] | normal | 8690.49717 | 502.9764 | 35.19854 | 4.876123 | 1.414431 | 6.812501 | 2.114052 | 0.2121985 | 0.07963883 | 125.8548 | 56.29036 | 0.08945277 | 0.5160074 | 0.1865286 | 0 | 0.2080112 | 0.6054602 | 0.2080112 | 0.6114202 | 0.2332645 | 0.1553153 |  |  | 500 | 68.435 | 0.78
2019-09-20 08:00 | 1.80545 | 3309.21 | 19.86206 | 17.1772 | 2019-09-18 | 1133.936 | 382.5531 | (19.5, 20.0] | normal | 8690.49717 | 502.9764 | 35.19854 | 4.876123 | 1.414431 | 6.812501 | 2.114052 | 0.2121985 | 0.07963883 | 125.8548 | 56.29036 | 0.08945277 | 0.5160074 | 0.1865286 | 0 | 0.2080112 | 0.6054602 | 0.2080112 | 0.6114202 | 0.2332645 | 0.1553153 |  |  | 500 | 68.435 | 0.78
2019-09-20 16:00 | 1.651152 | 3345.717 | 19.81433 | 17.9547 | 2019-09-19 | 1133.936 | 375.0482 | (19.5, 20.0] | normal | 6322.6993 | 494.8474 | 27.40248 | 4.767919 | 1.392567 | 6.328537 | 1.719816 | 0.1862272 | 0.03946623 | 122.7668 | 40.97122 | 0 | 0.5879483 | 0.1632278 | 0 | 0.248824 | 0.5879483 | 0.248824 | 0.7213293 | 0.2424299 | 0.03624086 |  |  | 500 | 68.435 | 0.78
2019-09-21 | 1.529752 | 3350 | 20.13565 | 17.90097 | 2019-09-19 | 1121.227 | 369.4811 | (20.0, 20.5] | normal | 6322.6993 | 494.8474 | 27.40248 | 4.767919 | 1.392567 | 6.328537 | 1.719816 | 0.1862272 | 0.03946623 | 122.7668 | 40.97122 | 0 | 0.5879483 | 0.1632278 | 0 | 0.248824 | 0.5879483 | 0.248824 | 0.7213293 | 0.2424299 | 0.03624086 |  |  | 514 | 71.42667
2019-09-21 08:00 | 1.536403 | 3350 | 19.77862 | 17.56305 | 2019-09-19 | 1121.227 | 376.3109 | (19.5, 20.0] | normal | 6322.6993 | 494.8474 | 27.40248 | 4.767919 | 1.392567 | 6.328537 | 1.719816 | 0.1862272 | 0.03946623 | 122.7668 | 40.97122 | 0 | 0.5879483 | 0.1632278 | 0 | 0.248824 | 0.5879483 | 0.248824 | 0.7213293 | 0.2424299 | 0.03624086 |  |  | 514 | 71.42667
2019-09-21 16:00 | 1.547045 | 3350 | 19.801 | 17.43992 | 2019-09-20 | 1121.227 | 374.835 | (19.5, 20.0] | normal | 6533.3134 | 503.9473 | 33.83194 | 4.764904 | 1.505739 | 6.579547 | 2.712174 | 0.182608 | 0.04084364 | 125.1586 | 40.9966 | 0 | 0.4935888 | 0.2449982 | 0 | 0.2614131 | 0.4935888 | 0.2614131 | 0.6663402 | 0.3202248 | 0.01343499 |  |  | 514 | 71.42667
2019-09-22 | 1.551035 | 3149.092 | 20.31048 | 17.41984 | 2019-09-20 | 1137.453 | 377.2207 | (20.0, 20.5] | normal | 6533.3134 | 503.9473 | 33.83194 | 4.764904 | 1.505739 | 6.579547 | 2.712174 | 0.182608 | 0.04084364 | 125.1586 | 40.9966 | 0 | 0.4935888 | 0.2449982 | 0 | 0.2614131 | 0.4935888 | 0.2614131 | 0.6663402 | 0.3202248 | 0.01343499 |  |  | 512 | 70.385
2019-09-22 08:00 | 3.436427 | 3260.988 | 20.0927 | 15.93703 | 2019-09-18 | 1137.453 | 380.3368 | (20.0, 20.5] | normal | 8690.49717 | 502.9764 | 35.19854 | 4.876123 | 1.414431 | 6.812501 | 2.114052 | 0.2121985 | 0.07963883 | 125.8548 | 56.29036 | 0.08945277 | 0.5160074 | 0.1865286 | 0 | 0.2080112 | 0.6054602 | 0.2080112 | 0.6114202 | 0.2332645 | 0.1553153 |  |  | 512 | 70.385
2019-09-22 16:00 | 1.596708 | 3400 | 19.87061 | 16.6842 | 2019-09-21 | 1137.453 | 379.4873 | (19.5, 20.0] | normal | 7729.1509 | 495.4745 | 37.91822 | 5.080843 | 1.401 | 6.89383 | 4.310965 | 0.184603 | 0.05156977 | 128.3376 | 36.64431 | 0 | 0.4843572 | 0.2923762 | 0 | 0.2232666 | 0.4843572 | 0.2232666 | 0.669468 | 0.1653247 | 0.1652073 |  |  | 512 | 70.385
2019-09-23 | 1.592448 | 3400 | 19.83652 | 17.76547 | 2019-09-21 | 1139.915 | 378.4479 | (19.5, 20.0] | normal | 7729.1509 | 495.4745 | 37.91822 | 5.080843 | 1.401 | 6.89383 | 4.310965 | 0.184603 | 0.05156977 | 128.3376 | 36.64431 | 0 | 0.4843572 | 0.2923762 | 0 | 0.2232666 | 0.4843572 | 0.2232666 | 0.669468 | 0.1653247 | 0.1652073 |  |  | 507 | 73.29 | 0.54
2019-09-23 08:00 | 1.589827 | 3386.007 | 19.83939 | 17.59697 | 2019-09-21 | 1139.915 | 381.0996 | (19.5, 20.0] | normal | 7729.1509 | 495.4745 | 37.91822 | 5.080843 | 1.401 | 6.89383 | 4.310965 | 0.184603 | 0.05156977 | 128.3376 | 36.64431 | 0 | 0.4843572 | 0.2923762 | 0 | 0.2232666 | 0.4843572 | 0.2232666 | 0.669468 | 0.1653247 | 0.1652073 |  |  | 507 | 73.29 | 0.54
2019-09-23 16:00 | 1.555284 | 3399.152 | 19.72439 | 16.67319 | 2019-09-22 | 1139.915 | 380.1863 | (19.5, 20.0] | normal | 8546.175 | 500.8618 | 35.0195 | 4.909453 | 1.186557 | 6.186819 | 1.336551 | 0.1916958 | 0.04924158 | 118.9257 | 42.7904 | 0 | 0.2250211 | 0.5170231 | 0 | 0.2579558 | 0.2250211 | 0.2579558 | 0.4855819 | 0.3941272 | 0.120291 |  |  | 507 | 73.29 | 0.54
2019-09-24 | 1.523639 | 3400 | 19.91912 | 17.22033 | 2019-09-22 | 1122.582 | 378.7089 | (19.5, 20.0] | normal | 8546.175 | 500.8618 | 35.0195 | 4.909453 | 1.186557 | 6.186819 | 1.336551 | 0.1916958 | 0.04924158 | 118.9257 | 42.7904 | 0 | 0.2250211 | 0.5170231 | 0 | 0.2579558 | 0.2250211 | 0.2579558 | 0.4855819 | 0.3941272 | 0.120291 |  |  | 507 | 70.495 | 0.47
2019-09-24 08:00 | 1.582618 | 3415.347 | 20.1651 | 17.6512 | 2019-09-22 | 1122.582 | 374.5774 | (20.0, 20.5] | normal | 8546.175 | 500.8618 | 35.0195 | 4.909453 | 1.186557 | 6.186819 | 1.336551 | 0.1916958 | 0.04924158 | 118.9257 | 42.7904 | 0 | 0.2250211 | 0.5170231 | 0 | 0.2579558 | 0.2250211 | 0.2579558 | 0.4855819 | 0.3941272 | 0.120291 |  |  | 507 | 70.495 | 0.47
2019-09-24 16:00 | 1.567779 | 3410.881 | 20.3254 | 18.44379 | 2019-09-23 | 1122.582 | 369.43 | (20.0, 20.5] | normal | 7246.1553 | 496.5388 | 40.82482 | 4.822254 | 1.195421 | 6.114593 | 1.201311 | 0.2056804 | 0.0520754 | 114.9251 | 43.47879 | 0 | 0.1987219 | 0.5170673 | 0 | 0.2842108 | 0.1987219 | 0.2842108 | 0.3624792 | 0.4039425 | 0.2335783 |  |  | 507 | 70.495 | 0.47
2019-09-25 | 1.595069 | 3400 | 20.30553 | 17.88852 | 2019-09-23 | 1132.437 | 375.3875 | (20.0, 20.5] | normal | 7246.1553 | 496.5388 | 40.82482 | 4.822254 | 1.195421 | 6.114593 | 1.201311 | 0.2056804 | 0.0520754 | 114.9251 | 43.47879 | 0 | 0.1987219 | 0.5170673 | 0 | 0.2842108 | 0.1987219 | 0.2842108 | 0.3624792 | 0.4039425 | 0.2335783 |  |  | 479 | 70.26 | 0.72
2019-09-25 08:00 | 1.579546 | 3400 | 20.04245 | 17.54821 | 2019-09-23 | 1132.437 | 379.3527 | (20.0, 20.5] | normal | 7246.1553 | 496.5388 | 40.82482 | 4.822254 | 1.195421 | 6.114593 | 1.201311 | 0.2056804 | 0.0520754 | 114.9251 | 43.47879 | 0 | 0.1987219 | 0.5170673 | 0 | 0.2842108 | 0.1987219 | 0.2842108 | 0.3624792 | 0.4039425 | 0.2335783 |  |  | 479 | 70.26 | 0.72
2019-09-25 16:00 | 1.556733 | 3400 | 19.77268 | 16.70298 | 2019-09-24 | 1132.437 | 377.3572 | (19.5, 20.0] | normal | 8780.921 | 489.5938 | 40.00593 | 4.702219 | 1.151246 | 6.074522 | 1.083015 | 0.2095607 | 0.0514027 | 118.2677 | 47.05936 | 0 | 0.3897803 | 0.3441837 | 0 | 0.266036 | 0.3897803 | 0.266036 | 0.3898644 | 0.329695 | 0.2804405 |  |  | 479 | 70.26 | 0.72
2019-09-26 | 1.610142 | 3400 | 19.79826 | 17.03668 | 2019-09-24 | 1133.615 | 382.8898 | (19.5, 20.0] | normal | 8780.921 | 489.5938 | 40.00593 | 4.702219 | 1.151246 | 6.074522 | 1.083015 | 0.2095607 | 0.0514027 | 118.2677 | 47.05936 | 0 | 0.3897803 | 0.3441837 | 0 | 0.266036 | 0.3897803 | 0.266036 | 0.3898644 | 0.329695 | 0.2804405 |  |  | 503 |  | 0.41
2019-09-26 08:00 | 1.539366 | 3400 | 19.7677 | 17.01074 | 2019-09-24 | 1133.615 | 376.84 | (19.5, 20.0] | normal | 8780.921 | 489.5938 | 40.00593 | 4.702219 | 1.151246 | 6.074522 | 1.083015 | 0.2095607 | 0.0514027 | 118.2677 | 47.05936 | 0 | 0.3897803 | 0.3441837 | 0 | 0.266036 | 0.3897803 | 0.266036 | 0.3898644 | 0.329695 | 0.2804405 |  |  | 503 |  | 0.41
2019-09-26 16:00 | 1.504634 | 3400 | 20.07579 | 17.00984 | 2019-09-25 | 1133.615 | 373.3508 | (20.0, 20.5] | normal | 9401.1421 | 496.5793 | 38.2365 | 4.179245 | 0.7031527 | 6.983501 | 2.272295 | 0.2324481 | 0.07969398 | 114.4783 | 52.28239 | 0 | 0.1996566 | 0.4480466 | 0 | 0.3522968 | 0.1996566 | 0.3522968 | 0.3034675 | 0.3743185 | 0.322214 |  |  | 503 |  | 0.41
2019-09-27 | 1.560992 | 3400 | 19.72628 | 16.89218 | 2019-09-25 | 1120.206 | 367.9549 | (19.5, 20.0] | normal | 9401.1421 | 496.5793 | 38.2365 | 4.179245 | 0.7031527 | 6.983501 | 2.272295 | 0.2324481 | 0.07969398 | 114.4783 | 52.28239 | 0 | 0.1996566 | 0.4480466 | 0 | 0.3522968 | 0.1996566 | 0.3522968 | 0.3034675 | 0.3743185 | 0.322214 |  |  | 509 | 70.29 | 0.38
2019-09-27 08:00 | 1.576065 | 3400 | 19.77907 | 16.67887 | 2019-09-25 | 1120.206 | 376.7742 | (19.5, 20.0] | normal | 9401.1421 | 496.5793 | 38.2365 | 4.179245 | 0.7031527 | 6.983501 | 2.272295 | 0.2324481 | 0.07969398 | 114.4783 | 52.28239 | 0 | 0.1996566 | 0.4480466 | 0 | 0.3522968 | 0.1996566 | 0.3522968 | 0.3034675 | 0.3743185 | 0.322214 |  |  | 509 | 70.29 | 0.38
2019-09-27 16:00 | 1.561975 | 3400 | 19.92976 | 17.15533 | 2019-09-26 | 1120.206 | 375.2365 | (19.5, 20.0] | normal | 8025.1485 | 497.4909 | 29.81297 | 4.227341 | 1.135711 | 6.841552 | 2.3553 | 0.2355035 | 0.06716136 | 112.2407 | 50.77274 | 0 | 0.184424 | 0.4473238 | 0 | 0.3682522 | 0.184424 | 0.3682522 | 0.2277815 | 0.5190809 | 0.2531376 |  |  | 509 | 70.29 | 0.38
2019-09-28 | 1.601623 | 3400 | 19.91364 | 16.87036 | 2019-09-26 | 1129.414 | 378.8764 | (19.5, 20.0] | normal | 8025.1485 | 497.4909 | 29.81297 | 4.227341 | 1.135711 | 6.841552 | 2.3553 | 0.2355035 | 0.06716136 | 112.2407 | 50.77274 | 0 | 0.184424 | 0.4473238 | 0 | 0.3682522 | 0.184424 | 0.3682522 | 0.2277815 | 0.5190809 | 0.2531376 |  |  | 492 | 69.75
2019-09-28 08:00 | 1.61178 | 3400 | 19.6002 | 16.17325 | 2019-09-26 | 1129.414 | 375.254 | (19.5, 20.0] | normal | 8025.1485 | 497.4909 | 29.81297 | 4.227341 | 1.135711 | 6.841552 | 2.3553 | 0.2355035 | 0.06716136 | 112.2407 | 50.77274 | 0 | 0.184424 | 0.4473238 | 0 | 0.3682522 | 0.184424 | 0.3682522 | 0.2277815 | 0.5190809 | 0.2531376 |  |  | 492 | 69.75
2019-09-28 16:00 | 1.591465 | 3400 | 19.24777 | 16.45272 | 2019-09-27 | 1129.414 | 374.7897 | (19.0, 19.5] | normal | 8482.11 | 488.8403 | 35.29931 | 3.976238 | 0.8173526 | 6.186722 | 1.52481 | 0.2106624 | 0.06041768 | 116.9935 | 43.70796 | 0 | 0.2069851 | 0.3596982 | 0 | 0.4333167 | 0.2069851 | 0.4333167 | 0.3302345 | 0.3950566 | 0.2747089 |  |  | 492 | 69.75
2019-09-29 | 1.612108 | 3400 | 19.73709 | 16.62619 | 2019-09-27 | 1143.706 | 383.8018 | (19.5, 20.0] | normal | 8482.11 | 488.8403 | 35.29931 | 3.976238 | 0.8173526 | 6.186722 | 1.52481 | 0.2106624 | 0.06041768 | 116.9935 | 43.70796 | 0 | 0.2069851 | 0.3596982 | 0 | 0.4333167 | 0.2069851 | 0.4333167 | 0.3302345 | 0.3950566 | 0.2747089 |  |  | 489 | 68.22667
2019-09-29 08:00 | 1.618989 | 3400 | 20.04226 | 16.78341 | 2019-09-27 | 1143.706 | 385.4838 | (20.0, 20.5] | normal | 8482.11 | 488.8403 | 35.29931 | 3.976238 | 0.8173526 | 6.186722 | 1.52481 | 0.2106624 | 0.06041768 | 116.9935 | 43.70796 | 0 | 0.2069851 | 0.3596982 | 0 | 0.4333167 | 0.2069851 | 0.4333167 | 0.3302345 | 0.3950566 | 0.2747089 |  |  | 489 | 68.22667
2019-09-29 16:00 | 1.714339 | 3400 | 19.75245 | 16.99515 | 2019-09-27 | 1143.706 | 374.1735 | (19.5, 20.0] | normal | 8482.11 | 488.8403 | 35.29931 | 3.976238 | 0.8173526 | 6.186722 | 1.52481 | 0.2106624 | 0.06041768 | 116.9935 | 43.70796 | 0 | 0.2069851 | 0.3596982 | 0 | 0.4333167 | 0.2069851 | 0.4333167 | 0.3302345 | 0.3950566 | 0.2747089 |  |  | 489 | 68.22667
2019-09-30 | 1.739897 | 3400 | 19.96109 | 17.1582 | 2019-09-28 | 1127.557 | 367.8122 | (19.5, 20.0] | normal | 9218.91065 | 499.0387 | 28.93368 | 4.120624 | 0.9553405 | 7.208191 | 3.631168 | 0.2404189 | 0.1055119 | 136.0094 | 42.71466 | 0.05641822 | 0.1515957 | 0.397458 | 0 | 0.3945281 | 0.2080139 | 0.3945281 | 0.4017839 | 0.3648818 | 0.2333343 |  |  | 493 | 68.435 | 0.39
2019-09-30 08:00 | 1.702543 | 3400.447 | 19.5115 | 16.15216 | 2019-09-28 | 1127.557 | 378.8229 | (19.5, 20.0] | normal | 9218.91065 | 499.0387 | 28.93368 | 4.120624 | 0.9553405 | 7.208191 | 3.631168 | 0.2404189 | 0.1055119 | 136.0094 | 42.71466 | 0.05641822 | 0.1515957 | 0.397458 | 0 | 0.3945281 | 0.2080139 | 0.3945281 | 0.4017839 | 0.3648818 | 0.2333343 |  |  | 493 | 68.435 | 0.39
2019-09-30 16:00 | 1.663224 | 3400.188 | 18.62795 | 15.50907 | 2019-09-29 | 1127.557 | 380.904 | (18.5, 19.0] | normal | 9126.75622 | 495.287 | 36.20923 | 4.171055 | 0.9724182 | 6.268193 | 1.884013 | 0.2357998 | 0.08088672 | 134.9248 | 42.11631 | 0.2305687 | 0.0377842 | 0.3878322 | 0 | 0.3438149 | 0.2683529 | 0.3438149 | 0.4718376 | 0.2188266 | 0.3093358 |  |  | 493 | 68.435 | 0.39
2019-10-01 | 1.722203 | 3400.005 | 18.26474 | 16.35006 | 2019-09-29 | 1116.735 | 386.6011 | (-inf, 18.5] | normal | 9126.75622 | 495.287 | 36.20923 | 4.171055 | 0.9724182 | 6.268193 | 1.884013 | 0.2357998 | 0.08088672 | 134.9248 | 42.11631 | 0.2305687 | 0.0377842 | 0.3878322 | 0 | 0.3438149 | 0.2683529 | 0.3438149 | 0.4718376 | 0.2188266 | 0.3093358 |  |  | 494 | 68.55 | 0.49
2019-10-01 08:00 | 1.798877 | 3400.123 | 18.44114 | 16.27991 | 2019-09-29 | 1116.735 | 376.1815 | (-inf, 18.5] | normal | 9126.75622 | 495.287 | 36.20923 | 4.171055 | 0.9724182 | 6.268193 | 1.884013 | 0.2357998 | 0.08088672 | 134.9248 | 42.11631 | 0.2305687 | 0.0377842 | 0.3878322 | 0 | 0.3438149 | 0.2683529 | 0.3438149 | 0.4718376 | 0.2188266 | 0.3093358 |  |  | 494 | 68.55 | 0.49
2019-10-01 16:00 | 1.868669 | 3306.003 | 18.82283 | 17.16731 | 2019-09-29 | 1116.735 | 353.8513 | (18.5, 19.0] | normal | 9126.75622 | 495.287 | 36.20923 | 4.171055 | 0.9724182 | 6.268193 | 1.884013 | 0.2357998 | 0.08088672 | 134.9248 | 42.11631 | 0.2305687 | 0.0377842 | 0.3878322 | 0 | 0.3438149 | 0.2683529 | 0.3438149 | 0.4718376 | 0.2188266 | 0.3093358 |  |  | 494 | 68.55 | 0.49
2019-10-02 08:00 | 2.136335 | 3399.784 | 18.73953 | 16.52706 | 2019-09-30 | 1023.803 | 341.2521 | (18.5, 19.0] | normal | 7654.52 | 499.6147 | 41.77211 | 4.627967 | 0.6240567 | 8.674522 | 4.223184 | 0.2773349 | 0.1513262 | 101.3069 | 38.33734 | 0.1832826 | 0 | 0.3719645 | 0 | 0.4447529 | 0.1832826 | 0.4447529 | 0.6317972 | 0.03947373 | 0.328729 |  |  | 502 | 65.97 | 0.49
2019-10-02 16:00 | 2.033025 | 3449.717 | 19.23825 | 17.11314 | 2019-09-30 | 1023.803 | 362.566 | (19.0, 19.5] | normal | 7654.52 | 499.6147 | 41.77211 | 4.627967 | 0.6240567 | 8.674522 | 4.223184 | 0.2773349 | 0.1513262 | 101.3069 | 38.33734 | 0.1832826 | 0 | 0.3719645 | 0 | 0.4447529 | 0.1832826 | 0.4447529 | 0.6317972 | 0.03947373 | 0.328729 |  |  | 502 | 65.97 | 0.49
2019-10-03 | 2.083451 | 3450 | 20.57073 | 16.33324 | 2019-09-30 | 927.8758 | 367.0208 | (20.5, inf] | baixo | 7654.52 | 499.6147 | 41.77211 | 4.627967 | 0.6240567 | 8.674522 | 4.223184 | 0.2773349 | 0.1513262 | 101.3069 | 38.33734 | 0.1832826 | 0 | 0.3719645 | 0 | 0.4447529 | 0.1832826 | 0.4447529 | 0.6317972 | 0.03947373 | 0.328729 |  |  | 485 | 65.93 | 1.5
2019-10-03 08:00 | 2.127735 | 3450.062 | 20.82039 |  | 2019-10-01 | 927.8758 | 275.8774 | (20.5, inf] | baixo | 9757.97 | 505.6722 | 38.40254 | 3.987626 | 0.9197035 | 7.156658 | 2.781164 | 0.2645563 | 0.09738621 | 106.3946 | 53.85524 | 0.2574654 | 0 | 0.3560423 | 0 | 0.3864923 | 0.2574654 | 0.3864923 | 0.2980079 | 0.3836389 | 0.3183533 |  |  | 485 | 65.93 | 1.5
2019-10-03 16:00 | 3.070385 | 3332.98 | 19.83434 | 14.35572 | 2019-09-30 | 927.8758 | 377.2011 | (19.5, 20.0] | baixo | 7654.52 | 499.6147 | 41.77211 | 4.627967 | 0.6240567 | 8.674522 | 4.223184 | 0.2773349 | 0.1513262 | 101.3069 | 38.33734 | 0.1832826 | 0 | 0.3719645 | 0 | 0.4447529 | 0.1832826 | 0.4447529 | 0.6317972 | 0.03947373 | 0.328729 |  |  | 485 | 65.93 | 1.5
2019-10-04 | 2.517449 | 3450 | 20.07248 | 16.34354 | 2019-10-01 | 1155.16 | 383.6211 | (20.0, 20.5] | normal | 9757.97 | 505.6722 | 38.40254 | 3.987626 | 0.9197035 | 7.156658 | 2.781164 | 0.2645563 | 0.09738621 | 106.3946 | 53.85524 | 0.2574654 | 0 | 0.3560423 | 0 | 0.3864923 | 0.2574654 | 0.3864923 | 0.2980079 | 0.3836389 | 0.3183533 |  |  | 468 | 67.475 | 0.6
2019-10-04 08:00 | 2.590751 | 3450 | 19.68153 | 16.25315 | 2019-10-01 | 1155.16 | 385.8459 | (19.5, 20.0] | normal | 9757.97 | 505.6722 | 38.40254 | 3.987626 | 0.9197035 | 7.156658 | 2.781164 | 0.2645563 | 0.09738621 | 106.3946 | 53.85524 | 0.2574654 | 0 | 0.3560423 | 0 | 0.3864923 | 0.2574654 | 0.3864923 | 0.2980079 | 0.3836389 | 0.3183533 |  |  | 468 | 67.475 | 0.6
2019-10-04 16:00 | 2.586553 | 3450 | 19.67225 | 16.79114 | 2019-10-02 | 1155.16 | 385.4009 | (19.5, 20.0] | normal | 7954.14 | 499.6081 | 30.3621 | 4.146242 | 0.7883868 | 6.779963 | 1.64245 | 0.2712338 | 0.08029766 | 117.6529 | 53.0519 | 0.3491276 | 0 | 0.3319504 | 0 | 0.318922 | 0.3491276 | 0.318922 | 0.1946213 | 0.2297515 | 0.5756272 |  |  | 468 | 67.475 | 0.6
2019-10-05 | 2.630792 | 3453.263 | 19.6859 | 16.5805 | 2019-10-02 | 1157.635 | 388.3472 | (19.5, 20.0] | normal | 7954.14 | 499.6081 | 30.3621 | 4.146242 | 0.7883868 | 6.779963 | 1.64245 | 0.2712338 | 0.08029766 | 117.6529 | 53.0519 | 0.3491276 | 0 | 0.3319504 | 0 | 0.318922 | 0.3491276 | 0.318922 | 0.1946213 | 0.2297515 | 0.5756272 |  |  | 499 | 66.57
2019-10-05 08:00 | 2.630133 | 3499.989 | 19.42966 | 16.42029 | 2019-10-02 | 1157.635 | 385.3033 | (19.0, 19.5] | normal | 7954.14 | 499.6081 | 30.3621 | 4.146242 | 0.7883868 | 6.779963 | 1.64245 | 0.2712338 | 0.08029766 | 117.6529 | 53.0519 | 0.3491276 | 0 | 0.3319504 | 0 | 0.318922 | 0.3491276 | 0.318922 | 0.1946213 | 0.2297515 | 0.5756272 |  |  | 499 | 66.57
2019-10-05 16:00 | 2.655278 | 3500 | 19.37247 | 16.30084 | 2019-10-03 | 1157.635 | 383.9223 | (19.0, 19.5] | normal | 9687.2 | 493.1789 | 41.62331 | 4.346477 | 0.7698747 | 6.473356 | 1.777614 | 0.2482331 | 0.08540651 | 109.9397 | 46.77576 | 0.4205292 | 0 | 0.2457883 | 0 | 0.3336826 | 0.4205292 | 0.3336826 | 0.4239148 | 0.1798302 | 0.3962551 |  |  | 499 | 66.57
2019-10-06 | 2.7113 | 3508.099 | 19.28381 | 16.48226 | 2019-10-03 | 1168.985 | 385.3367 | (19.0, 19.5] | normal | 9687.2 | 493.1789 | 41.62331 | 4.346477 | 0.7698747 | 6.473356 | 1.777614 | 0.2482331 | 0.08540651 | 109.9397 | 46.77576 | 0.4205292 | 0 | 0.2457883 | 0 | 0.3336826 | 0.4205292 | 0.3336826 | 0.4239148 | 0.1798302 | 0.3962551 |  |  | 485 | 68.64
2019-10-06 08:00 | 2.656042 | 3525 | 19.27294 | 17.03363 | 2019-10-03 | 1168.985 | 390.0813 | (19.0, 19.5] | normal | 9687.2 | 493.1789 | 41.62331 | 4.346477 | 0.7698747 | 6.473356 | 1.777614 | 0.2482331 | 0.08540651 | 109.9397 | 46.77576 | 0.4205292 | 0 | 0.2457883 | 0 | 0.3336826 | 0.4205292 | 0.3336826 | 0.4239148 | 0.1798302 | 0.3962551 |  |  | 485 | 68.64
2019-10-06 16:00 | 2.607371 | 3525 | 19.25908 | 16.90186 | 2019-10-04 | 1168.985 | 393.66 | (19.0, 19.5] | normal | 9066.05 | 493.7309 | 37.83145 | 4.232539 | 0.9124996 | 6.140174 | 1.575375 | 0.2325675 | 0.07133899 | 97.5864 | 43.49618 | 0.3984778 | 0 | 0.2379636 | 0 | 0.3635586 | 0.3984778 | 0.3635586 | 0.3788865 | 0.2620956 | 0.359018 |  |  | 485 | 68.64
2019-10-07 | 2.644032 | 3525 | 19.20587 | 16.55787 | 2019-10-04 | 1161.306 | 392.2564 | (19.0, 19.5] | normal | 9066.05 | 493.7309 | 37.83145 | 4.232539 | 0.9124996 | 6.140174 | 1.575375 | 0.2325675 | 0.07133899 | 97.5864 | 43.49618 | 0.3984778 | 0 | 0.2379636 | 0 | 0.3635586 | 0.3984778 | 0.3635586 | 0.3788865 | 0.2620956 | 0.359018 |  |  | 470 | 68.36667 | 0.71
2019-10-07 08:00 | 2.541001 | 3513.492 | 19.44298 | 17.50607 | 2019-10-04 | 1161.306 | 387.756 | (19.0, 19.5] | normal | 9066.05 | 493.7309 | 37.83145 | 4.232539 | 0.9124996 | 6.140174 | 1.575375 | 0.2325675 | 0.07133899 | 97.5864 | 43.49618 | 0.3984778 | 0 | 0.2379636 | 0 | 0.3635586 | 0.3984778 | 0.3635586 | 0.3788865 | 0.2620956 | 0.359018 |  |  | 470 | 68.36667 | 0.71
2019-10-07 16:00 | 2.501857 | 3500 | 19.78482 | 16.99924 | 2019-10-05 | 1161.306 | 381.3142 | (19.5, 20.0] | normal | 9750.22 | 480.2163 | 36.21755 | 4.307806 | 0.8859024 | 6.149781 | 1.80833 | 0.2373886 | 0.08516498 | 105.2817 | 42.33734 | 0.4506001 | 0 | 0.2936703 | 0 | 0.2557296 | 0.4506001 | 0.2557296 | 0.3665148 | 0.232049 | 0.4014362 |  |  | 470 | 68.36667 | 0.71
2019-10-08 | 2.538143 | 3500 | 19.61742 | 16.47467 | 2019-10-05 | 1128.411 | 373.7288 | (19.5, 20.0] | normal | 9750.22 | 480.2163 | 36.21755 | 4.307806 | 0.8859024 | 6.149781 | 1.80833 | 0.2373886 | 0.08516498 | 105.2817 | 42.33734 | 0.4506001 | 0 | 0.2936703 | 0 | 0.2557296 | 0.4506001 | 0.2557296 | 0.3665148 | 0.232049 | 0.4014362 |  |  | 476 | 70.625 | 0.76
2019-10-08 08:00 | 2.525411 | 3500 | 19.80627 | 17.56737 | 2019-10-05 | 1128.411 | 381.3782 | (19.5, 20.0] | normal | 9750.22 | 480.2163 | 36.21755 | 4.307806 | 0.8859024 | 6.149781 | 1.80833 | 0.2373886 | 0.08516498 | 105.2817 | 42.33734 | 0.4506001 | 0 | 0.2936703 | 0 | 0.2557296 | 0.4506001 | 0.2557296 | 0.3665148 | 0.232049 | 0.4014362 |  |  | 476 | 70.625 | 0.76
2019-10-08 16:00 | 2.281591 | 3500 | 20.22261 | 17.2406 | 2019-10-06 | 1128.411 | 373.3128 | (20.0, 20.5] | normal | 8649.32 | 487.536 | 35.3725 | 4.271698 | 1.01147 | 7.704366 | 3.85601 | 0.2600955 | 0.136984 | 100.4775 | 43.4212 | 0.427733 | 0 | 0.2379574 | 0 | 0.3343095 | 0.427733 | 0.3343095 | 0.4601279 | 0.02535058 | 0.5145215 |  |  | 476 | 70.625 | 0.76
2019-10-09 | 2.033316 | 3500 | 20.23681 | 16.60089 | 2019-10-06 | 1133.171 | 377.0625 | (20.0, 20.5] | normal | 8649.32 | 487.536 | 35.3725 | 4.271698 | 1.01147 | 7.704366 | 3.85601 | 0.2600955 | 0.136984 | 100.4775 | 43.4212 | 0.427733 | 0 | 0.2379574 | 0 | 0.3343095 | 0.427733 | 0.3343095 | 0.4601279 | 0.02535058 | 0.5145215 |  |  | 487 | 68.46 | 0.5
2019-10-09 08:00 | 2.010398 | 3500 | 20.32047 | 17.04307 | 2019-10-07 | 1133.171 | 378.9896 | (20.0, 20.5] | normal | 8455.69 | 479.1622 | 38.01405 | 4.268405 | 0.9429655 | 6.686995 | 2.767334 | 0.2392784 | 0.1077472 | 94.69335 | 43.85499 | 0.3711832 | 0 | 0.2688273 | 0 | 0.3599895 | 0.3711832 | 0.3599895 | 0.4215281 | 0.2834062 | 0.2950657 |  |  | 487 | 68.46 | 0.5
2019-10-09 16:00 | 1.982706 | 3458.627 | 19.9461 | 16.45625 | 2019-10-07 | 1133.171 | 376.9163 | (19.5, 20.0] | normal | 8455.69 | 479.1622 | 38.01405 | 4.268405 | 0.9429655 | 6.686995 | 2.767334 | 0.2392784 | 0.1077472 | 94.69335 | 43.85499 | 0.3711832 | 0 | 0.2688273 | 0 | 0.3599895 | 0.3711832 | 0.3599895 | 0.4215281 | 0.2834062 | 0.2950657 |  |  | 487 | 68.46 | 0.5
2019-10-10 | 2.02468 | 3450 | 19.53273 | 16.28741 | 2019-10-07 | 1117.783 | 371.5864 | (19.5, 20.0] | normal | 8455.69 | 479.1622 | 38.01405 | 4.268405 | 0.9429655 | 6.686995 | 2.767334 | 0.2392784 | 0.1077472 | 94.69335 | 43.85499 | 0.3711832 | 0 | 0.2688273 | 0 | 0.3599895 | 0.3711832 | 0.3599895 | 0.4215281 | 0.2834062 | 0.2950657 |  |  | 490 | 66.09 | 0.55
2019-10-10 08:00 | 1.945243 | 3450 | 19.62723 | 16.39734 | 2019-10-08 | 1117.783 | 369.2297 | (19.5, 20.0] | normal | 5936.34 | 480.7569 | 34.8748 | 3.90863 | 1.084696 | 6.20979 | 1.452526 | 0.2258907 | 0.08570607 | 99.27216 | 48.80489 | 0.3485144 | 0 | 0.26799 | 0 | 0.3834956 | 0.3485144 | 0.3834956 | 0.5040905 | 0.1475768 | 0.3483327 |  |  | 490 | 66.09 | 0.55
2019-10-10 16:00 | 1.898743 | 3288.314 | 19.99445 | 15.83573 | 2019-10-08 | 1117.783 | 376.9215 | (19.5, 20.0] | normal | 5936.34 | 480.7569 | 34.8748 | 3.90863 | 1.084696 | 6.20979 | 1.452526 | 0.2258907 | 0.08570607 | 99.27216 | 48.80489 | 0.3485144 | 0 | 0.26799 | 0 | 0.3834956 | 0.3485144 | 0.3834956 | 0.5040905 | 0.1475768 | 0.3483327 |  |  | 490 | 66.09 | 0.55
2019-10-11 | 2.005305 | 3350 | 19.72499 | 16.06634 | 2019-10-08 | 1128.903 | 376.2192 | (19.5, 20.0] | normal | 5936.34 | 480.7569 | 34.8748 | 3.90863 | 1.084696 | 6.20979 | 1.452526 | 0.2258907 | 0.08570607 | 99.27216 | 48.80489 | 0.3485144 | 0 | 0.26799 | 0 | 0.3834956 | 0.3485144 | 0.3834956 | 0.5040905 | 0.1475768 | 0.3483327 |  |  | 493 | 67.72 | 0.72
2019-10-11 08:00 | 1.994996 | 3355.656 | 19.57086 | 16.58609 | 2019-10-09 | 1128.903 | 377.9241 | (19.5, 20.0] | normal | 9343.78 | 491.1511 | 33.486 | 4.272299 | 1.069147 | 6.029705 | 1.442484 | 0.2279369 | 0.08501179 | 100.67 | 44.89746 | 0.401756 | 0 | 0.2890929 | 0 | 0.3091511 | 0.401756 | 0.3091511 | 0.3944918 | 0.3401746 | 0.2653336 |  |  | 493 | 67.72 | 0.72
2019-10-11 16:00 | 1.953206 | 3400 | 19.9362 | 17.19727 | 2019-10-09 | 1128.903 | 372.3842 | (19.5, 20.0] | normal | 9343.78 | 491.1511 | 33.486 | 4.272299 | 1.069147 | 6.029705 | 1.442484 | 0.2279369 | 0.08501179 | 100.67 | 44.89746 | 0.401756 | 0 | 0.2890929 | 0 | 0.3091511 | 0.401756 | 0.3091511 | 0.3944918 | 0.3401746 | 0.2653336 |  |  | 493 | 67.72 | 0.72
2019-10-12 | 2.007271 | 3400 | 19.92669 | 16.8652 | 2019-10-09 | 1120.671 | 366.5116 | (19.5, 20.0] | normal | 9343.78 | 491.1511 | 33.486 | 4.272299 | 1.069147 | 6.029705 | 1.442484 | 0.2279369 | 0.08501179 | 100.67 | 44.89746 | 0.401756 | 0 | 0.2890929 | 0 | 0.3091511 | 0.401756 | 0.3091511 | 0.3944918 | 0.3401746 | 0.2653336 |  |  | 494 | 66.195
2019-10-12 08:00 | 2.048838 | 3400 | 20.02223 | 16.84456 | 2019-10-10 | 1120.671 | 380.5682 | (20.0, 20.5] | normal | 8710.3 | 488.9648 | 37.54539 | 4.438158 | 0.9731238 | 6.004617 | 1.309548 | 0.2242876 | 0.07651229 | 98.17809 | 45.92819 | 0.4413258 | 0 | 0.2568442 | 0 | 0.30183 | 0.4413258 | 0.30183 | 0.3554414 | 0.4171895 | 0.2273691 |  |  | 494 | 66.195
2019-10-12 16:00 | 2.015135 | 3400 | 20.05566 | 16.7873 | 2019-10-10 | 1120.671 | 377.1562 | (20.0, 20.5] | normal | 8710.3 | 488.9648 | 37.54539 | 4.438158 | 0.9731238 | 6.004617 | 1.309548 | 0.2242876 | 0.07651229 | 98.17809 | 45.92819 | 0.4413258 | 0 | 0.2568442 | 0 | 0.30183 | 0.4413258 | 0.30183 | 0.3554414 | 0.4171895 | 0.2273691 |  |  | 494 | 66.195
2019-10-13 | 2.076736 | 3400 | 19.92694 | 16.94908 | 2019-10-10 | 1115.181 | 374.1904 | (19.5, 20.0] | normal | 8710.3 | 488.9648 | 37.54539 | 4.438158 | 0.9731238 | 6.004617 | 1.309548 | 0.2242876 | 0.07651229 | 98.17809 | 45.92819 | 0.4413258 | 0 | 0.2568442 | 0 | 0.30183 | 0.4413258 | 0.30183 | 0.3554414 | 0.4171895 | 0.2273691 |  |  | 507 | 66.09666
2019-10-13 08:00 | 2.16586 | 3400 | 20.26004 | 16.96411 | 2019-10-11 | 1115.181 | 376.9712 | (20.0, 20.5] | normal | 9345.17 | 498.9051 | 39.64866 | 4.323508 | 1.218024 | 6.239029 | 1.528506 | 0.204026 | 0.06246043 | 95.67338 | 44.94742 | 0.4093987 | 0 | 0.2363082 | 0 | 0.3542932 | 0.4093987 | 0.3542932 | 0.469939 | 0.2198551 | 0.3102059 |  |  | 507 | 66.09666
2019-10-13 16:00 | 2.176346 | 3400 | 19.99168 | 16.68536 | 2019-10-11 | 1115.181 | 363.0459 | (19.5, 20.0] | normal | 9345.17 | 498.9051 | 39.64866 | 4.323508 | 1.218024 | 6.239029 | 1.528506 | 0.204026 | 0.06246043 | 95.67338 | 44.94742 | 0.4093987 | 0 | 0.2363082 | 0 | 0.3542932 | 0.4093987 | 0.3542932 | 0.469939 | 0.2198551 | 0.3102059 |  |  | 507 | 66.09666
2019-10-14 | 2.25433 | 3400 | 20.05236 | 16.46586 | 2019-10-11 | 1114.814 | 369.0945 | (20.0, 20.5] | normal | 9345.17 | 498.9051 | 39.64866 | 4.323508 | 1.218024 | 6.239029 | 1.528506 | 0.204026 | 0.06246043 | 95.67338 | 44.94742 | 0.4093987 | 0 | 0.2363082 | 0 | 0.3542932 | 0.4093987 | 0.3542932 | 0.469939 | 0.2198551 | 0.3102059 |  |  | 497 | 67.08 | 0.46
2019-10-14 08:00 | 2.22058 | 3400 | 19.7863 | 16.65091 | 2019-10-12 | 1114.814 | 365.7879 | (19.5, 20.0] | normal | 9844.53 | 504.6168 | 41.3251 | 4.335015 | 1.226333 | 6.152027 | 1.497368 | 0.1946384 | 0.0678288 | 93.61408 | 44.05184 | 0.3935851 | 0 | 0.2812912 | 0 | 0.3251237 | 0.3935851 | 0.3251237 | 0.5274987 | 0.02986823 | 0.4426331 |  |  | 497 | 67.08 | 0.46
2019-10-14 16:00 | 2.08034 | 3400 | 19.6448 | 16.83231 | 2019-10-12 | 1114.814 | 379.0248 | (19.5, 20.0] | normal | 9844.53 | 504.6168 | 41.3251 | 4.335015 | 1.226333 | 6.152027 | 1.497368 | 0.1946384 | 0.0678288 | 93.61408 | 44.05184 | 0.3935851 | 0 | 0.2812912 | 0 | 0.3251237 | 0.3935851 | 0.3251237 | 0.5274987 | 0.02986823 | 0.4426331 |  |  | 497 | 67.08 | 0.46
2019-10-15 | 2.10557 | 3400 | 19.54166 |  | 2019-10-12 | 1074.375 | 374.8831 | (19.5, 20.0] | normal | 9844.53 | 504.6168 | 41.3251 | 4.335015 | 1.226333 | 6.152027 | 1.497368 | 0.1946384 | 0.0678288 | 93.61408 | 44.05184 | 0.3935851 | 0 | 0.2812912 | 0 | 0.3251237 | 0.3935851 | 0.3251237 | 0.5274987 | 0.02986823 | 0.4426331 |  |  | 499 | 65.795 | 0.52
2019-10-15 08:00 | 4.603222 | 3016.333 | 20.07268 | 14.48981 | 2019-10-10 | 1074.375 | 365.8738 | (20.0, 20.5] | normal | 8710.3 | 488.9648 | 37.54539 | 4.438158 | 0.9731238 | 6.004617 | 1.309548 | 0.2242876 | 0.07651229 | 98.17809 | 45.92819 | 0.4413258 | 0 | 0.2568442 | 0 | 0.30183 | 0.4413258 | 0.30183 | 0.3554414 | 0.4171895 | 0.2273691 |  |  | 499 | 65.795 | 0.52
2019-10-15 16:00 | 2.241519 | 3449.391 | 19.98254 | 15.21384 | 2019-10-13 | 1074.375 | 380.2924 | (19.5, 20.0] | normal | 10399.42 | 507.589 | 33.11692 | 4.242936 | 1.015511 | 5.956292 | 1.297964 | 0.2116695 | 0.06591055 | 93.21539 | 44.25346 | 0.3819396 | 0 | 0.3162542 | 0 | 0.3018063 | 0.3819396 | 0.3018063 | 0.4035761 | 0.2261365 | 0.3702874 |  |  | 499 | 65.795 | 0.52
2019-10-16 | 2.313043 | 3450 | 19.84689 | 16.20274 | 2019-10-13 | 1153.473 | 383.5132 | (19.5, 20.0] | normal | 10399.42 | 507.589 | 33.11692 | 4.242936 | 1.015511 | 5.956292 | 1.297964 | 0.2116695 | 0.06591055 | 93.21539 | 44.25346 | 0.3819396 | 0 | 0.3162542 | 0 | 0.3018063 | 0.3819396 | 0.3018063 | 0.4035761 | 0.2261365 | 0.3702874 |  |  | 496 | 66.125 | 0.52
2019-10-16 08:00 | 2.290762 | 3450 | 19.70059 | 15.87549 | 2019-10-14 | 1153.473 | 384.7679 | (19.5, 20.0] | normal | 8495.4 | 491.6441 | 36.23831 | 4.05254 | 0.9305063 | 6.077126 | 1.392516 | 0.2232562 | 0.07945511 | 93.80198 | 49.07901 | 0.3833557 | 0 | 0.2626457 | 0 | 0.3539986 | 0.3833557 | 0.3539986 | 0.429477 | 0.2907965 | 0.2797264 |  |  | 496 | 66.125 | 0.52
2019-10-16 16:00 | 2.255242 | 3450 | 19.58165 | 16.26273 | 2019-10-14 | 1153.473 | 385.1912 | (19.5, 20.0] | normal | 8495.4 | 491.6441 | 36.23831 | 4.05254 | 0.9305063 | 6.077126 | 1.392516 | 0.2232562 | 0.07945511 | 93.80198 | 49.07901 | 0.3833557 | 0 | 0.2626457 | 0 | 0.3539986 | 0.3833557 | 0.3539986 | 0.429477 | 0.2907965 | 0.2797264 |  |  | 496 | 66.125 | 0.52
2019-10-17 | 2.301741 | 3450 | 19.66115 | 16.41195 | 2019-10-14 | 1144.732 | 379.2449 | (19.5, 20.0] | normal | 8495.4 | 491.6441 | 36.23831 | 4.05254 | 0.9305063 | 6.077126 | 1.392516 | 0.2232562 | 0.07945511 | 93.80198 | 49.07901 | 0.3833557 | 0 | 0.2626457 | 0 | 0.3539986 | 0.3833557 | 0.3539986 | 0.429477 | 0.2907965 | 0.2797264 |  |  | 495 | 63.27 | 0.55
2019-10-17 08:00 | 2.340491 | 3450 | 19.62219 | 16.44023 | 2019-10-14 | 1144.732 | 384.4495 | (19.5, 20.0] | normal | 8495.4 | 491.6441 | 36.23831 | 4.05254 | 0.9305063 | 6.077126 | 1.392516 | 0.2232562 | 0.07945511 | 93.80198 | 49.07901 | 0.3833557 | 0 | 0.2626457 | 0 | 0.3539986 | 0.3833557 | 0.3539986 | 0.429477 | 0.2907965 | 0.2797264 |  |  | 495 | 63.27 | 0.55
2019-10-17 16:00 | 2.282367 | 3450 | 20.24992 | 17.15315 | 2019-10-15 | 1144.732 | 381.8384 | (20.0, 20.5] | normal | 9872.63 | 494.6143 | 38.3215 | 4.13415 | 1.040792 | 6.044645 | 1.396201 | 0.2118619 | 0.07892382 | 93.9736 | 48.39249 | 0.4164615 | 0 | 0.2803589 | 0 | 0.3031796 | 0.4164615 | 0.3031796 | 0.4788891 | 0.1636956 | 0.3574153 |  |  | 495 | 63.27 | 0.55
2019-10-18 | 2.268804 | 3450 | 20.42225 | 16.11646 | 2019-10-15 | 1118.723 | 369.3801 | (20.0, 20.5] | normal | 9872.63 | 494.6143 | 38.3215 | 4.13415 | 1.040792 | 6.044645 | 1.396201 | 0.2118619 | 0.07892382 | 93.9736 | 48.39249 | 0.4164615 | 0 | 0.2803589 | 0 | 0.3031796 | 0.4164615 | 0.3031796 | 0.4788891 | 0.1636956 | 0.3574153 |  |  | 496 | 66.315 | 0.3
2019-10-18 08:00 | 2.307554 | 3450 | 19.79294 | 15.76724 | 2019-10-16 | 1118.723 | 377.8911 | (19.5, 20.0] | normal | 9511.98 | 489.1707 | 44.51654 | 4.673593 | 0.8560936 | 6.395465 | 2.123901 | 0.2004016 | 0.06822569 | 89.71285 | 45.94924 | 0.4165263 | 0 | 0.2891743 | 0 | 0.2942994 | 0.4165263 | 0.2942994 | 0.4863104 | 0.2383554 | 0.2753342 |  |  | 496 | 66.315 | 0.3
2019-10-18 16:00 | 2.342429 | 3450 | 19.64704 | 16.3791 | 2019-10-16 | 1118.723 | 370.7301 | (19.5, 20.0] | normal | 9511.98 | 489.1707 | 44.51654 | 4.673593 | 0.8560936 | 6.395465 | 2.123901 | 0.2004016 | 0.06822569 | 89.71285 | 45.94924 | 0.4165263 | 0 | 0.2891743 | 0 | 0.2942994 | 0.4165263 | 0.2942994 | 0.4863104 | 0.2383554 | 0.2753342 |  |  | 496 | 66.315 | 0.3
2019-10-19 | 2.373429 | 3450 | 19.55719 | 16.56455 | 2019-10-16 | 1141.436 | 380.6196 | (19.5, 20.0] | normal | 9511.98 | 489.1707 | 44.51654 | 4.673593 | 0.8560936 | 6.395465 | 2.123901 | 0.2004016 | 0.06822569 | 89.71285 | 45.94924 | 0.4165263 | 0 | 0.2891743 | 0 | 0.2942994 | 0.4165263 | 0.2942994 | 0.4863104 | 0.2383554 | 0.2753342 |  |  | 494 | 65.29
2019-10-19 08:00 | 2.429444 | 3450 | 19.98813 | 16.04138 | 2019-10-16 | 1141.436 | 377.2335 | (19.5, 20.0] | normal | 9511.98 | 489.1707 | 44.51654 | 4.673593 | 0.8560936 | 6.395465 | 2.123901 | 0.2004016 | 0.06822569 | 89.71285 | 45.94924 | 0.4165263 | 0 | 0.2891743 | 0 | 0.2942994 | 0.4165263 | 0.2942994 | 0.4863104 | 0.2383554 | 0.2753342 |  |  | 494 | 65.29
2019-10-19 16:00 | 2.460616 | 3450 | 20.09669 | 16.31188 | 2019-10-17 | 1141.436 | 384.4099 | (20.0, 20.5] | normal | 9142.14 | 490.9765 | 45.5147 | 4.51573 | 0.9489216 | 6.310247 | 1.919527 | 0.1980654 | 0.06383114 | 89.65143 | 43.60332 | 0.3997664 | 0 | 0.2811169 | 0 | 0.3191167 | 0.3997664 | 0.3191167 | 0.6194644 | 0.2025216 | 0.178014 |  |  | 494 | 65.29
2019-10-20 | 2.489678 | 3450 | 19.90272 | 16.52481 | 2019-10-17 | 1175.313 | 381.096 | (19.5, 20.0] | normal | 9142.14 | 490.9765 | 45.5147 | 4.51573 | 0.9489216 | 6.310247 | 1.919527 | 0.1980654 | 0.06383114 | 89.65143 | 43.60332 | 0.3997664 | 0 | 0.2811169 | 0 | 0.3191167 | 0.3997664 | 0.3191167 | 0.6194644 | 0.2025216 | 0.178014 |  |  | 485 | 67.21
2019-10-20 08:00 | 2.572018 | 3450 | 19.8613 | 17.23942 | 2019-10-17 | 1175.313 | 382.2614 | (19.5, 20.0] | normal | 9142.14 | 490.9765 | 45.5147 | 4.51573 | 0.9489216 | 6.310247 | 1.919527 | 0.1980654 | 0.06383114 | 89.65143 | 43.60332 | 0.3997664 | 0 | 0.2811169 | 0 | 0.3191167 | 0.3997664 | 0.3191167 | 0.6194644 | 0.2025216 | 0.178014 |  |  | 485 | 67.21
2019-10-20 16:00 | 2.59624 | 3435.19 | 20.24408 | 16.70544 | 2019-10-18 | 1175.313 | 0 | (20.0, 20.5] | normal | 10353.84 | 492.6202 | 46.3044 | 4.096877 | 0.8589652 | 6.232516 | 1.778964 | 0.2210511 | 0.1045907 | 91.66514 | 46.00403 | 0.3646937 | 0 | 0.3143529 | 0 | 0.3209534 | 0.3646937 | 0.3209534 | 0.5025993 | 0.23607 | 0.2613307 |  |  | 485 | 67.21
2019-10-21 | 2.649821 | 3400 | 19.79365 | 15.28693 | 2019-10-18 | 1162.959 | 0 | (19.5, 20.0] | normal | 10353.84 | 492.6202 | 46.3044 | 4.096877 | 0.8589652 | 6.232516 | 1.778964 | 0.2210511 | 0.1045907 | 91.66514 | 46.00403 | 0.3646937 | 0 | 0.3143529 | 0 | 0.3209534 | 0.3646937 | 0.3209534 | 0.5025993 | 0.23607 | 0.2613307 |  |  | 489
2019-10-21 08:00 | 2.714755 | 3400 | 19.30607 | 15.84753 | 2019-10-18 | 1162.959 | 377.8979 | (19.0, 19.5] | normal | 10353.84 | 492.6202 | 46.3044 | 4.096877 | 0.8589652 | 6.232516 | 1.778964 | 0.2210511 | 0.1045907 | 91.66514 | 46.00403 | 0.3646937 | 0 | 0.3143529 | 0 | 0.3209534 | 0.3646937 | 0.3209534 | 0.5025993 | 0.23607 | 0.2613307 |  |  | 489
2019-10-21 16:00 | 2.724856 | 3400 | 19.21488 | 16.07418 | 2019-10-18 | 1162.959 | 373.0439 | (19.0, 19.5] | normal | 10353.84 | 492.6202 | 46.3044 | 4.096877 | 0.8589652 | 6.232516 | 1.778964 | 0.2210511 | 0.1045907 | 91.66514 | 46.00403 | 0.3646937 | 0 | 0.3143529 | 0 | 0.3209534 | 0.3646937 | 0.3209534 | 0.5025993 | 0.23607 | 0.2613307 |  |  | 489
2019-10-22 | 2.785801 | 3400 | 19.03824 | 16.54466 | 2019-10-19 | 1128.601 | 379.9504 | (19.0, 19.5] | normal | 10557.51 | 493.5722 | 38.22266 | 3.758742 | 1.126317 | 6.174971 | 1.723076 | 0.2202761 | 0.1007052 | 90.10454 | 47.17955 | 0.3344217 | 0 | 0.308335 | 0 | 0.3572433 | 0.3344217 | 0.3572433 | 0.3943594 | 0.3513754 | 0.2542652 |  |  | 486 | 66.59 | 0.78
2019-10-22 08:00 | 2.757622 | 3453.831 | 19.01842 | 16.63195 | 2019-10-19 | 1128.601 | 375.4593 | (19.0, 19.5] | normal | 10557.51 | 493.5722 | 38.22266 | 3.758742 | 1.126317 | 6.174971 | 1.723076 | 0.2202761 | 0.1007052 | 90.10454 | 47.17955 | 0.3344217 | 0 | 0.308335 | 0 | 0.3572433 | 0.3344217 | 0.3572433 | 0.3943594 | 0.3513754 | 0.2542652 |  |  | 486 | 66.59 | 0.78
2019-10-22 16:00 | 2.690928 | 3500 | 19.20835 | 16.90262 | 2019-10-19 | 1128.601 | 371.8391 | (19.0, 19.5] | normal | 10557.51 | 493.5722 | 38.22266 | 3.758742 | 1.126317 | 6.174971 | 1.723076 | 0.2202761 | 0.1007052 | 90.10454 | 47.17955 | 0.3344217 | 0 | 0.308335 | 0 | 0.3572433 | 0.3344217 | 0.3572433 | 0.3943594 | 0.3513754 | 0.2542652 |  |  | 486 | 66.59 | 0.78
2019-10-23 | 2.777825 | 3461.617 | 19.43778 | 16.15762 | 2019-10-20 | 1108.28 | 374.2126 | (19.0, 19.5] | normal | 9882.1 | 493.481 | 39.36245 | 3.772044 | 0.9970797 | 6.307893 | 1.484402 | 0.2324891 | 0.06838854 | 99.72419 | 42.92037 | 0.3471954 | 0 | 0.3135963 | 0 | 0.3392083 | 0.3471954 | 0.3392083 | 0.3239009 | 0.242468 | 0.4336311 |  |  | 484 | 70.99
2019-10-23 08:00 | 2.752208 | 3450.236 | 19.18023 | 16.14938 | 2019-10-20 | 1108.28 | 365.393 | (19.0, 19.5] | normal | 9882.1 | 493.481 | 39.36245 | 3.772044 | 0.9970797 | 6.307893 | 1.484402 | 0.2324891 | 0.06838854 | 99.72419 | 42.92037 | 0.3471954 | 0 | 0.3135963 | 0 | 0.3392083 | 0.3471954 | 0.3392083 | 0.3239009 | 0.242468 | 0.4336311 |  |  | 484 | 70.99
2019-10-23 16:00 | 2.753823 | 3353.148 | 19.49806 | 15.62092 | 2019-10-20 | 1108.28 | 368.6578 | (19.0, 19.5] | normal | 9882.1 | 493.481 | 39.36245 | 3.772044 | 0.9970797 | 6.307893 | 1.484402 | 0.2324891 | 0.06838854 | 99.72419 | 42.92037 | 0.3471954 | 0 | 0.3135963 | 0 | 0.3392083 | 0.3471954 | 0.3392083 | 0.3239009 | 0.242468 | 0.4336311 |  |  | 484 | 70.99
2019-10-24 | 4.792382 | 3006.504 | 19.29964 | 14.2598 | 2019-10-19 | 1103.656 | 357.4215 | (19.0, 19.5] | normal | 10557.51 | 493.5722 | 38.22266 | 3.758742 | 1.126317 | 6.174971 | 1.723076 | 0.2202761 | 0.1007052 | 90.10454 | 47.17955 | 0.3344217 | 0 | 0.308335 | 0 | 0.3572433 | 0.3344217 | 0.3572433 | 0.3943594 | 0.3513754 | 0.2542652 |  |  | 493 | 101.2767 | 0.62
2019-10-24 08:00 | 2.776427 | 3450 | 19.09832 | 15.61536 | 2019-10-21 | 1103.656 | 373.4315 | (19.0, 19.5] | normal | 10013.31 | 503.8658 | 28.4266 | 3.461214 | 0.8571442 | 6.079158 | 1.357142 | 0.2130947 | 0.0562442 | 95.15182 | 31.5381 | 0.3046745 | 0 | 0.3577438 | 0 | 0.3375817 | 0.3046745 | 0.3375817 | 0.3970835 | 0.2267664 | 0.3761501 |  |  | 493 | 101.2767 | 0.62
2019-10-24 16:00 | 2.758021 | 3450 | 19.153 | 15.66837 | 2019-10-21 | 1103.656 | 371.4205 | (19.0, 19.5] | normal | 10013.31 | 503.8658 | 28.4266 | 3.461214 | 0.8571442 | 6.079158 | 1.357142 | 0.2130947 | 0.0562442 | 95.15182 | 31.5381 | 0.3046745 | 0 | 0.3577438 | 0 | 0.3375817 | 0.3046745 | 0.3375817 | 0.3970835 | 0.2267664 | 0.3761501 |  |  | 493 | 101.2767 | 0.62
2019-10-25 | 2.779979 | 3450 | 19.40679 | 16.10183 | 2019-10-22 | 1111.148 | 365.427 | (19.0, 19.5] | normal | 9830.79 | 491.4704 | 28.17828 | 3.408919 | 0.8680248 | 6.067955 | 1.303632 | 0.2115403 | 0.05115946 | 90.28735 | 35.69479 | 0.4369384 | 0.1645921 | 0.11843 | 0 | 0.2800395 | 0.6015305 | 0.2800395 | 0.3944929 | 0.2962749 | 0.3092322 |  |  | 502 | 64.39 | 0.51
2019-10-25 08:00 | 2.76125 | 3450 | 19.22694 | 16.00748 | 2019-10-22 | 1111.148 | 373.6548 | (19.0, 19.5] | normal | 9830.79 | 491.4704 | 28.17828 | 3.408919 | 0.8680248 | 6.067955 | 1.303632 | 0.2115403 | 0.05115946 | 90.28735 | 35.69479 | 0.4369384 | 0.1645921 | 0.11843 | 0 | 0.2800395 | 0.6015305 | 0.2800395 | 0.3944929 | 0.2962749 | 0.3092322 |  |  | 502 | 64.39 | 0.51
2019-10-25 16:00 | 2.639511 | 3450 | 19.09456 | 16.10338 | 2019-10-23 | 1111.148 | 371.1826 | (19.0, 19.5] | normal | 9045.71 | 497.4634 | 31.10154 | 3.428355 | 0.9550116 | 6.215503 | 1.502991 | 0.2130297 | 0.0589854 | 90.4126 | 33.47583 | 0.4432123 | 0.243238 | 0 | 0 | 0.3135497 | 0.6864503 | 0.3135497 | 0.4023994 | 0.2756842 | 0.3219165 |  |  | 502 | 64.39 | 0.51
2019-10-26 | 2.717656 | 3450 | 18.98307 | 16.48457 | 2019-10-23 | 1110.846 | 371.5452 | (18.5, 19.0] | normal | 9045.71 | 497.4634 | 31.10154 | 3.428355 | 0.9550116 | 6.215503 | 1.502991 | 0.2130297 | 0.0589854 | 90.4126 | 33.47583 | 0.4432123 | 0.243238 | 0 | 0 | 0.3135497 | 0.6864503 | 0.3135497 | 0.4023994 | 0.2756842 | 0.3219165 |  |  | 492 | 68.12
2019-10-26 08:00 | 2.801615 | 3450 | 19.24143 | 16.51598 | 2019-10-23 | 1110.846 | 371.7855 | (19.0, 19.5] | normal | 9045.71 | 497.4634 | 31.10154 | 3.428355 | 0.9550116 | 6.215503 | 1.502991 | 0.2130297 | 0.0589854 | 90.4126 | 33.47583 | 0.4432123 | 0.243238 | 0 | 0 | 0.3135497 | 0.6864503 | 0.3135497 | 0.4023994 | 0.2756842 | 0.3219165 |  |  | 492 | 68.12
2019-10-26 16:00 | 2.770615 | 3450 | 19.334 | 15.96014 | 2019-10-23 | 1110.846 | 366.8444 | (19.0, 19.5] | normal | 9045.71 | 497.4634 | 31.10154 | 3.428355 | 0.9550116 | 6.215503 | 1.502991 | 0.2130297 | 0.0589854 | 90.4126 | 33.47583 | 0.4432123 | 0.243238 | 0 | 0 | 0.3135497 | 0.6864503 | 0.3135497 | 0.4023994 | 0.2756842 | 0.3219165 |  |  | 492 | 68.12
2019-10-27 | 2.706677 | 3450 | 19.0198 | 16.11804 | 2019-10-24 | 1098.681 | 366.9962 | (19.0, 19.5] | normal | 8328.99 | 497.124 | 36.58299 | 3.717253 | 1.038243 | 6.351431 | 1.813568 | 0.2182921 | 0.07401066 | 82.36403 | 31.34763 | 0.4143492 | 0.3020426 | 0 | 0 | 0.2836082 | 0.7163918 | 0.2836082 | 0.3305554 | 0.3745998 | 0.2948447 |  |  | 505 | 67.49667
2019-10-27 08:00 | 2.769646 | 3450 | 19.00644 | 16.12905 | 2019-10-24 | 1098.681 | 365.6168 | (19.0, 19.5] | normal | 8328.99 | 497.124 | 36.58299 | 3.717253 | 1.038243 | 6.351431 | 1.813568 | 0.2182921 | 0.07401066 | 82.36403 | 31.34763 | 0.4143492 | 0.3020426 | 0 | 0 | 0.2836082 | 0.7163918 | 0.2836082 | 0.3305554 | 0.3745998 | 0.2948447 |  |  | 505 | 67.49667
2019-10-27 16:00 | 2.792573 | 3450 | 19.43926 | 16.31167 | 2019-10-24 | 1098.681 | 365.2989 | (19.0, 19.5] | normal | 8328.99 | 497.124 | 36.58299 | 3.717253 | 1.038243 | 6.351431 | 1.813568 | 0.2182921 | 0.07401066 | 82.36403 | 31.34763 | 0.4143492 | 0.3020426 | 0 | 0 | 0.2836082 | 0.7163918 | 0.2836082 | 0.3305554 | 0.3745998 | 0.2948447 |  |  | 505 | 67.49667
2019-10-28 | 2.762219 | 3450 | 19.59682 | 16.21858 | 2019-10-25 | 1094.526 | 368.9995 | (19.5, 20.0] | normal | 8834.05 | 507.1858 | 25.70881 | 3.576151 | 0.8439755 | 6.024531 | 1.35815 | 0.2190391 | 0.04830154 | 83.16645 | 32.20995 | 0.405069 | 0.2636028 | 0 | 0 | 0.3313282 | 0.6686718 | 0.3313282 | 0.2995361 | 0.2951138 | 0.40535 |  |  | 519 | 67.93 | 0.8
2019-10-28 08:00 | 2.760927 | 3450 | 19.31675 | 16.55189 | 2019-10-25 | 1094.526 | 364.6946 | (19.0, 19.5] | normal | 8834.05 | 507.1858 | 25.70881 | 3.576151 | 0.8439755 | 6.024531 | 1.35815 | 0.2190391 | 0.04830154 | 83.16645 | 32.20995 | 0.405069 | 0.2636028 | 0 | 0 | 0.3313282 | 0.6686718 | 0.3313282 | 0.2995361 | 0.2951138 | 0.40535 |  |  | 519 | 67.93 | 0.8
2019-10-28 16:00 | 2.695698 | 3450 | 19.34858 | 16.08807 | 2019-10-25 | 1094.526 | 359.7677 | (19.0, 19.5] | normal | 8834.05 | 507.1858 | 25.70881 | 3.576151 | 0.8439755 | 6.024531 | 1.35815 | 0.2190391 | 0.04830154 | 83.16645 | 32.20995 | 0.405069 | 0.2636028 | 0 | 0 | 0.3313282 | 0.6686718 | 0.3313282 | 0.2995361 | 0.2951138 | 0.40535 |  |  | 519 | 67.93 | 0.8
2019-10-29 | 2.741552 | 3450 | 19.45654 | 15.94603 | 2019-10-26 | 1047.906 | 377.5876 | (19.0, 19.5] | normal | 9370.64 | 510.2079 | 23.50709 | 3.729973 | 0.7400511 | 5.997335 | 1.270183 | 0.2126545 | 0.04014284 | 84.00888 | 34.1124 | 0.3916253 | 0.3418112 | 0 | 0 | 0.2665634 | 0.7334366 | 0.2665634 | 0.442106 | 0.3094575 | 0.2484365 |  |  | 409 | 65.655 | 0.26
2019-10-29 08:00 | 2.760927 | 3450 | 19.40314 | 16.23668 | 2019-10-26 | 1047.906 | 353.5996 | (19.0, 19.5] | normal | 9370.64 | 510.2079 | 23.50709 | 3.729973 | 0.7400511 | 5.997335 | 1.270183 | 0.2126545 | 0.04014284 | 84.00888 | 34.1124 | 0.3916253 | 0.3418112 | 0 | 0 | 0.2665634 | 0.7334366 | 0.2665634 | 0.442106 | 0.3094575 | 0.2484365 |  |  | 409 | 65.655 | 0.26
2019-10-29 16:00 | 2.629824 | 3450 | 19.07989 | 16.53145 | 2019-10-27 | 1047.906 | 384.2694 | (19.0, 19.5] | normal | 10108.41 | 482.319 | 38.0606 | 3.993995 | 0.7979189 | 6.067343 | 1.37822 | 0.2241467 | 0.06318372 | 87.32229 | 33.98114 | 0.3909833 | 0.2754162 | 0 | 0 | 0.3336004 | 0.6663996 | 0.3336004 | 0.3304655 | 0.1874299 | 0.4821046 |  |  | 409 | 65.655 | 0.26
2019-10-30 | 2.499366 | 3450 | 18.99494 | 16.46812 | 2019-10-27 | 1140.075 | 377.596 | (18.5, 19.0] | normal | 10108.41 | 482.319 | 38.0606 | 3.993995 | 0.7979189 | 6.067343 | 1.37822 | 0.2241467 | 0.06318372 | 87.32229 | 33.98114 | 0.3909833 | 0.2754162 | 0 | 0 | 0.3336004 | 0.6663996 | 0.3336004 | 0.3304655 | 0.1874299 | 0.4821046 |  |  | 480 | 65.66666 | 0.65
2019-10-30 08:00 | 2.404752 | 3450 | 19.01111 | 15.99 | 2019-10-27 | 1140.075 | 380.1731 | (19.0, 19.5] | normal | 10108.41 | 482.319 | 38.0606 | 3.993995 | 0.7979189 | 6.067343 | 1.37822 | 0.2241467 | 0.06318372 | 87.32229 | 33.98114 | 0.3909833 | 0.2754162 | 0 | 0 | 0.3336004 | 0.6663996 | 0.3336004 | 0.3304655 | 0.1874299 | 0.4821046 |  |  | 480 | 65.66666 | 0.65
2019-10-30 16:00 | 2.257825 | 3450 | 19.07267 | 16.30995 | 2019-10-28 | 1140.075 | 382.1178 | (19.0, 19.5] | normal | 9066.94 | 482.7443 | 45.72324 | 4.252742 | 0.8702225 | 6.367973 | 1.579255 | 0.2344133 | 0.07837505 | 103.3876 | 45.28655 | 0.5325016 | 0.0835166 | 0 | 0 | 0.3839818 | 0.6160182 | 0.3839818 | 0.2894869 | 0.3670902 | 0.3434229 |  |  | 480 | 65.66666 | 0.65
2019-10-31 | 2.150617 | 3450 | 19.28596 | 17.20155 | 2019-10-28 | 1139.534 | 380.6709 | (19.0, 19.5] | normal | 9066.94 | 482.7443 | 45.72324 | 4.252742 | 0.8702225 | 6.367973 | 1.579255 | 0.2344133 | 0.07837505 | 103.3876 | 45.28655 | 0.5325016 | 0.0835166 | 0 | 0 | 0.3839818 | 0.6160182 | 0.3839818 | 0.2894869 | 0.3670902 | 0.3434229 |  |  | 490 | 71.13 | 0.34
2019-10-31 08:00 | 2.082805 | 3450 | 19.63146 | 16.5891 | 2019-10-29 | 1139.534 | 380.5156 | (19.5, 20.0] | normal | 7019.37 | 486.2909 | 47.29429 | 3.992669 | 0.9634935 | 6.372804 | 1.55723 | 0.2410803 | 0.08457238 | 108.8113 | 46.52927 | 0.6559848 | 0 | 0 | 0 | 0.3440152 | 0.6559848 | 0.3440152 | 0.2574178 | 0.3893309 | 0.3532513 |  |  | 490 | 71.13 | 0.34
2019-10-31 16:00 | 1.975274 | 3450 | 19.41906 | 16.33684 | 2019-10-29 | 1139.534 | 378.1254 | (19.0, 19.5] | normal | 7019.37 | 486.2909 | 47.29429 | 3.992669 | 0.9634935 | 6.372804 | 1.55723 | 0.2410803 | 0.08457238 | 108.8113 | 46.52927 | 0.6559848 | 0 | 0 | 0 | 0.3440152 | 0.6559848 | 0.3440152 | 0.2574178 | 0.3893309 | 0.3532513 |  |  | 490 | 71.13 | 0.34
2019-11-01 | 1.830608 | 3450 | 19.57336 | 16.4524 | 2019-10-30 | 1143.749 | 382.4773 | (19.5, 20.0] | normal | 6912.77 | 489.3986 | 36.90074 | 3.880459 | 0.9164797 | 6.371301 | 1.486428 | 0.2387332 | 0.07463554 | 112.9891 | 51.69508 | 0.6720996 | 0 | 0 | 0 | 0.3279004 | 0.6720996 | 0.3279004 | 0.5268368 | 0.1132993 | 0.3598639 |  |  | 490 | 67.47
2019-11-01 08:00 | 1.782493 | 3450 | 19.50412 | 15.75065 | 2019-10-30 | 1143.749 | 384.3653 | (19.5, 20.0] | normal | 6912.77 | 489.3986 | 36.90074 | 3.880459 | 0.9164797 | 6.371301 | 1.486428 | 0.2387332 | 0.07463554 | 112.9891 | 51.69508 | 0.6720996 | 0 | 0 | 0 | 0.3279004 | 0.6720996 | 0.3279004 | 0.5268368 | 0.1132993 | 0.3598639 |  |  | 490 | 67.47
2019-11-01 16:00 | 1.688848 | 3450 | 19.78647 | 16.65226 | 2019-10-30 | 1143.749 | 377.2867 | (19.5, 20.0] | normal | 6912.77 | 489.3986 | 36.90074 | 3.880459 | 0.9164797 | 6.371301 | 1.486428 | 0.2387332 | 0.07463554 | 112.9891 | 51.69508 | 0.6720996 | 0 | 0 | 0 | 0.3279004 | 0.6720996 | 0.3279004 | 0.5268368 | 0.1132993 | 0.3598639 |  |  | 490 | 67.47
2019-11-02 | 1.611348 | 3450 | 20.06794 | 16.88803 | 2019-10-31 | 1136.918 | 375.9478 | (20.0, 20.5] | normal | 7042.93 | 485.5149 | 42.44807 | 4.34177 | 0.8954764 | 6.892801 | 1.834608 | 0.2474645 | 0.09013333 | 101.752 | 50.71313 | 0.6157508 | 0 | 0 | 0 | 0.3842492 | 0.6157508 | 0.3842492 | 0.2727685 | 0.2538681 | 0.4733634 |  |  | 496 | 67.14
2019-11-02 08:00 | 1.559682 | 3450 | 19.86781 | 17.35409 | 2019-10-31 | 1136.918 | 380.0169 | (19.5, 20.0] | normal | 7042.93 | 485.5149 | 42.44807 | 4.34177 | 0.8954764 | 6.892801 | 1.834608 | 0.2474645 | 0.09013333 | 101.752 | 50.71313 | 0.6157508 | 0 | 0 | 0 | 0.3842492 | 0.6157508 | 0.3842492 | 0.2727685 | 0.2538681 | 0.4733634 |  |  | 496 | 67.14
2019-11-02 16:00 | 1.490654 | 3450 | 20.23643 | 17.04875 | 2019-11-01 | 1136.918 | 380.8465 | (20.0, 20.5] | normal | 7422.2 | 493.2835 | 45.1429 | 4.371498 | 0.808023 | 7.521934 | 1.855515 | 0.2878164 | 0.1396451 | 104.4875 | 54.88105 | 0.58785 | 0 | 0 | 0 | 0.41215 | 0.58785 | 0.41215 | 0.2596356 | 0.1224406 | 0.6179239 |  |  | 496 | 67.14
2019-11-03 | 1.545473 | 3450 | 20.56184 | 16.55031 | 2019-11-01 | 1134.238 | 379.8291 | (20.5, inf] | normal | 7422.2 | 493.2835 | 45.1429 | 4.371498 | 0.808023 | 7.521934 | 1.855515 | 0.2878164 | 0.1396451 | 104.4875 | 54.88105 | 0.58785 | 0 | 0 | 0 | 0.41215 | 0.58785 | 0.41215 | 0.2596356 | 0.1224406 | 0.6179239 |  |  | 487 | 67.85
2019-11-03 08:00 | 1.41663 | 3450 | 20.15744 | 16.45375 | 2019-11-01 | 1134.238 | 377.2485 | (20.0, 20.5] | normal | 7422.2 | 493.2835 | 45.1429 | 4.371498 | 0.808023 | 7.521934 | 1.855515 | 0.2878164 | 0.1396451 | 104.4875 | 54.88105 | 0.58785 | 0 | 0 | 0 | 0.41215 | 0.58785 | 0.41215 | 0.2596356 | 0.1224406 | 0.6179239 |  |  | 487 | 67.85
2019-11-03 16:00 | 1.482182 | 3450 | 20.02194 | 16.4796 | 2019-11-02 | 1134.238 | 377.3359 | (20.0, 20.5] | normal | 8265.29 | 482.9642 | 46.35997 | 4.286591 | 1.144304 | 8.311644 | 2.13508 | 0.3741388 | 0.2026137 | 92.46346 | 36.67355 | 0.6049358 | 0 | 0 | 0 | 0.3950642 | 0.6049358 | 0.3950642 | 0.246199 | 0 | 0.753801 |  |  | 487 | 67.85
2019-11-04 | 1.513828 | 3450 | 20.1121 | 17.31377 | 2019-11-02 | 1146.677 | 384.0077 | (20.0, 20.5] | normal | 8265.29 | 482.9642 | 46.35997 | 4.286591 | 1.144304 | 8.311644 | 2.13508 | 0.3741388 | 0.2026137 | 92.46346 | 36.67355 | 0.6049358 | 0 | 0 | 0 | 0.3950642 | 0.6049358 | 0.3950642 | 0.246199 | 0 | 0.753801 |  |  | 483 | 66.47 | 0.31
2019-11-04 08:00 | 1.540307 | 3450 | 20.03191 | 16.98806 | 2019-11-02 | 1146.677 | 383.6887 | (20.0, 20.5] | normal | 8265.29 | 482.9642 | 46.35997 | 4.286591 | 1.144304 | 8.311644 | 2.13508 | 0.3741388 | 0.2026137 | 92.46346 | 36.67355 | 0.6049358 | 0 | 0 | 0 | 0.3950642 | 0.6049358 | 0.3950642 | 0.246199 | 0 | 0.753801 |  |  | 483 | 66.47 | 0.31
2019-11-04 16:00 | 1.458932 | 3341.286 | 19.75234 | 16.26095 | 2019-11-03 | 1146.677 | 378.7961 | (19.5, 20.0] | normal | 7256.06 | 481.0979 | 47.07307 | 4.289665 | 1.337024 | 8.28171 | 2.291811 | 0.3426644 | 0.1783105 | 103.1476 | 37.1695 | 0.6518138 | 0 | 0 | 0 | 0.3481862 | 0.6518138 | 0.3481862 | 0.2847482 | 0 | 0.7152518 |  |  | 483 | 66.47 | 0.31
2019-11-05 | 1.804742 | 3419.292 | 19.90769 | 15.31316 | 2019-11-03 | 1122.284 | 375.0775 | (19.5, 20.0] | normal | 7256.06 | 481.0979 | 47.07307 | 4.289665 | 1.337024 | 8.28171 | 2.291811 | 0.3426644 | 0.1783105 | 103.1476 | 37.1695 | 0.6518138 | 0 | 0 | 0 | 0.3481862 | 0.6518138 | 0.3481862 | 0.2847482 | 0 | 0.7152518 |  |  | 508 | 66.51 | 0.91
2019-11-05 08:00 | 1.551932 | 3450 | 19.80175 | 16.12426 | 2019-11-03 | 1122.284 | 375.3322 | (19.5, 20.0] | normal | 7256.06 | 481.0979 | 47.07307 | 4.289665 | 1.337024 | 8.28171 | 2.291811 | 0.3426644 | 0.1783105 | 103.1476 | 37.1695 | 0.6518138 | 0 | 0 | 0 | 0.3481862 | 0.6518138 | 0.3481862 | 0.2847482 | 0 | 0.7152518 |  |  | 508 | 66.51 | 0.91
2019-11-05 16:00 | 1.479599 | 3450 | 19.72299 | 16.73472 | 2019-11-04 | 1122.284 | 371.4824 | (19.5, 20.0] | normal | 7928.47 | 487.6404 | 41.55224 | 4.231929 | 0.9385811 | 7.896692 | 2.253067 | 0.320152 | 0.1638015 | 94.97552 | 37.83792 | 0.6206557 | 0 | 0 | 0 | 0.3793443 | 0.6206557 | 0.3793443 | 0.2664108 | 0.05452794 | 0.6790613 |  |  | 508 | 66.51 | 0.91
2019-11-06 | 1.551932 | 3449.79 | 19.72107 | 16.2275 | 2019-11-04 | 1119.139 | 377.9268 | (19.5, 20.0] | normal | 7928.47 | 487.6404 | 41.55224 | 4.231929 | 0.9385811 | 7.896692 | 2.253067 | 0.320152 | 0.1638015 | 94.97552 | 37.83792 | 0.6206557 | 0 | 0 | 0 | 0.3793443 | 0.6206557 | 0.3793443 | 0.2664108 | 0.05452794 | 0.6790613 |  |  | 493 | 67.29333 | 0.86
2019-11-06 08:00 | 1.618452 | 3450.12 | 19.20095 | 15.76976 | 2019-11-04 | 1119.139 | 373.2499 | (19.0, 19.5] | normal | 7928.47 | 487.6404 | 41.55224 | 4.231929 | 0.9385811 | 7.896692 | 2.253067 | 0.320152 | 0.1638015 | 94.97552 | 37.83792 | 0.6206557 | 0 | 0 | 0 | 0.3793443 | 0.6206557 | 0.3793443 | 0.2664108 | 0.05452794 | 0.6790613 |  |  | 493 | 67.29333 | 0.86
2019-11-06 16:00 | 1.539074 | 3449.105 | 19.38243 | 15.65926 | 2019-11-05 | 1119.139 | 366.3403 | (19.0, 19.5] | normal | 8796.67999 | 479.1678 | 37.62157 | 4.28701 | 0.7288144 | 7.929059 | 2.484558 | 0.3678729 | 0.2155431 | 122.9609 | 38.7763 | 0.6512285 | 0.005680361 | 0 | 0 | 0.3430911 | 0.6569089 | 0.3430911 | 0.2182857 | 0.03182456 | 0.7498897 |  |  | 493 | 67.29333 | 0.86
2019-11-07 | 1.510599 | 3450 | 19.51099 | 16.60317 | 2019-11-05 | 1144.221 | 375.1162 | (19.5, 20.0] | normal | 8796.67999 | 479.1678 | 37.62157 | 4.28701 | 0.7288144 | 7.929059 | 2.484558 | 0.3678729 | 0.2155431 | 122.9609 | 38.7763 | 0.6512285 | 0.005680361 | 0 | 0 | 0.3430911 | 0.6569089 | 0.3430911 | 0.2182857 | 0.03182456 | 0.7498897 |  |  | 496 | 67.305 | 0.86
2019-11-07 08:00 | 1.56065 | 3450 | 19.8192 | 16.31279 | 2019-11-05 | 1144.221 | 382.3042 | (19.5, 20.0] | normal | 8796.67999 | 479.1678 | 37.62157 | 4.28701 | 0.7288144 | 7.929059 | 2.484558 | 0.3678729 | 0.2155431 | 122.9609 | 38.7763 | 0.6512285 | 0.005680361 | 0 | 0 | 0.3430911 | 0.6569089 | 0.3430911 | 0.2182857 | 0.03182456 | 0.7498897 |  |  | 496 | 67.305 | 0.86
2019-11-07 16:00 | 1.343651 | 3450 | 19.8644 | 16.06898 | 2019-11-06 | 1144.221 | 386.6734 | (19.5, 20.0] | normal | 7702.51007 | 485.8394 | 44.51421 | 4.401896 | 0.7321846 | 7.33682 | 2.289592 | 0.3063176 | 0.1926885 | 158.3726 | 76.16307 | 0.6392787 | 0.006235859 | 0.002390323 | 0 | 0.3520951 | 0.6455146 | 0.3520951 | 0.2694104 | 0.137883 | 0.5927067 |  |  | 496 | 67.305 | 0.86
2019-11-08 | 1.278745 | 3450 | 19.74871 | 16.68311 | 2019-11-06 | 1153.709 | 387.302 | (19.5, 20.0] | normal | 7702.51007 | 485.8394 | 44.51421 | 4.401896 | 0.7321846 | 7.33682 | 2.289592 | 0.3063176 | 0.1926885 | 158.3726 | 76.16307 | 0.6392787 | 0.006235859 | 0.002390323 | 0 | 0.3520951 | 0.6455146 | 0.3520951 | 0.2694104 | 0.137883 | 0.5927067 |  |  | 507 | 66.96 | 0.39
2019-11-08 08:00 | 1.302358 | 3450 | 19.89449 | 16.97118 | 2019-11-07 | 1153.709 | 386.1664 | (19.5, 20.0] | normal | 6016.90001 | 494.1086 | 52.47281 | 4.371419 | 1.367722 | 6.909145 | 2.273906 | 0.2459404 | 0.1398768 | 164.1271 | 81.80761 | 0.5754438 | 0.004914142 | 0.001529981 | 0 | 0.418112 | 0.580358 | 0.418112 | 0.3803636 | 0.42672 | 0.1929164 |  |  | 507 | 66.96 | 0.39
2019-11-08 16:00 | 1.359474 | 3450 | 20.0293 | 17.19241 | 2019-11-07 | 1153.709 | 379.6287 | (20.0, 20.5] | normal | 6016.90001 | 494.1086 | 52.47281 | 4.371419 | 1.367722 | 6.909145 | 2.273906 | 0.2459404 | 0.1398768 | 164.1271 | 81.80761 | 0.5754438 | 0.004914142 | 0.001529981 | 0 | 0.418112 | 0.580358 | 0.418112 | 0.3803636 | 0.42672 | 0.1929164 |  |  | 507 | 66.96 | 0.39
2019-11-09 | 1.362703 | 3450 | 19.99574 | 16.96585 | 2019-11-07 | 1131.683 | 383.1006 | (19.5, 20.0] | normal | 6016.90001 | 494.1086 | 52.47281 | 4.371419 | 1.367722 | 6.909145 | 2.273906 | 0.2459404 | 0.1398768 | 164.1271 | 81.80761 | 0.5754438 | 0.004914142 | 0.001529981 | 0 | 0.418112 | 0.580358 | 0.418112 | 0.3803636 | 0.42672 | 0.1929164 |  |  | 505 | 66.30333
2019-11-09 08:00 | 1.384661 | 3450 | 19.90879 | 16.93475 | 2019-11-07 | 1131.683 | 382.6092 | (19.5, 20.0] | normal | 6016.90001 | 494.1086 | 52.47281 | 4.371419 | 1.367722 | 6.909145 | 2.273906 | 0.2459404 | 0.1398768 | 164.1271 | 81.80761 | 0.5754438 | 0.004914142 | 0.001529981 | 0 | 0.418112 | 0.580358 | 0.418112 | 0.3803636 | 0.42672 | 0.1929164 |  |  | 505 | 66.30333
2019-11-09 16:00 | 1.402745 | 3416.851 | 19.79301 | 16.32495 | 2019-11-08 | 1131.683 | 366.7069 | (19.5, 20.0] | normal | 8645.51 | 496.2416 | 47.47947 | 4.508486 | 1.305251 | 7.573436 | 2.40621 | 0.3113006 | 0.163197 | 120.9554 | 35.77076 | 0.6127898 | 0.00256875 | 0 | 0 | 0.3846414 | 0.6153586 | 0.3846414 | 0.2177069 | 0.3468401 | 0.435453 |  |  | 505 | 66.30333
2019-11-10 | 1.395522 | 3373.406 | 19.44559 | 15.72406 | 2019-11-08 | 1127.6 | 374.1185 | (19.0, 19.5] | normal | 8645.51 | 496.2416 | 47.47947 | 4.508486 | 1.305251 | 7.573436 | 2.40621 | 0.3113006 | 0.163197 | 120.9554 | 35.77076 | 0.6127898 | 0.00256875 | 0 | 0 | 0.3846414 | 0.6153586 | 0.3846414 | 0.2177069 | 0.3468401 | 0.435453 |  |  |  | 66.28
2019-11-10 08:00 | 1.387086 | 3350 | 19.5325 | 16.08614 | 2019-11-08 | 1127.6 | 378.7888 | (19.5, 20.0] | normal | 8645.51 | 496.2416 | 47.47947 | 4.508486 | 1.305251 | 7.573436 | 2.40621 | 0.3113006 | 0.163197 | 120.9554 | 35.77076 | 0.6127898 | 0.00256875 | 0 | 0 | 0.3846414 | 0.6153586 | 0.3846414 | 0.2177069 | 0.3468401 | 0.435453 |  |  |  | 66.28
2019-11-10 16:00 | 1.476543 | 3350 | 19.74101 | 16.10556 | 2019-11-09 | 1127.6 | 374.6641 | (19.5, 20.0] | normal | 8145.11 | 510.1283 | 25.47064 | 3.976229 | 1.441749 | 7.428111 | 2.431523 | 0.3076672 | 0.1780802 | 94.89564 | 40.99 | 0.6689265 | 0 | 0 | 0 | 0.3310735 | 0.6689265 | 0.3310735 | 0.2901065 | 0.1582088 | 0.5516846 |  |  |  | 66.28
2019-11-11 | 1.556356 | 3203.658 | 19.91429 | 15.54061 | 2019-11-09 | 1125.388 | 375.0471 | (19.5, 20.0] | normal | 8145.11 | 510.1283 | 25.47064 | 3.976229 | 1.441749 | 7.428111 | 2.431523 | 0.3076672 | 0.1780802 | 94.89564 | 40.99 | 0.6689265 | 0 | 0 | 0 | 0.3310735 | 0.6689265 | 0.3310735 | 0.2901065 | 0.1582088 | 0.5516846 |  |  | 495 | 65.92 | 0.63
2019-11-11 08:00 | 1.621537 | 3350 | 19.7708 | 16.38827 | 2019-11-09 | 1125.388 | 372.2094 | (19.5, 20.0] | normal | 8145.11 | 510.1283 | 25.47064 | 3.976229 | 1.441749 | 7.428111 | 2.431523 | 0.3076672 | 0.1780802 | 94.89564 | 40.99 | 0.6689265 | 0 | 0 | 0 | 0.3310735 | 0.6689265 | 0.3310735 | 0.2901065 | 0.1582088 | 0.5516846 |  |  | 495 | 65.92 | 0.63
2019-11-11 16:00 | 1.6232 | 3120.648 | 19.602 | 16.11303 | 2019-11-10 | 1125.388 | 374.9924 | (19.5, 20.0] | normal | 9022.46 | 505.4761 | 35.87204 | 3.815879 | 0.8285173 | 7.090215 | 2.361972 | 0.2902122 | 0.1741261 | 95.06112 | 36.36166 | 0.6622462 | 0.001805494 | 0 | 0 | 0.3359483 | 0.6640517 | 0.3359483 | 0.3897786 | 0.211394 | 0.3988274 |  |  | 495 | 65.92 | 0.63
2019-11-12 08:00 | 1.662175 | 3500 | 19.88883 | 16.55138 | 2019-11-10 | 1150.333 | 378.0401 | (19.5, 20.0] | normal | 9022.46 | 505.4761 | 35.87204 | 3.815879 | 0.8285173 | 7.090215 | 2.361972 | 0.2902122 | 0.1741261 | 95.06112 | 36.36166 | 0.6622462 | 0.001805494 | 0 | 0 | 0.3359483 | 0.6640517 | 0.3359483 | 0.3897786 | 0.211394 | 0.3988274 |  |  | 482 | 68.935 | 0.44
2019-11-12 16:00 | 1.582281 | 3500 | 19.72232 | 16.20504 | 2019-11-11 | 1150.333 | 383.7678 | (19.5, 20.0] | normal | 7999.2 | 486.0517 | 38.54293 | 4.24488 | 0.6891872 | 6.84905 | 2.133192 | 0.2771537 | 0.1122952 | 159.5786 | 71.20155 | 0.6297593 | 0.003002283 | 0.001150833 | 0 | 0.3660876 | 0.6327616 | 0.3660876 | 0.2642217 | 0.2072038 | 0.5285745 |  |  | 482 | 68.935 | 0.44
2019-11-13 | 1.612838 | 3500 | 19.58628 | 16.94483 | 2019-11-11 | 1011.138 | 386.3159 | (19.5, 20.0] | normal | 7999.2 | 486.0517 | 38.54293 | 4.24488 | 0.6891872 | 6.84905 | 2.133192 | 0.2771537 | 0.1122952 | 159.5786 | 71.20155 | 0.6297593 | 0.003002283 | 0.001150833 | 0 | 0.3660876 | 0.6327616 | 0.3660876 | 0.2642217 | 0.2072038 | 0.5285745 |  |  | 503 | 69.91 | 0.32
2019-11-13 08:00 | 1.651989 | 3500 | 19.46123 | 17.04807 | 2019-11-11 | 1011.138 | 355.8425 | (19.0, 19.5] | normal | 7999.2 | 486.0517 | 38.54293 | 4.24488 | 0.6891872 | 6.84905 | 2.133192 | 0.2771537 | 0.1122952 | 159.5786 | 71.20155 | 0.6297593 | 0.003002283 | 0.001150833 | 0 | 0.3660876 | 0.6327616 | 0.3660876 | 0.2642217 | 0.2072038 | 0.5285745 |  |  | 503 | 69.91 | 0.32
2019-11-13 16:00 | 1.529125 | 3500 | 19.55899 | 16.62392 | 2019-11-12 | 1011.138 | 381.3753 | (19.5, 20.0] | normal | 7809.89 | 481.2732 | 33.32646 | 4.160693 | 0.8302342 | 6.121076 | 1.722799 | 0.2538748 | 0.05810989 | 147.3444 | 27.7535 | 0.6867835 | 0.004976286 | 0 | 0 | 0.3082402 | 0.6917598 | 0.3082402 | 0.1945192 | 0.09194152 | 0.7135393 |  |  | 503 | 69.91 | 0.32
2019-11-14 | 1.527851 | 3500 | 19.43303 | 15.81527 | 2019-11-12 | 1157.26 | 385.4905 | (19.0, 19.5] | normal | 7809.89 | 481.2732 | 33.32646 | 4.160693 | 0.8302342 | 6.121076 | 1.722799 | 0.2538748 | 0.05810989 | 147.3444 | 27.7535 | 0.6867835 | 0.004976286 | 0 | 0 | 0.3082402 | 0.6917598 | 0.3082402 | 0.1945192 | 0.09194152 | 0.7135393 |  |  | 499 | 66.57667 | 0.63
2019-11-14 08:00 | 1.575597 | 3500 | 19.577 | 16.57346 | 2019-11-12 | 1157.26 | 387.8584 | (19.5, 20.0] | normal | 7809.89 | 481.2732 | 33.32646 | 4.160693 | 0.8302342 | 6.121076 | 1.722799 | 0.2538748 | 0.05810989 | 147.3444 | 27.7535 | 0.6867835 | 0.004976286 | 0 | 0 | 0.3082402 | 0.6917598 | 0.3082402 | 0.1945192 | 0.09194152 | 0.7135393 |  |  | 499 | 66.57667 | 0.63
2019-11-14 16:00 | 1.57305 | 3500 | 19.87517 | 16.6307 | 2019-11-13 | 1157.26 | 383.8276 | (19.5, 20.0] | normal | 7869.04 | 479.3232 | 36.08332 | 4.323254 | 0.8235898 | 6.374167 | 1.802478 | 0.2661818 | 0.06296286 | 157.0929 | 41.49248 | 0.6166237 | 0.007055543 | 0 | 0 | 0.3763208 | 0.6236792 | 0.3763208 | 0.1383814 | 0.01071323 | 0.8509054 |  |  | 499 | 66.57667 | 0.63
2019-11-15 | 1.623342 | 3500 | 19.87876 | 16.3753 | 2019-11-13 | 1159.409 | 381.9558 | (19.5, 20.0] | normal | 7869.04 | 479.3232 | 36.08332 | 4.323254 | 0.8235898 | 6.374167 | 1.802478 | 0.2661818 | 0.06296286 | 157.0929 | 41.49248 | 0.6166237 | 0.007055543 | 0 | 0 | 0.3763208 | 0.6236792 | 0.3763208 | 0.1383814 | 0.01071323 | 0.8509054 |  |  | 490 | 66.89
2019-11-15 08:00 | 1.658128 | 3500 | 19.69593 | 16.00866 | 2019-11-13 | 1159.409 | 389.7558 | (19.5, 20.0] | normal | 7869.04 | 479.3232 | 36.08332 | 4.323254 | 0.8235898 | 6.374167 | 1.802478 | 0.2661818 | 0.06296286 | 157.0929 | 41.49248 | 0.6166237 | 0.007055543 | 0 | 0 | 0.3763208 | 0.6236792 | 0.3763208 | 0.1383814 | 0.01071323 | 0.8509054 |  |  | 490 | 66.89
2019-11-15 16:00 | 1.757029 | 3500 | 19.73625 | 16.32935 | 2019-11-13 | 1159.409 | 387.333 | (19.5, 20.0] | normal | 7869.04 | 479.3232 | 36.08332 | 4.323254 | 0.8235898 | 6.374167 | 1.802478 | 0.2661818 | 0.06296286 | 157.0929 | 41.49248 | 0.6166237 | 0.007055543 | 0 | 0 | 0.3763208 | 0.6236792 | 0.3763208 | 0.1383814 | 0.01071323 | 0.8509054 |  |  | 490 | 66.89
2019-11-16 | 1.881167 | 3500 | 19.66891 | 16.33202 | 2019-11-14 | 1156.068 | 386.6787 | (19.5, 20.0] | normal | 8244.95 | 481.2838 | 29.5599 | 3.951007 | 0.9951666 | 6.69733 | 1.554499 | 0.2856277 | 0.05697692 | 142.3199 | 23.58948 | 0.6394027 | 0.002020158 | 0 | 0 | 0.3585772 | 0.6414228 | 0.3585772 | 0.03733396 | 0.003027379 | 0.9596387 |  |  | 486 | 69.54
2019-11-16 08:00 | 1.914907 | 3500 | 19.5327 | 16.15354 | 2019-11-14 | 1156.068 | 385.7492 | (19.5, 20.0] | normal | 8244.95 | 481.2838 | 29.5599 | 3.951007 | 0.9951666 | 6.69733 | 1.554499 | 0.2856277 | 0.05697692 | 142.3199 | 23.58948 | 0.6394027 | 0.002020158 | 0 | 0 | 0.3585772 | 0.6414228 | 0.3585772 | 0.03733396 | 0.003027379 | 0.9596387 |  |  | 486 | 69.54
2019-11-16 16:00 | 1.977613 | 3500 | 19.15681 | 15.96881 | 2019-11-14 | 1156.068 | 383.3861 | (19.0, 19.5] | normal | 8244.95 | 481.2838 | 29.5599 | 3.951007 | 0.9951666 | 6.69733 | 1.554499 | 0.2856277 | 0.05697692 | 142.3199 | 23.58948 | 0.6394027 | 0.002020158 | 0 | 0 | 0.3585772 | 0.6414228 | 0.3585772 | 0.03733396 | 0.003027379 | 0.9596387 |  |  | 486 | 69.54
2019-11-17 | 1.995438 | 3500 | 19.12765 | 16.47802 | 2019-11-15 | 1147.392 | 384.8287 | (19.0, 19.5] | normal | 10071.87 | 479.4076 | 41.79562 | 4.258462 | 0.7809847 | 6.778542 | 2.37028 | 0.2772516 | 0.1027119 | 120.7557 | 41.15325 | 0.6522443 | 0 | 0 | 0 | 0.3477557 | 0.6522443 | 0.3477557 | 0.1598525 | 0.2844319 | 0.5557155 |  |  | 500 | 68.79
2019-11-17 08:00 | 2.027586 | 3500 | 19.47082 | 16.9086 | 2019-11-15 | 1147.392 | 383.0032 | (19.0, 19.5] | normal | 10071.87 | 479.4076 | 41.79562 | 4.258462 | 0.7809847 | 6.778542 | 2.37028 | 0.2772516 | 0.1027119 | 120.7557 | 41.15325 | 0.6522443 | 0 | 0 | 0 | 0.3477557 | 0.6522443 | 0.3477557 | 0.1598525 | 0.2844319 | 0.5557155 |  |  | 500 | 68.79
2019-11-17 16:00 | 1.975703 | 3500 | 19.61565 | 16.90545 | 2019-11-15 | 1147.392 | 378.8696 | (19.5, 20.0] | normal | 10071.87 | 479.4076 | 41.79562 | 4.258462 | 0.7809847 | 6.778542 | 2.37028 | 0.2772516 | 0.1027119 | 120.7557 | 41.15325 | 0.6522443 | 0 | 0 | 0 | 0.3477557 | 0.6522443 | 0.3477557 | 0.1598525 | 0.2844319 | 0.5557155 |  |  | 500 | 68.79
2019-11-18 | 1.995756 | 3500 | 19.81709 | 16.14246 | 2019-11-16 | 1146.904 | 382.6516 | (19.5, 20.0] | normal | 7821.11 | 493.0995 | 31.57724 | 4.399467 | 0.8934416 | 7.084945 | 2.25385 | 0.2765012 | 0.1065749 | 121.2213 | 42.16902 | 0.6193072 | 0 | 0 | 0 | 0.3806928 | 0.6193072 | 0.3806928 | 0.1632246 | 0.2257577 | 0.6110177 |  |  | 470 | 66.73333 | 0.34
2019-11-18 08:00 | 2.009125 | 3500 | 19.84267 | 16.16545 | 2019-11-16 | 1146.904 | 382.9616 | (19.5, 20.0] | normal | 7821.11 | 493.0995 | 31.57724 | 4.399467 | 0.8934416 | 7.084945 | 2.25385 | 0.2765012 | 0.1065749 | 121.2213 | 42.16902 | 0.6193072 | 0 | 0 | 0 | 0.3806928 | 0.6193072 | 0.3806928 | 0.1632246 | 0.2257577 | 0.6110177 |  |  | 470 | 66.73333 | 0.34
2019-11-18 16:00 | 1.986207 | 3500 | 19.62957 | 16.229 | 2019-11-16 | 1146.904 | 381.0296 | (19.5, 20.0] | normal | 7821.11 | 493.0995 | 31.57724 | 4.399467 | 0.8934416 | 7.084945 | 2.25385 | 0.2765012 | 0.1065749 | 121.2213 | 42.16902 | 0.6193072 | 0 | 0 | 0 | 0.3806928 | 0.6193072 | 0.3806928 | 0.1632246 | 0.2257577 | 0.6110177 |  |  | 470 | 66.73333 | 0.34
2019-11-19 | 1.938143 | 3500 | 19.48135 | 16.00269 | 2019-11-17 | 1151.26 | 382.4538 | (19.0, 19.5] | normal | 9488.78 | 471.0913 | 33.24826 | 4.057992 | 0.8810302 | 6.563519 | 1.808664 | 0.2751908 | 0.1017334 | 124.33 | 41.99846 | 0.6377047 | 0.04567921 | 0 | 0 | 0.316616 | 0.683384 | 0.316616 | 0.1226516 | 0.1862456 | 0.6911029 |  |  | 493 | 66.82 | 0.92
2019-11-19 08:00 | 1.919682 | 3500 | 19.27003 | 15.84323 | 2019-11-17 | 1151.26 | 386.4648 | (19.0, 19.5] | normal | 9488.78 | 471.0913 | 33.24826 | 4.057992 | 0.8810302 | 6.563519 | 1.808664 | 0.2751908 | 0.1017334 | 124.33 | 41.99846 | 0.6377047 | 0.04567921 | 0 | 0 | 0.316616 | 0.683384 | 0.316616 | 0.1226516 | 0.1862456 | 0.6911029 |  |  | 493 | 66.82 | 0.92
2019-11-19 16:00 | 1.879257 | 3500 | 19.07158 | 16.2658 | 2019-11-17 | 1151.26 | 382.0195 | (19.0, 19.5] | normal | 9488.78 | 471.0913 | 33.24826 | 4.057992 | 0.8810302 | 6.563519 | 1.808664 | 0.2751908 | 0.1017334 | 124.33 | 41.99846 | 0.6377047 | 0.04567921 | 0 | 0 | 0.316616 | 0.683384 | 0.316616 | 0.1226516 | 0.1862456 | 0.6911029 |  |  | 493 | 66.82 | 0.92
2019-11-20 | 1.926366 | 3501.202 | 19.47918 | 16.56856 | 2019-11-18 | 1148.334 | 380.3794 | (19.0, 19.5] | normal | 8813.58 | 496.76 | 19.50988 | 4.224069 | 1.048216 | 6.734674 | 1.995364 | 0.2499891 | 0.08556116 | 116.32 | 38.61053 | 0.4029191 | 0.20974 | 0 | 0 | 0.3873409 | 0.6126591 | 0.3873409 | 0.1876743 | 0.2429262 | 0.5693996 |  |  | 501 | 68.5 | 0.74
2019-11-20 08:00 | 1.96133 | 3313.887 | 19.1998 | 16.01269 | 2019-11-18 | 1148.334 | 382.8353 | (19.0, 19.5] | normal | 8813.58 | 496.76 | 19.50988 | 4.224069 | 1.048216 | 6.734674 | 1.995364 | 0.2499891 | 0.08556116 | 116.32 | 38.61053 | 0.4029191 | 0.20974 | 0 | 0 | 0.3873409 | 0.6126591 | 0.3873409 | 0.1876743 | 0.2429262 | 0.5693996 |  |  | 501 | 68.5 | 0.74
2019-11-20 16:00 | 1.960106 | 3500 | 19.49134 | 16.78847 | 2019-11-18 | 1148.334 | 384.7373 | (19.0, 19.5] | normal | 8813.58 | 496.76 | 19.50988 | 4.224069 | 1.048216 | 6.734674 | 1.995364 | 0.2499891 | 0.08556116 | 116.32 | 38.61053 | 0.4029191 | 0.20974 | 0 | 0 | 0.3873409 | 0.6126591 | 0.3873409 | 0.1876743 | 0.2429262 | 0.5693996 |  |  | 501 | 68.5 | 0.74
2019-11-21 | 1.90695 | 3500 | 19.35255 | 16.15264 | 2019-11-19 | 1154.395 | 380.8089 | (19.0, 19.5] | normal | 8271.16 | 497.8105 | 17.55229 | 3.94824 | 1.059 | 6.150795 | 1.645556 | 0.2424181 | 0.05117644 | 154.6284 | 37.21214 | 0.5035613 | 0.1927433 | 0 | 0 | 0.3036954 | 0.6963046 | 0.3036954 | 0.1468917 | 0.2912652 | 0.5618431 |  |  | 498 | 68.81
2019-11-21 08:00 | 1.961379 | 3471.403 | 19.27552 | 16.08046 | 2019-11-19 | 1154.395 | 389.0779 | (19.0, 19.5] | normal | 8271.16 | 497.8105 | 17.55229 | 3.94824 | 1.059 | 6.150795 | 1.645556 | 0.2424181 | 0.05117644 | 154.6284 | 37.21214 | 0.5035613 | 0.1927433 | 0 | 0 | 0.3036954 | 0.6963046 | 0.3036954 | 0.1468917 | 0.2912652 | 0.5618431 |  |  | 498 | 68.81
2019-11-21 16:00 | 1.755368 | 3450 | 18.6702 | 16.09337 | 2019-11-19 | 1154.395 | 384.3595 | (18.5, 19.0] | normal | 8271.16 | 497.8105 | 17.55229 | 3.94824 | 1.059 | 6.150795 | 1.645556 | 0.2424181 | 0.05117644 | 154.6284 | 37.21214 | 0.5035613 | 0.1927433 | 0 | 0 | 0.3036954 | 0.6963046 | 0.3036954 | 0.1468917 | 0.2912652 | 0.5618431 |  |  | 498 | 68.81
2019-11-22 | 1.788306 | 3449.296 | 18.8122 | 16.29825 | 2019-11-20 | 1137.642 | 388.968 | (18.5, 19.0] | normal | 8072.43002 | 496.4952 | 17.25898 | 4.249454 | 1.167086 | 6.045481 | 1.753157 | 0.2206065 | 0.06782536 | 143.5973 | 35.85521 | 0.4420888 | 0.1747586 | 0 | 0 | 0.3831526 | 0.6168474 | 0.3831526 | 0.3796257 | 0.2712576 | 0.3491168 |  |  | 486 | 67.985 | 0.47
2019-11-22 08:00 | 1.786368 | 3449.97969 | 19.07027 | 16.69303 | 2019-11-20 | 1137.642 | 382.2181 | (19.0, 19.5] | normal | 8072.43002 | 496.4952 | 17.25898 | 4.249454 | 1.167086 | 6.045481 | 1.753157 | 0.2206065 | 0.06782536 | 143.5973 | 35.85521 | 0.4420888 | 0.1747586 | 0 | 0 | 0.3831526 | 0.6168474 | 0.3831526 | 0.3796257 | 0.2712576 | 0.3491168 |  |  | 486 | 67.985 | 0.47
2019-11-22 16:00 | 1.792181 | 3450 | 19.25248 | 16.51997 | 2019-11-20 | 1137.642 | 366.1437 | (19.0, 19.5] | normal | 8072.43002 | 496.4952 | 17.25898 | 4.249454 | 1.167086 | 6.045481 | 1.753157 | 0.2206065 | 0.06782536 | 143.5973 | 35.85521 | 0.4420888 | 0.1747586 | 0 | 0 | 0.3831526 | 0.6168474 | 0.3831526 | 0.3796257 | 0.2712576 | 0.3491168 |  |  | 486 | 67.985 | 0.47
2019-11-23 | 1.780233 | 3450 | 19.41947 | 16.53275 | 2019-11-21 | 1106.779 | 366.1704 | (19.0, 19.5] | normal | 7229.92 | 484.1906 | 23.99092 | 4.141952 | 0.9789699 | 7.117038 | 2.514678 | 0.2579765 | 0.1064453 | 119.4155 | 31.7374 | 0.4819237 | 0.1869426 | 0 | 0 | 0.3311337 | 0.6688663 | 0.3311337 | 0.3160131 | 0.2452721 | 0.4387148 |  |  | 495 | 67.52
2019-11-23 08:00 | 1.801222 | 3450 | 19.13901 | 15.88918 | 2019-11-21 | 1106.779 | 368.7686 | (19.0, 19.5] | normal | 7229.92 | 484.1906 | 23.99092 | 4.141952 | 0.9789699 | 7.117038 | 2.514678 | 0.2579765 | 0.1064453 | 119.4155 | 31.7374 | 0.4819237 | 0.1869426 | 0 | 0 | 0.3311337 | 0.6688663 | 0.3311337 | 0.3160131 | 0.2452721 | 0.4387148 |  |  | 495 | 67.52
2019-11-23 16:00 | 1.801222 | 3450 | 19.03567 | 16.30296 | 2019-11-21 | 1106.779 | 371.3668 | (19.0, 19.5] | normal | 7229.92 | 484.1906 | 23.99092 | 4.141952 | 0.9789699 | 7.117038 | 2.514678 | 0.2579765 | 0.1064453 | 119.4155 | 31.7374 | 0.4819237 | 0.1869426 | 0 | 0 | 0.3311337 | 0.6688663 | 0.3311337 | 0.3160131 | 0.2452721 | 0.4387148 |  |  | 495 | 67.52
2019-11-24 | 1.815431 | 3450 | 19.41658 | 16.68878 | 2019-11-22 | 1124.548 | 371.3652 | (19.0, 19.5] | normal | 8658.94 | 490.9026 | 31.05755 | 4.619275 | 0.8222794 | 6.851389 | 1.685187 | 0.24713 | 0.07717387 | 114.1859 | 43.93125 | 0.4591705 | 0.1959478 | 0 | 0 | 0.3448817 | 0.6551183 | 0.3448817 | 0.3965881 | 0.1170283 | 0.4863837 |  |  | 499 | 65.27
2019-11-24 08:00 | 1.932972 | 3450 | 19.26396 | 17.15872 | 2019-11-22 | 1124.548 | 374.9728 | (19.0, 19.5] | normal | 8658.94 | 490.9026 | 31.05755 | 4.619275 | 0.8222794 | 6.851389 | 1.685187 | 0.24713 | 0.07717387 | 114.1859 | 43.93125 | 0.4591705 | 0.1959478 | 0 | 0 | 0.3448817 | 0.6551183 | 0.3448817 | 0.3965881 | 0.1170283 | 0.4863837 |  |  | 499 | 65.27
2019-11-24 16:00 | 2.006597 | 3450 | 19.16974 | 17.00491 | 2019-11-22 | 1124.548 | 375.5825 | (19.0, 19.5] | normal | 8658.94 | 490.9026 | 31.05755 | 4.619275 | 0.8222794 | 6.851389 | 1.685187 | 0.24713 | 0.07717387 | 114.1859 | 43.93125 | 0.4591705 | 0.1959478 | 0 | 0 | 0.3448817 | 0.6551183 | 0.3448817 | 0.3965881 | 0.1170283 | 0.4863837 |  |  | 499 | 65.27
2019-11-25 | 2.072794 | 3493.086 | 19.20592 | 16.18193 | 2019-11-22 | 1144.927 | 382.2704 | (19.0, 19.5] | normal | 8658.94 | 490.9026 | 31.05755 | 4.619275 | 0.8222794 | 6.851389 | 1.685187 | 0.24713 | 0.07717387 | 114.1859 | 43.93125 | 0.4591705 | 0.1959478 | 0 | 0 | 0.3448817 | 0.6551183 | 0.3448817 | 0.3965881 | 0.1170283 | 0.4863837 |  |  | 483 | 66.815 | 0.69
2019-11-25 08:00 | 2.093156 | 3500 | 19.13616 | 16.24588 | 2019-11-23 | 1144.927 | 379.2507 | (19.0, 19.5] | normal | 9495.04 | 485.6005 | 39.40889 | 4.90026 | 0.6556898 | 6.746331 | 1.631229 | 0.2439303 | 0.06291126 | 103.6884 | 31.77229 | 0.513467 | 0.1573506 | 0 | 0 | 0.3291824 | 0.6708176 | 0.3291824 | 0.3801121 | 0.149354 | 0.470534 |  |  | 483 | 66.815 | 0.69
2019-11-25 16:00 | 2.096339 | 3500 | 19.26302 | 16.29065 | 2019-11-23 | 1144.927 | 379.7267 | (19.0, 19.5] | normal | 9495.04 | 485.6005 | 39.40889 | 4.90026 | 0.6556898 | 6.746331 | 1.631229 | 0.2439303 | 0.06291126 | 103.6884 | 31.77229 | 0.513467 | 0.1573506 | 0 | 0 | 0.3291824 | 0.6708176 | 0.3291824 | 0.3801121 | 0.149354 | 0.470534 |  |  | 483 | 66.815 | 0.69
2019-11-26 | 2.114164 | 3500 | 19.53545 | 16.53738 | 2019-11-23 | 1110.161 | 363.6251 | (19.5, 20.0] | normal | 9495.04 | 485.6005 | 39.40889 | 4.90026 | 0.6556898 | 6.746331 | 1.631229 | 0.2439303 | 0.06291126 | 103.6884 | 31.77229 | 0.513467 | 0.1573506 | 0 | 0 | 0.3291824 | 0.6708176 | 0.3291824 | 0.3801121 | 0.149354 | 0.470534 |  |  | 477 | 67.05 | 0.47
2019-11-26 08:00 | 2.129443 | 3369.481 | 19.37708 | 16.56985 | 2019-11-24 | 1110.161 | 369.0102 | (19.0, 19.5] | normal | 10018.13 | 493.0351 | 37.34601 | 4.55685 | 0.8543576 | 7.030727 | 1.621419 | 0.2661643 | 0.08116909 | 99.96463 | 31.8665 | 0.521229 | 0.137356 | 0 | 0 | 0.341415 | 0.658585 | 0.341415 | 0.3702502 | 0.02260543 | 0.6071444 |  |  | 477 | 67.05 | 0.47
2019-11-26 16:00 | 2.185777 | 3446.434 | 19.72805 | 16.99966 | 2019-11-24 | 1110.161 | 373.2784 | (19.5, 20.0] | normal | 10018.13 | 493.0351 | 37.34601 | 4.55685 | 0.8543576 | 7.030727 | 1.621419 | 0.2661643 | 0.08116909 | 99.96463 | 31.8665 | 0.521229 | 0.137356 | 0 | 0 | 0.341415 | 0.658585 | 0.341415 | 0.3702502 | 0.02260543 | 0.6071444 |  |  | 477 | 67.05 | 0.47
2019-11-27 | 2.193565 | 3450 | 19.713 | 16.58445 | 2019-11-24 | 1109.078 | 371.0119 | (19.5, 20.0] | normal | 10018.13 | 493.0351 | 37.34601 | 4.55685 | 0.8543576 | 7.030727 | 1.621419 | 0.2661643 | 0.08116909 | 99.96463 | 31.8665 | 0.521229 | 0.137356 | 0 | 0 | 0.341415 | 0.658585 | 0.341415 | 0.3702502 | 0.02260543 | 0.6071444 |  |  | 474 | 68.91 | 0.34
2019-11-27 08:00 | 2.171284 | 3450 | 19.4397 | 16.71913 | 2019-11-25 | 1109.078 | 373.4355 | (19.0, 19.5] | normal | 9179.72 | 496.5726 | 30.89662 | 4.652363 | 0.7403881 | 7.220317 | 2.718081 | 0.2708234 | 0.07062896 | 120.7621 | 28.97475 | 0.5418164 | 0.1663511 | 0 | 0 | 0.2918325 | 0.7081675 | 0.2918325 | 0.2564635 | 0.002773401 | 0.7407631 |  |  | 474 | 68.91 | 0.34
2019-11-27 16:00 | 2.13544 | 3450 | 19.57049 | 16.63066 | 2019-11-25 | 1109.078 | 369.5207 | (19.5, 20.0] | normal | 9179.72 | 496.5726 | 30.89662 | 4.652363 | 0.7403881 | 7.220317 | 2.718081 | 0.2708234 | 0.07062896 | 120.7621 | 28.97475 | 0.5418164 | 0.1663511 | 0 | 0 | 0.2918325 | 0.7081675 | 0.2918325 | 0.2564635 | 0.002773401 | 0.7407631 |  |  | 474 | 68.91 | 0.34
2019-11-28 | 2.10993 | 3450 | 19.56273 | 16.1973 | 2019-11-25 | 1095.268 | 360.1955 | (19.5, 20.0] | normal | 9179.72 | 496.5726 | 30.89662 | 4.652363 | 0.7403881 | 7.220317 | 2.718081 | 0.2708234 | 0.07062896 | 120.7621 | 28.97475 | 0.5418164 | 0.1663511 | 0 | 0 | 0.2918325 | 0.7081675 | 0.2918325 | 0.2564635 | 0.002773401 | 0.7407631 |  |  | 474 | 69.305 | 0.35
2019-11-28 08:00 | 2.080867 | 3450 | 19.17448 | 16.68069 | 2019-11-26 | 1095.268 | 359.251 | (19.0, 19.5] | normal | 9560.04007 | 493.9263 | 35.39747 | 4.418913 | 0.7247942 | 8.024988 | 3.768626 | 0.2741542 | 0.08803093 | 127.472 | 35.53703 | 0.4239625 | 0.2603671 | 0 | 0 | 0.3156704 | 0.6843296 | 0.3156704 | 0.2026043 | 0.06826737 | 0.7291283 |  |  | 474 | 69.305 | 0.35
2019-11-28 16:00 | 2.144481 | 3450 | 19.00158 | 16.22135 | 2019-11-26 | 1095.268 | 372.4521 | (19.0, 19.5] | normal | 9560.04007 | 493.9263 | 35.39747 | 4.418913 | 0.7247942 | 8.024988 | 3.768626 | 0.2741542 | 0.08803093 | 127.472 | 35.53703 | 0.4239625 | 0.2603671 | 0 | 0 | 0.3156704 | 0.6843296 | 0.3156704 | 0.2026043 | 0.06826737 | 0.7291283 |  |  | 474 | 69.305 | 0.35
2019-11-29 | 2.247492 | 3450 | 18.98976 | 15.25466 | 2019-11-26 | 1090.66 | 363.0795 | (18.5, 19.0] | normal | 9560.04007 | 493.9263 | 35.39747 | 4.418913 | 0.7247942 | 8.024988 | 3.768626 | 0.2741542 | 0.08803093 | 127.472 | 35.53703 | 0.4239625 | 0.2603671 | 0 | 0 | 0.3156704 | 0.6843296 | 0.3156704 | 0.2026043 | 0.06826737 | 0.7291283 |  |  | 495 | 68.08 | 0.22
2019-11-29 08:00 | 2.210679 | 3034.153 | 18.93543 | 16.33424 | 2019-11-27 | 1090.66 | 361.7644 | (18.5, 19.0] | normal | 8325.10007 | 489.5688 | 36.3911 | 4.144323 | 0.7825498 | 6.747757 | 2.403981 | 0.2496085 | 0.08040125 | 122.5877 | 39.26517 | 0.4373303 | 0.2604101 | 0 | 0 | 0.3022596 | 0.6977404 | 0.3022596 | 0.3417317 | 0.106511 | 0.5517573 |  |  | 495 | 68.08 | 0.22
2019-11-29 16:00 | 2.195179 | 3312.704 | 19.37529 | 14.51554 | 2019-11-27 | 1090.66 | 366.9971 | (19.0, 19.5] | normal | 8325.10007 | 489.5688 | 36.3911 | 4.144323 | 0.7825498 | 6.747757 | 2.403981 | 0.2496085 | 0.08040125 | 122.5877 | 39.26517 | 0.4373303 | 0.2604101 | 0 | 0 | 0.3022596 | 0.6977404 | 0.3022596 | 0.3417317 | 0.106511 | 0.5517573 |  |  | 495 | 68.08 | 0.22
2019-11-30 | 2.253581 | 3500 | 19.36666 | 15.34582 | 2019-11-27 | 1108.761 | 365.4148 | (19.0, 19.5] | normal | 8325.10007 | 489.5688 | 36.3911 | 4.144323 | 0.7825498 | 6.747757 | 2.403981 | 0.2496085 | 0.08040125 | 122.5877 | 39.26517 | 0.4373303 | 0.2604101 | 0 | 0 | 0.3022596 | 0.6977404 | 0.3022596 | 0.3417317 | 0.106511 | 0.5517573 |  |  | 482 | 70.045
2019-11-30 08:00 | 2.314695 | 3500 | 19.17831 | 16.88482 | 2019-11-28 | 1108.761 | 371.3147 | (19.0, 19.5] | normal | 10861.59003 | 484.0122 | 44.72137 | 4.291969 | 0.9627335 | 6.206395 | 1.394343 | 0.2443983 | 0.08775106 | 126.0114 | 48.89831 | 0.4336678 | 0.2932153 | 0 | 0 | 0.2731169 | 0.7268831 | 0.2731169 | 0.5555974 | 0.07184616 | 0.3725564 |  |  | 482 | 70.045
2019-11-30 16:00 | 2.377719 | 3500 | 19.44623 | 17.17333 | 2019-11-28 | 1108.761 | 371.4153 | (19.0, 19.5] | normal | 10861.59003 | 484.0122 | 44.72137 | 4.291969 | 0.9627335 | 6.206395 | 1.394343 | 0.2443983 | 0.08775106 | 126.0114 | 48.89831 | 0.4336678 | 0.2932153 | 0 | 0 | 0.2731169 | 0.7268831 | 0.2731169 | 0.5555974 | 0.07184616 | 0.3725564 |  |  | 482 | 70.045
2019-12-01 | 2.394589 | 3500 | 19.7488 | 16.28497 | 2019-11-28 | 1109.426 | 368.1304 | (19.5, 20.0] | normal | 10861.59003 | 484.0122 | 44.72137 | 4.291969 | 0.9627335 | 6.206395 | 1.394343 | 0.2443983 | 0.08775106 | 126.0114 | 48.89831 | 0.4336678 | 0.2932153 | 0 | 0 | 0.2731169 | 0.7268831 | 0.2731169 | 0.5555974 | 0.07184616 | 0.3725564 |  |  | 500 | 69.06
2019-12-01 08:00 | 2.443608 | 3495.744 | 19.85882 | 16.52969 | 2019-11-28 | 1109.426 | 366.164 | (19.5, 20.0] | normal | 10861.59003 | 484.0122 | 44.72137 | 4.291969 | 0.9627335 | 6.206395 | 1.394343 | 0.2443983 | 0.08775106 | 126.0114 | 48.89831 | 0.4336678 | 0.2932153 | 0 | 0 | 0.2731169 | 0.7268831 | 0.2731169 | 0.5555974 | 0.07184616 | 0.3725564 |  |  | 500 | 69.06
2019-12-01 16:00 | 2.412179 | 3450 | 19.81347 | 16.44146 | 2019-11-29 | 1109.426 | 373.7531 | (19.5, 20.0] | normal | 9893.00001 | 494.3904 | 43.08894 | 4.181251 | 0.9696382 | 7.088093 | 2.699403 | 0.2686875 | 0.1323661 | 112.2253 | 50.73045 | 0.4148136 | 0.2946211 | 0 | 0 | 0.2905653 | 0.7094347 | 0.2905653 | 0.4961112 | 0.00654215 | 0.4973467 |  |  | 500 | 69.06
2019-12-02 | 2.312721 | 3450 | 19.81325 | 16.26336 | 2019-11-29 | 1120.625 | 378.1506 | (19.5, 20.0] | normal | 9893.00001 | 494.3904 | 43.08894 | 4.181251 | 0.9696382 | 7.088093 | 2.699403 | 0.2686875 | 0.1323661 | 112.2253 | 50.73045 | 0.4148136 | 0.2946211 | 0 | 0 | 0.2905653 | 0.7094347 | 0.2905653 | 0.4961112 | 0.00654215 | 0.4973467 |  |  | 488 | 66.925 | 0.38
2019-12-02 08:00 | 2.336616 | 3450 | 19.36489 | 16.15556 | 2019-11-29 | 1120.625 | 374.0362 | (19.0, 19.5] | normal | 9893.00001 | 494.3904 | 43.08894 | 4.181251 | 0.9696382 | 7.088093 | 2.699403 | 0.2686875 | 0.1323661 | 112.2253 | 50.73045 | 0.4148136 | 0.2946211 | 0 | 0 | 0.2905653 | 0.7094347 | 0.2905653 | 0.4961112 | 0.00654215 | 0.4973467 |  |  | 488 | 66.925 | 0.38
2019-12-02 16:00 | 2.299158 | 3450 | 19.02571 | 16.13764 | 2019-11-30 | 1120.625 | 367.5076 | (19.0, 19.5] | normal | 10778.21 | 484.8835 | 48.57663 | 4.239498 | 0.8764865 | 7.726414 | 3.586921 | 0.3042783 | 0.1654854 | 86.45652 | 28.86549 | 0.3918118 | 0.3403098 | 0 | 0 | 0.2678784 | 0.7321216 | 0.2678784 | 0.3684594 | 0.1217545 | 0.5097861 |  |  | 488 | 66.925 | 0.38
2019-12-03 | 2.257179 | 3450 | 19.05136 | 16.69974 | 2019-11-30 | 1080.586 | 372.44 | (19.0, 19.5] | normal | 10778.21 | 484.8835 | 48.57663 | 4.239498 | 0.8764865 | 7.726414 | 3.586921 | 0.3042783 | 0.1654854 | 86.45652 | 28.86549 | 0.3918118 | 0.3403098 | 0 | 0 | 0.2678784 | 0.7321216 | 0.2678784 | 0.3684594 | 0.1217545 | 0.5097861 |  |  | 476 | 66.62 | 0.46
2019-12-03 08:00 | 2.218429 | 3450 | 19.2534 | 16.40871 | 2019-12-01 | 1080.586 | 372.9453 | (19.0, 19.5] | normal | 9781.49 | 494.4485 | 43.02022 | 4.282965 | 0.8339221 | 6.139661 | 1.521415 | 0.2276577 | 0.08163031 | 84.26667 | 28.9212 | 0.4241501 | 0.2806096 | 0 | 0 | 0.2952403 | 0.7047597 | 0.2952403 | 0.4892991 | 0.3139333 | 0.1967676 |  |  | 476 | 66.62 | 0.46
2019-12-03 16:00 | 2.221981 | 3450 | 19.70722 | 16.32572 | 2019-12-01 | 1080.586 | 386.7555 | (19.5, 20.0] | normal | 9781.49 | 494.4485 | 43.02022 | 4.282965 | 0.8339221 | 6.139661 | 1.521415 | 0.2276577 | 0.08163031 | 84.26667 | 28.9212 | 0.4241501 | 0.2806096 | 0 | 0 | 0.2952403 | 0.7047597 | 0.2952403 | 0.4892991 | 0.3139333 | 0.1967676 |  |  | 476 | 66.62 | 0.46
2019-12-04 | 2.208742 | 3450 | 19.43076 | 16.19949 | 2019-12-01 | 1119.826 | 380.9798 | (19.0, 19.5] | normal | 9781.49 | 494.4485 | 43.02022 | 4.282965 | 0.8339221 | 6.139661 | 1.521415 | 0.2276577 | 0.08163031 | 84.26667 | 28.9212 | 0.4241501 | 0.2806096 | 0 | 0 | 0.2952403 | 0.7047597 | 0.2952403 | 0.4892991 | 0.3139333 | 0.1967676 |  |  | 480 | 67.31 | 0.89
2019-12-04 08:00 | 2.208096 | 3450 | 19.00048 | 16.17682 | 2019-12-02 | 1119.826 | 368.0146 | (19.0, 19.5] | normal | 9440.142 | 477.9583 | 36.85593 | 4.072573 | 0.7316441 | 6.301496 | 1.93321 | 0.2425201 | 0.09933408 | 108.097 | 51.53577 | 0.466824 | 0.2942318 | 0 | 0 | 0.2389442 | 0.7610558 | 0.2389442 | 0.5685609 | 0.1434693 | 0.2879698 |  |  | 480 | 67.31 | 0.89
2019-12-04 16:00 | 2.033722 | 3450 | 19.4597 | 16.31286 | 2019-12-02 | 1119.826 | 370.3776 | (19.0, 19.5] | normal | 9440.142 | 477.9583 | 36.85593 | 4.072573 | 0.7316441 | 6.301496 | 1.93321 | 0.2425201 | 0.09933408 | 108.097 | 51.53577 | 0.466824 | 0.2942318 | 0 | 0 | 0.2389442 | 0.7610558 | 0.2389442 | 0.5685609 | 0.1434693 | 0.2879698 |  |  | 480 | 67.31 | 0.89
2019-12-05 | 1.987222 | 3440.906 | 19.73405 | 17.09318 | 2019-12-03 | 1118.575 | 375.7645 | (19.5, 20.0] | normal | 9029.70066 | 501.8018 | 33.49764 | 4.251345 | 0.9630255 | 6.845269 | 2.548574 | 0.2523482 | 0.1179837 | 114.6538 | 47.86872 | 0.3789715 | 0.280512 | 0 | 0 | 0.3405165 | 0.6594835 | 0.3405165 | 0.6162037 | 0.09151338 | 0.2922829 |  |  | 520 | 68.205 | 0.63
2019-12-05 08:00 | 2.014152 | 3400 | 19.40257 | 16.71663 | 2019-12-03 | 1118.575 | 373.3783 | (19.0, 19.5] | normal | 9029.70066 | 501.8018 | 33.49764 | 4.251345 | 0.9630255 | 6.845269 | 2.548574 | 0.2523482 | 0.1179837 | 114.6538 | 47.86872 | 0.3789715 | 0.280512 | 0 | 0 | 0.3405165 | 0.6594835 | 0.3405165 | 0.6162037 | 0.09151338 | 0.2922829 |  |  | 520 | 68.205 | 0.63
2019-12-05 16:00 | 1.91618 | 3400 | 19.37662 | 17.13229 | 2019-12-03 | 1118.575 | 369.4926 | (19.0, 19.5] | normal | 9029.70066 | 501.8018 | 33.49764 | 4.251345 | 0.9630255 | 6.845269 | 2.548574 | 0.2523482 | 0.1179837 | 114.6538 | 47.86872 | 0.3789715 | 0.280512 | 0 | 0 | 0.3405165 | 0.6594835 | 0.3405165 | 0.6162037 | 0.09151338 | 0.2922829 |  |  | 520 | 68.205 | 0.63
2019-12-06 | 1.848026 | 3400 | 19.5151 | 16.58174 | 2019-12-04 | 1093.113 | 367.6229 | (19.5, 20.0] | normal | 7528.27782 | 506.23 | 23.15965 | 4.298219 | 1.004568 | 6.376979 | 1.502659 | 0.2281661 | 0.07655477 | 156.3732 | 93.89352 | 0.4557483 | 0.2217718 | 0.01265839 | 0 | 0.3098215 | 0.6775201 | 0.3098215 | 0.6548727 | 0.02176585 | 0.3233615 |  |  | 503.934 | 68.28 | 0.63
2019-12-06 08:00 | 1.827383 | 3400 | 19.48369 | 15.98703 | 2019-12-04 | 1093.113 | 372.8067 | (19.0, 19.5] | normal | 7528.27782 | 506.23 | 23.15965 | 4.298219 | 1.004568 | 6.376979 | 1.502659 | 0.2281661 | 0.07655477 | 156.3732 | 93.89352 | 0.4557483 | 0.2217718 | 0.01265839 | 0 | 0.3098215 | 0.6775201 | 0.3098215 | 0.6548727 | 0.02176585 | 0.3233615 |  |  | 503.934 | 68.28 | 0.63
2019-12-06 16:00 | 1.744835 | 3400 | 19.48414 | 16.34436 | 2019-12-04 | 1093.113 | 351.5192 | (19.0, 19.5] | normal | 7528.27782 | 506.23 | 23.15965 | 4.298219 | 1.004568 | 6.376979 | 1.502659 | 0.2281661 | 0.07655477 | 156.3732 | 93.89352 | 0.4557483 | 0.2217718 | 0.01265839 | 0 | 0.3098215 | 0.6775201 | 0.3098215 | 0.6548727 | 0.02176585 | 0.3233615 |  |  | 503.934 | 68.28 | 0.63
2019-12-07 | 1.769387 | 3400 | 19.3613 | 17.2821 | 2019-12-05 | 1076.318 | 353.5722 | (19.0, 19.5] | normal | 6862.71828 | 506.8593 | 15.45947 | 4.370516 | 1.088605 | 6.164978 | 1.434691 | 0.2177483 | 0.0605129 | 153.1177 | 99.42223 | 0.4871148 | 0.2219657 | 0.01110882 | 0 | 0.2798107 | 0.7090805 | 0.2798107 | 0.6579152 | 0.1168908 | 0.225194 |  |  | 486.517 | 67.85667
2019-12-07 08:00 | 1.776923 | 3400 | 19.43307 | 16.64073 | 2019-12-05 | 1076.318 | 365.3126 | (19.0, 19.5] | normal | 6862.71828 | 506.8593 | 15.45947 | 4.370516 | 1.088605 | 6.164978 | 1.434691 | 0.2177483 | 0.0605129 | 153.1177 | 99.42223 | 0.4871148 | 0.2219657 | 0.01110882 | 0 | 0.2798107 | 0.7090805 | 0.2798107 | 0.6579152 | 0.1168908 | 0.225194 |  |  | 486.517 | 67.85667
2019-12-07 16:00 | 1.811 | 3394.351 | 19.26468 | 16.23158 | 2019-12-05 | 1076.318 | 356.6498 | (19.0, 19.5] | normal | 6862.71828 | 506.8593 | 15.45947 | 4.370516 | 1.088605 | 6.164978 | 1.434691 | 0.2177483 | 0.0605129 | 153.1177 | 99.42223 | 0.4871148 | 0.2219657 | 0.01110882 | 0 | 0.2798107 | 0.7090805 | 0.2798107 | 0.6579152 | 0.1168908 | 0.225194 |  |  | 486.517 | 67.85667
2019-12-08 | 1.778835 | 3350 | 18.91377 | 16.88563 | 2019-12-06 | 1102.225 | 364.3403 | (18.5, 19.0] | normal | 8004.53828 | 496.7182 | 32.90072 | 4.206413 | 0.9817096 | 6.20117 | 1.493662 | 0.2302772 | 0.08080942 | 146.1386 | 97.67772 | 0.5017943 | 0.1965732 | 0.009524181 | 0 | 0.2921083 | 0.6983675 | 0.2921083 | 0.571632 | 0.1771619 | 0.2512061 |  |  | 487.768 | 65.29333
2019-12-08 08:00 | 1.816081 | 3394.086 | 19.01727 | 17.97049 | 2019-12-06 | 1102.225 | 372.0854 | (19.0, 19.5] | normal | 8004.53828 | 496.7182 | 32.90072 | 4.206413 | 0.9817096 | 6.20117 | 1.493662 | 0.2302772 | 0.08080942 | 146.1386 | 97.67772 | 0.5017943 | 0.1965732 | 0.009524181 | 0 | 0.2921083 | 0.6983675 | 0.2921083 | 0.571632 | 0.1771619 | 0.2512061 |  |  | 487.768 | 65.29333
2019-12-08 16:00 | 1.854252 | 3445.871 | 18.86983 | 17.64507 | 2019-12-06 | 1102.225 | 363.501 | (18.5, 19.0] | normal | 8004.53828 | 496.7182 | 32.90072 | 4.206413 | 0.9817096 | 6.20117 | 1.493662 | 0.2302772 | 0.08080942 | 146.1386 | 97.67772 | 0.5017943 | 0.1965732 | 0.009524181 | 0 | 0.2921083 | 0.6983675 | 0.2921083 | 0.571632 | 0.1771619 | 0.2512061 |  |  | 487.768 | 65.29333
2019-12-09 | 1.811556 | 3450 | 19.44788 | 18.18093 | 2019-12-07 | 1105.452 | 367.1785 | (19.0, 19.5] | normal | 9275.9635 | 485.7439 | 42.32371 | 4.753932 | 0.6494674 | 6.603568 | 2.235034 | 0.2445466 | 0.1122808 | 133.0844 | 86.40657 | 0.5175616 | 0.174201 | 0.007191393 | 0 | 0.301046 | 0.6917626 | 0.301046 | 0.3380181 | 0.4005918 | 0.2613901 |  |  | 507.977 | 65.455
2019-12-09 08:00 | 1.734056 | 3450 | 19.63516 | 17.69647 | 2019-12-07 | 1105.452 | 367.9859 | (19.5, 20.0] | normal | 9275.9635 | 485.7439 | 42.32371 | 4.753932 | 0.6494674 | 6.603568 | 2.235034 | 0.2445466 | 0.1122808 | 133.0844 | 86.40657 | 0.5175616 | 0.174201 | 0.007191393 | 0 | 0.301046 | 0.6917626 | 0.301046 | 0.3380181 | 0.4005918 | 0.2613901 |  |  | 507.977 | 65.455
2019-12-09 16:00 | 1.675931 | 3450 | 19.67047 | 17.19495 | 2019-12-07 | 1105.452 | 368.3739 | (19.5, 20.0] | normal | 9275.9635 | 485.7439 | 42.32371 | 4.753932 | 0.6494674 | 6.603568 | 2.235034 | 0.2445466 | 0.1122808 | 133.0844 | 86.40657 | 0.5175616 | 0.174201 | 0.007191393 | 0 | 0.301046 | 0.6917626 | 0.301046 | 0.3380181 | 0.4005918 | 0.2613901 |  |  | 507.977 | 65.455
2019-12-10 | 1.685619 | 3450 | 19.4622 | 16.62962 | 2019-12-08 | 1105.723 | 369.9598 | (19.0, 19.5] | normal | 8440.05913 | 498.9946 | 40.54287 | 4.468558 | 0.7559936 | 6.533826 | 1.92921 | 0.2357434 | 0.08204894 | 141.4365 | 88.50881 | 0.4950114 | 0.1639342 | 0.004516359 | 0 | 0.336538 | 0.6589456 | 0.336538 | 0.369351 | 0.3153893 | 0.3152596 |  |  | 492.71 | 66.435 | 0.58
2019-12-10 08:00 | 1.742775 | 3450 | 19.28305 | 18.0786 | 2019-12-08 | 1105.723 | 367.1405 | (19.0, 19.5] | normal | 8440.05913 | 498.9946 | 40.54287 | 4.468558 | 0.7559936 | 6.533826 | 1.92921 | 0.2357434 | 0.08204894 | 141.4365 | 88.50881 | 0.4950114 | 0.1639342 | 0.004516359 | 0 | 0.336538 | 0.6589456 | 0.336538 | 0.369351 | 0.3153893 | 0.3152596 |  |  | 492.71 | 66.435 | 0.58
2019-12-10 16:00 | 1.756337 | 3450 | 19.62913 | 17.839 | 2019-12-08 | 1105.723 | 367.3282 | (19.5, 20.0] | normal | 8440.05913 | 498.9946 | 40.54287 | 4.468558 | 0.7559936 | 6.533826 | 1.92921 | 0.2357434 | 0.08204894 | 141.4365 | 88.50881 | 0.4950114 | 0.1639342 | 0.004516359 | 0 | 0.336538 | 0.6589456 | 0.336538 | 0.369351 | 0.3153893 | 0.3152596 |  |  | 492.71 | 66.435 | 0.58
2019-12-11 | 1.752785 | 3431.386 | 19.68825 | 17.37165 | 2019-12-09 | 1099.66 | 369.8895 | (19.5, 20.0] | normal | 7528.45301 | 492.9913 | 39.72075 | 4.532334 | 0.7557671 | 7.590039 | 3.313897 | 0.270391 | 0.100906 | 160.3099 | 92.31013 | 0.5103798 | 0.1627405 | 0.01139228 | 0 | 0.3154874 | 0.6731203 | 0.3154874 | 0.292709 | 0.2831504 | 0.4241406 |  |  | 490.901 | 64.23 | 0.447464
2019-12-11 08:00 | 1.827711 | 3400 | 19.74106 | 17.54921 | 2019-12-09 | 1099.66 | 362.4197 | (19.5, 20.0] | normal | 7528.45301 | 492.9913 | 39.72075 | 4.532334 | 0.7557671 | 7.590039 | 3.313897 | 0.270391 | 0.100906 | 160.3099 | 92.31013 | 0.5103798 | 0.1627405 | 0.01139228 | 0 | 0.3154874 | 0.6731203 | 0.3154874 | 0.292709 | 0.2831504 | 0.4241406 |  |  | 490.901 | 64.23 | 0.447464
2019-12-11 16:00 | 1.775285 | 3400 | 19.77947 | 16.95101 | 2019-12-09 | 1099.66 | 365.7087 | (19.5, 20.0] | normal | 7528.45301 | 492.9913 | 39.72075 | 4.532334 | 0.7557671 | 7.590039 | 3.313897 | 0.270391 | 0.100906 | 160.3099 | 92.31013 | 0.5103798 | 0.1627405 | 0.01139228 | 0 | 0.3154874 | 0.6731203 | 0.3154874 | 0.292709 | 0.2831504 | 0.4241406 |  |  | 490.901 | 64.23 | 0.447464
2019-12-12 | 1.785115 | 3400 | 19.45561 | 16.40772 | 2019-12-10 | 1132.593 | 377.5599 | (19.0, 19.5] | normal | 9127.7478 | 494.258 | 42.11863 | 4.456769 | 0.8303874 | 7.539309 | 3.360959 | 0.2688596 | 0.1154131 | 165.7921 | 97.90206 | 0.4548 | 0.1836883 | 0.01044024 | 0 | 0.3510715 | 0.6384882 | 0.3510715 | 0.3684448 | 0.2449523 | 0.386603 |  |  | 473.342 | 67.755 | 0.682145
2019-12-12 08:00 | 1.728101 | 3400 | 19.08894 | 16.34819 | 2019-12-10 | 1132.593 | 376.9687 | (19.0, 19.5] | normal | 9127.7478 | 494.258 | 42.11863 | 4.456769 | 0.8303874 | 7.539309 | 3.360959 | 0.2688596 | 0.1154131 | 165.7921 | 97.90206 | 0.4548 | 0.1836883 | 0.01044024 | 0 | 0.3510715 | 0.6384882 | 0.3510715 | 0.3684448 | 0.2449523 | 0.386603 |  |  | 473.342 | 67.755 | 0.682145
2019-12-12 16:00 | 1.530192 | 3400 | 19.04107 | 16.62827 | 2019-12-11 | 1132.593 | 377.5356 | (19.0, 19.5] | normal | 9205.22259 | 489.2376 | 43.93191 | 4.230578 | 0.8998053 | 6.357289 | 1.843792 | 0.2322664 | 0.1030347 | 151.2947 | 98.70815 | 0.5106013 | 0.1736456 | 0.01138761 | 0 | 0.3043655 | 0.6842469 | 0.3043655 | 0.646783 | 0.07195126 | 0.2812658 |  |  | 473.342 | 67.755 | 0.682145
2019-12-13 | 1.564924 | 3400 | 19.2172 | 17.20369 | 2019-12-11 | 1098.57 | 365.2218 | (19.0, 19.5] | normal | 9205.22259 | 489.2376 | 43.93191 | 4.230578 | 0.8998053 | 6.357289 | 1.843792 | 0.2322664 | 0.1030347 | 151.2947 | 98.70815 | 0.5106013 | 0.1736456 | 0.01138761 | 0 | 0.3043655 | 0.6842469 | 0.3043655 | 0.646783 | 0.07195126 | 0.2812658 |  |  | 465.424 | 65.75
2019-12-13 08:00 | 1.637666 | 3400 | 19.23322 | 16.53838 | 2019-12-11 | 1098.57 | 363.7505 | (19.0, 19.5] | normal | 9205.22259 | 489.2376 | 43.93191 | 4.230578 | 0.8998053 | 6.357289 | 1.843792 | 0.2322664 | 0.1030347 | 151.2947 | 98.70815 | 0.5106013 | 0.1736456 | 0.01138761 | 0 | 0.3043655 | 0.6842469 | 0.3043655 | 0.646783 | 0.07195126 | 0.2812658 |  |  | 465.424 | 65.75
2019-12-13 16:00 | 1.665845 | 3400 | 19.18919 | 15.75233 | 2019-12-12 | 1098.57 | 368.1974 | (19.0, 19.5] | normal | 8147.23869 | 485.5624 | 39.51401 | 3.943568 | 0.7476377 | 6.1807 | 1.704778 | 0.2350283 | 0.1035276 | 146.3063 | 93.14251 | 0.5267213 | 0.1868886 | 0.00701802 | 0 | 0.2793721 | 0.7136099 | 0.2793721 | 0.5930312 | 0.001070724 | 0.4058981 |  |  | 465.424 | 65.75
2019-12-14 | 1.673381 | 3400 | 19.06294 | 15.9188 | 2019-12-12 | 1108.379 | 367.1206 | (19.0, 19.5] | normal | 8147.23869 | 485.5624 | 39.51401 | 3.943568 | 0.7476377 | 6.1807 | 1.704778 | 0.2350283 | 0.1035276 | 146.3063 | 93.14251 | 0.5267213 | 0.1868886 | 0.00701802 | 0 | 0.2793721 | 0.7136099 | 0.2793721 | 0.5930312 | 0.001070724 | 0.4058981 |  |  | 485.239 | 67.07
2019-12-14 08:00 | 1.700577 | 3400 | 18.86295 | 16.24288 | 2019-12-12 | 1108.379 | 367.0307 | (18.5, 19.0] | normal | 8147.23869 | 485.5624 | 39.51401 | 3.943568 | 0.7476377 | 6.1807 | 1.704778 | 0.2350283 | 0.1035276 | 146.3063 | 93.14251 | 0.5267213 | 0.1868886 | 0.00701802 | 0 | 0.2793721 | 0.7136099 | 0.2793721 | 0.5930312 | 0.001070724 | 0.4058981 |  |  | 485.239 | 67.07
2019-12-14 16:00 | 1.738914 | 3400 | 18.90679 |  | 2019-12-12 | 1108.379 | 373.0296 | (18.5, 19.0] | normal | 8147.23869 | 485.5624 | 39.51401 | 3.943568 | 0.7476377 | 6.1807 | 1.704778 | 0.2350283 | 0.1035276 | 146.3063 | 93.14251 | 0.5267213 | 0.1868886 | 0.00701802 | 0 | 0.2793721 | 0.7136099 | 0.2793721 | 0.5930312 | 0.001070724 | 0.4058981 |  |  | 485.239 | 67.07
2019-12-15 | 1.859993 | 3450 | 18.94208 | 16.64109 | 2019-12-13 | 1105.02 | 372.9394 | (18.5, 19.0] | normal | 10294.22869 | 480.4096 | 45.01739 | 4.618955 | 0.6457932 | 6.287858 | 1.608379 | 0.2365591 | 0.08738137 | 143.5895 | 82.15987 | 0.4935245 | 0.1535352 | 0.005554328 | 0 | 0.347386 | 0.6470596 | 0.347386 | 0.398154 | 0.1932744 | 0.4085716 |  |  | 485.095 | 68.7
2019-12-15 08:00 | 1.869681 | 3469.54 | 18.88748 | 17.26081 | 2019-12-13 | 1105.02 | 363.3634 | (18.5, 19.0] | normal | 10294.22869 | 480.4096 | 45.01739 | 4.618955 | 0.6457932 | 6.287858 | 1.608379 | 0.2365591 | 0.08738137 | 143.5895 | 82.15987 | 0.4935245 | 0.1535352 | 0.005554328 | 0 | 0.347386 | 0.6470596 | 0.347386 | 0.398154 | 0.1932744 | 0.4085716 |  |  | 485.095 | 68.7
2019-12-15 16:00 | 1.813591 | 3475 | 18.98374 | 17.4331 | 2019-12-13 | 1105.02 | 367.2838 | (18.5, 19.0] | normal | 10294.22869 | 480.4096 | 45.01739 | 4.618955 | 0.6457932 | 6.287858 | 1.608379 | 0.2365591 | 0.08738137 | 143.5895 | 82.15987 | 0.4935245 | 0.1535352 | 0.005554328 | 0 | 0.347386 | 0.6470596 | 0.347386 | 0.398154 | 0.1932744 | 0.4085716 |  |  | 485.095 | 68.7
2019-12-16 | 1.790829 | 3475 | 19.18648 | 16.93663 | 2019-12-14 | 1110.852 | 375.5268 | (19.0, 19.5] | normal | 10101.53869 | 488.239 | 42.21531 | 4.692672 | 0.6041051 | 6.567875 | 2.126815 | 0.2187847 | 0.05911912 | 147.5426 | 83.50353 | 0.4267522 | 0.2208858 | 0.005660278 | 0 | 0.3467018 | 0.6476379 | 0.3467018 | 0.3904156 | 0.4136784 | 0.195906 |  |  | 455.127 | 66.635 | 1.22451
2019-12-16 08:00 | 1.712837 | 3475 | 18.9397 | 16.08923 | 2019-12-14 | 1110.852 | 363.7505 | (18.5, 19.0] | normal | 10101.53869 | 488.239 | 42.21531 | 4.692672 | 0.6041051 | 6.567875 | 2.126815 | 0.2187847 | 0.05911912 | 147.5426 | 83.50353 | 0.4267522 | 0.2208858 | 0.005660278 | 0 | 0.3467018 | 0.6476379 | 0.3467018 | 0.3904156 | 0.4136784 | 0.195906 |  |  | 455.127 | 66.635 | 1.22451
2019-12-16 16:00 | 1.644639 | 3475 | 18.8195 | 16.04499 | 2019-12-15 | 1110.852 | 370.2266 | (18.5, 19.0] | normal | 8937.18 | 494.16 | 41.18724 | 4.650951 | 0.70914 | 6.358205 | 1.612299 | 0.2130621 | 0.05066053 | 101.8811 | 39.76992 | 0.4892158 | 0.1573572 | 0 | 0 | 0.3534269 | 0.6465731 | 0.3534269 | 0.3088369 | 0.497214 | 0.1939491 |  |  | 455.127 | 66.635 | 1.22451
2019-12-17 | 1.577314 | 3475 | 18.98248 | 17.04935 | 2019-12-15 | 1130.643 | 376.7603 | (18.5, 19.0] | normal | 8937.18 | 494.16 | 41.18724 | 4.650951 | 0.70914 | 6.358205 | 1.612299 | 0.2130621 | 0.05066053 | 101.8811 | 39.76992 | 0.4892158 | 0.1573572 | 0 | 0 | 0.3534269 | 0.6465731 | 0.3534269 | 0.3088369 | 0.497214 | 0.1939491 |  |  | 508.077 | 69.845 | 0.785575
2019-12-17 08:00 | 1.567696 | 3475 | 19.35389 | 17.05443 | 2019-12-15 | 1130.643 | 377.5533 | (19.0, 19.5] | normal | 8937.18 | 494.16 | 41.18724 | 4.650951 | 0.70914 | 6.358205 | 1.612299 | 0.2130621 | 0.05066053 | 101.8811 | 39.76992 | 0.4892158 | 0.1573572 | 0 | 0 | 0.3534269 | 0.6465731 | 0.3534269 | 0.3088369 | 0.497214 | 0.1939491 |  |  | 508.077 | 69.845 | 0.785575
2019-12-17 16:00 | 1.527302 | 3453.646 | 19.55963 | 16.43512 | 2019-12-16 | 1130.643 | 374.4282 | (19.5, 20.0] | normal | 8993.4626 | 507.008 | 24.91462 | 4.4983 | 1.043878 | 6.360485 | 1.684818 | 0.1918836 | 0.05533016 | 176.9184 | 96.03625 | 0.4783139 | 0.180752 | 0.01165574 | 0 | 0.3292784 | 0.6590659 | 0.3292784 | 0.5758095 | 0.3253633 | 0.09882717 |  |  | 508.077 | 69.845 | 0.785575
2019-12-18 | 1.501557 | 3450 | 19.37484 | 16.45739 | 2019-12-16 | 1087.537 | 368.8223 | (19.0, 19.5] | normal | 8993.4626 | 507.008 | 24.91462 | 4.4983 | 1.043878 | 6.360485 | 1.684818 | 0.1918836 | 0.05533016 | 176.9184 | 96.03625 | 0.4783139 | 0.180752 | 0.01165574 | 0 | 0.3292784 | 0.6590659 | 0.3292784 | 0.5758095 | 0.3253633 | 0.09882717 |  |  | 509.986 | 70.49 | 0.493662
2019-12-18 08:00 | 1.452474 | 3450 | 19.26618 | 16.90107 | 2019-12-16 | 1087.537 | 363.0792 | (19.0, 19.5] | normal | 8993.4626 | 507.008 | 24.91462 | 4.4983 | 1.043878 | 6.360485 | 1.684818 | 0.1918836 | 0.05533016 | 176.9184 | 96.03625 | 0.4783139 | 0.180752 | 0.01165574 | 0 | 0.3292784 | 0.6590659 | 0.3292784 | 0.5758095 | 0.3253633 | 0.09882717 |  |  | 509.986 | 70.49 | 0.493662
2019-12-18 16:00 | 1.46087 | 3450 | 19.68302 | 16.49495 | 2019-12-17 | 1087.537 | 353.6788 | (19.5, 20.0] | normal | 9276.91782 | 507.5011 | 30.71839 | 4.481508 | 1.057636 | 6.222262 | 1.584464 | 0.1886082 | 0.05390182 | 168.3772 | 87.60283 | 0.4849811 | 0.1803207 | 0.01027236 | 0 | 0.3244259 | 0.6653017 | 0.3244259 | 0.5997227 | 0.3032859 | 0.09699143 |  |  | 509.986 | 70.49 | 0.493662
2019-12-19 | 1.516068 | 3434.404 | 19.78733 | 16.06142 | 2019-12-17 | 1018.461 | 351.4704 | (19.5, 20.0] | normal | 9276.91782 | 507.5011 | 30.71839 | 4.481508 | 1.057636 | 6.222262 | 1.584464 | 0.1886082 | 0.05390182 | 168.3772 | 87.60283 | 0.4849811 | 0.1803207 | 0.01027236 | 0 | 0.3244259 | 0.6653017 | 0.3244259 | 0.5997227 | 0.3032859 | 0.09699143 |  |  | 480.564 | 66.015 | 0.720542
2019-12-19 08:00 | 1.603261 | 3376.658 | 19.2797 | 15.42496 | 2019-12-17 | 1018.461 | 336.0952 | (19.0, 19.5] | normal | 9276.91782 | 507.5011 | 30.71839 | 4.481508 | 1.057636 | 6.222262 | 1.584464 | 0.1886082 | 0.05390182 | 168.3772 | 87.60283 | 0.4849811 | 0.1803207 | 0.01027236 | 0 | 0.3244259 | 0.6653017 | 0.3244259 | 0.5997227 | 0.3032859 | 0.09699143 |  |  | 480.564 | 66.015 | 0.720542
2019-12-19 16:00 | 1.619542 | 3350 | 18.95337 | 15.69093 | 2019-12-18 | 1018.461 | 373.3948 | (18.5, 19.0] | normal | 9456.38 | 488.069 | 38.60575 | 4.454535 | 0.7216674 | 6.777962 | 2.028005 | 0.2288248 | 0.05617644 | 98.80612 | 35.43166 | 0.4766116 | 0.1565641 | 0 | 0 | 0.3668243 | 0.6331757 | 0.3668243 | 0.3530026 | 0.2337262 | 0.4132712 |  |  | 480.564 | 66.015 | 0.720542
2019-12-20 | 1.706006 | 3350 | 18.7087 | 16.27638 | 2019-12-18 | 1120.923 | 371.6545 | (18.5, 19.0] | normal | 9456.38 | 488.069 | 38.60575 | 4.454535 | 0.7216674 | 6.777962 | 2.028005 | 0.2288248 | 0.05617644 | 98.80612 | 35.43166 | 0.4766116 | 0.1565641 | 0 | 0 | 0.3668243 | 0.6331757 | 0.3668243 | 0.3530026 | 0.2337262 | 0.4132712 |  |  | 485.528 | 69.475 | 0.491353
2019-12-20 08:00 | 1.731945 | 3368.664 | 18.86542 | 16.45356 | 2019-12-18 | 1120.923 | 375.3944 | (18.5, 19.0] | normal | 9456.38 | 488.069 | 38.60575 | 4.454535 | 0.7216674 | 6.777962 | 2.028005 | 0.2288248 | 0.05617644 | 98.80612 | 35.43166 | 0.4766116 | 0.1565641 | 0 | 0 | 0.3668243 | 0.6331757 | 0.3668243 | 0.3530026 | 0.2337262 | 0.4132712 |  |  | 485.528 | 69.475 | 0.491353
2019-12-20 16:00 | 1.692378 | 3395.901 | 19.13385 | 16.61111 | 2019-12-18 | 1120.923 | 373.6405 | (19.0, 19.5] | normal | 9456.38 | 488.069 | 38.60575 | 4.454535 | 0.7216674 | 6.777962 | 2.028005 | 0.2288248 | 0.05617644 | 98.80612 | 35.43166 | 0.4766116 | 0.1565641 | 0 | 0 | 0.3668243 | 0.6331757 | 0.3668243 | 0.3530026 | 0.2337262 | 0.4132712 |  |  | 485.528 | 69.475 | 0.491353
2019-12-21 | 1.726135 | 3400 | 19.01246 | 16.12203 | 2019-12-19 | 1095.402 | 364.1636 | (19.0, 19.5] | normal | 10361.86 | 490.1644 | 36.73493 | 4.685108 | 0.8031391 | 6.652445 | 1.293827 | 0.2707 | 0.05774103 | 104.7624 | 35.42015 | 0.3474714 | 0.3248509 | 0 | 0 | 0.3276777 | 0.6723223 | 0.3276777 | 0.1515958 | 0.186768 | 0.6616362 |  |  | 481.552 | 66.98
2019-12-21 08:00 | 1.745467 | 3400 | 19.31969 | 16.4857 | 2019-12-19 | 1095.402 | 361.7645 | (19.0, 19.5] | normal | 10361.86 | 490.1644 | 36.73493 | 4.685108 | 0.8031391 | 6.652445 | 1.293827 | 0.2707 | 0.05774103 | 104.7624 | 35.42015 | 0.3474714 | 0.3248509 | 0 | 0 | 0.3276777 | 0.6723223 | 0.3276777 | 0.1515958 | 0.186768 | 0.6616362 |  |  | 481.552 | 66.98
2019-12-21 16:00 | 1.810673 | 3400 | 19.16802 | 16.62616 | 2019-12-19 | 1095.402 | 367.6262 | (19.0, 19.5] | normal | 10361.86 | 490.1644 | 36.73493 | 4.685108 | 0.8031391 | 6.652445 | 1.293827 | 0.2707 | 0.05774103 | 104.7624 | 35.42015 | 0.3474714 | 0.3248509 | 0 | 0 | 0.3276777 | 0.6723223 | 0.3276777 | 0.1515958 | 0.186768 | 0.6616362 |  |  | 481.552 | 66.98
2019-12-22 | 1.876861 | 3403.677 | 19.00442 | 16.43564 | 2019-12-20 | 1087.867 | 360.6748 | (19.0, 19.5] | normal | 8952.53 | 494.0652 | 37.84099 | 4.397197 | 0.5292801 | 7.254016 | 2.190828 | 0.2811251 | 0.08075713 | 110.9624 | 33.21993 | 0.3036393 | 0.3940115 | 0 | 0 | 0.3023492 | 0.6976508 | 0.3023492 | 0.2695921 | 0.07617292 | 0.654235 |  |  |  | 68.865
2019-12-22 08:00 | 1.918118 | 3449.995 | 18.69773 | 16.08009 | 2019-12-20 | 1087.867 | 362.1045 | (18.5, 19.0] | normal | 8952.53 | 494.0652 | 37.84099 | 4.397197 | 0.5292801 | 7.254016 | 2.190828 | 0.2811251 | 0.08075713 | 110.9624 | 33.21993 | 0.3036393 | 0.3940115 | 0 | 0 | 0.3023492 | 0.6976508 | 0.3023492 | 0.2695921 | 0.07617292 | 0.654235 |  |  |  | 68.865
2019-12-22 16:00 | 1.965909 | 3450 | 18.85219 | 16.91094 | 2019-12-20 | 1087.867 | 363.8518 | (18.5, 19.0] | normal | 8952.53 | 494.0652 | 37.84099 | 4.397197 | 0.5292801 | 7.254016 | 2.190828 | 0.2811251 | 0.08075713 | 110.9624 | 33.21993 | 0.3036393 | 0.3940115 | 0 | 0 | 0.3023492 | 0.6976508 | 0.3023492 | 0.2695921 | 0.07617292 | 0.654235 |  |  |  | 68.865
2019-12-23 | 2.003368 | 3450 | 18.99498 | 17.17264 | 2019-12-20 | 1102.976 | 371.9733 | (18.5, 19.0] | normal | 8952.53 | 494.0652 | 37.84099 | 4.397197 | 0.5292801 | 7.254016 | 2.190828 | 0.2811251 | 0.08075713 | 110.9624 | 33.21993 | 0.3036393 | 0.3940115 | 0 | 0 | 0.3023492 | 0.6976508 | 0.3023492 | 0.2695921 | 0.07617292 | 0.654235 |  |  | 502.485 | 69.45 | 0.543783
2019-12-23 08:00 | 2.06343 | 3450 | 19.46924 | 17.0995 | 2019-12-21 | 1102.976 | 364.2122 | (19.0, 19.5] | normal | 9803.28 | 500.2508 | 34.33038 | 4.567462 | 0.4930112 | 7.135486 | 1.392872 | 0.266096 | 0.07040006 | 100.9616 | 28.38273 | 0.3048061 | 0.342364 | 0 | 0 | 0.3528299 | 0.6471701 | 0.3528299 | 0.3437377 | 0 | 0.6562623 |  |  | 502.485 | 69.45 | 0.543783
2019-12-23 16:00 | 2.137407 | 3450 | 19.64633 | 16.95518 | 2019-12-21 | 1102.976 | 364.5892 | (19.5, 20.0] | normal | 9803.28 | 500.2508 | 34.33038 | 4.567462 | 0.4930112 | 7.135486 | 1.392872 | 0.266096 | 0.07040006 | 100.9616 | 28.38273 | 0.3048061 | 0.342364 | 0 | 0 | 0.3528299 | 0.6471701 | 0.3528299 | 0.3437377 | 0 | 0.6562623 |  |  | 502.485 | 69.45 | 0.543783
2019-12-24 | 2.160305 | 3450 | 19.27981 | 16.79465 | 2019-12-21 | 1087.157 | 360.1121 | (19.0, 19.5] | normal | 9803.28 | 500.2508 | 34.33038 | 4.567462 | 0.4930112 | 7.135486 | 1.392872 | 0.266096 | 0.07040006 | 100.9616 | 28.38273 | 0.3048061 | 0.342364 | 0 | 0 | 0.3528299 | 0.6471701 | 0.3528299 | 0.3437377 | 0 | 0.6562623 |  |  | 470.433 | 69.1 | 0.246167
2019-12-24 08:00 | 2.266867 | 3450 | 19.3231 | 16.58994 | 2019-12-22 | 1087.157 | 359.3324 | (19.0, 19.5] | normal | 10320.79 | 493.6624 | 34.61708 | 4.620802 | 0.5662215 | 7.170332 | 1.204065 | 0.2905173 | 0.06968556 | 96.03402 | 24.92421 | 0.2813661 | 0.3858648 | 0 | 0 | 0.3327691 | 0.6672309 | 0.3327691 | 0.1940175 | 0.05405212 | 0.7519303 |  |  | 470.433 | 69.1 | 0.246167
2019-12-24 16:00 | 2.286242 | 3415.195 | 19.28768 | 16.36847 | 2019-12-22 | 1087.157 | 365.9435 | (19.0, 19.5] | normal | 10320.79 | 493.6624 | 34.61708 | 4.620802 | 0.5662215 | 7.170332 | 1.204065 | 0.2905173 | 0.06968556 | 96.03402 | 24.92421 | 0.2813661 | 0.3858648 | 0 | 0 | 0.3327691 | 0.6672309 | 0.3327691 | 0.1940175 | 0.05405212 | 0.7519303 |  |  | 470.433 | 69.1 | 0.246167
2019-12-25 | 2.369012 | 3400 | 19.20817 | 17.08871 | 2019-12-22 | 1089.73 | 365.359 | (19.0, 19.5] | normal | 10320.79 | 493.6624 | 34.61708 | 4.620802 | 0.5662215 | 7.170332 | 1.204065 | 0.2905173 | 0.06968556 | 96.03402 | 24.92421 | 0.2813661 | 0.3858648 | 0 | 0 | 0.3327691 | 0.6672309 | 0.3327691 | 0.1940175 | 0.05405212 | 0.7519303 |  |  | 487.324 | 69.055 | 0.405961
2019-12-25 08:00 | 2.369012 | 3400 | 19.497 | 17.47289 | 2019-12-22 | 1089.73 | 361.144 | (19.0, 19.5] | normal | 10320.79 | 493.6624 | 34.61708 | 4.620802 | 0.5662215 | 7.170332 | 1.204065 | 0.2905173 | 0.06968556 | 96.03402 | 24.92421 | 0.2813661 | 0.3858648 | 0 | 0 | 0.3327691 | 0.6672309 | 0.3327691 | 0.1940175 | 0.05405212 | 0.7519303 |  |  | 487.324 | 69.055 | 0.405961
2019-12-25 16:00 | 2.288079 | 3400 | 19.23449 | 17.02212 | 2019-12-23 | 1089.73 | 361.7575 | (19.0, 19.5] | normal | 11211.2 | 486.5996 | 42.5841 | 4.393714 | 0.4810404 | 6.889331 | 1.28599 | 0.303449 | 0.09084218 | 94.41088 | 22.93563 | 0.3083889 | 0.3649529 | 0 | 0 | 0.3266582 | 0.6733418 | 0.3266582 | 0.1537466 | 0.1890003 | 0.6572531 |  |  | 487.324 | 69.055 | 0.405961
2019-12-26 | 2.280543 | 3400 | 19.04505 | 16.47527 | 2019-12-23 | 1102.674 | 362.73 | (19.0, 19.5] | normal | 11211.2 | 486.5996 | 42.5841 | 4.393714 | 0.4810404 | 6.889331 | 1.28599 | 0.303449 | 0.09084218 | 94.41088 | 22.93563 | 0.3083889 | 0.3649529 | 0 | 0 | 0.3266582 | 0.6733418 | 0.3266582 | 0.1537466 | 0.1890003 | 0.6572531 |  |  | 487.087 | 66.975 | 0.210243
2019-12-26 08:00 | 2.297581 | 3400 | 18.95318 | 16.50574 | 2019-12-24 | 1102.674 | 366.3662 | (18.5, 19.0] | normal | 9055.68 | 487.0617 | 45.98519 | 4.469736 | 0.5480962 | 7.20436 | 1.19156 | 0.3257263 | 0.1030487 | 92.58423 | 20.92994 | 0.4408117 | 0.2136747 | 0 | 0 | 0.3455135 | 0.6544865 | 0.3455135 | 0.2017611 | 0.04880894 | 0.74943 |  |  | 487.087 | 66.975 | 0.210243
2019-12-26 16:00 | 2.267109 | 3383.914 | 18.89332 | 16.80455 | 2019-12-24 | 1102.674 | 370.8826 | (18.5, 19.0] | normal | 9055.68 | 487.0617 | 45.98519 | 4.469736 | 0.5480962 | 7.20436 | 1.19156 | 0.3257263 | 0.1030487 | 92.58423 | 20.92994 | 0.4408117 | 0.2136747 | 0 | 0 | 0.3455135 | 0.6544865 | 0.3455135 | 0.2017611 | 0.04880894 | 0.74943 |  |  | 487.087 | 66.975 | 0.210243
2019-12-27 | 2.427972 | 3300 | 18.75555 | 16.77505 | 2019-12-24 | 1023.593 | 355.2363 | (18.5, 19.0] | normal | 9055.68 | 487.0617 | 45.98519 | 4.469736 | 0.5480962 | 7.20436 | 1.19156 | 0.3257263 | 0.1030487 | 92.58423 | 20.92994 | 0.4408117 | 0.2136747 | 0 | 0 | 0.3455135 | 0.6544865 | 0.3455135 | 0.2017611 | 0.04880894 | 0.74943 |  |  | 483.728 | 67.39 | 0.41394
2019-12-27 08:00 | 2.444514 | 3300 | 18.73943 | 16.54797 | 2019-12-24 | 1023.593 | 342.3504 | (18.5, 19.0] | normal | 9055.68 | 487.0617 | 45.98519 | 4.469736 | 0.5480962 | 7.20436 | 1.19156 | 0.3257263 | 0.1030487 | 92.58423 | 20.92994 | 0.4408117 | 0.2136747 | 0 | 0 | 0.3455135 | 0.6544865 | 0.3455135 | 0.2017611 | 0.04880894 | 0.74943 |  |  | 483.728 | 67.39 | 0.41394
2019-12-27 16:00 | 2.357333 | 3300 | 18.74454 | 17.52802 | 2019-12-25 | 1023.593 | 324.5014 | (18.5, 19.0] | normal | 6905.44 | 495.6389 | 46.98091 | 4.470834 | 0.5579502 | 6.523276 | 1.675805 | 0.2710206 | 0.118868 | 88.80567 | 17.17939 | 0.3387532 | 0 | 0.3628053 | 0 | 0.2984415 | 0.3387532 | 0.2984415 | 0.421203 | 0.1959947 | 0.3828023 |  |  | 483.728 | 67.39 | 0.41394
2019-12-28 | 2.425946 | 3300 | 18.85912 | 16.98722 | 2019-12-25 | 1049.189 | 337.9249 | (18.5, 19.0] | normal | 6905.44 | 495.6389 | 46.98091 | 4.470834 | 0.5579502 | 6.523276 | 1.675805 | 0.2710206 | 0.118868 | 88.80567 | 17.17939 | 0.3387532 | 0 | 0.3628053 | 0 | 0.2984415 | 0.3387532 | 0.2984415 | 0.421203 | 0.1959947 | 0.3828023 |  |  | 509.716 | 69.605
2019-12-28 08:00 | 2.49144 | 3354.657 | 19.0427 | 17.04978 | 2019-12-25 | 1049.189 | 353.5315 | (19.0, 19.5] | normal | 6905.44 | 495.6389 | 46.98091 | 4.470834 | 0.5579502 | 6.523276 | 1.675805 | 0.2710206 | 0.118868 | 88.80567 | 17.17939 | 0.3387532 | 0 | 0.3628053 | 0 | 0.2984415 | 0.3387532 | 0.2984415 | 0.421203 | 0.1959947 | 0.3828023 |  |  | 509.716 | 69.605
2019-12-28 16:00 | 2.433234 | 3400 | 19.18603 | 16.14219 | 2019-12-26 | 1049.189 | 356.2542 | (19.0, 19.5] | normal | 9628.28 | 503.3691 | 39.72591 | 4.26787 | 0.767123 | 6.635241 | 1.622531 | 0.2686821 | 0.1107951 | 83.71622 | 22.14353 | 0.3384384 | 0 | 0.2641188 | 0 | 0.3974427 | 0.3384384 | 0.3974427 | 0.3820247 | 0.1721874 | 0.4457879 |  |  | 509.716 | 69.605
2019-12-29 | 2.412919 | 3418.327 | 18.81866 | 16.13667 | 2019-12-26 | 1077.497 | 352.0968 | (18.5, 19.0] | normal | 9628.28 | 503.3691 | 39.72591 | 4.26787 | 0.767123 | 6.635241 | 1.622531 | 0.2686821 | 0.1107951 | 83.71622 | 22.14353 | 0.3384384 | 0 | 0.2641188 | 0 | 0.3974427 | 0.3384384 | 0.3974427 | 0.3820247 | 0.1721874 | 0.4457879 |  |  |  | 66.715
2019-12-29 08:00 | 2.396679 | 3464.67 | 18.82553 | 16.59887 | 2019-12-26 | 1077.497 | 361.3255 | (18.5, 19.0] | normal | 9628.28 | 503.3691 | 39.72591 | 4.26787 | 0.767123 | 6.635241 | 1.622531 | 0.2686821 | 0.1107951 | 83.71622 | 22.14353 | 0.3384384 | 0 | 0.2641188 | 0 | 0.3974427 | 0.3384384 | 0.3974427 | 0.3820247 | 0.1721874 | 0.4457879 |  |  |  | 66.715
2019-12-29 16:00 | 2.377513 | 3391.831 | 19.15592 | 16.83791 | 2019-12-27 | 1077.497 | 362.3405 | (19.0, 19.5] | normal | 9512.71 | 494.65 | 38.44874 | 4.223128 | 0.7934958 | 6.353239 | 1.505061 | 0.2670886 | 0.09910837 | 98.03395 | 32.04991 | 0.3337051 | 0.1750237 | 0.1968062 | 0 | 0.294465 | 0.5087288 | 0.294465 | 0.3083543 | 0.2901954 | 0.4014503 |  |  |  | 66.715
2019-12-30 | 2.544509 | 3082.001 | 19.02211 | 15.76312 | 2019-12-27 | 1017.996 | 343.2931 | (19.0, 19.5] | normal | 9512.71 | 494.65 | 38.44874 | 4.223128 | 0.7934958 | 6.353239 | 1.505061 | 0.2670886 | 0.09910837 | 98.03395 | 32.04991 | 0.3337051 | 0.1750237 | 0.1968062 | 0 | 0.294465 | 0.5087288 | 0.294465 | 0.3083543 | 0.2901954 | 0.4014503 |  |  | 498.128 | 67.375 | 0.842433
2019-12-30 16:00 | 5.157416 | 3363.512 | 18.94302 | 15.7422 | 2019-12-25 | 1017.996 | 350.4616 | (18.5, 19.0] | normal | 6905.44 | 495.6389 | 46.98091 | 4.470834 | 0.5579502 | 6.523276 | 1.675805 | 0.2710206 | 0.118868 | 88.80567 | 17.17939 | 0.3387532 | 0 | 0.3628053 | 0 | 0.2984415 | 0.3387532 | 0.2984415 | 0.421203 | 0.1959947 | 0.3828023 |  |  | 498.128 | 67.375 | 0.842433
2019-12-31 | 2.379116 | 3499.371 | 19.31327 | 16.50985 | 2019-12-28 | 1066.553 | 355.6231 | (19.0, 19.5] | normal | 9903.5 | 496.4419 | 44.05241 | 4.381438 | 0.7927366 | 6.496729 | 1.593694 | 0.2615561 | 0.1183003 | 101.2128 | 38.26698 | 0.3414399 | 0.149222 | 0.1819629 | 0 | 0.3273752 | 0.4906619 | 0.3273752 | 0.5289986 | 0.05758886 | 0.4134125 |  |  | 500.628 | 67.33 | 0.818578
2019-12-31 08:00 | 2.307056 | 3500 | 18.9413 | 16.7237 | 2019-12-29 | 1066.553 | 353.4337 | (18.5, 19.0] | normal | 9656.32 | 500.0924 | 38.99052 | 4.494952 | 0.7928456 | 6.785039 | 1.673575 | 0.2597989 | 0.1175402 | 95.89031 | 34.61058 | 0.3030067 | 0.1183608 | 0.1434097 | 0 | 0.4352227 | 0.4213676 | 0.4352227 | 0.5781122 | 0.008369955 | 0.4135178 |  |  | 500.628 | 67.33 | 0.818578
2019-12-31 16:00 | 2.377401 | 3499.983 | 19.11943 | 16.98831 | 2019-12-29 | 1066.553 | 354.8593 | (19.0, 19.5] | normal | 9656.32 | 500.0924 | 38.99052 | 4.494952 | 0.7928456 | 6.785039 | 1.673575 | 0.2597989 | 0.1175402 | 95.89031 | 34.61058 | 0.3030067 | 0.1183608 | 0.1434097 | 0 | 0.4352227 | 0.4213676 | 0.4352227 | 0.5781122 | 0.008369955 | 0.4135178 |  |  | 500.628 | 67.33 | 0.818578
2020-01-01 | 2.37773 | 3412.627 | 19.38075 | 17.51674 | 2019-12-29 | 1072.993 | 356.628 | (19.0, 19.5] | normal | 9656.32 | 500.0924 | 38.99052 | 4.494952 | 0.7928456 | 6.785039 | 1.673575 | 0.2597989 | 0.1175402 | 95.89031 | 34.61058 | 0.3030067 | 0.1183608 | 0.1434097 | 0 | 0.4352227 | 0.4213676 | 0.4352227 | 0.5781122 | 0.008369955 | 0.4135178 |  |  | 493.511 | 67.265 | 0.419284
2020-01-01 08:00 | 2.199938 | 3359.812 | 18.76603 | 16.51041 | 2019-12-30 | 1072.993 | 356.2698 | (18.5, 19.0] | normal | 8424.76 | 490.0277 | 38.67697 | 4.852407 | 0.7881537 | 7.245817 | 2.302398 | 0.2995397 | 0.1029743 | 98.43621 | 34.46958 | 0.3728901 | 0.1940221 | 0.1036825 | 0 | 0.3294052 | 0.5669123 | 0.3294052 | 0.3068865 | 0.009051806 | 0.6840617 |  |  | 493.511 | 67.265 | 0.419284
2020-01-01 16:00 | 2.027254 | 3350 | 19.25731 | 17.75972 | 2019-12-30 | 1072.993 | 357.5966 | (19.0, 19.5] | normal | 8424.76 | 490.0277 | 38.67697 | 4.852407 | 0.7881537 | 7.245817 | 2.302398 | 0.2995397 | 0.1029743 | 98.43621 | 34.46958 | 0.3728901 | 0.1940221 | 0.1036825 | 0 | 0.3294052 | 0.5669123 | 0.3294052 | 0.3068865 | 0.009051806 | 0.6840617 |  |  | 493.511 | 67.265 | 0.419284
2020-01-02 | 1.935469 | 3350 | 19.55731 | 17.80361 | 2019-12-31 | 1072.36 | 362.0177 | (19.5, 20.0] | normal | 9510.26 | 501.1112 | 31.26028 | 4.555401 | 0.6416349 | 6.770078 | 1.306054 | 0.2627248 | 0.08718984 | 94.76888 | 40.41907 | 0.3651572 | 0.313024 | 0 | 0 | 0.3218188 | 0.6781812 | 0.3218188 | 0.3490668 | 0.135718 | 0.5152153 |  |  | 508.601 | 67.645 | 0.737065
2020-01-02 08:00 | 1.950766 | 3350 | 19.08747 | 16.49319 | 2019-12-31 | 1072.36 | 350.8919 | (19.0, 19.5] | normal | 9510.26 | 501.1112 | 31.26028 | 4.555401 | 0.6416349 | 6.770078 | 1.306054 | 0.2627248 | 0.08718984 | 94.76888 | 40.41907 | 0.3651572 | 0.313024 | 0 | 0 | 0.3218188 | 0.6781812 | 0.3218188 | 0.3490668 | 0.135718 | 0.5152153 |  |  | 508.601 | 67.645 | 0.737065
2020-01-02 16:00 | 1.965398 | 3350 | 19.0366 | 16.04069 | 2019-12-31 | 1072.36 | 355.7804 | (19.0, 19.5] | normal | 9510.26 | 501.1112 | 31.26028 | 4.555401 | 0.6416349 | 6.770078 | 1.306054 | 0.2627248 | 0.08718984 | 94.76888 | 40.41907 | 0.3651572 | 0.313024 | 0 | 0 | 0.3218188 | 0.6781812 | 0.3218188 | 0.3490668 | 0.135718 | 0.5152153 |  |  | 508.601 | 67.645 | 0.737065
2020-01-03 | 1.968391 | 3350 | 18.90768 | 16.37747 | 2020-01-01 | 1036.416 | 361.9604 | (18.5, 19.0] | normal | 5709.62 | 506.5315 | 26.0915 | 4.829445 | 0.7978816 | 6.360512 | 1.834391 | 0.2000927 | 0.07762159 | 104.416 | 35.07754 | 0.1508437 | 0.1829894 | 0.3433766 | 0 | 0.3227903 | 0.3338331 | 0.3227903 | 0.7879424 | 0 | 0.2120576 |  |  | 507.202 | 68.925 | 1.74314
2020-01-03 08:00 | 2.005305 | 3350 | 19.11014 | 16.5155 | 2020-01-01 | 1036.416 | 346.9101 | (19.0, 19.5] | normal | 5709.62 | 506.5315 | 26.0915 | 4.829445 | 0.7978816 | 6.360512 | 1.834391 | 0.2000927 | 0.07762159 | 104.416 | 35.07754 | 0.1508437 | 0.1829894 | 0.3433766 | 0 | 0.3227903 | 0.3338331 | 0.3227903 | 0.7879424 | 0 | 0.2120576 |  |  | 507.202 | 68.925 | 1.74314
2020-01-03 16:00 | 1.97471 | 3350 | 19.32919 | 16.94225 | 2020-01-01 | 1036.416 | 383.8049 | (19.0, 19.5] | normal | 5709.62 | 506.5315 | 26.0915 | 4.829445 | 0.7978816 | 6.360512 | 1.834391 | 0.2000927 | 0.07762159 | 104.416 | 35.07754 | 0.1508437 | 0.1829894 | 0.3433766 | 0 | 0.3227903 | 0.3338331 | 0.3227903 | 0.7879424 | 0 | 0.2120576 |  |  | 507.202 | 68.925 | 1.74314
2020-01-04 | 1.975375 | 3350 | 19.68478 | 17.12036 | 2020-01-02 | 1096.766 | 377.172 | (19.5, 20.0] | normal | 9280.71 | 503.2381 | 25.9494 | 5.195348 | 1.131522 | 6.639989 | 1.404998 | 0.2318954 | 0.08751969 | 104.593 | 45.54748 | 0.2895059 | 0.1481072 | 0.2702412 | 0 | 0.2921458 | 0.4376131 | 0.2921458 | 0.4468078 | 0.04374262 | 0.5094496 |  |  | 501.554 | 68.93
2020-01-04 08:00 | 2.014284 | 3296.012 | 19.73986 | 16.52226 | 2020-01-02 | 1096.766 | 357.3637 | (19.5, 20.0] | normal | 9280.71 | 503.2381 | 25.9494 | 5.195348 | 1.131522 | 6.639989 | 1.404998 | 0.2318954 | 0.08751969 | 104.593 | 45.54748 | 0.2895059 | 0.1481072 | 0.2702412 | 0 | 0.2921458 | 0.4376131 | 0.2921458 | 0.4468078 | 0.04374262 | 0.5094496 |  |  | 501.554 | 68.93
2020-01-04 16:00 | 2.15476 | 3250 | 19.63412 | 16.10006 | 2020-01-02 | 1096.766 | 359.8043 | (19.5, 20.0] | normal | 9280.71 | 503.2381 | 25.9494 | 5.195348 | 1.131522 | 6.639989 | 1.404998 | 0.2318954 | 0.08751969 | 104.593 | 45.54748 | 0.2895059 | 0.1481072 | 0.2702412 | 0 | 0.2921458 | 0.4376131 | 0.2921458 | 0.4468078 | 0.04374262 | 0.5094496 |  |  | 501.554 | 68.93
2020-01-05 | 2.129737 | 3250 | 19.40586 | 16.04194 | 2020-01-02 | 1090.196 | 364.3451 | (19.0, 19.5] | normal | 9280.71 | 503.2381 | 25.9494 | 5.195348 | 1.131522 | 6.639989 | 1.404998 | 0.2318954 | 0.08751969 | 104.593 | 45.54748 | 0.2895059 | 0.1481072 | 0.2702412 | 0 | 0.2921458 | 0.4376131 | 0.2921458 | 0.4468078 | 0.04374262 | 0.5094496 |  |  | 518.054 | 67.64
2020-01-05 08:00 | 2.173956 | 3250 | 19.25658 | 16.48347 | 2020-01-03 | 1090.196 | 361.658 | (19.0, 19.5] | normal | 9114.89 | 501.3744 | 27.40212 | 5.08581 | 1.021716 | 6.849828 | 1.318406 | 0.2413131 | 0.08545794 | 116.826 | 54.99595 | 0.3273534 | 0.1568225 | 0.1921065 | 0 | 0.3237176 | 0.4841759 | 0.3237176 | 0.3669104 | 0.2319576 | 0.401132 |  |  | 518.054 | 67.64
2020-01-05 16:00 | 2.172183 | 3249.256 | 19.35117 | 16.0067 | 2020-01-03 | 1090.196 | 361.6125 | (19.0, 19.5] | normal | 9114.89 | 501.3744 | 27.40212 | 5.08581 | 1.021716 | 6.849828 | 1.318406 | 0.2413131 | 0.08545794 | 116.826 | 54.99595 | 0.3273534 | 0.1568225 | 0.1921065 | 0 | 0.3237176 | 0.4841759 | 0.3237176 | 0.3669104 | 0.2319576 | 0.401132 |  |  | 518.054 | 67.64
2020-01-06 | 2.25077 | 3176.968 | 19.36893 |  | 2020-01-03 | 636.7926 | 358.4652 | (19.0, 19.5] | baixo | 9114.89 | 501.3744 | 27.40212 | 5.08581 | 1.021716 | 6.849828 | 1.318406 | 0.2413131 | 0.08545794 | 116.826 | 54.99595 | 0.3273534 | 0.1568225 | 0.1921065 | 0 | 0.3237176 | 0.4841759 | 0.3237176 | 0.3669104 | 0.2319576 | 0.401132
2020-01-07 08:00 | 3.237549 | 3212.254 | 19.33757 | 15.56058 | 2020-01-04 | 905.4156 | 311.5761 | (19.0, 19.5] | baixo | 8996.6 | 491.5097 | 33.52786 | 4.959069 | 1.186595 | 6.951783 | 1.29364 | 0.2740952 | 0.1103592 | 110.7409 | 57.6208 | 0.3130594 | 0.1223907 | 0.1864549 | 0 | 0.3780951 | 0.4354501 | 0.3780951 | 0.3526397 | 0.1859267 | 0.4614336 |  |  | 510.596 | 60.48 | 0.894173
2020-01-07 16:00 | 2.760927 | 3449.983 | 19.89345 | 16.06371 | 2020-01-04 | 905.4156 | 372.0637 | (19.5, 20.0] | baixo | 8996.6 | 491.5097 | 33.52786 | 4.959069 | 1.186595 | 6.951783 | 1.29364 | 0.2740952 | 0.1103592 | 110.7409 | 57.6208 | 0.3130594 | 0.1223907 | 0.1864549 | 0 | 0.3780951 | 0.4354501 | 0.3780951 | 0.3526397 | 0.1859267 | 0.4614336 |  |  | 510.596 | 60.48 | 0.894173
2020-01-08 | 2.782562 | 3450 | 19.16319 | 16.50689 | 2020-01-05 | 1113.205 | 375.0587 | (19.0, 19.5] | normal | 8572.88 | 493.2366 | 49.47225 | 5.09836 | 0.9432361 | 7.028283 | 1.249165 | 0.2881846 | 0.119027 | 118.238 | 46.57447 | 0.4156654 | 0.1058606 | 0.1831427 | 0 | 0.2953313 | 0.521526 | 0.2953313 | 0.3170872 | 0.1327377 | 0.5501751 |  |  | 497.342 | 69.03334 | 0.411169
2020-01-08 08:00 | 2.75124 | 3450 | 19.66982 | 17.14476 | 2020-01-05 | 1113.205 | 369.598 | (19.5, 20.0] | normal | 8572.88 | 493.2366 | 49.47225 | 5.09836 | 0.9432361 | 7.028283 | 1.249165 | 0.2881846 | 0.119027 | 118.238 | 46.57447 | 0.4156654 | 0.1058606 | 0.1831427 | 0 | 0.2953313 | 0.521526 | 0.2953313 | 0.3170872 | 0.1327377 | 0.5501751 |  |  | 497.342 | 69.03334 | 0.411169
2020-01-08 16:00 | 2.709584 | 3450 | 19.85447 | 17.04995 | 2020-01-05 | 1113.205 | 367.0922 | (19.5, 20.0] | normal | 8572.88 | 493.2366 | 49.47225 | 5.09836 | 0.9432361 | 7.028283 | 1.249165 | 0.2881846 | 0.119027 | 118.238 | 46.57447 | 0.4156654 | 0.1058606 | 0.1831427 | 0 | 0.2953313 | 0.521526 | 0.2953313 | 0.3170872 | 0.1327377 | 0.5501751 |  |  | 497.342 | 69.03334 | 0.411169
2020-01-09 | 2.693115 | 3450 | 20.02767 | 17.75115 | 2020-01-06 | 1107.42 | 367.0726 | (20.0, 20.5] | normal | 6959.2 | 520.6262 | 24.87885 | 5.08718 | 1.117087 | 7.172122 | 1.062869 | 0.2592199 | 0.076295 | 105.1954 | 44.55039 | 0.2860975 | 0.1447005 | 0.2050279 | 0 | 0.364174 | 0.4307981 | 0.364174 | 0.1947217 | 0.3029056 | 0.5023727 |  |  | 517.198 | 73.805
2020-01-09 08:00 | 2.68924 | 3450 | 20.61091 | 16.63921 | 2020-01-06 | 1107.42 | 371.6542 | (20.5, inf] | normal | 6959.2 | 520.6262 | 24.87885 | 5.08718 | 1.117087 | 7.172122 | 1.062869 | 0.2592199 | 0.076295 | 105.1954 | 44.55039 | 0.2860975 | 0.1447005 | 0.2050279 | 0 | 0.364174 | 0.4307981 | 0.364174 | 0.1947217 | 0.3029056 | 0.5023727 |  |  | 517.198 | 73.805
2020-01-09 16:00 | 2.640803 | 3450 | 20.49783 | 15.23826 | 2020-01-07 | 1107.42 | 366.1669 | (20.0, 20.5] | normal | 7619.53 | 516.8465 | 24.41384 | 4.565543 | 0.8930517 | 7.092749 | 0.9804953 | 0.2511442 | 0.05202151 | 103.2374 | 40.82429 | 0.3803699 | 0.1531472 | 0.1631899 | 0 | 0.303293 | 0.5335172 | 0.303293 | 0.154503 | 0.3240187 | 0.5214783 |  |  | 517.198 | 73.805
2020-01-10 | 2.702802 | 3450 | 19.93678 | 15.46137 | 2020-01-07 | 1124.445 | 369.3787 | (19.5, 20.0] | normal | 7619.53 | 516.8465 | 24.41384 | 4.565543 | 0.8930517 | 7.092749 | 0.9804953 | 0.2511442 | 0.05202151 | 103.2374 | 40.82429 | 0.3803699 | 0.1531472 | 0.1631899 | 0 | 0.303293 | 0.5335172 | 0.303293 | 0.154503 | 0.3240187 | 0.5214783 |  |  | 510.822 | 69.835 | 1.19583
2020-01-10 08:00 | 2.712167 | 3450 | 20.03525 | 15.37938 | 2020-01-07 | 1124.445 | 374.3854 | (20.0, 20.5] | normal | 7619.53 | 516.8465 | 24.41384 | 4.565543 | 0.8930517 | 7.092749 | 0.9804953 | 0.2511442 | 0.05202151 | 103.2374 | 40.82429 | 0.3803699 | 0.1531472 | 0.1631899 | 0 | 0.303293 | 0.5335172 | 0.303293 | 0.154503 | 0.3240187 | 0.5214783 |  |  | 510.822 | 69.835 | 1.19583
2020-01-10 16:00 | 2.707 | 3450 | 19.78291 | 15.44577 | 2020-01-07 | 1124.445 | 378.3685 | (19.5, 20.0] | normal | 7619.53 | 516.8465 | 24.41384 | 4.565543 | 0.8930517 | 7.092749 | 0.9804953 | 0.2511442 | 0.05202151 | 103.2374 | 40.82429 | 0.3803699 | 0.1531472 | 0.1631899 | 0 | 0.303293 | 0.5335172 | 0.303293 | 0.154503 | 0.3240187 | 0.5214783 |  |  | 510.822 | 69.835 | 1.19583
2020-01-11 | 2.668251 | 3450 | 19.42629 | 15.5763 | 2020-01-08 | 1144.725 | 384.134 | (19.0, 19.5] | normal | 9578.02 | 510.3878 | 36.67421 | 4.693556 | 0.8199733 | 7.041173 | 1.035433 | 0.251161 | 0.06011274 | 107.6018 | 43.90939 | 0.3189803 | 0.1842583 | 0.2221044 | 0 | 0.274657 | 0.5032387 | 0.274657 | 0.1552501 | 0.2883496 | 0.5564004 |  |  | 494.81 | 71.68
2020-01-11 08:00 | 2.670834 | 3450 | 19.07336 | 15.58728 | 2020-01-08 | 1144.725 | 383.8657 | (19.0, 19.5] | normal | 9578.02 | 510.3878 | 36.67421 | 4.693556 | 0.8199733 | 7.041173 | 1.035433 | 0.251161 | 0.06011274 | 107.6018 | 43.90939 | 0.3189803 | 0.1842583 | 0.2221044 | 0 | 0.274657 | 0.5032387 | 0.274657 | 0.1552501 | 0.2883496 | 0.5564004 |  |  | 494.81 | 71.68
2020-01-11 16:00 | 2.637251 | 3450 | 19.02295 | 15.53127 | 2020-01-09 | 1144.725 | 375.3526 | (19.0, 19.5] | normal | 9274.78 | 504.5205 | 22.13667 | 4.494433 | 0.7112398 | 7.062251 | 0.5440187 | 0.2510496 | 0.08120867 | 115.5783 | 45.55208 | 0.3572106 | 0.2027822 | 0.1310187 | 0 | 0.3089885 | 0.5599928 | 0.3089885 | 0.2306907 | 0.07517091 | 0.6941384 |  |  | 494.81 | 71.68
2020-01-12 | 2.696021 | 3450 | 19.17563 | 16.42027 | 2020-01-09 | 1101.898 | 363.3605 | (19.0, 19.5] | normal | 9274.78 | 504.5205 | 22.13667 | 4.494433 | 0.7112398 | 7.062251 | 0.5440187 | 0.2510496 | 0.08120867 | 115.5783 | 45.55208 | 0.3572106 | 0.2027822 | 0.1310187 | 0 | 0.3089885 | 0.5599928 | 0.3089885 | 0.2306907 | 0.07517091 | 0.6941384 |  |  | 518.174 | 70.50667
2020-01-12 08:00 | 2.692469 | 3450 | 19.4606 | 16.85546 | 2020-01-09 | 1101.898 | 366.9922 | (19.0, 19.5] | normal | 9274.78 | 504.5205 | 22.13667 | 4.494433 | 0.7112398 | 7.062251 | 0.5440187 | 0.2510496 | 0.08120867 | 115.5783 | 45.55208 | 0.3572106 | 0.2027822 | 0.1310187 | 0 | 0.3089885 | 0.5599928 | 0.3089885 | 0.2306907 | 0.07517091 | 0.6941384 |  |  | 518.174 | 70.50667
2020-01-12 16:00 | 2.674386 | 3450 | 19.35981 | 15.65377 | 2020-01-09 | 1101.898 | 369.3298 | (19.0, 19.5] | normal | 9274.78 | 504.5205 | 22.13667 | 4.494433 | 0.7112398 | 7.062251 | 0.5440187 | 0.2510496 | 0.08120867 | 115.5783 | 45.55208 | 0.3572106 | 0.2027822 | 0.1310187 | 0 | 0.3089885 | 0.5599928 | 0.3089885 | 0.2306907 | 0.07517091 | 0.6941384 |  |  | 518.174 | 70.50667
2020-01-13 | 2.760281 | 3450 | 19.06812 | 16.03248 | 2020-01-10 | 1125.18 | 376.3307 | (19.0, 19.5] | normal | 8901.38 | 506.2687 | 18.83022 | 4.355828 | 0.7143245 | 6.882088 | 0.5452991 | 0.2497418 | 0.082827 | 112.4958 | 38.10854 | 0.3787682 | 0.2061692 | 0.08328035 | 0 | 0.3317823 | 0.5849374 | 0.3317823 | 0.1884856 | 0.09396582 | 0.7175486 |  |  |  | 69.77
2020-01-13 08:00 | 2.721531 | 3392.402 | 19.17619 | 16.19674 | 2020-01-10 | 1125.18 | 371.037 | (19.0, 19.5] | normal | 8901.38 | 506.2687 | 18.83022 | 4.355828 | 0.7143245 | 6.882088 | 0.5452991 | 0.2497418 | 0.082827 | 112.4958 | 38.10854 | 0.3787682 | 0.2061692 | 0.08328035 | 0 | 0.3317823 | 0.5849374 | 0.3317823 | 0.1884856 | 0.09396582 | 0.7175486 |  |  |  | 69.77
2020-01-13 16:00 | 2.636928 | 3450 | 19.36014 | 15.75853 | 2020-01-11 | 1125.18 | 376.0622 | (19.0, 19.5] | normal | 8945.65 | 504.5897 | 25.87572 | 4.695327 | 1.012855 | 7.015417 | 0.8262097 | 0.259332 | 0.08106685 | 123.2061 | 54.62613 | 0.344449 | 0.1919827 | 0.1508007 | 0 | 0.3127677 | 0.5364317 | 0.3127677 | 0.1691064 | 0.290825 | 0.5400685 |  |  |  | 69.77
2020-01-14 | 2.559428 | 3450 | 19.62259 | 15.31829 | 2020-01-11 | 1135.971 | 378.6518 | (19.5, 20.0] | normal | 8945.65 | 504.5897 | 25.87572 | 4.695327 | 1.012855 | 7.015417 | 0.8262097 | 0.259332 | 0.08106685 | 123.2061 | 54.62613 | 0.344449 | 0.1919827 | 0.1508007 | 0 | 0.3127677 | 0.5364317 | 0.3127677 | 0.1691064 | 0.290825 | 0.5400685 |  |  | 509.841 | 75.12 | 0.605443
2020-01-14 08:00 | 2.590105 | 3450 | 19.58772 | 16.07788 | 2020-01-11 | 1135.971 | 380.6194 | (19.5, 20.0] | normal | 8945.65 | 504.5897 | 25.87572 | 4.695327 | 1.012855 | 7.015417 | 0.8262097 | 0.259332 | 0.08106685 | 123.2061 | 54.62613 | 0.344449 | 0.1919827 | 0.1508007 | 0 | 0.3127677 | 0.5364317 | 0.3127677 | 0.1691064 | 0.290825 | 0.5400685 |  |  | 509.841 | 75.12 | 0.605443
2020-01-14 16:00 | 2.380533 | 3450 | 19.96444 | 16.30263 | 2020-01-12 | 1135.971 | 372.8696 | (19.5, 20.0] | normal | 9534.38 | 513.6945 | 18.76144 | 4.424469 | 0.9516758 | 7.377108 | 1.044312 | 0.2600775 | 0.0761902 | 137.3854 | 69.48013 | 0.3243598 | 0.1965896 | 0.1734984 | 0 | 0.3055521 | 0.5209494 | 0.3055521 | 0.1658737 | 0.3328563 | 0.50127 |  |  | 509.841 | 75.12 | 0.605443
2020-01-15 | 2.178711 | 3450 | 19.78914 | 15.74922 | 2020-01-12 | 1127.611 | 379.1308 | (19.5, 20.0] | normal | 9534.38 | 513.6945 | 18.76144 | 4.424469 | 0.9516758 | 7.377108 | 1.044312 | 0.2600775 | 0.0761902 | 137.3854 | 69.48013 | 0.3243598 | 0.1965896 | 0.1734984 | 0 | 0.3055521 | 0.5209494 | 0.3055521 | 0.1658737 | 0.3328563 | 0.50127 |  |  | 511.378 | 68.545 | 0.521426
2020-01-15 08:00 | 1.995618 | 3450 | 19.38195 | 15.64235 | 2020-01-13 | 1127.611 | 0 | (19.0, 19.5] | normal | 8641.39 | 511.6149 | 25.18507 | 4.468373 | 1.054075 | 7.098007 | 1.228394 | 0.249864 | 0.07001094 | 130.1329 | 65.90263 | 0.2958853 | 0.1730497 | 0.2513959 | 0 | 0.2796691 | 0.468935 | 0.2796691 | 0.1561675 | 0.3494631 | 0.4943694 |  |  | 511.378 | 68.545 | 0.521426
2020-01-15 16:00 | 1.788306 | 3450 | 19.57152 | 16.02602 | 2020-01-13 | 1127.611 | 0 | (19.5, 20.0] | normal | 8641.39 | 511.6149 | 25.18507 | 4.468373 | 1.054075 | 7.098007 | 1.228394 | 0.249864 | 0.07001094 | 130.1329 | 65.90263 | 0.2958853 | 0.1730497 | 0.2513959 | 0 | 0.2796691 | 0.468935 | 0.2796691 | 0.1561675 | 0.3494631 | 0.4943694 |  |  | 511.378 | 68.545 | 0.521426
2020-01-16 | 1.624588 | 3450 | 19.55092 | 16.26755 | 2020-01-14 | 1103.357 | 0 | (19.5, 20.0] | normal | 6442.77 | 502.9679 | 33.11566 | 4.417458 | 1.013416 | 7.240067 | 1.900508 | 0.2868089 | 0.05937527 | 109.8529 | 46.91711 | 0.3510478 | 0.163318 | 0.2661495 | 0 | 0.2194848 | 0.5143657 | 0.2194848 | 0.04229009 | 0.2964231 | 0.6612868 |  |  | 500.078 | 70.56 | 0.557192
2020-01-16 08:00 | 1.41437 | 3450 | 19.70719 | 16.36532 | 2020-01-14 | 1103.357 | 377.7651 | (19.5, 20.0] | normal | 6442.77 | 502.9679 | 33.11566 | 4.417458 | 1.013416 | 7.240067 | 1.900508 | 0.2868089 | 0.05937527 | 109.8529 | 46.91711 | 0.3510478 | 0.163318 | 0.2661495 | 0 | 0.2194848 | 0.5143657 | 0.2194848 | 0.04229009 | 0.2964231 | 0.6612868 |  |  | 500.078 | 70.56 | 0.557192
2020-01-16 16:00 | 1.209964 | 3450 | 20.04416 | 16.027 | 2020-01-15 | 1103.357 | 356.5969 | (20.0, 20.5] | normal | 5097.25 | 501.0557 | 38.50963 | 4.617317 | 0.8018569 | 7.492969 | 2.066367 | 0.2900681 | 0.05508439 | 98.8835 | 48.75681 | 0.2785855 | 0.1750375 | 0.2117063 | 0 | 0.3346707 | 0.453623 | 0.3346707 | 0.07534115 | 0.1298128 | 0.794846 |  |  | 500.078 | 70.56 | 0.557192
2020-01-17 | 1.06659 | 3450 | 19.59471 | 15.64429 | 2020-01-15 | 1121.318 | 374.3981 | (19.5, 20.0] | normal | 5097.25 | 501.0557 | 38.50963 | 4.617317 | 0.8018569 | 7.492969 | 2.066367 | 0.2900681 | 0.05508439 | 98.8835 | 48.75681 | 0.2785855 | 0.1750375 | 0.2117063 | 0 | 0.3346707 | 0.453623 | 0.3346707 | 0.07534115 | 0.1298128 | 0.794846 |  |  | 505.541 | 70.035 | 0.716445
2020-01-17 08:00 | 1.092746 | 3450 | 19.52998 | 16.26657 | 2020-01-16 | 1121.318 | 375.1979 | (19.5, 20.0] | normal | 5929.58 | 491.6157 | 35.58121 | 4.823869 | 0.6341542 | 6.860015 | 1.033524 | 0.282238 | 0.04144913 | 110.2767 | 48.37965 | 0.3555547 | 0.1980528 | 0.1212008 | 0 | 0.3251917 | 0.5536075 | 0.3251917 | 0 | 0.4256788 | 0.5743212 |  |  | 505.541 | 70.035 | 0.716445
2020-01-17 16:00 | 1.043824 | 3450 | 19.70744 | 15.87059 | 2020-01-16 | 1121.318 | 369.491 | (19.5, 20.0] | normal | 5929.58 | 491.6157 | 35.58121 | 4.823869 | 0.6341542 | 6.860015 | 1.033524 | 0.282238 | 0.04144913 | 110.2767 | 48.37965 | 0.3555547 | 0.1980528 | 0.1212008 | 0 | 0.3251917 | 0.5536075 | 0.3251917 | 0 | 0.4256788 | 0.5743212 |  |  | 505.541 | 70.035 | 0.716445
2020-01-18 | 1.151839 | 3450 | 19.15527 | 15.69322 | 2020-01-16 | 1122.97 | 375.229 | (19.0, 19.5] | normal | 5929.58 | 491.6157 | 35.58121 | 4.823869 | 0.6341542 | 6.860015 | 1.033524 | 0.282238 | 0.04144913 | 110.2767 | 48.37965 | 0.3555547 | 0.1980528 | 0.1212008 | 0 | 0.3251917 | 0.5536075 | 0.3251917 | 0 | 0.4256788 | 0.5743212 |  |  | 489.322
2020-01-18 08:00 | 0.9293507 | 3177.601 | 19.21602 | 16.08715 | 2020-01-17 | 1122.97 | 376.1927 | (19.0, 19.5] | normal | 9551.65 | 496.6088 | 36.89084 | 4.717886 | 0.6974788 | 6.805982 | 1.149374 | 0.2814733 | 0.0417113 | 108.5693 | 48.88883 | 0.3554936 | 0.1847189 | 0.1791847 | 0 | 0.2806028 | 0.5402124 | 0.2806028 | 0 | 0.3903249 | 0.6096751 |  |  | 489.322
2020-01-19 | 1.048829 | 3376.935 | 19.98497 | 15.36338 | 2020-01-17 | 1138.836 | 375.4579 | (19.5, 20.0] | normal | 9551.65 | 496.6088 | 36.89084 | 4.717886 | 0.6974788 | 6.805982 | 1.149374 | 0.2814733 | 0.0417113 | 108.5693 | 48.88883 | 0.3554936 | 0.1847189 | 0.1791847 | 0 | 0.2806028 | 0.5402124 | 0.2806028 | 0 | 0.3903249 | 0.6096751 |  |  | 510.927 | 69
2020-01-19 08:00 | 1.243213 | 3331.758 | 19.85756 | 14.46533 | 2020-01-18 | 1138.836 | 381.9323 | (19.5, 20.0] | normal | 7660.05 | 502.2155 | 28.19215 | 4.59031 | 0.7056714 | 6.690967 | 0.9455717 | 0.2707617 | 0.02455384 | 114.0577 | 47.60357 | 0.4006593 | 0.1522588 | 0.1667509 | 0 | 0.2803311 | 0.5529181 | 0.2803311 | 0 | 0.3637964 | 0.6362036 |  |  | 510.927 | 69
2020-01-19 16:00 | 1.181871 | 3450 | 20.06692 | 15.68367 | 2020-01-18 | 1138.836 | 379.3523 | (20.0, 20.5] | normal | 7660.05 | 502.2155 | 28.19215 | 4.59031 | 0.7056714 | 6.690967 | 0.9455717 | 0.2707617 | 0.02455384 | 114.0577 | 47.60357 | 0.4006593 | 0.1522588 | 0.1667509 | 0 | 0.2803311 | 0.5529181 | 0.2803311 | 0 | 0.3637964 | 0.6362036 |  |  | 510.927 | 69
2020-01-20 | 1.201246 | 3450 | 19.78748 | 15.91476 | 2020-01-18 | 1030.211 | 392.256 | (19.5, 20.0] | normal | 7660.05 | 502.2155 | 28.19215 | 4.59031 | 0.7056714 | 6.690967 | 0.9455717 | 0.2707617 | 0.02455384 | 114.0577 | 47.60357 | 0.4006593 | 0.1522588 | 0.1667509 | 0 | 0.2803311 | 0.5529181 | 0.2803311 | 0 | 0.3637964 | 0.6362036 |  |  | 525.692 | 67.12333 | 0.445668
2020-01-20 08:00 | 1.23386 | 3450 | 19.53419 | 16.30243 | 2020-01-19 | 1030.211 | 353.671 | (19.5, 20.0] | normal | 9379.69 | 496.0102 | 41.34445 | 4.502254 | 0.9555566 | 6.92985 | 1.105064 | 0.2725942 | 0.02771762 | 98.71851 | 42.03625 | 0.3154976 | 0.1714449 | 0.2141617 | 0 | 0.2988958 | 0.4869425 | 0.2988958 | 0.06052594 | 0.1053004 | 0.8341736 |  |  | 525.692 | 67.12333 | 0.445668
2020-01-20 16:00 | 1.261631 | 3450 | 19.80054 | 16.0589 | 2020-01-19 | 1030.211 | 374.1552 | (19.5, 20.0] | normal | 9379.69 | 496.0102 | 41.34445 | 4.502254 | 0.9555566 | 6.92985 | 1.105064 | 0.2725942 | 0.02771762 | 98.71851 | 42.03625 | 0.3154976 | 0.1714449 | 0.2141617 | 0 | 0.2988958 | 0.4869425 | 0.2988958 | 0.06052594 | 0.1053004 | 0.8341736 |  |  | 525.692 | 67.12333 | 0.445668
2020-01-21 | 1.21836 | 3450 | 19.27459 | 15.61351 | 2020-01-19 | 1142.57 | 381.1734 | (19.0, 19.5] | normal | 9379.69 | 496.0102 | 41.34445 | 4.502254 | 0.9555566 | 6.92985 | 1.105064 | 0.2725942 | 0.02771762 | 98.71851 | 42.03625 | 0.3154976 | 0.1714449 | 0.2141617 | 0 | 0.2988958 | 0.4869425 | 0.2988958 | 0.06052594 | 0.1053004 | 0.8341736 |  |  | 489.5 | 69.23333 | 0.627272
2020-01-21 08:00 | 1.251943 | 3450 | 19.33724 | 15.96241 | 2020-01-20 | 1142.57 | 384.2913 | (19.0, 19.5] | normal | 9253.68 | 498.0985 | 40.13739 | 4.402292 | 1.502873 | 6.604911 | 1.16499 | 0.2354591 | 0.05230999 | 87.06649 | 20.17606 | 0.3194578 | 0.1628001 | 0.201938 | 0 | 0.3158041 | 0.4822579 | 0.3158041 | 0.3214295 | 0.221781 | 0.4567895 |  |  | 489.5 | 69.23333 | 0.627272
2020-01-21 16:00 | 1.193496 | 3450 | 19.65442 | 16.37153 | 2020-01-20 | 1142.57 | 375.6717 | (19.5, 20.0] | normal | 9253.68 | 498.0985 | 40.13739 | 4.402292 | 1.502873 | 6.604911 | 1.16499 | 0.2354591 | 0.05230999 | 87.06649 | 20.17606 | 0.3194578 | 0.1628001 | 0.201938 | 0 | 0.3158041 | 0.4822579 | 0.3158041 | 0.3214295 | 0.221781 | 0.4567895 |  |  | 489.5 | 69.23333 | 0.627272
2020-01-22 | 1.260339 | 3450 | 19.76272 | 16.30649 | 2020-01-20 | 1154.11 | 384.0948 | (19.5, 20.0] | normal | 9253.68 | 498.0985 | 40.13739 | 4.402292 | 1.502873 | 6.604911 | 1.16499 | 0.2354591 | 0.05230999 | 87.06649 | 20.17606 | 0.3194578 | 0.1628001 | 0.201938 | 0 | 0.3158041 | 0.4822579 | 0.3158041 | 0.3214295 | 0.221781 | 0.4567895 |  |  | 504.457 | 67.98 | 1.27459
2020-01-22 08:00 | 1.270995 | 3450 | 19.49545 | 15.63307 | 2020-01-21 | 1154.11 | 385.6987 | (19.0, 19.5] | normal | 8959.68 | 505.2605 | 36.09811 | 4.056879 | 1.450375 | 7.060262 | 2.164777 | 0.2549426 | 0.1131583 | 87.81994 | 21.37845 | 0.34574 | 0.1953217 | 0.204908 | 0 | 0.2540303 | 0.5410617 | 0.2540303 | 0.3135376 | 0.3531099 | 0.3333524 |  |  | 504.457 | 67.98 | 1.27459
2020-01-22 16:00 | 1.258402 | 3450 | 19.84994 | 16.09231 | 2020-01-21 | 1154.11 | 382.6418 | (19.5, 20.0] | normal | 8959.68 | 505.2605 | 36.09811 | 4.056879 | 1.450375 | 7.060262 | 2.164777 | 0.2549426 | 0.1131583 | 87.81994 | 21.37845 | 0.34574 | 0.1953217 | 0.204908 | 0 | 0.2540303 | 0.5410617 | 0.2540303 | 0.3135376 | 0.3531099 | 0.3333524 |  |  | 504.457 | 67.98 | 1.27459
2020-01-23 | 1.349464 | 3450 | 19.21244 | 15.67261 | 2020-01-21 | 1151.795 | 385.2093 | (19.0, 19.5] | normal | 8959.68 | 505.2605 | 36.09811 | 4.056879 | 1.450375 | 7.060262 | 2.164777 | 0.2549426 | 0.1131583 | 87.81994 | 21.37845 | 0.34574 | 0.1953217 | 0.204908 | 0 | 0.2540303 | 0.5410617 | 0.2540303 | 0.3135376 | 0.3531099 | 0.3333524 |  |  | 497.842 | 67.88333 | 0.805099
2020-01-23 08:00 | 1.399516 | 3450 | 19.26016 | 16.00869 | 2020-01-21 | 1151.795 | 383.1442 | (19.0, 19.5] | normal | 8959.68 | 505.2605 | 36.09811 | 4.056879 | 1.450375 | 7.060262 | 2.164777 | 0.2549426 | 0.1131583 | 87.81994 | 21.37845 | 0.34574 | 0.1953217 | 0.204908 | 0 | 0.2540303 | 0.5410617 | 0.2540303 | 0.3135376 | 0.3531099 | 0.3333524 |  |  | 497.842 | 67.88333 | 0.805099
2020-01-23 16:00 | 1.476692 | 3450 | 19.85419 | 16.02355 | 2020-01-22 | 1151.795 | 381.7434 | (19.5, 20.0] | normal | 9653.18 | 489.992 | 41.48625 | 4.641092 | 1.540665 | 6.502193 | 1.460224 | 0.2500656 | 0.05648303 | 91.67558 | 22.34007 | 0.3833814 | 0.1941464 | 0.1410861 | 0 | 0.281386 | 0.5775278 | 0.281386 | 0.125536 | 0.3013882 | 0.5730758 |  |  | 497.842 | 67.88333 | 0.805099
2020-01-24 | 1.509953 | 3450 | 19.68164 | 16.14979 | 2020-01-22 | 1152.879 | 385.014 | (19.5, 20.0] | normal | 9653.18 | 489.992 | 41.48625 | 4.641092 | 1.540665 | 6.502193 | 1.460224 | 0.2500656 | 0.05648303 | 91.67558 | 22.34007 | 0.3833814 | 0.1941464 | 0.1410861 | 0 | 0.281386 | 0.5775278 | 0.281386 | 0.125536 | 0.3013882 | 0.5730758 |  |  | 502.327 | 68.92 | 0.623537
2020-01-24 08:00 | 1.579057 | 3496.19 | 19.59484 | 16.08788 | 2020-01-22 | 1152.879 | 382.3546 | (19.5, 20.0] | normal | 9653.18 | 489.992 | 41.48625 | 4.641092 | 1.540665 | 6.502193 | 1.460224 | 0.2500656 | 0.05648303 | 91.67558 | 22.34007 | 0.3833814 | 0.1941464 | 0.1410861 | 0 | 0.281386 | 0.5775278 | 0.281386 | 0.125536 | 0.3013882 | 0.5730758 |  |  | 502.327 | 68.92 | 0.623537
2020-01-24 16:00 | 1.490292 | 3500 | 19.58386 | 15.85014 | 2020-01-23 | 1152.879 | 383.289 | (19.5, 20.0] | normal | 9385.56 | 505.1806 | 25.52376 | 4.264844 | 1.293963 | 5.93786 | 0.487054 | 0.2274592 | 0.03460165 | 106.3521 | 25.34124 | 0.3497255 | 0.2448634 | 0.195918 | 0 | 0.2094931 | 0.5945889 | 0.2094931 | 0.1880249 | 0.3847189 | 0.4272562 |  |  | 502.327 | 68.92 | 0.623537
2020-01-25 | 1.577825 | 3500 | 19.66782 | 16.06413 | 2020-01-23 | 1156.913 | 385.4465 | (19.5, 20.0] | normal | 9385.56 | 505.1806 | 25.52376 | 4.264844 | 1.293963 | 5.93786 | 0.487054 | 0.2274592 | 0.03460165 | 106.3521 | 25.34124 | 0.3497255 | 0.2448634 | 0.195918 | 0 | 0.2094931 | 0.5945889 | 0.2094931 | 0.1880249 | 0.3847189 | 0.4272562 |  |  | 509.244 | 69.85
2020-01-25 08:00 | 1.59374 | 3500 | 19.86421 | 16.11767 | 2020-01-23 | 1156.913 | 385.0486 | (19.5, 20.0] | normal | 9385.56 | 505.1806 | 25.52376 | 4.264844 | 1.293963 | 5.93786 | 0.487054 | 0.2274592 | 0.03460165 | 106.3521 | 25.34124 | 0.3497255 | 0.2448634 | 0.195918 | 0 | 0.2094931 | 0.5945889 | 0.2094931 | 0.1880249 | 0.3847189 | 0.4272562 |  |  | 509.244 | 69.85
2020-01-25 16:00 | 1.548859 | 3500 | 20.04173 | 16.81903 | 2020-01-24 | 1156.913 | 384.4914 | (20.0, 20.5] | normal | 8764.98 | 511.1408 | 26.42517 | 4.89486 | 1.402049 | 6.73453 | 1.830522 | 0.2251809 | 0.08922525 | 102.9508 | 28.4687 | 0.3844413 | 0.06921864 | 0.2217586 | 0 | 0.3245815 | 0.4536599 | 0.3245815 | 0.334781 | 0.1103562 | 0.5548628 |  |  | 509.244 | 69.85
2020-01-26 | 1.632891 | 3500 | 19.95892 | 16.28338 | 2020-01-24 | 1154.847 | 380.979 | (19.5, 20.0] | normal | 8764.98 | 511.1408 | 26.42517 | 4.89486 | 1.402049 | 6.73453 | 1.830522 | 0.2251809 | 0.08922525 | 102.9508 | 28.4687 | 0.3844413 | 0.06921864 | 0.2217586 | 0 | 0.3245815 | 0.4536599 | 0.3245815 | 0.334781 | 0.1103562 | 0.5548628 |  |  | 504.394 | 68.08
2020-01-26 08:00 | 1.627162 | 3500 | 19.80568 | 15.14214 | 2020-01-24 | 1154.847 | 385.0268 | (19.5, 20.0] | normal | 8764.98 | 511.1408 | 26.42517 | 4.89486 | 1.402049 | 6.73453 | 1.830522 | 0.2251809 | 0.08922525 | 102.9508 | 28.4687 | 0.3844413 | 0.06921864 | 0.2217586 | 0 | 0.3245815 | 0.4536599 | 0.3245815 | 0.334781 | 0.1103562 | 0.5548628 |  |  | 504.394 | 68.08
2020-01-26 16:00 | 1.690186 | 3500 | 19.87647 | 15.42585 | 2020-01-24 | 1154.847 | 386.1139 | (19.5, 20.0] | normal | 8764.98 | 511.1408 | 26.42517 | 4.89486 | 1.402049 | 6.73453 | 1.830522 | 0.2251809 | 0.08922525 | 102.9508 | 28.4687 | 0.3844413 | 0.06921864 | 0.2217586 | 0 | 0.3245815 | 0.4536599 | 0.3245815 | 0.334781 | 0.1103562 | 0.5548628 |  |  | 504.394 | 68.08
2020-01-27 | 1.680637 | 3500 | 19.91179 | 15.62576 | 2020-01-25 | 1150.757 | 386.1482 | (19.5, 20.0] | normal | 8495.55 | 502.8114 | 34.34756 | 4.379034 | 0.9553798 | 6.442197 | 1.856805 | 0.2167191 | 0.09610541 | 109.3832 | 27.24046 | 0.4329255 | 0.01168494 | 0.2199622 | 0 | 0.3354274 | 0.4446104 | 0.3354274 | 0.4161869 | 0.1233435 | 0.4604696 |  |  | 489.356 | 67.91 | 0.700476
2020-01-27 08:00 | 1.699098 | 3500 | 20.00324 | 16.07193 | 2020-01-25 | 1150.757 | 386.0259 | (20.0, 20.5] | normal | 8495.55 | 502.8114 | 34.34756 | 4.379034 | 0.9553798 | 6.442197 | 1.856805 | 0.2167191 | 0.09610541 | 109.3832 | 27.24046 | 0.4329255 | 0.01168494 | 0.2199622 | 0 | 0.3354274 | 0.4446104 | 0.3354274 | 0.4161869 | 0.1233435 | 0.4604696 |  |  | 489.356 | 67.91 | 0.700476
2020-01-27 16:00 | 1.465464 | 3500 | 20.32936 | 16.33446 | 2020-01-26 | 1150.757 | 376.768 | (20.0, 20.5] | normal | 9576.68 | 502.5473 | 37.40484 | 5.096301 | 1.574156 | 8.222839 | 5.12844 | 0.2891988 | 0.1872168 | 107.8978 | 31.50024 | 0.4472155 | 0.1178362 | 0.1705936 | 0 | 0.2643547 | 0.5650518 | 0.2643547 | 0.3184086 | 0.2147831 | 0.4668083 |  |  | 489.356 | 67.91 | 0.700476
2020-01-28 | 1.442546 | 3500 | 20.32348 | 16.72229 | 2020-01-26 | 1140.25 | 377.5021 | (20.0, 20.5] | normal | 9576.68 | 502.5473 | 37.40484 | 5.096301 | 1.574156 | 8.222839 | 5.12844 | 0.2891988 | 0.1872168 | 107.8978 | 31.50024 | 0.4472155 | 0.1178362 | 0.1705936 | 0 | 0.2643547 | 0.5650518 | 0.2643547 | 0.3184086 | 0.2147831 | 0.4668083 |  |  | 503.686
2020-01-28 08:00 | 1.432361 | 3364.971 | 20.3195 | 15.75883 | 2020-01-26 | 1140.25 | 376.6831 | (20.0, 20.5] | normal | 9576.68 | 502.5473 | 37.40484 | 5.096301 | 1.574156 | 8.222839 | 5.12844 | 0.2891988 | 0.1872168 | 107.8978 | 31.50024 | 0.4472155 | 0.1178362 | 0.1705936 | 0 | 0.2643547 | 0.5650518 | 0.2643547 | 0.3184086 | 0.2147831 | 0.4668083 |  |  | 503.686
2020-01-28 16:00 | 1.706006 | 3372.273 | 19.91551 | 15.37046 | 2020-01-26 | 1140.25 | 383.3957 | (19.5, 20.0] | normal | 9576.68 | 502.5473 | 37.40484 | 5.096301 | 1.574156 | 8.222839 | 5.12844 | 0.2891988 | 0.1872168 | 107.8978 | 31.50024 | 0.4472155 | 0.1178362 | 0.1705936 | 0 | 0.2643547 | 0.5650518 | 0.2643547 | 0.3184086 | 0.2147831 | 0.4668083 |  |  | 503.686
2020-01-29 | 1.434106 | 3410.894 | 20.36374 | 15.09278 | 2020-01-27 | 1148.354 | 385.1852 | (20.0, 20.5] | normal | 6635.88 | 505.3378 | 32.84478 | 5.260107 | 1.765022 | 8.38647 | 5.241307 | 0.2864209 | 0.1948777 | 105.8087 | 30.10852 | 0.3775098 | 0.116283 | 0.1707927 | 0 | 0.3354144 | 0.4937928 | 0.3354144 | 0.3708609 | 0.1048192 | 0.5243199 |  |  | 501.718 | 69.27 | 0.563975
2020-01-29 08:00 | 1.51189 | 3450 | 20.47189 | 16.55465 | 2020-01-27 | 1148.354 | 381.6404 | (20.0, 20.5] | normal | 6635.88 | 505.3378 | 32.84478 | 5.260107 | 1.765022 | 8.38647 | 5.241307 | 0.2864209 | 0.1948777 | 105.8087 | 30.10852 | 0.3775098 | 0.116283 | 0.1707927 | 0 | 0.3354144 | 0.4937928 | 0.3354144 | 0.3708609 | 0.1048192 | 0.5243199 |  |  | 501.718 | 69.27 | 0.563975
2020-01-29 16:00 | 1.525453 | 3450 | 20.62477 | 15.92705 | 2020-01-28 | 1148.354 | 378.7253 | (20.5, inf] | normal | 8278.73 | 497.0403 | 30.67667 | 5.408513 | 1.370406 | 6.957468 | 2.628374 | 0.253592 | 0.1339602 | 102.9782 | 27.9014 | 0.3647661 | 0.1409081 | 0.2263886 | 0 | 0.2679372 | 0.5056742 | 0.2679372 | 0.3916678 | 0.03913614 | 0.5691961 |  |  | 501.718 | 69.27 | 0.563975
2020-01-30 | 1.475078 | 3450 | 20.49694 | 15.75627 | 2020-01-28 | 1117.516 | 377.5222 | (20.0, 20.5] | normal | 8278.73 | 497.0403 | 30.67667 | 5.408513 | 1.370406 | 6.957468 | 2.628374 | 0.253592 | 0.1339602 | 102.9782 | 27.9014 | 0.3647661 | 0.1409081 | 0.2263886 | 0 | 0.2679372 | 0.5056742 | 0.2679372 | 0.3916678 | 0.03913614 | 0.5691961 |  |  | 492.352
2020-01-30 08:00 | 1.536432 | 3433.337 | 20.10513 | 15.51709 | 2020-01-28 | 1117.516 | 388.0835 | (20.0, 20.5] | normal | 8278.73 | 497.0403 | 30.67667 | 5.408513 | 1.370406 | 6.957468 | 2.628374 | 0.253592 | 0.1339602 | 102.9782 | 27.9014 | 0.3647661 | 0.1409081 | 0.2263886 | 0 | 0.2679372 | 0.5056742 | 0.2679372 | 0.3916678 | 0.03913614 | 0.5691961 |  |  | 492.352
2020-01-30 16:00 | 1.580847 | 3450.072 | 20.08983 | 16.12116 | 2020-01-29 | 1117.516 | 355.3884 | (20.0, 20.5] | normal | 8017.79 | 503.336 | 28.48836 | 5.026704 | 1.173244 | 6.46571 | 1.012667 | 0.2165741 | 0.09125593 | 102.0387 | 23.70865 | 0.3814742 | 0.07766604 | 0.2084041 | 0 | 0.3324557 | 0.4591402 | 0.3324557 | 0.4434818 | 0 | 0.5565182 |  |  | 492.352
2020-01-31 | 1.62039 | 3412.18 | 20.05594 | 15.68529 | 2020-01-29 | 1133.425 | 373.4298 | (20.0, 20.5] | normal | 8017.79 | 503.336 | 28.48836 | 5.026704 | 1.173244 | 6.46571 | 1.012667 | 0.2165741 | 0.09125593 | 102.0387 | 23.70865 | 0.3814742 | 0.07766604 | 0.2084041 | 0 | 0.3324557 | 0.4591402 | 0.3324557 | 0.4434818 | 0 | 0.5565182 |  |  | 497.205
2020-01-31 08:00 | 1.6665 | 3400 | 19.91217 | 15.13492 | 2020-01-29 | 1133.425 | 383.0652 | (19.5, 20.0] | normal | 8017.79 | 503.336 | 28.48836 | 5.026704 | 1.173244 | 6.46571 | 1.012667 | 0.2165741 | 0.09125593 | 102.0387 | 23.70865 | 0.3814742 | 0.07766604 | 0.2084041 | 0 | 0.3324557 | 0.4591402 | 0.3324557 | 0.4434818 | 0 | 0.5565182 |  |  | 497.205
2020-01-31 16:00 | 1.479732 | 3400 | 19.98322 | 15.63419 | 2020-01-30 | 1133.425 | 374.8939 | (19.5, 20.0] | normal | 10498.32 | 503.6582 | 26.4165 | 4.436428 | 0.9071239 | 6.787569 | 1.606715 | 0.2356226 | 0.08121669 | 100.4772 | 28.66514 | 0.3706974 | 0.1168035 | 0.1778084 | 0 | 0.3346907 | 0.4875009 | 0.3346907 | 0.4240824 | 0 | 0.5759176 |  |  | 497.205
2020-02-01 | 1.584584 | 3400 | 19.65343 | 15.63907 | 2020-01-30 | 1137.966 | 381.0335 | (19.5, 20.0] | normal | 10498.32 | 503.6582 | 26.4165 | 4.436428 | 0.9071239 | 6.787569 | 1.606715 | 0.2356226 | 0.08121669 | 100.4772 | 28.66514 | 0.3706974 | 0.1168035 | 0.1778084 | 0 | 0.3346907 | 0.4875009 | 0.3346907 | 0.4240824 | 0 | 0.5759176 |  |  | 500.521 | 67.51667
2020-02-01 08:00 | 1.533469 | 3400 | 19.48137 | 15.24387 | 2020-01-30 | 1137.966 | 380.0629 | (19.0, 19.5] | normal | 10498.32 | 503.6582 | 26.4165 | 4.436428 | 0.9071239 | 6.787569 | 1.606715 | 0.2356226 | 0.08121669 | 100.4772 | 28.66514 | 0.3706974 | 0.1168035 | 0.1778084 | 0 | 0.3346907 | 0.4875009 | 0.3346907 | 0.4240824 | 0 | 0.5759176 |  |  | 500.521 | 67.51667
2020-02-01 16:00 | 1.636355 | 3400 | 19.61516 | 16.18809 | 2020-01-31 | 1137.966 | 374.3028 | (19.5, 20.0] | normal | 9454.31 | 501.4158 | 27.74971 | 4.665381 | 0.8696686 | 6.617979 | 0.8865728 | 0.2309763 | 0.0807829 | 101.9301 | 30.05494 | 0.4551712 | 0.0576097 | 0.1763629 | 0 | 0.3108561 | 0.5127809 | 0.3108561 | 0.4858239 | 0.04508373 | 0.4690923 |  |  | 500.521 | 67.51667
2020-02-02 | 1.651428 | 3400 | 20.0621 | 16.80562 | 2020-01-31 | 1128.402 | 378.2415 | (20.0, 20.5] | normal | 9454.31 | 501.4158 | 27.74971 | 4.665381 | 0.8696686 | 6.617979 | 0.8865728 | 0.2309763 | 0.0807829 | 101.9301 | 30.05494 | 0.4551712 | 0.0576097 | 0.1763629 | 0 | 0.3108561 | 0.5127809 | 0.3108561 | 0.4858239 | 0.04508373 | 0.4690923 |  |  | 499.436 | 65.76
2020-02-02 08:00 | 1.621938 | 3400 | 20.16461 | 16.62854 | 2020-01-31 | 1128.402 | 379.1636 | (20.0, 20.5] | normal | 9454.31 | 501.4158 | 27.74971 | 4.665381 | 0.8696686 | 6.617979 | 0.8865728 | 0.2309763 | 0.0807829 | 101.9301 | 30.05494 | 0.4551712 | 0.0576097 | 0.1763629 | 0 | 0.3108561 | 0.5127809 | 0.3108561 | 0.4858239 | 0.04508373 | 0.4690923 |  |  | 499.436 | 65.76
2020-02-02 16:00 | 1.611453 | 3400 | 20.0663 | 16.37454 | 2020-02-01 | 1128.402 | 367.6215 | (20.0, 20.5] | normal | 9247.36 | 495.3224 | 36.76046 | 4.648275 | 0.9919209 | 7.008255 | 1.679481 | 0.2327083 | 0.09831154 | 87.71416 | 28.41189 | 0.4087837 | 0.1507457 | 0.1436918 | 0 | 0.2967788 | 0.5595294 | 0.2967788 | 0.4901987 | 0 | 0.5098013 |  |  | 499.436 | 65.76
2020-02-03 | 1.690747 | 3349.661 | 20.31287 | 15.96506 | 2020-02-01 | 1114.597 | 373.1609 | (20.0, 20.5] | normal | 9247.36 | 495.3224 | 36.76046 | 4.648275 | 0.9919209 | 7.008255 | 1.679481 | 0.2327083 | 0.09831154 | 87.71416 | 28.41189 | 0.4087837 | 0.1507457 | 0.1436918 | 0 | 0.2967788 | 0.5595294 | 0.2967788 | 0.4901987 | 0 | 0.5098013 |  |  | 499.305 | 67.3 | 0.57404
2020-02-03 08:00 | 1.844611 | 3300 | 19.87477 | 15.11142 | 2020-02-01 | 1114.597 | 370.6814 | (19.5, 20.0] | normal | 9247.36 | 495.3224 | 36.76046 | 4.648275 | 0.9919209 | 7.008255 | 1.679481 | 0.2327083 | 0.09831154 | 87.71416 | 28.41189 | 0.4087837 | 0.1507457 | 0.1436918 | 0 | 0.2967788 | 0.5595294 | 0.2967788 | 0.4901987 | 0 | 0.5098013 |  |  | 499.305 | 67.3 | 0.57404
2020-02-03 16:00 | 1.762238 | 3300 | 19.63258 | 15.04388 | 2020-02-01 | 1114.597 | 367.4279 | (19.5, 20.0] | normal | 9247.36 | 495.3224 | 36.76046 | 4.648275 | 0.9919209 | 7.008255 | 1.679481 | 0.2327083 | 0.09831154 | 87.71416 | 28.41189 | 0.4087837 | 0.1507457 | 0.1436918 | 0 | 0.2967788 | 0.5595294 | 0.2967788 | 0.4901987 | 0 | 0.5098013 |  |  | 499.305 | 67.3 | 0.57404
2020-02-04 | 1.847986 | 3300 | 19.69931 | 15.12842 | 2020-02-02 | 1111.938 | 369.8848 | (19.5, 20.0] | normal | 9393.05 | 504.7393 | 32.78743 | 4.129643 | 0.8885236 | 6.903479 | 1.729317 | 0.2251297 | 0.07909851 | 81.13643 | 27.58192 | 0.4060981 | 0.2117129 | 0.1063095 | 0 | 0.2758795 | 0.617811 | 0.2758795 | 0.5185232 | 0 | 0.4814768 |  |  | 515.575 | 68.15333 | 0.559303
2020-02-04 08:00 | 1.84326 | 3300 | 19.57027 | 15.40948 | 2020-02-02 | 1111.938 | 370.0864 | (19.5, 20.0] | normal | 9393.05 | 504.7393 | 32.78743 | 4.129643 | 0.8885236 | 6.903479 | 1.729317 | 0.2251297 | 0.07909851 | 81.13643 | 27.58192 | 0.4060981 | 0.2117129 | 0.1063095 | 0 | 0.2758795 | 0.617811 | 0.2758795 | 0.5185232 | 0 | 0.4814768 |  |  | 515.575 | 68.15333 | 0.559303
2020-02-04 16:00 | 1.77169 | 3300 | 19.29741 | 15.89689 | 2020-02-02 | 1111.938 | 369.2265 | (19.0, 19.5] | normal | 9393.05 | 504.7393 | 32.78743 | 4.129643 | 0.8885236 | 6.903479 | 1.729317 | 0.2251297 | 0.07909851 | 81.13643 | 27.58192 | 0.4060981 | 0.2117129 | 0.1063095 | 0 | 0.2758795 | 0.617811 | 0.2758795 | 0.5185232 | 0 | 0.4814768 |  |  | 515.575 | 68.15333 | 0.559303
2020-02-05 | 1.804775 | 3299.966 | 19.2171 |  | 2020-02-03 | 783.0426 | 364.7298 | (19.0, 19.5] | baixo | 9544.52 | 503.8704 | 33.07573 | 4.285333 | 0.9109228 | 6.865332 | 1.627962 | 0.2314385 | 0.07542555 | 91.24105 | 31.60811 | 0.4238631 | 0.1866076 | 0.1447815 | 0 | 0.2447478 | 0.6104707 | 0.2447478 | 0.4316588 | 0.06954396 | 0.4987973
2020-02-07 | 3.672709 | 3284.37 | 19.3982 | 12.43439 | 2020-02-03 | 1062.909 | 335.3942 | (19.0, 19.5] | normal | 9544.52 | 503.8704 | 33.07573 | 4.285333 | 0.9109228 | 6.865332 | 1.627962 | 0.2314385 | 0.07542555 | 91.24105 | 31.60811 | 0.4238631 | 0.1866076 | 0.1447815 | 0 | 0.2447478 | 0.6104707 | 0.2447478 | 0.4316588 | 0.06954396 | 0.4987973 |  |  | 504.389 | 66.33 | 1.39809
2020-02-07 08:00 | 2.803229 | 3450 | 19.72159 | 16.00178 | 2020-02-04 | 1062.909 | 366.995 | (19.5, 20.0] | normal | 8769.9 | 495.2683 | 44.54829 | 4.385434 | 0.9817708 | 7.092002 | 1.816845 | 0.2402636 | 0.0907092 | 95.48679 | 31.34244 | 0.3904959 | 0.1639848 | 0.1548478 | 0 | 0.2906715 | 0.5544807 | 0.2906715 | 0.347318 | 0.1992864 | 0.4533956 |  |  | 504.389 | 66.33 | 1.39809
2020-02-07 16:00 | 2.643709 | 3450 | 19.93157 | 16.30541 | 2020-02-05 | 1062.909 | 359.7656 | (19.5, 20.0] | normal | 9348.58 | 493.2563 | 40.77485 | 4.606494 | 1.104955 | 7.008832 | 1.753345 | 0.2583402 | 0.08107246 | 86.51746 | 33.25789 | 0.412177 | 0.1772098 | 0.1089513 | 0 | 0.3016619 | 0.5893868 | 0.3016619 | 0.2404389 | 0.2632807 | 0.4962804 |  |  | 504.389 | 66.33 | 1.39809
2020-02-08 | 2.67374 | 3450 | 19.94464 | 16.35558 | 2020-02-05 | 1078.079 | 354.8966 | (19.5, 20.0] | normal | 9348.58 | 493.2563 | 40.77485 | 4.606494 | 1.104955 | 7.008832 | 1.753345 | 0.2583402 | 0.08107246 | 86.51746 | 33.25789 | 0.412177 | 0.1772098 | 0.1089513 | 0 | 0.3016619 | 0.5893868 | 0.3016619 | 0.2404389 | 0.2632807 | 0.4962804 |  |  | 510.98 | 67.865
2020-02-08 08:00 | 2.669219 | 3450 | 20.09993 | 16.7605 | 2020-02-05 | 1078.079 | 356.6105 | (20.0, 20.5] | normal | 9348.58 | 493.2563 | 40.77485 | 4.606494 | 1.104955 | 7.008832 | 1.753345 | 0.2583402 | 0.08107246 | 86.51746 | 33.25789 | 0.412177 | 0.1772098 | 0.1089513 | 0 | 0.3016619 | 0.5893868 | 0.3016619 | 0.2404389 | 0.2632807 | 0.4962804 |  |  | 510.98 | 67.865
2020-02-08 16:00 | 2.729604 | 3450 | 20.5917 | 17.52517 | 2020-02-05 | 1078.079 | 365.4895 | (20.5, inf] | normal | 9348.58 | 493.2563 | 40.77485 | 4.606494 | 1.104955 | 7.008832 | 1.753345 | 0.2583402 | 0.08107246 | 86.51746 | 33.25789 | 0.412177 | 0.1772098 | 0.1089513 | 0 | 0.3016619 | 0.5893868 | 0.3016619 | 0.2404389 | 0.2632807 | 0.4962804 |  |  | 510.98 | 67.865
2020-02-09 | 2.731865 | 3450 | 20.48224 | 16.63479 | 2020-02-06 | 1070.827 | 363.2003 | (20.0, 20.5] | normal | 3308.77 | 488.6774 | 40.13434 | 4.982827 | 0.7703416 | 7.540516 | 1.966369 | 0.2579055 | 0.07867049 | 94.08728 | 30.72156 | 0.3604572 | 0.08013552 | 0.1400218 | 0 | 0.4193855 | 0.4405927 | 0.4193855 | 0.3189881 | 0.2841635 | 0.3968483 |  |  | 509.834 | 69.815
2020-02-09 08:00 | 2.770615 | 3450 | 19.79294 | 16.5149 | 2020-02-06 | 1070.827 | 359.8455 | (19.5, 20.0] | normal | 3308.77 | 488.6774 | 40.13434 | 4.982827 | 0.7703416 | 7.540516 | 1.966369 | 0.2579055 | 0.07867049 | 94.08728 | 30.72156 | 0.3604572 | 0.08013552 | 0.1400218 | 0 | 0.4193855 | 0.4405927 | 0.4193855 | 0.3189881 | 0.2841635 | 0.3968483 |  |  | 509.834 | 69.815
2020-02-09 16:00 | 2.71249 | 3450 | 19.9462 | 16.76364 | 2020-02-06 | 1070.827 | 347.5678 | (19.5, 20.0] | normal | 3308.77 | 488.6774 | 40.13434 | 4.982827 | 0.7703416 | 7.540516 | 1.966369 | 0.2579055 | 0.07867049 | 94.08728 | 30.72156 | 0.3604572 | 0.08013552 | 0.1400218 | 0 | 0.4193855 | 0.4405927 | 0.4193855 | 0.3189881 | 0.2841635 | 0.3968483 |  |  | 509.834 | 69.815
2020-02-10 | 2.784177 | 3450 | 20.30032 | 16.33768 | 2020-02-07 | 1090.733 | 365.9342 | (20.0, 20.5] | normal | 8262.76 | 486.0543 | 44.12852 | 4.828998 | 0.8771039 | 7.221284 | 1.714074 | 0.2560487 | 0.09203457 | 105.0705 | 32.60387 | 0.4053573 | 0.07397165 | 0.2121991 | 0 | 0.308472 | 0.4793289 | 0.308472 | 0.3928165 | 0.2716909 | 0.3354927 |  |  | 497.696 | 68.18 | 0.387821
2020-02-10 08:00 | 2.781594 | 3450 | 20.06365 | 16.22074 | 2020-02-07 | 1090.733 | 370.1885 | (20.0, 20.5] | normal | 8262.76 | 486.0543 | 44.12852 | 4.828998 | 0.8771039 | 7.221284 | 1.714074 | 0.2560487 | 0.09203457 | 105.0705 | 32.60387 | 0.4053573 | 0.07397165 | 0.2121991 | 0 | 0.308472 | 0.4793289 | 0.308472 | 0.3928165 | 0.2716909 | 0.3354927 |  |  | 497.696 | 68.18 | 0.387821
2020-02-10 16:00 | 2.665344 | 3450 | 20.0677 | 16.43356 | 2020-02-08 | 1090.733 | 356.3188 | (20.0, 20.5] | normal | 9653.88 | 474.3742 | 43.32218 | 4.552499 | 1.010924 | 7.02325 | 1.60222 | 0.2631781 | 0.09617515 | 108.7511 | 30.68086 | 0.3889897 | 0.07695766 | 0.2336832 | 0 | 0.3003694 | 0.4659474 | 0.3003694 | 0.489655 | 0.0816441 | 0.4287008 |  |  | 497.696 | 68.18 | 0.387821
2020-02-11 | 2.671157 | 3450 | 19.82127 | 16.05126 | 2020-02-08 | 1145.949 | 382.6774 | (19.5, 20.0] | normal | 9653.88 | 474.3742 | 43.32218 | 4.552499 | 1.010924 | 7.02325 | 1.60222 | 0.2631781 | 0.09617515 | 108.7511 | 30.68086 | 0.3889897 | 0.07695766 | 0.2336832 | 0 | 0.3003694 | 0.4659474 | 0.3003694 | 0.489655 | 0.0816441 | 0.4287008 |  |  | 515.942 | 71.71 | 0.43241
2020-02-11 08:00 | 2.688594 | 3450 | 20.14108 | 16.35953 | 2020-02-08 | 1145.949 | 383.1562 | (20.0, 20.5] | normal | 9653.88 | 474.3742 | 43.32218 | 4.552499 | 1.010924 | 7.02325 | 1.60222 | 0.2631781 | 0.09617515 | 108.7511 | 30.68086 | 0.3889897 | 0.07695766 | 0.2336832 | 0 | 0.3003694 | 0.4659474 | 0.3003694 | 0.489655 | 0.0816441 | 0.4287008 |  |  | 515.942 | 71.71 | 0.43241
2020-02-11 16:00 | 2.702802 | 3450 | 20.47047 | 16.34976 | 2020-02-08 | 1145.949 | 378.4899 | (20.0, 20.5] | normal | 9653.88 | 474.3742 | 43.32218 | 4.552499 | 1.010924 | 7.02325 | 1.60222 | 0.2631781 | 0.09617515 | 108.7511 | 30.68086 | 0.3889897 | 0.07695766 | 0.2336832 | 0 | 0.3003694 | 0.4659474 | 0.3003694 | 0.489655 | 0.0816441 | 0.4287008 |  |  | 515.942 | 71.71 | 0.43241
2020-02-12 | 2.741552 | 3450 | 20.30766 | 16.20054 | 2020-02-09 | 1123.793 | 381.3287 | (20.0, 20.5] | normal | 9440.12 | 506.2737 | 30.33047 | 4.75265 | 1.137418 | 7.466684 | 1.758659 | 0.2468665 | 0.1040155 | 99.7054 | 35.31172 | 0.373509 | 0.08735376 | 0.2497097 | 0 | 0.2894275 | 0.4608628 | 0.2894275 | 0.4299603 | 0.1026212 | 0.4674185 |  |  | 492.408 | 71.7 | 0.460066
2020-02-12 08:00 | 2.784177 | 3450 | 19.80419 | 16.28306 | 2020-02-09 | 1123.793 | 373.2783 | (19.5, 20.0] | normal | 9440.12 | 506.2737 | 30.33047 | 4.75265 | 1.137418 | 7.466684 | 1.758659 | 0.2468665 | 0.1040155 | 99.7054 | 35.31172 | 0.373509 | 0.08735376 | 0.2497097 | 0 | 0.2894275 | 0.4608628 | 0.2894275 | 0.4299603 | 0.1026212 | 0.4674185 |  |  | 492.408 | 71.7 | 0.460066
2020-02-12 16:00 | 2.799677 | 3450 | 19.52472 | 15.25997 | 2020-02-09 | 1123.793 | 367.5643 | (19.5, 20.0] | normal | 9440.12 | 506.2737 | 30.33047 | 4.75265 | 1.137418 | 7.466684 | 1.758659 | 0.2468665 | 0.1040155 | 99.7054 | 35.31172 | 0.373509 | 0.08735376 | 0.2497097 | 0 | 0.2894275 | 0.4608628 | 0.2894275 | 0.4299603 | 0.1026212 | 0.4674185 |  |  | 492.408 | 71.7 | 0.460066
2020-02-13 | 2.75124 | 3450 | 19.86428 | 15.94615 | 2020-02-10 | 1115.488 | 374.9041 | (19.5, 20.0] | normal | 8576.83 | 491.5741 | 39.01154 | 4.626915 | 1.193279 | 7.226417 | 1.71087 | 0.2680948 | 0.09655233 | 94.87389 | 40.63753 | 0.3972272 | 0.1027594 | 0.2330022 | 0 | 0.2670112 | 0.4999866 | 0.2670112 | 0.3290588 | 0.2043757 | 0.4665655 |  |  |  | 71.515
2020-02-13 08:00 | 2.780302 | 3450 | 19.8583 | 15.75737 | 2020-02-10 | 1115.488 | 373.4235 | (19.5, 20.0] | normal | 8576.83 | 491.5741 | 39.01154 | 4.626915 | 1.193279 | 7.226417 | 1.71087 | 0.2680948 | 0.09655233 | 94.87389 | 40.63753 | 0.3972272 | 0.1027594 | 0.2330022 | 0 | 0.2670112 | 0.4999866 | 0.2670112 | 0.3290588 | 0.2043757 | 0.4665655 |  |  |  | 71.515
2020-02-13 16:00 | 2.731865 | 3450 | 19.67547 | 16.4318 | 2020-02-10 | 1115.488 | 364.4682 | (19.5, 20.0] | normal | 8576.83 | 491.5741 | 39.01154 | 4.626915 | 1.193279 | 7.226417 | 1.71087 | 0.2680948 | 0.09655233 | 94.87389 | 40.63753 | 0.3972272 | 0.1027594 | 0.2330022 | 0 | 0.2670112 | 0.4999866 | 0.2670112 | 0.3290588 | 0.2043757 | 0.4665655 |  |  |  | 71.515
2020-02-14 | 2.780302 | 3450 | 19.75563 | 17.19982 | 2020-02-11 | 1121.614 | 371.5746 | (19.5, 20.0] | normal | 10574.02 | 476.881 | 45.00963 | 4.429836 | 1.044664 | 7.1954 | 1.734494 | 0.2925653 | 0.1024341 | 87.9088 | 31.88404 | 0.427233 | 0.1945249 | 0.1258755 | 0 | 0.2523666 | 0.6217579 | 0.2523666 | 0.2337379 | 0.2597274 | 0.5065347 |  |  | 488.118 | 68.36 | 0.385074
2020-02-14 08:00 | 2.759959 | 3450 | 19.6898 | 16.32193 | 2020-02-11 | 1121.614 | 373.5852 | (19.5, 20.0] | normal | 10574.02 | 476.881 | 45.00963 | 4.429836 | 1.044664 | 7.1954 | 1.734494 | 0.2925653 | 0.1024341 | 87.9088 | 31.88404 | 0.427233 | 0.1945249 | 0.1258755 | 0 | 0.2523666 | 0.6217579 | 0.2523666 | 0.2337379 | 0.2597274 | 0.5065347 |  |  | 488.118 | 68.36 | 0.385074
2020-02-14 16:00 | 2.567178 | 3421.451 | 20.04376 | 16.75548 | 2020-02-12 | 1121.614 | 374.3348 | (20.0, 20.5] | normal | 8579.78 | 477.333 | 45.70122 | 4.562855 | 1.299187 | 7.323185 | 1.832862 | 0.2928697 | 0.09413572 | 88.71404 | 29.96557 | 0.4617484 | 0.1986613 | 0.09482061 | 0 | 0.2447697 | 0.6604097 | 0.2447697 | 0.2578953 | 0.2232364 | 0.5188684 |  |  | 488.118 | 68.36 | 0.385074
2020-02-15 | 2.783483 | 3380.846 | 20.16139 | 18.05837 | 2020-02-12 | 1126.162 | 373.9378 | (20.0, 20.5] | normal | 8579.78 | 477.333 | 45.70122 | 4.562855 | 1.299187 | 7.323185 | 1.832862 | 0.2928697 | 0.09413572 | 88.71404 | 29.96557 | 0.4617484 | 0.1986613 | 0.09482061 | 0 | 0.2447697 | 0.6604097 | 0.2447697 | 0.2578953 | 0.2232364 | 0.5188684 |  |  | 478.88 | 69.01
2020-02-15 08:00 | 2.509053 | 3450 | 20.19114 | 16.30947 | 2020-02-12 | 1126.162 | 377.666 | (20.0, 20.5] | normal | 8579.78 | 477.333 | 45.70122 | 4.562855 | 1.299187 | 7.323185 | 1.832862 | 0.2928697 | 0.09413572 | 88.71404 | 29.96557 | 0.4617484 | 0.1986613 | 0.09482061 | 0 | 0.2447697 | 0.6604097 | 0.2447697 | 0.2578953 | 0.2232364 | 0.5188684 |  |  | 478.88 | 69.01
2020-02-15 16:00 | 2.406043 | 3450 | 20.45169 | 16.67188 | 2020-02-13 | 1126.162 | 372.5766 | (20.0, 20.5] | normal | 8906.93 | 481.0783 | 49.89936 | 4.475231 | 1.016959 | 8.505732 | 3.834126 | 0.3316206 | 0.187983 | 77.42761 | 15.54008 | 0.3738224 | 0.3001899 | 0 | 0 | 0.3259877 | 0.6740123 | 0.3259877 | 0.3391609 | 0.1035494 | 0.5572896 |  |  | 478.88 | 69.01
2020-02-16 | 2.418314 | 3450 | 20.1291 | 17.13759 | 2020-02-13 | 1129.914 | 375.8284 | (20.0, 20.5] | normal | 8906.93 | 481.0783 | 49.89936 | 4.475231 | 1.016959 | 8.505732 | 3.834126 | 0.3316206 | 0.187983 | 77.42761 | 15.54008 | 0.3738224 | 0.3001899 | 0 | 0 | 0.3259877 | 0.6740123 | 0.3259877 | 0.3391609 | 0.1035494 | 0.5572896 |  |  | 457.969 | 66.85
2020-02-16 08:00 | 2.392804 | 3450 | 20.09412 | 16.84409 | 2020-02-13 | 1129.914 | 376.3996 | (20.0, 20.5] | normal | 8906.93 | 481.0783 | 49.89936 | 4.475231 | 1.016959 | 8.505732 | 3.834126 | 0.3316206 | 0.187983 | 77.42761 | 15.54008 | 0.3738224 | 0.3001899 | 0 | 0 | 0.3259877 | 0.6740123 | 0.3259877 | 0.3391609 | 0.1035494 | 0.5572896 |  |  | 457.969 | 66.85
2020-02-16 16:00 | 2.464168 | 3450 | 20.23976 | 16.20313 | 2020-02-14 | 1129.914 | 375.5227 | (20.0, 20.5] | normal | 7026.82 | 492.2587 | 42.93823 | 4.258057 | 0.8620023 | 9.220963 | 4.770586 | 0.3495676 | 0.2338918 | 79.05729 | 20.72166 | 0.2744499 | 0.4241449 | 0 | 0 | 0.3014052 | 0.6985948 | 0.3014052 | 0.3174208 | 0.1746751 | 0.5079042 |  |  | 457.969 | 66.85
2020-02-17 | 2.531011 | 3450 | 20.37615 | 16.41896 | 2020-02-14 | 1129.613 | 381.2081 | (20.0, 20.5] | normal | 7026.82 | 492.2587 | 42.93823 | 4.258057 | 0.8620023 | 9.220963 | 4.770586 | 0.3495676 | 0.2338918 | 79.05729 | 20.72166 | 0.2744499 | 0.4241449 | 0 | 0 | 0.3014052 | 0.6985948 | 0.3014052 | 0.3174208 | 0.1746751 | 0.5079042 |  |  | 477.557 | 66.54 | 1.01378
2020-02-17 08:00 | 2.535209 | 3450 | 20.02285 | 16.72144 | 2020-02-14 | 1129.613 | 385.5169 | (20.0, 20.5] | normal | 7026.82 | 492.2587 | 42.93823 | 4.258057 | 0.8620023 | 9.220963 | 4.770586 | 0.3495676 | 0.2338918 | 79.05729 | 20.72166 | 0.2744499 | 0.4241449 | 0 | 0 | 0.3014052 | 0.6985948 | 0.3014052 | 0.3174208 | 0.1746751 | 0.5079042 |  |  | 477.557 | 66.54 | 1.01378
2020-02-17 16:00 | 2.589559 | 3450 | 19.60478 | 16.64085 | 2020-02-15 | 1129.613 | 366.7896 | (19.5, 20.0] | normal | 8273.46 | 482.7953 | 43.87613 | 4.179825 | 0.9065559 | 8.322264 | 4.3807 | 0.3211834 | 0.2046118 | 82.00468 | 23.71836 | 0.297381 | 0.3889981 | 0 | 0 | 0.3136209 | 0.6863791 | 0.3136209 | 0.1982678 | 0.3223138 | 0.4794184 |  |  | 477.557 | 66.54 | 1.01378
2020-02-18 | 2.636282 | 3450 | 19.80693 | 17.18237 | 2020-02-15 | 1121.701 | 368.5269 | (19.5, 20.0] | normal | 8273.46 | 482.7953 | 43.87613 | 4.179825 | 0.9065559 | 8.322264 | 4.3807 | 0.3211834 | 0.2046118 | 82.00468 | 23.71836 | 0.297381 | 0.3889981 | 0 | 0 | 0.3136209 | 0.6863791 | 0.3136209 | 0.1982678 | 0.3223138 | 0.4794184 |  |  | 499.934 | 69.61
2020-02-18 08:00 | 2.602053 | 3440.834 | 20.66163 | 17.53522 | 2020-02-15 | 1121.701 | 373.1001 | (20.5, inf] | normal | 8273.46 | 482.7953 | 43.87613 | 4.179825 | 0.9065559 | 8.322264 | 4.3807 | 0.3211834 | 0.2046118 | 82.00468 | 23.71836 | 0.297381 | 0.3889981 | 0 | 0 | 0.3136209 | 0.6863791 | 0.3136209 | 0.1982678 | 0.3223138 | 0.4794184 |  |  | 499.934 | 69.61
2020-02-18 16:00 | 2.6626 | 3400 | 20.51855 | 17.15236 | 2020-02-16 | 1121.701 | 378.8447 | (20.5, inf] | normal | 10104 | 491.2826 | 46.12307 | 4.461412 | 0.8879133 | 8.934258 | 4.140027 | 0.345448 | 0.2097209 | 80.59835 | 23.5045 | 0.3184679 | 0.3741162 | 0 | 0 | 0.3074159 | 0.6925841 | 0.3074159 | 0.3281208 | 0.1377652 | 0.534114 |  |  | 499.934 | 69.61
2020-02-19 | 2.690778 | 3400 | 20.121 |  | 2020-02-16 | 954.1402 | 370.6598 | (20.0, 20.5] | baixo | 10104 | 491.2826 | 46.12307 | 4.461412 | 0.8879133 | 8.934258 | 4.140027 | 0.345448 | 0.2097209 | 80.59835 | 23.5045 | 0.3184679 | 0.3741162 | 0 | 0 | 0.3074159 | 0.6925841 | 0.3074159 | 0.3281208 | 0.1377652 | 0.534114 |  |  | 497.244 | 68.45 | 0.682644
2020-02-19 16:00 | 2.806752 | 3300 | 20.32985 | 15.61518 | 2020-02-16 | 954.1402 | 346.8512 | (20.0, 20.5] | baixo | 10104 | 491.2826 | 46.12307 | 4.461412 | 0.8879133 | 8.934258 | 4.140027 | 0.345448 | 0.2097209 | 80.59835 | 23.5045 | 0.3184679 | 0.3741162 | 0 | 0 | 0.3074159 | 0.6925841 | 0.3074159 | 0.3281208 | 0.1377652 | 0.534114 |  |  | 497.244 | 68.45 | 0.682644
2020-02-20 | 2.79524 | 3300 | 20.52934 | 15.87422 | 2020-02-17 | 1073.485 | 349.9245 | (20.5, inf] | normal | 9853.91 | 484.0002 | 48.8658 | 4.517573 | 0.9524531 | 8.324726 | 3.517417 | 0.3474667 | 0.1784329 | 89.48739 | 22.67256 | 0.4007079 | 0.3485053 | 0 | 0 | 0.2507867 | 0.7492133 | 0.2507867 | 0.1794244 | 0.03915045 | 0.7814252 |  |  | 475.139 | 68.21 | 0.54278
2020-02-20 08:00 | 2.815529 | 3300 | 19.92812 | 16.35672 | 2020-02-17 | 1073.485 | 360.2591 | (19.5, 20.0] | normal | 9853.91 | 484.0002 | 48.8658 | 4.517573 | 0.9524531 | 8.324726 | 3.517417 | 0.3474667 | 0.1784329 | 89.48739 | 22.67256 | 0.4007079 | 0.3485053 | 0 | 0 | 0.2507867 | 0.7492133 | 0.2507867 | 0.1794244 | 0.03915045 | 0.7814252 |  |  | 475.139 | 68.21 | 0.54278
2020-02-20 16:00 | 2.781095 | 3345.52 | 19.81145 | 17.44617 | 2020-02-17 | 1073.485 | 361.8388 | (19.5, 20.0] | normal | 9853.91 | 484.0002 | 48.8658 | 4.517573 | 0.9524531 | 8.324726 | 3.517417 | 0.3474667 | 0.1784329 | 89.48739 | 22.67256 | 0.4007079 | 0.3485053 | 0 | 0 | 0.2507867 | 0.7492133 | 0.2507867 | 0.1794244 | 0.03915045 | 0.7814252 |  |  | 475.139 | 68.21 | 0.54278
2020-02-21 | 2.770729 | 3400 | 20.26727 | 16.83521 | 2020-02-18 | 1095.609 | 370.4384 | (20.0, 20.5] | normal | 9631.34 | 493.0044 | 44.57708 | 4.832086 | 0.9884933 | 8.618053 | 3.842864 | 0.3290956 | 0.2034154 | 81.3843 | 18.76701 | 0.4078436 | 0.3171677 | 0 | 0 | 0.2749887 | 0.7250113 | 0.2749887 | 0.320637 | 0.05039632 | 0.6289667 |  |  | 504.848 | 71.22 | 0.397516
2020-02-21 08:00 | 2.684881 | 3375.923 | 20.86903 | 16.05135 | 2020-02-18 | 1095.609 | 364.3517 | (20.5, inf] | normal | 9631.34 | 493.0044 | 44.57708 | 4.832086 | 0.9884933 | 8.618053 | 3.842864 | 0.3290956 | 0.2034154 | 81.3843 | 18.76701 | 0.4078436 | 0.3171677 | 0 | 0 | 0.2749887 | 0.7250113 | 0.2749887 | 0.320637 | 0.05039632 | 0.6289667 |  |  | 504.848 | 71.22 | 0.397516
2020-02-21 16:00 | 2.736314 | 3300.096 | 20.76987 | 15.34636 | 2020-02-18 | 1095.609 | 360.0504 | (20.5, inf] | normal | 9631.34 | 493.0044 | 44.57708 | 4.832086 | 0.9884933 | 8.618053 | 3.842864 | 0.3290956 | 0.2034154 | 81.3843 | 18.76701 | 0.4078436 | 0.3171677 | 0 | 0 | 0.2749887 | 0.7250113 | 0.2749887 | 0.320637 | 0.05039632 | 0.6289667 |  |  | 504.848 | 71.22 | 0.397516
2020-02-22 | 2.824982 | 3300 | 20.33336 | 15.13516 | 2020-02-19 | 1083.869 | 359.2633 | (20.0, 20.5] | normal | 7616.37 | 520.6876 | 18.06897 | 4.582158 | 0.9802498 | 9.175527 | 3.802939 | 0.3370708 | 0.1838075 | 72.83309 | 14.44231 | 0.3766387 | 0.3470879 | 0 | 0 | 0.2762733 | 0.7237267 | 0.2762733 | 0.1604088 | 0.09387141 | 0.7457198 |  |  | 500.964 | 69.01
2020-02-22 08:00 | 2.843212 | 3300 | 20.08731 | 15.45456 | 2020-02-19 | 1083.869 | 361.6232 | (20.0, 20.5] | normal | 7616.37 | 520.6876 | 18.06897 | 4.582158 | 0.9802498 | 9.175527 | 3.802939 | 0.3370708 | 0.1838075 | 72.83309 | 14.44231 | 0.3766387 | 0.3470879 | 0 | 0 | 0.2762733 | 0.7237267 | 0.2762733 | 0.1604088 | 0.09387141 | 0.7457198 |  |  | 500.964 | 69.01
2020-02-22 16:00 | 2.892838 | 3300 | 20.23804 | 15.68738 | 2020-02-19 | 1083.869 | 361.3658 | (20.0, 20.5] | normal | 7616.37 | 520.6876 | 18.06897 | 4.582158 | 0.9802498 | 9.175527 | 3.802939 | 0.3370708 | 0.1838075 | 72.83309 | 14.44231 | 0.3766387 | 0.3470879 | 0 | 0 | 0.2762733 | 0.7237267 | 0.2762733 | 0.1604088 | 0.09387141 | 0.7457198 |  |  | 500.964 | 69.01
2020-02-23 | 2.903641 | 3300 | 20.01512 | 16.0157 | 2020-02-20 | 1105.165 | 367.9071 | (20.0, 20.5] | normal | 8638.6 | 508.5527 | 36.15021 | 4.391154 | 1.007807 | 7.943354 | 3.335173 | 0.295382 | 0.126764 | 83.77776 | 21.78809 | 0.3515327 | 0.3556491 | 0 | 0 | 0.2928183 | 0.7071817 | 0.2928183 | 0.155157 | 0.1342318 | 0.7106113 |  |  | 521.812 | 62.59
2020-02-23 08:00 | 2.910393 | 3300 | 20.19425 | 16.80438 | 2020-02-20 | 1105.165 | 365.3465 | (20.0, 20.5] | normal | 8638.6 | 508.5527 | 36.15021 | 4.391154 | 1.007807 | 7.943354 | 3.335173 | 0.295382 | 0.126764 | 83.77776 | 21.78809 | 0.3515327 | 0.3556491 | 0 | 0 | 0.2928183 | 0.7071817 | 0.2928183 | 0.155157 | 0.1342318 | 0.7106113 |  |  | 521.812 | 62.59
2020-02-23 16:00 | 2.890475 | 3300 | 20.37752 | 16.96664 | 2020-02-20 | 1105.165 | 371.0867 | (20.0, 20.5] | normal | 8638.6 | 508.5527 | 36.15021 | 4.391154 | 1.007807 | 7.943354 | 3.335173 | 0.295382 | 0.126764 | 83.77776 | 21.78809 | 0.3515327 | 0.3556491 | 0 | 0 | 0.2928183 | 0.7071817 | 0.2928183 | 0.155157 | 0.1342318 | 0.7106113 |  |  | 521.812 | 62.59
2020-02-24 | 2.924598 | 3300 | 19.8991 | 15.89175 | 2020-02-21 | 1086.021 | 362.8541 | (19.5, 20.0] | normal | 7429.88 | 516.71 | 29.13278 | 4.31014 | 1.24236 | 8.534383 | 3.894257 | 0.3205615 | 0.186971 | 93.6911 | 25.50644 | 0.1161217 | 0.588848 | 0 | 0 | 0.2950303 | 0.7049697 | 0.2950303 | 0.1865612 | 0.3232923 | 0.4901465 |  |  |  | 70.66
2020-02-24 08:00 | 2.886086 | 3300 | 19.46184 | 14.89237 | 2020-02-21 | 1086.021 | 363.5045 | (19.0, 19.5] | normal | 7429.88 | 516.71 | 29.13278 | 4.31014 | 1.24236 | 8.534383 | 3.894257 | 0.3205615 | 0.186971 | 93.6911 | 25.50644 | 0.1161217 | 0.588848 | 0 | 0 | 0.2950303 | 0.7049697 | 0.2950303 | 0.1865612 | 0.3232923 | 0.4901465 |  |  |  | 70.66
2020-02-24 16:00 | 2.90668 | 3300 | 19.20962 | 15.22523 | 2020-02-21 | 1086.021 | 358.3546 | (19.0, 19.5] | normal | 7429.88 | 516.71 | 29.13278 | 4.31014 | 1.24236 | 8.534383 | 3.894257 | 0.3205615 | 0.186971 | 93.6911 | 25.50644 | 0.1161217 | 0.588848 | 0 | 0 | 0.2950303 | 0.7049697 | 0.2950303 | 0.1865612 | 0.3232923 | 0.4901465 |  |  |  | 70.66
2020-02-25 | 2.845913 | 3310.325 | 19.04419 | 16.19289 | 2020-02-22 | 1101.079 | 363.7032 | (19.0, 19.5] | normal | 7525.47 | 495.6675 | 39.09773 | 4.160768 | 0.6893653 | 6.690925 | 1.228569 | 0.2646504 | 0.05198347 | 87.19896 | 26.03353 | 0.2065731 | 0.5658451 | 0 | 0 | 0.2275818 | 0.7724182 | 0.2275818 | 0.2984285 | 0.09921478 | 0.6023568 |  |  | 502.555 | 68.31667 | 0.627044
2020-02-25 08:00 | 2.832036 | 3362.873 | 19.25025 | 16.53584 | 2020-02-22 | 1101.079 | 365.1715 | (19.0, 19.5] | normal | 7525.47 | 495.6675 | 39.09773 | 4.160768 | 0.6893653 | 6.690925 | 1.228569 | 0.2646504 | 0.05198347 | 87.19896 | 26.03353 | 0.2065731 | 0.5658451 | 0 | 0 | 0.2275818 | 0.7724182 | 0.2275818 | 0.2984285 | 0.09921478 | 0.6023568 |  |  | 502.555 | 68.31667 | 0.627044
2020-02-25 16:00 | 2.691434 | 3400 | 19.809 | 16.95509 | 2020-02-22 | 1101.079 | 371.223 | (19.5, 20.0] | normal | 7525.47 | 495.6675 | 39.09773 | 4.160768 | 0.6893653 | 6.690925 | 1.228569 | 0.2646504 | 0.05198347 | 87.19896 | 26.03353 | 0.2065731 | 0.5658451 | 0 | 0 | 0.2275818 | 0.7724182 | 0.2275818 | 0.2984285 | 0.09921478 | 0.6023568 |  |  | 502.555 | 68.31667 | 0.627044
2020-02-26 | 2.747137 | 3400 | 19.90005 | 16.11827 | 2020-02-23 | 1106.722 | 368.1833 | (19.5, 20.0] | normal | 8120.73 | 505.6223 | 39.34387 | 4.398162 | 0.7380061 | 7.080083 | 1.654099 | 0.2598252 | 0.06517975 | 72.12524 | 12.71566 | 0.3024937 | 0.3665286 | 0 | 0 | 0.3309776 | 0.6690224 | 0.3309776 | 0.3935252 | 0.04543802 | 0.5610368 |  |  | 505.051 | 73.79333 | 0.503164
2020-02-26 08:00 | 2.82807 | 3430.706 | 19.33999 | 15.36013 | 2020-02-23 | 1106.722 | 369.7922 | (19.0, 19.5] | normal | 8120.73 | 505.6223 | 39.34387 | 4.398162 | 0.7380061 | 7.080083 | 1.654099 | 0.2598252 | 0.06517975 | 72.12524 | 12.71566 | 0.3024937 | 0.3665286 | 0 | 0 | 0.3309776 | 0.6690224 | 0.3309776 | 0.3935252 | 0.04543802 | 0.5610368 |  |  | 505.051 | 73.79333 | 0.503164
2020-02-26 16:00 | 2.717145 | 3449.979 | 19.24855 | 15.69785 | 2020-02-23 | 1106.722 | 368.1183 | (19.0, 19.5] | normal | 8120.73 | 505.6223 | 39.34387 | 4.398162 | 0.7380061 | 7.080083 | 1.654099 | 0.2598252 | 0.06517975 | 72.12524 | 12.71566 | 0.3024937 | 0.3665286 | 0 | 0 | 0.3309776 | 0.6690224 | 0.3309776 | 0.3935252 | 0.04543802 | 0.5610368 |  |  | 505.051 | 73.79333 | 0.503164
2020-02-27 | 2.755438 | 3450 | 19.65858 | 15.77937 | 2020-02-24 | 1111.403 | 366.9688 | (19.5, 20.0] | normal | 7438.45 | 497.2994 | 50.09786 | 4.231598 | 0.675975 | 7.069845 | 1.701956 | 0.2559867 | 0.06855688 | 72.38946 | 12.49381 | 0.3078545 | 0.4489793 | 0 | 0 | 0.2431663 | 0.7568337 | 0.2431663 | 0.4220502 | 0.0362154 | 0.5417344 |  |  | 486.799 | 68.91 | 1.0197
2020-02-27 08:00 | 2.780302 | 3450 | 19.6889 | 15.25625 | 2020-02-24 | 1111.403 | 371.0159 | (19.5, 20.0] | normal | 7438.45 | 497.2994 | 50.09786 | 4.231598 | 0.675975 | 7.069845 | 1.701956 | 0.2559867 | 0.06855688 | 72.38946 | 12.49381 | 0.3078545 | 0.4489793 | 0 | 0 | 0.2431663 | 0.7568337 | 0.2431663 | 0.4220502 | 0.0362154 | 0.5417344 |  |  | 486.799 | 68.91 | 1.0197
2020-02-27 16:00 | 2.71249 | 3450 | 19.48875 | 16.06434 | 2020-02-24 | 1111.403 | 372.8026 | (19.0, 19.5] | normal | 7438.45 | 497.2994 | 50.09786 | 4.231598 | 0.675975 | 7.069845 | 1.701956 | 0.2559867 | 0.06855688 | 72.38946 | 12.49381 | 0.3078545 | 0.4489793 | 0 | 0 | 0.2431663 | 0.7568337 | 0.2431663 | 0.4220502 | 0.0362154 | 0.5417344 |  |  | 486.799 | 68.91 | 1.0197
2020-02-28 | 2.811302 | 3450 | 19.48428 | 16.50927 | 2020-02-25 | 1116.672 | 374.2477 | (19.0, 19.5] | normal | 8575.17 | 507.1093 | 34.20166 | 4.168694 | 0.8107639 | 6.814754 | 1.375324 | 0.2512982 | 0.06310886 | 87.37106 | 27.80487 | 0.2097673 | 0.4965231 | 0 | 0 | 0.2937096 | 0.7062904 | 0.2937096 | 0.3882888 | 0.05312201 | 0.5585892 |  |  | 492.515 | 69.33 | 0.336912
2020-02-28 08:00 | 2.739615 | 3428.803 | 19.39067 | 16.3131 | 2020-02-25 | 1116.672 | 378.4498 | (19.0, 19.5] | normal | 8575.17 | 507.1093 | 34.20166 | 4.168694 | 0.8107639 | 6.814754 | 1.375324 | 0.2512982 | 0.06310886 | 87.37106 | 27.80487 | 0.2097673 | 0.4965231 | 0 | 0 | 0.2937096 | 0.7062904 | 0.2937096 | 0.3882888 | 0.05312201 | 0.5585892 |  |  | 492.515 | 69.33 | 0.336912
2020-02-28 16:00 | 2.536824 | 3450 | 19.4038 | 16.48664 | 2020-02-26 | 1116.672 | 367.279 | (19.0, 19.5] | normal | 9934.24 | 501.808 | 41.79673 | 4.219809 | 0.8382281 | 6.834408 | 1.489499 | 0.2518422 | 0.06369076 | 87.75978 | 28.6152 | 0.1320997 | 0.6096501 | 0 | 0 | 0.2582503 | 0.7417497 | 0.2582503 | 0.4024215 | 0.02686696 | 0.5707115 |  |  | 492.515 | 69.33 | 0.336912
2020-02-29 | 2.624011 | 3450 | 19.45561 | 16.39742 | 2020-02-26 | 1095.88 | 378.719 | (19.0, 19.5] | normal | 9934.24 | 501.808 | 41.79673 | 4.219809 | 0.8382281 | 6.834408 | 1.489499 | 0.2518422 | 0.06369076 | 87.75978 | 28.6152 | 0.1320997 | 0.6096501 | 0 | 0 | 0.2582503 | 0.7417497 | 0.2582503 | 0.4024215 | 0.02686696 | 0.5707115 |  |  | 494.782 | 71.405
2020-02-29 08:00 | 2.664052 | 3450 | 19.77886 | 15.81896 | 2020-02-26 | 1095.88 | 371.1826 | (19.5, 20.0] | normal | 9934.24 | 501.808 | 41.79673 | 4.219809 | 0.8382281 | 6.834408 | 1.489499 | 0.2518422 | 0.06369076 | 87.75978 | 28.6152 | 0.1320997 | 0.6096501 | 0 | 0 | 0.2582503 | 0.7417497 | 0.2582503 | 0.4024215 | 0.02686696 | 0.5707115 |  |  | 494.782 | 71.405
2020-02-29 16:00 | 2.731542 | 3450 | 20.00551 | 15.32024 | 2020-02-26 | 1095.88 | 375.6673 | (20.0, 20.5] | normal | 9934.24 | 501.808 | 41.79673 | 4.219809 | 0.8382281 | 6.834408 | 1.489499 | 0.2518422 | 0.06369076 | 87.75978 | 28.6152 | 0.1320997 | 0.6096501 | 0 | 0 | 0.2582503 | 0.7417497 | 0.2582503 | 0.4024215 | 0.02686696 | 0.5707115 |  |  | 494.782 | 71.405
2020-03-01 | 2.798708 | 3450 | 19.76945 | 16.19548 | 2020-02-27 | 1124.409 | 376.4029 | (19.5, 20.0] | normal | 8477.42 | 497.9326 | 46.5731 | 4.227705 | 0.8184184 | 6.888877 | 1.539352 | 0.2462364 | 0.05158505 | 88.34525 | 18.95482 | 0.2977451 | 0.434946 | 0 | 0 | 0.2673089 | 0.7326911 | 0.2673089 | 0.4271565 | 0.08518501 | 0.4876585 |  |  | 500.722 | 70.74
2020-03-01 08:00 | 2.729928 | 3450 | 19.54177 | 16.5463 | 2020-02-27 | 1124.409 | 374.7166 | (19.5, 20.0] | normal | 8477.42 | 497.9326 | 46.5731 | 4.227705 | 0.8184184 | 6.888877 | 1.539352 | 0.2462364 | 0.05158505 | 88.34525 | 18.95482 | 0.2977451 | 0.434946 | 0 | 0 | 0.2673089 | 0.7326911 | 0.2673089 | 0.4271565 | 0.08518501 | 0.4876585 |  |  | 500.722 | 70.74
2020-03-01 16:00 | 2.749948 | 3440.966 | 20.25216 | 16.17752 | 2020-02-27 | 1124.409 | 372.7322 | (20.0, 20.5] | normal | 8477.42 | 497.9326 | 46.5731 | 4.227705 | 0.8184184 | 6.888877 | 1.539352 | 0.2462364 | 0.05158505 | 88.34525 | 18.95482 | 0.2977451 | 0.434946 | 0 | 0 | 0.2673089 | 0.7326911 | 0.2673089 | 0.4271565 | 0.08518501 | 0.4876585 |  |  | 500.722 | 70.74
2020-03-02 | 2.821189 | 3388.358 | 20.35103 | 16.10493 | 2020-02-28 | 1107.456 | 370.8612 | (20.0, 20.5] | normal | 7615.61 | 509.1842 | 40.93323 | 4.221141 | 0.8311712 | 7.96307 | 3.334259 | 0.2922783 | 0.1539886 | 86.071 | 13.50724 | 0.3368739 | 0.3152879 | 0 | 0 | 0.3478382 | 0.6521618 | 0.3478382 | 0.4142957 | 0.07894296 | 0.5067613 |  |  | 495.751 | 69.98333 | 1.01715
2020-03-02 08:00 | 2.890566 | 3350 | 19.98324 | 16.45231 | 2020-02-28 | 1107.456 | 372.2482 | (19.5, 20.0] | normal | 7615.61 | 509.1842 | 40.93323 | 4.221141 | 0.8311712 | 7.96307 | 3.334259 | 0.2922783 | 0.1539886 | 86.071 | 13.50724 | 0.3368739 | 0.3152879 | 0 | 0 | 0.3478382 | 0.6521618 | 0.3478382 | 0.4142957 | 0.07894296 | 0.5067613 |  |  | 495.751 | 69.98333 | 1.01715
2020-03-02 16:00 | 2.773506 | 3309.177 | 20.1919 | 17.12638 | 2020-02-28 | 1107.456 | 365.8987 | (20.0, 20.5] | normal | 7615.61 | 509.1842 | 40.93323 | 4.221141 | 0.8311712 | 7.96307 | 3.334259 | 0.2922783 | 0.1539886 | 86.071 | 13.50724 | 0.3368739 | 0.3152879 | 0 | 0 | 0.3478382 | 0.6521618 | 0.3478382 | 0.4142957 | 0.07894296 | 0.5067613 |  |  | 495.751 | 69.98333 | 1.01715
2020-03-03 | 2.907017 | 3300 | 19.86943 | 15.98546 | 2020-02-29 | 1102.765 | 372.7196 | (19.5, 20.0] | normal | 9121.03 | 505.7516 | 41.85675 | 4.63045 | 0.8457461 | 7.751509 | 3.300069 | 0.2760908 | 0.1502452 | 86.54738 | 15.90296 | 0.225537 | 0.4353565 | 0 | 0 | 0.3391064 | 0.6608936 | 0.3391064 | 0.3728088 | 0.2667277 | 0.3604635 |  |  | 497.845 | 71.25 | 1.15359
2020-03-03 08:00 | 2.936725 | 3264.85 | 19.73363 | 16.64232 | 2020-02-29 | 1102.765 | 360.7493 | (19.5, 20.0] | normal | 9121.03 | 505.7516 | 41.85675 | 4.63045 | 0.8457461 | 7.751509 | 3.300069 | 0.2760908 | 0.1502452 | 86.54738 | 15.90296 | 0.225537 | 0.4353565 | 0 | 0 | 0.3391064 | 0.6608936 | 0.3391064 | 0.3728088 | 0.2667277 | 0.3604635 |  |  | 497.845 | 71.25 | 1.15359
2020-03-03 16:00 | 3.067014 | 3179.051 | 20.33133 | 17.0835 | 2020-02-29 | 1102.765 | 365.5571 | (20.0, 20.5] | normal | 9121.03 | 505.7516 | 41.85675 | 4.63045 | 0.8457461 | 7.751509 | 3.300069 | 0.2760908 | 0.1502452 | 86.54738 | 15.90296 | 0.225537 | 0.4353565 | 0 | 0 | 0.3391064 | 0.6608936 | 0.3391064 | 0.3728088 | 0.2667277 | 0.3604635 |  |  | 497.845 | 71.25 | 1.15359
2020-03-04 | 2.912081 | 3300 | 19.70015 | 16.80362 | 2020-03-01 | 851.9976 | 373.9957 | (19.5, 20.0] | baixo | 8692.08 | 499.8245 | 40.37585 | 4.539504 | 0.9572125 | 7.347101 | 2.962708 | 0.2617113 | 0.1256467 | 89.83505 | 16.54105 | 0.2418627 | 0.4888174 | 0 | 0 | 0.2693199 | 0.7306801 | 0.2693199 | 0.3919085 | 0.2728938 | 0.3351977
2020-03-05 | 2.903684 | 3439.829 | 19.75782 | 15.06332 | 2020-03-02 | 1059.389 | 359.6253 | (19.5, 20.0] | normal | 7810.45 | 494.5624 | 43.5831 | 4.408875 | 1.059865 | 6.715624 | 1.865742 | 0.2364353 | 0.06749954 | 90.45413 | 16.44544 | 0.2240191 | 0.4830029 | 0 | 0 | 0.292978 | 0.707022 | 0.292978 | 0.4327733 | 0.2373774 | 0.3298493
2020-03-05 08:00 | 2.7535 | 3077.94 | 19.96938 | 16.1828 | 2020-03-02 | 1059.389 | 363.1495 | (19.5, 20.0] | normal | 7810.45 | 494.5624 | 43.5831 | 4.408875 | 1.059865 | 6.715624 | 1.865742 | 0.2364353 | 0.06749954 | 90.45413 | 16.44544 | 0.2240191 | 0.4830029 | 0 | 0 | 0.292978 | 0.707022 | 0.292978 | 0.4327733 | 0.2373774 | 0.3298493
2020-03-06 | 2.804844 | 3450 | 19.34209 | 16.50244 | 2020-03-03 | 1088.746 | 357.1453 | (19.0, 19.5] | normal | 7727.3 | 479.1068 | 44.87753 | 4.746764 | 1.292613 | 6.83833 | 1.731861 | 0.251686 | 0.07779755 | 86.30717 | 17.08886 | 0.2431341 | 0.4380003 | 0 | 0 | 0.3188656 | 0.6811344 | 0.3188656 | 0.4155873 | 0.2900615 | 0.2943512 |  |  | 504.85 | 72.115
2020-03-06 08:00 | 2.745427 | 3450 | 19.70965 | 17.30949 | 2020-03-03 | 1088.746 | 361.5001 | (19.5, 20.0] | normal | 7727.3 | 479.1068 | 44.87753 | 4.746764 | 1.292613 | 6.83833 | 1.731861 | 0.251686 | 0.07779755 | 86.30717 | 17.08886 | 0.2431341 | 0.4380003 | 0 | 0 | 0.3188656 | 0.6811344 | 0.3188656 | 0.4155873 | 0.2900615 | 0.2943512 |  |  | 504.85 | 72.115
2020-03-06 16:00 | 2.492584 | 3450 | 19.9729 | 17.11262 | 2020-03-04 | 1088.746 | 369.1986 | (19.5, 20.0] | normal | 3353.56 | 477.0464 | 44.67734 | 4.663719 | 1.02614 | 6.821296 | 1.910323 | 0.2454708 | 0.09224384 | 86.21765 | 17.62219 | 0.2753611 | 0.4689584 | 0 | 0 | 0.2556805 | 0.7443195 | 0.2556805 | 0.4093052 | 0.2396607 | 0.351034 |  |  | 504.85 | 72.115
2020-03-07 | 2.359866 | 3450 | 19.43615 | 17.31226 | 2020-03-04 | 1109.374 | 364.4663 | (19.0, 19.5] | normal | 3353.56 | 477.0464 | 44.67734 | 4.663719 | 1.02614 | 6.821296 | 1.910323 | 0.2454708 | 0.09224384 | 86.21765 | 17.62219 | 0.2753611 | 0.4689584 | 0 | 0 | 0.2556805 | 0.7443195 | 0.2556805 | 0.4093052 | 0.2396607 | 0.351034 |  |  | 467.176 | 71.225
2020-03-07 08:00 | 2.42897 | 3450 | 20.01384 | 16.86166 | 2020-03-04 | 1109.374 | 369.4403 | (20.0, 20.5] | normal | 3353.56 | 477.0464 | 44.67734 | 4.663719 | 1.02614 | 6.821296 | 1.910323 | 0.2454708 | 0.09224384 | 86.21765 | 17.62219 | 0.2753611 | 0.4689584 | 0 | 0 | 0.2556805 | 0.7443195 | 0.2556805 | 0.4093052 | 0.2396607 | 0.351034 |  |  | 467.176 | 71.225
2020-03-07 16:00 | 2.547803 | 3450 | 20.54038 | 16.45964 | 2020-03-05 | 1109.374 | 374.3166 | (20.5, inf] | normal | 7007.53 | 505.2868 | 27.64028 | 4.166947 | 1.110688 | 8.269659 | 3.542712 | 0.2913827 | 0.1302538 | 89.9313 | 22.80749 | 0.2464021 | 0.435463 | 0 | 0 | 0.3181349 | 0.6818651 | 0.3181349 | 0.3210393 | 0.2345434 | 0.4444173 |  |  | 467.176 | 71.225
2020-03-08 | 2.493553 | 3450 | 20.49859 | 16.31089 | 2020-03-05 | 1131.839 | 375.7663 | (20.0, 20.5] | normal | 7007.53 | 505.2868 | 27.64028 | 4.166947 | 1.110688 | 8.269659 | 3.542712 | 0.2913827 | 0.1302538 | 89.9313 | 22.80749 | 0.2464021 | 0.435463 | 0 | 0 | 0.3181349 | 0.6818651 | 0.3181349 | 0.3210393 | 0.2345434 | 0.4444173 |  |  | 507.939 | 67.1
2020-03-08 08:00 | 2.553938 | 3425.089 | 20.20122 | 16.35704 | 2020-03-05 | 1131.839 | 377.3475 | (20.0, 20.5] | normal | 7007.53 | 505.2868 | 27.64028 | 4.166947 | 1.110688 | 8.269659 | 3.542712 | 0.2913827 | 0.1302538 | 89.9313 | 22.80749 | 0.2464021 | 0.435463 | 0 | 0 | 0.3181349 | 0.6818651 | 0.3181349 | 0.3210393 | 0.2345434 | 0.4444173 |  |  | 507.939 | 67.1
2020-03-08 16:00 | 2.595272 | 3450 | 20.30588 | 16.55832 | 2020-03-06 | 1131.839 | 377.6806 | (20.0, 20.5] | normal | 5239.6 | 499.1622 | 34.68915 | 4.458119 | 1.139184 | 8.061165 | 3.254842 | 0.2809582 | 0.1262104 | 88.79236 | 23.16733 | 0.2568249 | 0.4500076 | 0 | 0 | 0.2931674 | 0.7068326 | 0.2931674 | 0.4231864 | 0.1455008 | 0.4313128 |  |  | 507.939 | 67.1
2020-03-09 | 2.625303 | 3450 | 19.76134 | 16.96283 | 2020-03-06 | 1118.15 | 374.0031 | (19.5, 20.0] | normal | 5239.6 | 499.1622 | 34.68915 | 4.458119 | 1.139184 | 8.061165 | 3.254842 | 0.2809582 | 0.1262104 | 88.79236 | 23.16733 | 0.2568249 | 0.4500076 | 0 | 0 | 0.2931674 | 0.7068326 | 0.2931674 | 0.4231864 | 0.1455008 | 0.4313128 |  |  | 507.728 | 70.89 | 0.406227
2020-03-09 08:00 | 2.658563 | 3364.198 | 19.73428 | 17.14748 | 2020-03-06 | 1118.15 | 371.7497 | (19.5, 20.0] | normal | 5239.6 | 499.1622 | 34.68915 | 4.458119 | 1.139184 | 8.061165 | 3.254842 | 0.2809582 | 0.1262104 | 88.79236 | 23.16733 | 0.2568249 | 0.4500076 | 0 | 0 | 0.2931674 | 0.7068326 | 0.2931674 | 0.4231864 | 0.1455008 | 0.4313128 |  |  | 507.728 | 70.89 | 0.406227
2020-03-09 16:00 | 3.042876 | 3400.164 | 19.86366 | 15.90906 | 2020-03-06 | 1118.15 | 370.9904 | (19.5, 20.0] | normal | 5239.6 | 499.1622 | 34.68915 | 4.458119 | 1.139184 | 8.061165 | 3.254842 | 0.2809582 | 0.1262104 | 88.79236 | 23.16733 | 0.2568249 | 0.4500076 | 0 | 0 | 0.2931674 | 0.7068326 | 0.2931674 | 0.4231864 | 0.1455008 | 0.4313128 |  |  | 507.728 | 70.89 | 0.406227
2020-03-10 | 2.717656 | 3450 | 19.74973 | 16.0072 | 2020-03-07 | 1112.575 | 370.0948 | (19.5, 20.0] | normal | 8666.29 | 485.4028 | 41.44726 | 4.927199 | 1.198895 | 8.382552 | 3.590526 | 0.3058994 | 0.1413079 | 90.87233 | 20.10066 | 0.2378688 | 0.4422815 | 0 | 0 | 0.3198497 | 0.6801503 | 0.3198497 | 0.4212953 | 0.04566838 | 0.5330363 |  |  | 505.528 | 68.985
2020-03-10 08:00 | 2.684073 | 3450 | 19.78835 | 16.97604 | 2020-03-07 | 1112.575 | 369.0705 | (19.5, 20.0] | normal | 8666.29 | 485.4028 | 41.44726 | 4.927199 | 1.198895 | 8.382552 | 3.590526 | 0.3058994 | 0.1413079 | 90.87233 | 20.10066 | 0.2378688 | 0.4422815 | 0 | 0 | 0.3198497 | 0.6801503 | 0.3198497 | 0.4212953 | 0.04566838 | 0.5330363 |  |  | 505.528 | 68.985
2020-03-10 16:00 | 2.67374 | 3450 | 19.76589 | 16.77174 | 2020-03-07 | 1112.575 | 371.1883 | (19.5, 20.0] | normal | 8666.29 | 485.4028 | 41.44726 | 4.927199 | 1.198895 | 8.382552 | 3.590526 | 0.3058994 | 0.1413079 | 90.87233 | 20.10066 | 0.2378688 | 0.4422815 | 0 | 0 | 0.3198497 | 0.6801503 | 0.3198497 | 0.4212953 | 0.04566838 | 0.5330363 |  |  | 505.528 | 68.985
2020-03-11 | 2.664052 | 3450 | 19.90273 | 16.79251 | 2020-03-08 | 1104.486 | 367.6566 | (19.5, 20.0] | normal | 8287.18 | 506.5774 | 27.96811 | 4.476481 | 1.300492 | 9.352348 | 4.199039 | 0.32897 | 0.1488156 | 92.44131 | 23.83876 | 0.2258754 | 0.4187564 | 0 | 0 | 0.3553682 | 0.6446318 | 0.3553682 | 0.3000914 | 0.1613046 | 0.538604 |  |  | 485.811 | 66.51
2020-03-11 08:00 | 2.713782 | 3450 | 19.92264 | 16.59457 | 2020-03-08 | 1104.486 | 368.3044 | (19.5, 20.0] | normal | 8287.18 | 506.5774 | 27.96811 | 4.476481 | 1.300492 | 9.352348 | 4.199039 | 0.32897 | 0.1488156 | 92.44131 | 23.83876 | 0.2258754 | 0.4187564 | 0 | 0 | 0.3553682 | 0.6446318 | 0.3553682 | 0.3000914 | 0.1613046 | 0.538604 |  |  | 485.811 | 66.51
2020-03-11 16:00 | 2.686334 | 3450 | 19.69958 | 16.11489 | 2020-03-08 | 1104.486 | 366.6704 | (19.5, 20.0] | normal | 8287.18 | 506.5774 | 27.96811 | 4.476481 | 1.300492 | 9.352348 | 4.199039 | 0.32897 | 0.1488156 | 92.44131 | 23.83876 | 0.2258754 | 0.4187564 | 0 | 0 | 0.3553682 | 0.6446318 | 0.3553682 | 0.3000914 | 0.1613046 | 0.538604 |  |  | 485.811 | 66.51
2020-03-12 | 2.795479 | 3450 | 19.39785 | 15.75503 | 2020-03-09 | 1098.501 | 365.2714 | (19.0, 19.5] | normal | 7317.56 | 494.1329 | 39.03761 | 4.061505 | 0.4641992 | 8.529548 | 4.008315 | 0.3130556 | 0.1502542 | 95.86094 | 26.85486 | 0.2440021 | 0.4479963 | 0 | 0 | 0.3080016 | 0.6919984 | 0.3080016 | 0.3286816 | 0.0689596 | 0.6023588 |  |  | 495.79 | 69.505
2020-03-12 08:00 | 2.586553 | 3425.359 | 19.5565 | 16.14435 | 2020-03-09 | 1098.501 | 364.3432 | (19.5, 20.0] | normal | 7317.56 | 494.1329 | 39.03761 | 4.061505 | 0.4641992 | 8.529548 | 4.008315 | 0.3130556 | 0.1502542 | 95.86094 | 26.85486 | 0.2440021 | 0.4479963 | 0 | 0 | 0.3080016 | 0.6919984 | 0.3080016 | 0.3286816 | 0.0689596 | 0.6023588 |  |  | 495.79 | 69.505
2020-03-12 16:00 | 2.417345 | 3450 | 19.69344 | 15.72381 | 2020-03-10 | 1098.501 | 368.0356 | (19.5, 20.0] | normal | 8351.85 | 490.1447 | 42.1681 | 4.649929 | 1.128271 | 8.753581 | 3.951981 | 0.3165528 | 0.1597864 | 96.79499 | 23.06496 | 0.2467262 | 0.4444919 | 0 | 0 | 0.3087819 | 0.6912181 | 0.3087819 | 0.3997781 | 0.1246923 | 0.4755296 |  |  | 495.79 | 69.505
2020-03-13 | 2.53747 | 3450 | 19.72193 | 16.2377 | 2020-03-10 | 1090.597 | 367.2401 | (19.5, 20.0] | normal | 8351.85 | 490.1447 | 42.1681 | 4.649929 | 1.128271 | 8.753581 | 3.951981 | 0.3165528 | 0.1597864 | 96.79499 | 23.06496 | 0.2467262 | 0.4444919 | 0 | 0 | 0.3087819 | 0.6912181 | 0.3087819 | 0.3997781 | 0.1246923 | 0.4755296 |  |  | 494.287 | 69.12333 | 0.424564
2020-03-13 08:00 | 2.509053 | 3450 | 19.94992 | 16.55449 | 2020-03-10 | 1090.597 | 363.8823 | (19.5, 20.0] | normal | 8351.85 | 490.1447 | 42.1681 | 4.649929 | 1.128271 | 8.753581 | 3.951981 | 0.3165528 | 0.1597864 | 96.79499 | 23.06496 | 0.2467262 | 0.4444919 | 0 | 0 | 0.3087819 | 0.6912181 | 0.3087819 | 0.3997781 | 0.1246923 | 0.4755296 |  |  | 494.287 | 69.12333 | 0.424564
2020-03-13 16:00 | 2.450583 | 3450 | 19.45217 | 16.30501 | 2020-03-11 | 1090.597 | 358.0035 | (19.0, 19.5] | normal | 7567.65002 | 499.0315 | 38.0043 | 4.7675 | 1.310657 | 7.620762 | 2.633112 | 0.2603993 | 0.09546922 | 123.4521 | 73.5276 | 0.364509 | 0.3653568 | 0.0001201681 | 0 | 0.270014 | 0.7298658 | 0.270014 | 0.3719651 | 0.2126272 | 0.4154077 |  |  | 494.287 | 69.12333 | 0.424564
2020-03-14 | 2.494199 | 3450 | 19.78795 | 16.63371 | 2020-03-11 | 1077.063 | 358.6616 | (19.5, 20.0] | normal | 7567.65002 | 499.0315 | 38.0043 | 4.7675 | 1.310657 | 7.620762 | 2.633112 | 0.2603993 | 0.09546922 | 123.4521 | 73.5276 | 0.364509 | 0.3653568 | 0.0001201681 | 0 | 0.270014 | 0.7298658 | 0.270014 | 0.3719651 | 0.2126272 | 0.4154077 |  |  | 485.476 | 68.42
2020-03-14 08:00 | 2.441241 | 3450 | 20.13941 | 15.82437 | 2020-03-11 | 1077.063 | 360.9936 | (20.0, 20.5] | normal | 7567.65002 | 499.0315 | 38.0043 | 4.7675 | 1.310657 | 7.620762 | 2.633112 | 0.2603993 | 0.09546922 | 123.4521 | 73.5276 | 0.364509 | 0.3653568 | 0.0001201681 | 0 | 0.270014 | 0.7298658 | 0.270014 | 0.3719651 | 0.2126272 | 0.4154077 |  |  | 485.476 | 68.42
2020-03-14 16:00 | 2.385054 | 3450 | 20.01583 | 15.96999 | 2020-03-12 | 1077.063 | 355.9196 | (20.0, 20.5] | normal | 5658.22 | 504.3446 | 38.37117 | 4.644907 | 1.469016 | 7.298417 | 1.720091 | 0.2460117 | 0.04942843 | 98.09131 | 58.52446 | 0.4423282 | 0.2030444 | 0 | 0 | 0.3546274 | 0.6453726 | 0.3546274 | 0.3033684 | 0.3337559 | 0.3628756 |  |  | 485.476 | 68.42
2020-03-15 | 2.464491 | 3450 | 19.97581 | 15.99802 | 2020-03-12 | 1091.132 | 361.7309 | (19.5, 20.0] | normal | 5658.22 | 504.3446 | 38.37117 | 4.644907 | 1.469016 | 7.298417 | 1.720091 | 0.2460117 | 0.04942843 | 98.09131 | 58.52446 | 0.4423282 | 0.2030444 | 0 | 0 | 0.3546274 | 0.6453726 | 0.3546274 | 0.3033684 | 0.3337559 | 0.3628756 |  |  | 477.638 | 66.225
2020-03-15 08:00 | 2.537147 | 3450 | 19.60271 | 16.06153 | 2020-03-12 | 1091.132 | 361.9244 | (19.5, 20.0] | normal | 5658.22 | 504.3446 | 38.37117 | 4.644907 | 1.469016 | 7.298417 | 1.720091 | 0.2460117 | 0.04942843 | 98.09131 | 58.52446 | 0.4423282 | 0.2030444 | 0 | 0 | 0.3546274 | 0.6453726 | 0.3546274 | 0.3033684 | 0.3337559 | 0.3628756 |  |  | 477.638 | 66.225
2020-03-15 16:00 | 2.557491 | 3450 | 19.55085 | 16.03168 | 2020-03-13 | 1091.132 | 365.6263 | (19.5, 20.0] | normal | 7951.07 | 502.2598 | 37.9265 | 4.289196 | 1.042044 | 6.822847 | 1.22673 | 0.251139 | 0.05319143 | 91.86454 | 66.24037 | 0.563865 | 0.127564 | 0 | 0 | 0.308571 | 0.691429 | 0.308571 | 0.2409649 | 0.3384001 | 0.420635 |  |  | 477.638 | 66.225
2020-03-16 | 2.517772 | 3450 | 19.44163 | 16.5082 | 2020-03-13 | 1093.175 | 366.5102 | (19.0, 19.5] | normal | 7951.07 | 502.2598 | 37.9265 | 4.289196 | 1.042044 | 6.822847 | 1.22673 | 0.251139 | 0.05319143 | 91.86454 | 66.24037 | 0.563865 | 0.127564 | 0 | 0 | 0.308571 | 0.691429 | 0.308571 | 0.2409649 | 0.3384001 | 0.420635 |  |  | 492.386 | 64.575 | 0.868446
2020-03-16 08:00 | 2.460939 | 3450 | 19.61195 | 17.11137 | 2020-03-13 | 1093.175 | 360.5726 | (19.5, 20.0] | normal | 7951.07 | 502.2598 | 37.9265 | 4.289196 | 1.042044 | 6.822847 | 1.22673 | 0.251139 | 0.05319143 | 91.86454 | 66.24037 | 0.563865 | 0.127564 | 0 | 0 | 0.308571 | 0.691429 | 0.308571 | 0.2409649 | 0.3384001 | 0.420635 |  |  | 492.386 | 64.575 | 0.868446
2020-03-16 16:00 | 2.509699 | 3450 | 19.80146 | 17.30817 | 2020-03-14 | 1093.175 | 364.9231 | (19.5, 20.0] | normal | 8385.09 | 493.1996 | 43.661 | 4.937702 | 1.210948 | 7.089036 | 1.668047 | 0.2563837 | 0.04510328 | 90.19193 | 28.4003 | 0.4835714 | 0.1392961 | 0 | 0 | 0.3771325 | 0.6228675 | 0.3771325 | 0.2076186 | 0.3002244 | 0.4921571 |  |  | 492.386 | 64.575 | 0.868446
2020-03-17 | 2.544897 | 3450 | 20.10503 | 16.93867 | 2020-03-14 | 1099.242 | 367.9351 | (20.0, 20.5] | normal | 8385.09 | 493.1996 | 43.661 | 4.937702 | 1.210948 | 7.089036 | 1.668047 | 0.2563837 | 0.04510328 | 90.19193 | 28.4003 | 0.4835714 | 0.1392961 | 0 | 0 | 0.3771325 | 0.6228675 | 0.3771325 | 0.2076186 | 0.3002244 | 0.4921571 |  |  | 497.341 | 67.72 | 0.820873
2020-03-17 08:00 | 2.479022 | 3450 | 20.16306 | 16.08882 | 2020-03-14 | 1099.242 | 366.6354 | (20.0, 20.5] | normal | 8385.09 | 493.1996 | 43.661 | 4.937702 | 1.210948 | 7.089036 | 1.668047 | 0.2563837 | 0.04510328 | 90.19193 | 28.4003 | 0.4835714 | 0.1392961 | 0 | 0 | 0.3771325 | 0.6228675 | 0.3771325 | 0.2076186 | 0.3002244 | 0.4921571 |  |  | 497.341 | 67.72 | 0.820873
2020-03-17 16:00 | 2.399585 | 3450 | 20.09111 | 16.39338 | 2020-03-15 | 1099.242 | 362.4089 | (20.0, 20.5] | normal | 8628.69 | 501.2914 | 39.55213 | 4.856788 | 1.313483 | 6.955389 | 1.74501 | 0.2397499 | 0.03887594 | 98.74194 | 61.5316 | 0.5372368 | 0.1637247 | 0 | 0 | 0.2990384 | 0.7009616 | 0.2990384 | 0.2273039 | 0.4995088 | 0.2731873 |  |  | 497.341 | 67.72 | 0.820873
2020-03-18 | 2.486772 | 3450 | 20.19549 | 16.04389 | 2020-03-15 | 1045.725 | 369.3432 | (20.0, 20.5] | normal | 8628.69 | 501.2914 | 39.55213 | 4.856788 | 1.313483 | 6.955389 | 1.74501 | 0.2397499 | 0.03887594 | 98.74194 | 61.5316 | 0.5372368 | 0.1637247 | 0 | 0 | 0.2990384 | 0.7009616 | 0.2990384 | 0.2273039 | 0.4995088 | 0.2731873 |  |  | 500.27 | 65.47 | 0.354239
2020-03-18 08:00 | 2.393772 | 3450 | 20.08604 | 16.0168 | 2020-03-15 | 1045.725 | 353.5116 | (20.0, 20.5] | normal | 8628.69 | 501.2914 | 39.55213 | 4.856788 | 1.313483 | 6.955389 | 1.74501 | 0.2397499 | 0.03887594 | 98.74194 | 61.5316 | 0.5372368 | 0.1637247 | 0 | 0 | 0.2990384 | 0.7009616 | 0.2990384 | 0.2273039 | 0.4995088 | 0.2731873 |  |  | 500.27 | 65.47 | 0.354239
2020-03-18 16:00 | 2.170961 | 3450 | 19.74539 | 15.67238 | 2020-03-16 | 1045.725 | 373.1407 | (19.5, 20.0] | normal | 7773.94 | 502.3443 | 40.21132 | 4.68789 | 1.344086 | 6.927988 | 1.721247 | 0.2422385 | 0.04304061 | 92.05244 | 25.42229 | 0.5168396 | 0.1695292 | 0 | 0 | 0.3136312 | 0.6863688 | 0.3136312 | 0.1916223 | 0.3698364 | 0.4385412 |  |  | 500.27 | 65.47 | 0.354239
2020-03-19 | 2.176773 | 3450 | 19.86924 | 16.21781 | 2020-03-16 | 1129.538 | 375.8062 | (19.5, 20.0] | normal | 7773.94 | 502.3443 | 40.21132 | 4.68789 | 1.344086 | 6.927988 | 1.721247 | 0.2422385 | 0.04304061 | 92.05244 | 25.42229 | 0.5168396 | 0.1695292 | 0 | 0 | 0.3136312 | 0.6863688 | 0.3136312 | 0.1916223 | 0.3698364 | 0.4385412 |  |  | 505.562 | 66.76 | 0.472972
2020-03-19 08:00 | 2.114773 | 3184.791 | 19.5943 | 15.80533 | 2020-03-17 | 1129.538 | 375.5286 | (19.5, 20.0] | normal | 7826.65 | 499.9865 | 40.70459 | 4.542786 | 1.270916 | 6.960216 | 1.683158 | 0.25018 | 0.05008354 | 92.23979 | 22.62711 | 0.5448282 | 0.1320476 | 0 | 0 | 0.3231242 | 0.6768758 | 0.3231242 | 0.2039255 | 0.3948868 | 0.4011878 |  |  | 505.562 | 66.76 | 0.472972
2020-03-20 08:00 | 2.45771 | 3450 | 19.50092 | 15.77554 | 2020-03-17 | 1108.003 | 369.876 | (19.5, 20.0] | normal | 7826.65 | 499.9865 | 40.70459 | 4.542786 | 1.270916 | 6.960216 | 1.683158 | 0.25018 | 0.05008354 | 92.23979 | 22.62711 | 0.5448282 | 0.1320476 | 0 | 0 | 0.3231242 | 0.6768758 | 0.3231242 | 0.2039255 | 0.3948868 | 0.4011878 |  |  | 500.013 | 68.08 | 0.442625
2020-03-20 16:00 | 2.366647 | 3450 | 19.64315 | 15.82204 | 2020-03-18 | 1108.003 | 366.9405 | (19.5, 20.0] | normal | 4950.71 | 497.2156 | 47.56544 | 4.232427 | 0.9990952 | 6.690703 | 1.579859 | 0.2461929 | 0.04693991 | 91.99581 | 23.63914 | 0.5499837 | 0.2016216 | 0 | 0 | 0.2483947 | 0.7516053 | 0.2483947 | 0.2445366 | 0.2403237 | 0.5151397 |  |  | 500.013 | 68.08 | 0.442625
2020-03-21 | 2.438335 | 3451.846 | 19.43821 | 16.48074 | 2020-03-18 | 1081.588 | 358.2927 | (19.0, 19.5] | normal | 4950.71 | 497.2156 | 47.56544 | 4.232427 | 0.9990952 | 6.690703 | 1.579859 | 0.2461929 | 0.04693991 | 91.99581 | 23.63914 | 0.5499837 | 0.2016216 | 0 | 0 | 0.2483947 | 0.7516053 | 0.2483947 | 0.2445366 | 0.2403237 | 0.5151397 |  |  | 497.315 | 69.085
2020-03-21 08:00 | 2.3493 | 3499.978 | 19.68512 | 16.49996 | 2020-03-18 | 1081.588 | 360.5933 | (19.5, 20.0] | normal | 4950.71 | 497.2156 | 47.56544 | 4.232427 | 0.9990952 | 6.690703 | 1.579859 | 0.2461929 | 0.04693991 | 91.99581 | 23.63914 | 0.5499837 | 0.2016216 | 0 | 0 | 0.2483947 | 0.7516053 | 0.2483947 | 0.2445366 | 0.2403237 | 0.5151397 |  |  | 497.315 | 69.085
2020-03-21 16:00 | 2.387268 | 3500 | 19.56578 | 16.38183 | 2020-03-19 | 1081.588 | 361.4122 | (19.5, 20.0] | normal | 8585.04 | 495.998 | 46.54626 | 4.448256 | 0.9920609 | 7.05954 | 1.90725 | 0.2483752 | 0.05310643 | 104.8876 | 63.40237 | 0.5365718 | 0.1421624 | 0 | 0 | 0.3212658 | 0.6787342 | 0.3212658 | 0.3258357 | 0.1872124 | 0.486952 |  |  | 497.315 | 69.085
2020-03-22 | 2.443926 | 3500 | 19.86943 | 16.54209 | 2020-03-19 | 1084.855 | 352.9308 | (19.5, 20.0] | normal | 8585.04 | 495.998 | 46.54626 | 4.448256 | 0.9920609 | 7.05954 | 1.90725 | 0.2483752 | 0.05310643 | 104.8876 | 63.40237 | 0.5365718 | 0.1421624 | 0 | 0 | 0.3212658 | 0.6787342 | 0.3212658 | 0.3258357 | 0.1872124 | 0.486952 |  |  | 494.089 | 69.485
2020-03-22 08:00 | 2.46557 | 3500 | 19.73249 | 16.76282 | 2020-03-19 | 1084.855 | 361.1881 | (19.5, 20.0] | normal | 8585.04 | 495.998 | 46.54626 | 4.448256 | 0.9920609 | 7.05954 | 1.90725 | 0.2483752 | 0.05310643 | 104.8876 | 63.40237 | 0.5365718 | 0.1421624 | 0 | 0 | 0.3212658 | 0.6787342 | 0.3212658 | 0.3258357 | 0.1872124 | 0.486952 |  |  | 494.089 | 69.485
2020-03-22 16:00 | 2.484668 | 3500 | 19.84875 | 17.18798 | 2020-03-20 | 1084.855 | 365.682 | (19.5, 20.0] | normal | 8459.54 | 496.7386 | 50.29648 | 4.386313 | 0.9911056 | 7.017975 | 2.010015 | 0.2364583 | 0.05498786 | 102.6328 | 46.91627 | 0.4358393 | 0.1930838 | 0 | 0 | 0.3710769 | 0.6289231 | 0.3710769 | 0.4655914 | 0.1402757 | 0.3941328 |  |  | 494.089 | 69.485
2020-03-23 | 2.47321 | 3500 | 19.78529 | 16.4951 | 2020-03-20 | 1089.636 | 361.4769 | (19.5, 20.0] | normal | 8459.54 | 496.7386 | 50.29648 | 4.386313 | 0.9911056 | 7.017975 | 2.010015 | 0.2364583 | 0.05498786 | 102.6328 | 46.91627 | 0.4358393 | 0.1930838 | 0 | 0 | 0.3710769 | 0.6289231 | 0.3710769 | 0.4655914 | 0.1402757 | 0.3941328 |  |  | 495.72 | 68.58
2020-03-23 08:00 | 2.444244 | 3500 | 19.95047 | 16.85698 | 2020-03-20 | 1089.636 | 363.0994 | (19.5, 20.0] | normal | 8459.54 | 496.7386 | 50.29648 | 4.386313 | 0.9911056 | 7.017975 | 2.010015 | 0.2364583 | 0.05498786 | 102.6328 | 46.91627 | 0.4358393 | 0.1930838 | 0 | 0 | 0.3710769 | 0.6289231 | 0.3710769 | 0.4655914 | 0.1402757 | 0.3941328 |  |  | 495.72 | 68.58
2020-03-23 16:00 | 2.36817 | 3500 | 19.92919 | 16.69042 | 2020-03-21 | 1089.636 | 363.6922 | (19.5, 20.0] | normal | 7334.61 | 491.0805 | 47.17073 | 4.495429 | 0.9873441 | 7.412277 | 2.167183 | 0.2602477 | 0.05664829 | 96.58773 | 29.83381 | 0.5030438 | 0.1737788 | 0 | 0 | 0.3231774 | 0.6768226 | 0.3231774 | 0.3194781 | 0.07311858 | 0.6074033 |  |  | 495.72 | 68.58
2020-03-24 | 2.301008 | 3498.605 | 19.8207 | 16.5443 | 2020-03-21 | 1089.616 | 359.6781 | (19.5, 20.0] | normal | 7334.61 | 491.0805 | 47.17073 | 4.495429 | 0.9873441 | 7.412277 | 2.167183 | 0.2602477 | 0.05664829 | 96.58773 | 29.83381 | 0.5030438 | 0.1737788 | 0 | 0 | 0.3231774 | 0.6768226 | 0.3231774 | 0.3194781 | 0.07311858 | 0.6074033 |  |  | 501.521 | 65.4
2020-03-24 08:00 | 2.272679 | 3500 | 20.02941 | 16.11517 | 2020-03-22 | 1089.616 | 361.4708 | (20.0, 20.5] | normal | 8732.32 | 482.3106 | 44.84239 | 4.561472 | 1.119039 | 6.851267 | 1.792582 | 0.2562507 | 0.05203369 | 98.52587 | 27.32516 | 0.5227729 | 0.1990216 | 0 | 0 | 0.2782056 | 0.7217944 | 0.2782056 | 0.34404 | 0.1406362 | 0.5153238 |  |  | 501.521 | 65.4
2020-03-24 16:00 | 2.167639 | 3500 | 19.96724 | 16.42516 | 2020-03-22 | 1089.616 | 366.8938 | (19.5, 20.0] | normal | 8732.32 | 482.3106 | 44.84239 | 4.561472 | 1.119039 | 6.851267 | 1.792582 | 0.2562507 | 0.05203369 | 98.52587 | 27.32516 | 0.5227729 | 0.1990216 | 0 | 0 | 0.2782056 | 0.7217944 | 0.2782056 | 0.34404 | 0.1406362 | 0.5153238 |  |  | 501.521 | 65.4
2020-03-25 | 2.143448 | 3500 | 19.78699 | 16.28413 | 2020-03-22 | 1096.237 | 365.2043 | (19.5, 20.0] | normal | 8732.32 | 482.3106 | 44.84239 | 4.561472 | 1.119039 | 6.851267 | 1.792582 | 0.2562507 | 0.05203369 | 98.52587 | 27.32516 | 0.5227729 | 0.1990216 | 0 | 0 | 0.2782056 | 0.7217944 | 0.2782056 | 0.34404 | 0.1406362 | 0.5153238 |  |  |  | 70.47
2020-03-25 08:00 | 2.162228 | 3459.227 | 20.18678 | 16.41099 | 2020-03-23 | 1096.237 | 367.5316 | (20.0, 20.5] | normal | 6923.59 | 500.1738 | 38.73285 | 4.666826 | 1.273014 | 6.920079 | 1.762302 | 0.2295229 | 0.04390208 | 100.4437 | 26.74535 | 0.5231145 | 0.1653102 | 0 | 0 | 0.3115754 | 0.6884246 | 0.3115754 | 0.3052408 | 0.2518116 | 0.4429475 |  |  |  | 70.47
2020-03-25 16:00 | 2.15809 | 3500 | 19.98595 | 16.87535 | 2020-03-23 | 1096.237 | 361.6524 | (19.5, 20.0] | normal | 6923.59 | 500.1738 | 38.73285 | 4.666826 | 1.273014 | 6.920079 | 1.762302 | 0.2295229 | 0.04390208 | 100.4437 | 26.74535 | 0.5231145 | 0.1653102 | 0 | 0 | 0.3115754 | 0.6884246 | 0.3115754 | 0.3052408 | 0.2518116 | 0.4429475 |  |  |  | 70.47
2020-03-26 | 2.05687 | 3500 | 20.20706 | 16.50832 | 2020-03-23 | 1094.457 | 362.9228 | (20.0, 20.5] | normal | 6923.59 | 500.1738 | 38.73285 | 4.666826 | 1.273014 | 6.920079 | 1.762302 | 0.2295229 | 0.04390208 | 100.4437 | 26.74535 | 0.5231145 | 0.1653102 | 0 | 0 | 0.3115754 | 0.6884246 | 0.3115754 | 0.3052408 | 0.2518116 | 0.4429475 |  |  | 508.06 | 69.34
2020-03-26 08:00 | 1.979204 | 3475.802 | 20.38633 | 16.97603 | 2020-03-24 | 1094.457 | 362.1274 | (20.0, 20.5] | normal | 7783.17 | 485.1292 | 48.21925 | 4.918549 | 1.519591 | 7.147333 | 1.992816 | 0.2461684 | 0.07309963 | 103.7471 | 27.84683 | 0.4801899 | 0.2186654 | 0 | 0 | 0.3011446 | 0.6988554 | 0.3011446 | 0.2880577 | 0.4069989 | 0.3049434 |  |  | 508.06 | 69.34
2020-03-26 16:00 | 2.012409 | 3450 | 20.87153 | 16.41947 | 2020-03-24 | 1094.457 | 367.9787 | (20.5, inf] | normal | 7783.17 | 485.1292 | 48.21925 | 4.918549 | 1.519591 | 7.147333 | 1.992816 | 0.2461684 | 0.07309963 | 103.7471 | 27.84683 | 0.4801899 | 0.2186654 | 0 | 0 | 0.3011446 | 0.6988554 | 0.3011446 | 0.2880577 | 0.4069989 | 0.3049434 |  |  | 508.06 | 69.34
2020-03-27 | 2.023711 | 3450 | 21.05631 | 16.08536 | 2020-03-24 | 1109.035 | 368.6103 | (20.5, inf] | normal | 7783.17 | 485.1292 | 48.21925 | 4.918549 | 1.519591 | 7.147333 | 1.992816 | 0.2461684 | 0.07309963 | 103.7471 | 27.84683 | 0.4801899 | 0.2186654 | 0 | 0 | 0.3011446 | 0.6988554 | 0.3011446 | 0.2880577 | 0.4069989 | 0.3049434 |  |  | 491.536 | 66.69667
2020-03-27 08:00 | 2.081836 | 3450 | 20.40051 | 16.20597 | 2020-03-25 | 1109.035 | 364.3287 | (20.0, 20.5] | normal | 8601.59 | 487.5532 | 45.82236 | 4.817818 | 1.52075 | 7.268776 | 1.99275 | 0.2625937 | 0.0780669 | 103.1556 | 50.7302 | 0.5220349 | 0.1966834 | 0 | 0 | 0.2812817 | 0.7187183 | 0.2812817 | 0.3754692 | 0.2705979 | 0.3539329 |  |  | 491.536 | 66.69667
2020-03-27 16:00 | 2.063753 | 3450 | 20.34803 | 16.43222 | 2020-03-25 | 1109.035 | 374.6776 | (20.0, 20.5] | normal | 8601.59 | 487.5532 | 45.82236 | 4.817818 | 1.52075 | 7.268776 | 1.99275 | 0.2625937 | 0.0780669 | 103.1556 | 50.7302 | 0.5220349 | 0.1966834 | 0 | 0 | 0.2812817 | 0.7187183 | 0.2812817 | 0.3754692 | 0.2705979 | 0.3539329 |  |  | 491.536 | 66.69667
2020-03-28 | 1.918118 | 3450 | 20.27768 | 17.08855 | 2020-03-26 | 1117.723 | 375.0839 | (20.0, 20.5] | normal | 9325.84 | 496.0384 | 34.35138 | 4.732956 | 0.8982465 | 7.54199 | 1.988749 | 0.2645311 | 0.06322568 | 95.37651 | 26.67136 | 0.4637212 | 0.1809467 | 0 | 0 | 0.3553321 | 0.6446679 | 0.3553321 | 0.304704 | 0.2686454 | 0.4266506 |  |  | 489.772 | 67.1025
2020-03-28 08:00 | 1.957191 | 3450 | 20.1742 | 17.02279 | 2020-03-26 | 1117.723 | 373.5827 | (20.0, 20.5] | normal | 9325.84 | 496.0384 | 34.35138 | 4.732956 | 0.8982465 | 7.54199 | 1.988749 | 0.2645311 | 0.06322568 | 95.37651 | 26.67136 | 0.4637212 | 0.1809467 | 0 | 0 | 0.3553321 | 0.6446679 | 0.3553321 | 0.304704 | 0.2686454 | 0.4266506 |  |  | 489.772 | 67.1025
2020-03-28 16:00 | 1.975597 | 3450 | 19.90035 | 16.48247 | 2020-03-26 | 1117.723 | 372.9273 | (19.5, 20.0] | normal | 9325.84 | 496.0384 | 34.35138 | 4.732956 | 0.8982465 | 7.54199 | 1.988749 | 0.2645311 | 0.06322568 | 95.37651 | 26.67136 | 0.4637212 | 0.1809467 | 0 | 0 | 0.3553321 | 0.6446679 | 0.3553321 | 0.304704 | 0.2686454 | 0.4266506 |  |  | 489.772 | 67.1025
2020-03-29 | 1.94718 | 3450 | 19.93926 | 17.06336 | 2020-03-27 | 1132.116 | 378.5894 | (19.5, 20.0] | normal | 7275.09 | 493.8687 | 28.14842 | 3.844846 | 1.137509 | 7.222323 | 2.035417 | 0.2494276 | 0.05933804 | 91.2218 | 50.71077 | 0.5517114 | 0.2133637 | 0 | 0 | 0.2349249 | 0.7650751 | 0.2349249 | 0.2289829 | 0.3757151 | 0.395302 |  |  | 471.314
2020-03-29 08:00 | 1.831611 | 3403.12 | 20.27976 | 16.73411 | 2020-03-27 | 1132.116 | 375.0525 | (20.0, 20.5] | normal | 7275.09 | 493.8687 | 28.14842 | 3.844846 | 1.137509 | 7.222323 | 2.035417 | 0.2494276 | 0.05933804 | 91.2218 | 50.71077 | 0.5517114 | 0.2133637 | 0 | 0 | 0.2349249 | 0.7650751 | 0.2349249 | 0.2289829 | 0.3757151 | 0.395302 |  |  | 471.314
2020-03-29 16:00 | 1.830931 | 3450 | 19.87514 | 16.8959 | 2020-03-27 | 1132.116 | 377.0256 | (19.5, 20.0] | normal | 7275.09 | 493.8687 | 28.14842 | 3.844846 | 1.137509 | 7.222323 | 2.035417 | 0.2494276 | 0.05933804 | 91.2218 | 50.71077 | 0.5517114 | 0.2133637 | 0 | 0 | 0.2349249 | 0.7650751 | 0.2349249 | 0.2289829 | 0.3757151 | 0.395302 |  |  | 471.314
2020-03-30 | 1.94718 | 3450 | 19.98824 | 17.50183 | 2020-03-28 | 1118.082 | 375.8881 | (19.5, 20.0] | normal | 7980.04 | 505.4327 | 25.65201 | 4.023057 | 1.230797 | 7.304909 | 2.013289 | 0.2366335 | 0.06481625 | 84.73292 | 18.40732 | 0.5743944 | 0.1684992 | 0 | 0 | 0.2571065 | 0.7428935 | 0.2571065 | 0.3266523 | 0.3522306 | 0.3211171 |  |  | 492.146 | 61.32
2020-03-30 08:00 | 1.78217 | 3450 | 20.48919 | 17.43667 | 2020-03-28 | 1118.082 | 373.8591 | (20.0, 20.5] | normal | 7980.04 | 505.4327 | 25.65201 | 4.023057 | 1.230797 | 7.304909 | 2.013289 | 0.2366335 | 0.06481625 | 84.73292 | 18.40732 | 0.5743944 | 0.1684992 | 0 | 0 | 0.2571065 | 0.7428935 | 0.2571065 | 0.3266523 | 0.3522306 | 0.3211171 |  |  | 492.146 | 61.32
2020-03-30 16:00 | 1.743685 | 3450 | 20.62164 | 16.90141 | 2020-03-28 | 1118.082 | 366.3264 | (20.5, inf] | normal | 7980.04 | 505.4327 | 25.65201 | 4.023057 | 1.230797 | 7.304909 | 2.013289 | 0.2366335 | 0.06481625 | 84.73292 | 18.40732 | 0.5743944 | 0.1684992 | 0 | 0 | 0.2571065 | 0.7428935 | 0.2571065 | 0.3266523 | 0.3522306 | 0.3211171 |  |  | 492.146 | 61.32
2020-03-31 | 1.8009 | 3450 | 20.34359 | 16.42883 | 2020-03-29 | 1121.895 | 370.4042 | (20.0, 20.5] | normal | 7999.98 | 491.684 | 46.23472 | 4.303708 | 0.9038526 | 7.100673 | 1.51679 | 0.2733499 | 0.05743641 | 91.66306 | 19.16879 | 0.4742062 | 0.213608 | 0 | 0 | 0.3121858 | 0.6878142 | 0.3121858 | 0.1319239 | 0.3335274 | 0.5345487
2020-03-31 08:00 | 1.821243 | 3450 | 20.29671 | 16.46843 | 2020-03-29 | 1121.895 | 381.1146 | (20.0, 20.5] | normal | 7999.98 | 491.684 | 46.23472 | 4.303708 | 0.9038526 | 7.100673 | 1.51679 | 0.2733499 | 0.05743641 | 91.66306 | 19.16879 | 0.4742062 | 0.213608 | 0 | 0 | 0.3121858 | 0.6878142 | 0.3121858 | 0.1319239 | 0.3335274 | 0.5345487
2020-03-31 16:00 | 1.673994 | 3450 | 20.24488 | 16.6709 | 2020-03-29 | 1121.895 | 369.6103 | (20.0, 20.5] | normal | 7999.98 | 491.684 | 46.23472 | 4.303708 | 0.9038526 | 7.100673 | 1.51679 | 0.2733499 | 0.05743641 | 91.66306 | 19.16879 | 0.4742062 | 0.213608 | 0 | 0 | 0.3121858 | 0.6878142 | 0.3121858 | 0.1319239 | 0.3335274 | 0.5345487
2020-04-01 | 1.656556 | 3414.46 | 20.21167 | 17.03959 | 2020-03-30 | 1121.691 | 373.309 | (20.0, 20.5] | normal | 7628.3 | 492.3696 | 45.79965 | 4.272948 | 0.8433832 | 6.531267 | 0.9041279 | 0.2611273 | 0.05478097 | 90.86414 | 22.20644 | 0.5210178 | 0.2061193 | 0 | 0 | 0.2728629 | 0.7271371 | 0.2728629 | 0.08348464 | 0.3723343 | 0.544181 |  |  |  | 67.29
2020-04-01 08:00 | 1.687798 | 3400 | 20.15383 | 17.17125 | 2020-03-30 | 1121.691 | 374.8297 | (20.0, 20.5] | normal | 7628.3 | 492.3696 | 45.79965 | 4.272948 | 0.8433832 | 6.531267 | 0.9041279 | 0.2611273 | 0.05478097 | 90.86414 | 22.20644 | 0.5210178 | 0.2061193 | 0 | 0 | 0.2728629 | 0.7271371 | 0.2728629 | 0.08348464 | 0.3723343 | 0.544181 |  |  |  | 67.29
2020-04-01 16:00 | 1.683539 | 3356.906 | 20.28205 | 16.97632 | 2020-03-30 | 1121.691 | 370.5886 | (20.0, 20.5] | normal | 7628.3 | 492.3696 | 45.79965 | 4.272948 | 0.8433832 | 6.531267 | 0.9041279 | 0.2611273 | 0.05478097 | 90.86414 | 22.20644 | 0.5210178 | 0.2061193 | 0 | 0 | 0.2728629 | 0.7271371 | 0.2728629 | 0.08348464 | 0.3723343 | 0.544181 |  |  |  | 67.29
2020-04-02 | 1.722301 | 3334.428 | 20.19414 | 15.99831 | 2020-03-31 | 1069.352 | 373.2909 | (20.0, 20.5] | normal | 7854.97 | 505.9241 | 33.82503 | 4.105838 | 1.188737 | 6.398357 | 0.9836785 | 0.222083 | 0.04557705 | 87.44045 | 19.96483 | 0.5067059 | 0.1848779 | 0 | 0 | 0.3084162 | 0.6915838 | 0.3084162 | 0.2587513 | 0.5105675 | 0.2306812 |  |  | 486.185 | 66.47
2020-04-02 08:00 | 1.848309 | 3250 | 19.90543 | 15.59296 | 2020-03-31 | 1069.352 | 349.8359 | (19.5, 20.0] | normal | 7854.97 | 505.9241 | 33.82503 | 4.105838 | 1.188737 | 6.398357 | 0.9836785 | 0.222083 | 0.04557705 | 87.44045 | 19.96483 | 0.5067059 | 0.1848779 | 0 | 0 | 0.3084162 | 0.6915838 | 0.3084162 | 0.2587513 | 0.5105675 | 0.2306812 |  |  | 486.185 | 66.47
2020-04-02 16:00 | 1.886233 | 3250 | 19.987 | 16.09794 | 2020-03-31 | 1069.352 | 376.292 | (19.5, 20.0] | normal | 7854.97 | 505.9241 | 33.82503 | 4.105838 | 1.188737 | 6.398357 | 0.9836785 | 0.222083 | 0.04557705 | 87.44045 | 19.96483 | 0.5067059 | 0.1848779 | 0 | 0 | 0.3084162 | 0.6915838 | 0.3084162 | 0.2587513 | 0.5105675 | 0.2306812 |  |  | 486.185 | 66.47
2020-04-03 | 1.985423 | 3250 | 20.17137 | 16.14887 | 2020-04-01 | 1131.418 | 382.7268 | (20.0, 20.5] | normal | 7586.69 | 495.6722 | 44.62034 | 4.212594 | 0.8213684 | 6.508192 | 0.906414 | 0.2554527 | 0.06260808 | 87.8214 | 23.18352 | 0.5405019 | 0.1773659 | 0 | 0 | 0.2821323 | 0.7178677 | 0.2821323 | 0.2630295 | 0.1792305 | 0.5577401
2020-04-03 08:00 | 1.929206 | 3250 | 20.31251 | 16.22238 | 2020-04-01 | 1131.418 | 377.3035 | (20.0, 20.5] | normal | 7586.69 | 495.6722 | 44.62034 | 4.212594 | 0.8213684 | 6.508192 | 0.906414 | 0.2554527 | 0.06260808 | 87.8214 | 23.18352 | 0.5405019 | 0.1773659 | 0 | 0 | 0.2821323 | 0.7178677 | 0.2821323 | 0.2630295 | 0.1792305 | 0.5577401
2020-04-03 16:00 | 1.93332 | 3379.661 | 20.38046 | 16.67732 | 2020-04-01 | 1131.418 | 370.3003 | (20.0, 20.5] | normal | 7586.69 | 495.6722 | 44.62034 | 4.212594 | 0.8213684 | 6.508192 | 0.906414 | 0.2554527 | 0.06260808 | 87.8214 | 23.18352 | 0.5405019 | 0.1773659 | 0 | 0 | 0.2821323 | 0.7178677 | 0.2821323 | 0.2630295 | 0.1792305 | 0.5577401
2020-04-04 | 1.860962 | 3450 | 20.36691 |  | 2020-04-02 | 1071.092 | 368.1154 | (20.0, 20.5] | normal | 8640.11 | 485.2604 | 48.55884 | 4.509554 | 1.059257 | 6.513333 | 0.814974 | 0.2644829 | 0.05398081 | 90.78611 | 24.42465 | 0.493775 | 0.2074754 | 0 | 0 | 0.2987497 | 0.7012503 | 0.2987497 | 0.1351104 | 0.2359732 | 0.6289164 |  |  |  | 65.26
2020-04-04 16:00 | 2.054191 | 3350 | 20.27571 | 16.52861 | 2020-04-02 | 1071.092 | 358.5241 | (20.0, 20.5] | normal | 8640.11 | 485.2604 | 48.55884 | 4.509554 | 1.059257 | 6.513333 | 0.814974 | 0.2644829 | 0.05398081 | 90.78611 | 24.42465 | 0.493775 | 0.2074754 | 0 | 0 | 0.2987497 | 0.7012503 | 0.2987497 | 0.1351104 | 0.2359732 | 0.6289164 |  |  |  | 65.26
2020-04-05 | 2.065165 | 3350 | 20.51298 | 17.23472 | 2020-04-02 | 1155.158 | 382.4248 | (20.5, inf] | normal | 8640.11 | 485.2604 | 48.55884 | 4.509554 | 1.059257 | 6.513333 | 0.814974 | 0.2644829 | 0.05398081 | 90.78611 | 24.42465 | 0.493775 | 0.2074754 | 0 | 0 | 0.2987497 | 0.7012503 | 0.2987497 | 0.1351104 | 0.2359732 | 0.6289164 |  |  |  | 69.79
2020-04-05 08:00 | 2.115048 | 3371.426 | 20.71039 | 17.1542 | 2020-04-03 | 1155.158 | 384.1033 | (20.5, inf] | normal | 8251.58 | 507.1468 | 37.96557 | 4.297895 | 1.282242 | 6.542511 | 0.9073723 | 0.2472557 | 0.05208263 | 95.16973 | 25.55049 | 0.4175479 | 0.2357876 | 0 | 0 | 0.3466645 | 0.6533355 | 0.3466645 | 0.08880146 | 0.4855514 | 0.4256472 |  |  |  | 69.79
2020-04-05 16:00 | 2.050523 | 3400 | 20.79623 | 17.06971 | 2020-04-03 | 1155.158 | 387.0609 | (20.5, inf] | normal | 8251.58 | 507.1468 | 37.96557 | 4.297895 | 1.282242 | 6.542511 | 0.9073723 | 0.2472557 | 0.05208263 | 95.16973 | 25.55049 | 0.4175479 | 0.2357876 | 0 | 0 | 0.3466645 | 0.6533355 | 0.3466645 | 0.08880146 | 0.4855514 | 0.4256472 |  |  |  | 69.79
2020-04-06 | 2.140303 | 3400 | 20.83695 | 17.01994 | 2020-04-03 | 1136.402 | 384.608 | (20.5, inf] | normal | 8251.58 | 507.1468 | 37.96557 | 4.297895 | 1.282242 | 6.542511 | 0.9073723 | 0.2472557 | 0.05208263 | 95.16973 | 25.55049 | 0.4175479 | 0.2357876 | 0 | 0 | 0.3466645 | 0.6533355 | 0.3466645 | 0.08880146 | 0.4855514 | 0.4256472 |  |  | 524.625 | 67.61
2020-04-06 08:00 | 2.122936 | 3381.538 | 20.69728 | 16.75385 | 2020-04-04 | 1136.402 | 376.2016 | (20.5, inf] | normal | 7849.17 | 513.6535 | 24.13104 | 4.143289 | 1.276614 | 6.564761 | 0.7542244 | 0.2477271 | 0.05143339 | 94.89052 | 22.73042 | 0.4349899 | 0.2575088 | 0 | 0 | 0.3075013 | 0.6924987 | 0.3075013 | 0.1476165 | 0.4175867 | 0.4347968 |  |  | 524.625 | 67.61
2020-04-06 16:00 | 2.093774 | 3400 | 20.62541 | 16.94274 | 2020-04-04 | 1136.402 | 374.125 | (20.5, inf] | normal | 7849.17 | 513.6535 | 24.13104 | 4.143289 | 1.276614 | 6.564761 | 0.7542244 | 0.2477271 | 0.05143339 | 94.89052 | 22.73042 | 0.4349899 | 0.2575088 | 0 | 0 | 0.3075013 | 0.6924987 | 0.3075013 | 0.1476165 | 0.4175867 | 0.4347968 |  |  | 524.625 | 67.61
2020-04-07 | 2.133094 | 3400 | 20.40487 | 16.24081 | 2020-04-04 | 1142.814 | 378.9346 | (20.0, 20.5] | normal | 7849.17 | 513.6535 | 24.13104 | 4.143289 | 1.276614 | 6.564761 | 0.7542244 | 0.2477271 | 0.05143339 | 94.89052 | 22.73042 | 0.4349899 | 0.2575088 | 0 | 0 | 0.3075013 | 0.6924987 | 0.3075013 | 0.1476165 | 0.4175867 | 0.4347968
2020-04-07 08:00 | 2.110485 | 3400 | 20.51904 | 16.68509 | 2020-04-05 | 1142.814 | 380.3461 | (20.5, inf] | normal | 7729.6 | 507.178 | 33.66627 | 4.769089 | 1.266102 | 6.595582 | 0.8857683 | 0.2347351 | 0.05636657 | 94.46435 | 26.16799 | 0.4486481 | 0.2272977 | 0 | 0 | 0.3240543 | 0.6759457 | 0.3240543 | 0.2874502 | 0.1832156 | 0.5293342
2020-04-07 16:00 | 2.153737 | 3400 | 20.65533 | 16.77674 | 2020-04-05 | 1142.814 | 381.8575 | (20.5, inf] | normal | 7729.6 | 507.178 | 33.66627 | 4.769089 | 1.266102 | 6.595582 | 0.8857683 | 0.2347351 | 0.05636657 | 94.46435 | 26.16799 | 0.4486481 | 0.2272977 | 0 | 0 | 0.3240543 | 0.6759457 | 0.3240543 | 0.2874502 | 0.1832156 | 0.5293342
2020-04-08 | 2.149805 | 3400 | 20.43357 |  | 2020-04-05 | 1034.046 | 381.1959 | (20.0, 20.5] | normal | 7729.6 | 507.178 | 33.66627 | 4.769089 | 1.266102 | 6.595582 | 0.8857683 | 0.2347351 | 0.05636657 | 94.46435 | 26.16799 | 0.4486481 | 0.2272977 | 0 | 0 | 0.3240543 | 0.6759457 | 0.3240543 | 0.2874502 | 0.1832156 | 0.5293342
2020-04-09 08:00 | 2.689435 | 3416.615 | 20.264 | 15.65364 | 2020-04-06 | 1007.011 | 353.9891 | (20.0, 20.5] | baixo | 8879.95002 | 492.7683 | 34.2877 | 4.598942 | 0.9446025 | 6.63059 | 0.9904337 | 0.2482031 | 0.06181609 | 132.6118 | 92.69053 | 0.5112457 | 0.220728 | 0.0001002292 | 0 | 0.2679261 | 0.7319737 | 0.2679261 | 0.2825709 | 0.2908661 | 0.426563
2020-04-09 16:00 | 2.486578 | 3500 | 20.47525 | 15.79924 | 2020-04-07 | 1007.011 | 353.2623 | (20.0, 20.5] | baixo | 7890.59 | 486.7542 | 35.10844 | 4.706831 | 1.032975 | 6.573 | 0.8597823 | 0.2437677 | 0.06915095 | 89.75352 | 24.64642 | 0.5029548 | 0.2332652 | 0 | 0 | 0.26378 | 0.73622 | 0.26378 | 0.3983835 | 0.0695099 | 0.5321066
2020-04-10 | 2.410504 | 3462.536 | 20.24964 | 16.16988 | 2020-04-07 | 820.4525 | 237.2934 | (20.0, 20.5] | baixo | 7890.59 | 486.7542 | 35.10844 | 4.706831 | 1.032975 | 6.573 | 0.8597823 | 0.2437677 | 0.06915095 | 89.75352 | 24.64642 | 0.5029548 | 0.2332652 | 0 | 0 | 0.26378 | 0.73622 | 0.26378 | 0.3983835 | 0.0695099 | 0.5321066 |  |  |  | 66.18
2020-04-10 08:00 | 2.377949 | 3450 | 20.06761 | 16.22352 | 2020-04-07 | 820.4525 | 356.8315 | (20.0, 20.5] | baixo | 7890.59 | 486.7542 | 35.10844 | 4.706831 | 1.032975 | 6.573 | 0.8597823 | 0.2437677 | 0.06915095 | 89.75352 | 24.64642 | 0.5029548 | 0.2332652 | 0 | 0 | 0.26378 | 0.73622 | 0.26378 | 0.3983835 | 0.0695099 | 0.5321066 |  |  |  | 66.18
2020-04-10 16:00 | 2.377304 | 3450 | 20.11811 | 16.67629 | 2020-04-08 | 820.4525 | 393.6794 | (20.0, 20.5] | baixo | 7055.33 | 479.3667 | 39.82882 | 4.854168 | 0.8786276 | 6.551105 | 0.883417 | 0.2497659 | 0.06865017 | 81.38592 | 28.53322 | 0.5974689 | 0.09010351 | 0 | 0 | 0.3124276 | 0.6875724 | 0.3124276 | 0.3350918 | 0.04359923 | 0.6213089 |  |  |  | 66.18
2020-04-11 | 2.305616 | 3450 | 20.18674 | 17.10803 | 2020-04-08 | 1185.129 | 396.7267 | (20.0, 20.5] | normal | 7055.33 | 479.3667 | 39.82882 | 4.854168 | 0.8786276 | 6.551105 | 0.883417 | 0.2497659 | 0.06865017 | 81.38592 | 28.53322 | 0.5974689 | 0.09010351 | 0 | 0 | 0.3124276 | 0.6875724 | 0.3124276 | 0.3350918 | 0.04359923 | 0.6213089 |  |  |  | 68.55
2020-04-11 08:00 | 2.254596 | 3450 | 20.24126 | 16.91761 | 2020-04-09 | 1185.129 | 392.7054 | (20.0, 20.5] | normal | 7008.92 | 487.7376 | 43.71342 | 4.371777 | 0.8565484 | 6.514661 | 1.126643 | 0.2259842 | 0.07965338 | 75.37524 | 28.30161 | 0.6511331 | 0 | 0 | 0 | 0.3488669 | 0.6511331 | 0.3488669 | 0.5231155 | 0.2258207 | 0.2510638 |  |  |  | 68.55
2020-04-11 16:00 | 2.038888 | 3450 | 20.36677 | 16.72989 | 2020-04-09 | 1185.129 | 394.1123 | (20.0, 20.5] | normal | 7008.92 | 487.7376 | 43.71342 | 4.371777 | 0.8565484 | 6.514661 | 1.126643 | 0.2259842 | 0.07965338 | 75.37524 | 28.30161 | 0.6511331 | 0 | 0 | 0 | 0.3488669 | 0.6511331 | 0.3488669 | 0.5231155 | 0.2258207 | 0.2510638 |  |  |  | 68.55
2020-04-12 | 2.02468 | 3450 | 20.20021 | 16.59224 | 2020-04-09 | 1185.488 | 393.5746 | (20.0, 20.5] | normal | 7008.92 | 487.7376 | 43.71342 | 4.371777 | 0.8565484 | 6.514661 | 1.126643 | 0.2259842 | 0.07965338 | 75.37524 | 28.30161 | 0.6511331 | 0 | 0 | 0 | 0.3488669 | 0.6511331 | 0.3488669 | 0.5231155 | 0.2258207 | 0.2510638
2020-04-12 08:00 | 1.884535 | 3450 | 20.23693 | 16.37882 | 2020-04-10 | 1185.488 | 393.9706 | (20.0, 20.5] | normal | 7362.95 | 498.9328 | 37.60287 | 4.806872 | 1.606729 | 7.523091 | 2.521898 | 0.2783242 | 0.1653061 | 80.47315 | 30.06647 | 0.6448747 | 0 | 0 | 0 | 0.3551253 | 0.6448747 | 0.3551253 | 0.4126922 | 0.292811 | 0.2944968
2020-04-12 16:00 | 1.927482 | 3450 | 20.34102 | 16.9599 | 2020-04-10 | 1185.488 | 396.1168 | (20.0, 20.5] | normal | 7362.95 | 498.9328 | 37.60287 | 4.806872 | 1.606729 | 7.523091 | 2.521898 | 0.2783242 | 0.1653061 | 80.47315 | 30.06647 | 0.6448747 | 0 | 0 | 0 | 0.3551253 | 0.6448747 | 0.3551253 | 0.4126922 | 0.292811 | 0.2944968
2020-04-13 | 1.879045 | 3450 | 20.37589 | 16.33181 | 2020-04-11 | 1180.471 | 392.5014 | (20.0, 20.5] | normal | 6149.29 | 502.1826 | 28.9782 | 3.838758 | 0.4975603 | 6.272981 | 0.6120319 | 0.2207011 | 0.03175338 | 74.92895 | 22.123 | 0.7327984 | 0 | 0 | 0 | 0.2672016 | 0.7327984 | 0.2672016 | 0.3328425 | 0.6529251 | 0.01423242 |  |  | 490.95 | 63.74 | 0.569538
2020-04-13 08:00 | 1.902941 | 3450 | 20.20056 | 15.45902 | 2020-04-11 | 1180.471 | 391.9595 | (20.0, 20.5] | normal | 6149.29 | 502.1826 | 28.9782 | 3.838758 | 0.4975603 | 6.272981 | 0.6120319 | 0.2207011 | 0.03175338 | 74.92895 | 22.123 | 0.7327984 | 0 | 0 | 0 | 0.2672016 | 0.7327984 | 0.2672016 | 0.3328425 | 0.6529251 | 0.01423242 |  |  | 490.95 | 63.74 | 0.569538
2020-04-13 16:00 | 1.859993 | 3450 | 20.23178 | 15.68392 | 2020-04-11 | 1180.471 | 394.0326 | (20.0, 20.5] | normal | 6149.29 | 502.1826 | 28.9782 | 3.838758 | 0.4975603 | 6.272981 | 0.6120319 | 0.2207011 | 0.03175338 | 74.92895 | 22.123 | 0.7327984 | 0 | 0 | 0 | 0.2672016 | 0.7327984 | 0.2672016 | 0.3328425 | 0.6529251 | 0.01423242 |  |  | 490.95 | 63.74 | 0.569538
2020-04-14 | 1.801868 | 3450 | 20.15262 | 16.66305 | 2020-04-12 | 1171.987 | 392.1135 | (20.0, 20.5] | normal | 7000.89 | 497.496 | 31.30345 | 3.962265 | 0.8347532 | 6.282324 | 0.7433932 | 0.2325044 | 0.04861183 | 78.67323 | 20.69442 | 0.7312485 | 0 | 0 | 0 | 0.2687515 | 0.7312485 | 0.2687515 | 0.2917126 | 0.4950546 | 0.2132328
2020-04-14 08:00 | 1.659463 | 3450 | 20.27797 | 16.96251 | 2020-04-12 | 1171.987 | 385.5832 | (20.0, 20.5] | normal | 7000.89 | 497.496 | 31.30345 | 3.962265 | 0.8347532 | 6.282324 | 0.7433932 | 0.2325044 | 0.04861183 | 78.67323 | 20.69442 | 0.7312485 | 0 | 0 | 0 | 0.2687515 | 0.7312485 | 0.2687515 | 0.2917126 | 0.4950546 | 0.2132328
2020-04-14 16:00 | 1.721785 | 3450 | 20.14169 | 16.73858 | 2020-04-12 | 1171.987 | 389.8073 | (20.0, 20.5] | normal | 7000.89 | 497.496 | 31.30345 | 3.962265 | 0.8347532 | 6.282324 | 0.7433932 | 0.2325044 | 0.04861183 | 78.67323 | 20.69442 | 0.7312485 | 0 | 0 | 0 | 0.2687515 | 0.7312485 | 0.2687515 | 0.2917126 | 0.4950546 | 0.2132328
2020-04-15 | 1.598432 | 3450 | 19.95178 | 16.78052 | 2020-04-13 | 1086.033 | 390.55 | (19.5, 20.0] | normal | 7944.01 | 496.0515 | 31.64637 | 4.122723 | 0.6779309 | 6.321651 | 0.7029716 | 0.243941 | 0.04447011 | 86.37015 | 21.96572 | 0.5813097 | 0.1711642 | 0 | 0 | 0.2475261 | 0.7524739 | 0.2475261 | 0.1872486 | 0.5083744 | 0.304377 |  |  |  | 66.29
2020-04-15 08:00 | 1.650098 | 3360.003 | 19.94466 | 16.12654 | 2020-04-13 | 1086.033 | 364.8255 | (19.5, 20.0] | normal | 7944.01 | 496.0515 | 31.64637 | 4.122723 | 0.6779309 | 6.321651 | 0.7029716 | 0.243941 | 0.04447011 | 86.37015 | 21.96572 | 0.5813097 | 0.1711642 | 0 | 0 | 0.2475261 | 0.7524739 | 0.2475261 | 0.1872486 | 0.5083744 | 0.304377 |  |  |  | 66.29
2020-04-15 16:00 | 1.717875 | 3434.498 | 19.90476 | 16.24454 | 2020-04-13 | 1086.033 | 375.9345 | (19.5, 20.0] | normal | 7944.01 | 496.0515 | 31.64637 | 4.122723 | 0.6779309 | 6.321651 | 0.7029716 | 0.243941 | 0.04447011 | 86.37015 | 21.96572 | 0.5813097 | 0.1711642 | 0 | 0 | 0.2475261 | 0.7524739 | 0.2475261 | 0.1872486 | 0.5083744 | 0.304377 |  |  |  | 66.29
2020-04-16 | 1.627494 | 3450 | 20.09206 | 16.83656 | 2020-04-14 | 1137.709 | 379.185 | (20.0, 20.5] | normal | 7139.21997 | 494.0611 | 36.27018 | 4.407287 | 0.9930273 | 6.562011 | 1.230424 | 0.2404196 | 0.04850381 | 152.3342 | 105.1654 | 0.4564661 | 0.2424174 | 0.0001238763 | 0 | 0.3009926 | 0.6988835 | 0.3009926 | 0.375015 | 0.2277374 | 0.3972476 |  |  | 479.837 | 65.83 | 0.528087
2020-04-16 08:00 | 1.472494 | 3450 | 20.06556 | 16.68928 | 2020-04-14 | 1137.709 | 380.6533 | (20.0, 20.5] | normal | 7139.21997 | 494.0611 | 36.27018 | 4.407287 | 0.9930273 | 6.562011 | 1.230424 | 0.2404196 | 0.04850381 | 152.3342 | 105.1654 | 0.4564661 | 0.2424174 | 0.0001238763 | 0 | 0.3009926 | 0.6988835 | 0.3009926 | 0.375015 | 0.2277374 | 0.3972476 |  |  | 479.837 | 65.83 | 0.528087
2020-04-16 16:00 | 1.520932 | 3450 | 20.17382 | 16.14689 | 2020-04-15 | 1137.709 | 377.0285 | (20.0, 20.5] | normal | 7665.71 | 492.3058 | 34.18328 | 4.153927 | 0.8489859 | 6.208006 | 0.8476541 | 0.2459453 | 0.03966626 | 93.18373 | 21.50931 | 0.4853954 | 0.1999789 | 0 | 0 | 0.3146258 | 0.6853742 | 0.3146258 | 0.357309 | 0.2209675 | 0.4217235 |  |  | 479.837 | 65.83 | 0.528087
2020-04-17 | 1.54289 | 3450 | 19.84447 | 16.24667 | 2020-04-15 | 1133.763 | 375.7365 | (19.5, 20.0] | normal | 7665.71 | 492.3058 | 34.18328 | 4.153927 | 0.8489859 | 6.208006 | 0.8476541 | 0.2459453 | 0.03966626 | 93.18373 | 21.50931 | 0.4853954 | 0.1999789 | 0 | 0 | 0.3146258 | 0.6853742 | 0.3146258 | 0.357309 | 0.2209675 | 0.4217235 |  |  | 480.915 | 61.655
2020-04-17 08:00 | 1.468942 | 3450 | 19.61551 | 16.19175 | 2020-04-15 | 1133.763 | 377.7732 | (19.5, 20.0] | normal | 7665.71 | 492.3058 | 34.18328 | 4.153927 | 0.8489859 | 6.208006 | 0.8476541 | 0.2459453 | 0.03966626 | 93.18373 | 21.50931 | 0.4853954 | 0.1999789 | 0 | 0 | 0.3146258 | 0.6853742 | 0.3146258 | 0.357309 | 0.2209675 | 0.4217235 |  |  | 480.915 | 61.655
2020-04-17 16:00 | 1.433745 | 3450 | 19.76648 | 16.02518 | 2020-04-16 | 1133.763 | 378.7913 | (19.5, 20.0] | normal | 7990.86003 | 466.4931 | 48.29612 | 4.37961 | 0.7955119 | 6.181074 | 1.152533 | 0.2569921 | 0.05948288 | 157.7521 | 102.2731 | 0.5204084 | 0.1997615 | 0.0002207622 | 0 | 0.2796094 | 0.7201699 | 0.2796094 | 0.3253688 | 0.1670484 | 0.5075827 |  |  | 480.915 | 61.655
2020-04-18 | 1.429224 | 3450 | 19.54089 | 16.69015 | 2020-04-16 | 1147.066 | 379.8161 | (19.5, 20.0] | normal | 7990.86003 | 466.4931 | 48.29612 | 4.37961 | 0.7955119 | 6.181074 | 1.152533 | 0.2569921 | 0.05948288 | 157.7521 | 102.2731 | 0.5204084 | 0.1997615 | 0.0002207622 | 0 | 0.2796094 | 0.7201699 | 0.2796094 | 0.3253688 | 0.1670484 | 0.5075827 |  |  | 469.85 | 64.58
2020-04-18 08:00 | 1.462807 | 3450 | 19.46907 | 16.9209 | 2020-04-16 | 1147.066 | 381.8428 | (19.0, 19.5] | normal | 7990.86003 | 466.4931 | 48.29612 | 4.37961 | 0.7955119 | 6.181074 | 1.152533 | 0.2569921 | 0.05948288 | 157.7521 | 102.2731 | 0.5204084 | 0.1997615 | 0.0002207622 | 0 | 0.2796094 | 0.7201699 | 0.2796094 | 0.3253688 | 0.1670484 | 0.5075827 |  |  | 469.85 | 64.58
2020-04-18 16:00 | 1.424057 | 3442.271 | 19.34094 | 16.85716 | 2020-04-17 | 1147.066 | 384.1784 | (19.0, 19.5] | normal | 8065.63 | 484.7109 | 47.15683 | 3.961666 | 1.029816 | 5.92573 | 0.9030458 | 0.226434 | 0.03583847 | 99.96764 | 34.73656 | 0.5509576 | 0.1972444 | 0 | 0 | 0.2517981 | 0.7482019 | 0.2517981 | 0.4542936 | 0.3267451 | 0.2189613 |  |  | 469.85 | 64.58
2020-04-19 | 1.43762 | 3450 | 19.40717 | 17.29658 | 2020-04-17 | 1151.147 | 381.7435 | (19.0, 19.5] | normal | 8065.63 | 484.7109 | 47.15683 | 3.961666 | 1.029816 | 5.92573 | 0.9030458 | 0.226434 | 0.03583847 | 99.96764 | 34.73656 | 0.5509576 | 0.1972444 | 0 | 0 | 0.2517981 | 0.7482019 | 0.2517981 | 0.4542936 | 0.3267451 | 0.2189613 |  |  | 478.73 | 68.99
2020-04-19 08:00 | 1.47314 | 3450 | 19.34496 | 17.04535 | 2020-04-17 | 1151.147 | 382.9329 | (19.0, 19.5] | normal | 8065.63 | 484.7109 | 47.15683 | 3.961666 | 1.029816 | 5.92573 | 0.9030458 | 0.226434 | 0.03583847 | 99.96764 | 34.73656 | 0.5509576 | 0.1972444 | 0 | 0 | 0.2517981 | 0.7482019 | 0.2517981 | 0.4542936 | 0.3267451 | 0.2189613 |  |  | 478.73 | 68.99
2020-04-19 16:00 | 1.501557 | 3450 | 19.58067 | 16.76552 | 2020-04-18 | 1151.147 | 384.9934 | (19.5, 20.0] | normal | 9344.97 | 489.0264 | 47.21842 | 3.760134 | 0.7699335 | 5.915747 | 0.8724383 | 0.2196117 | 0.02423996 | 105.7508 | 37.46793 | 0.5324704 | 0.2538392 | 0 | 0 | 0.2136904 | 0.7863096 | 0.2136904 | 0.2824906 | 0.5792464 | 0.138263 |  |  | 478.73 | 68.99
2020-04-20 | 1.486057 | 3450 | 19.86689 | 16.6351 | 2020-04-18 | 1153.821 | 384.9905 | (19.5, 20.0] | normal | 9344.97 | 489.0264 | 47.21842 | 3.760134 | 0.7699335 | 5.915747 | 0.8724383 | 0.2196117 | 0.02423996 | 105.7508 | 37.46793 | 0.5324704 | 0.2538392 | 0 | 0 | 0.2136904 | 0.7863096 | 0.2136904 | 0.2824906 | 0.5792464 | 0.138263 |  |  | 482.316 | 67.04333 | 0.635794
2020-04-20 08:00 | 1.501234 | 3450 | 19.76279 | 16.07138 | 2020-04-18 | 1153.821 | 383.6032 | (19.5, 20.0] | normal | 9344.97 | 489.0264 | 47.21842 | 3.760134 | 0.7699335 | 5.915747 | 0.8724383 | 0.2196117 | 0.02423996 | 105.7508 | 37.46793 | 0.5324704 | 0.2538392 | 0 | 0 | 0.2136904 | 0.7863096 | 0.2136904 | 0.2824906 | 0.5792464 | 0.138263 |  |  | 482.316 | 67.04333 | 0.635794
2020-04-20 16:00 | 1.491547 | 3450 | 19.88445 | 16.8347 | 2020-04-19 | 1153.821 | 383.7342 | (19.5, 20.0] | normal | 9432.38 | 506.7528 | 42.50156 | 4.075524 | 0.7072274 | 6.453645 | 1.720177 | 0.2310421 | 0.06950283 | 97.86764 | 36.42606 | 0.532698 | 0.1656613 | 0 | 0 | 0.3016407 | 0.6983593 | 0.3016407 | 0.5643866 | 0.2718619 | 0.1637515 |  |  | 482.316 | 67.04333 | 0.635794
2020-04-21 | 1.473463 | 3450 | 20.15265 | 17.25296 | 2020-04-19 | 1138.038 | 381.7312 | (20.0, 20.5] | normal | 9432.38 | 506.7528 | 42.50156 | 4.075524 | 0.7072274 | 6.453645 | 1.720177 | 0.2310421 | 0.06950283 | 97.86764 | 36.42606 | 0.532698 | 0.1656613 | 0 | 0 | 0.3016407 | 0.6983593 | 0.3016407 | 0.5643866 | 0.2718619 | 0.1637515 |  |  | 482.404 | 65.19 | 0.511398
2020-04-21 08:00 | 1.459901 | 3450 | 19.71299 | 16.62574 | 2020-04-19 | 1138.038 | 378.2018 | (19.5, 20.0] | normal | 9432.38 | 506.7528 | 42.50156 | 4.075524 | 0.7072274 | 6.453645 | 1.720177 | 0.2310421 | 0.06950283 | 97.86764 | 36.42606 | 0.532698 | 0.1656613 | 0 | 0 | 0.3016407 | 0.6983593 | 0.3016407 | 0.5643866 | 0.2718619 | 0.1637515 |  |  | 482.404 | 65.19 | 0.511398
2020-04-21 16:00 | 1.40662 | 3449.389 | 19.7245 | 17.03522 | 2020-04-20 | 1138.038 | 382.2569 | (19.5, 20.0] | normal | 7858.71 | 501.7435 | 42.45406 | 4.068152 | 0.8678275 | 6.107065 | 1.205317 | 0.2123597 | 0.04209789 | 97.51232 | 35.34094 | 0.5538415 | 0.132056 | 0 | 0 | 0.3141024 | 0.6858976 | 0.3141024 | 0.7188926 | 0.1633264 | 0.117781 |  |  | 482.404 | 65.19 | 0.511398
2020-04-22 | 1.43416 | 3450.6 | 20.24338 | 17.083 | 2020-04-20 | 1000.324 | 383.8699 | (20.0, 20.5] | baixo | 7858.71 | 501.7435 | 42.45406 | 4.068152 | 0.8678275 | 6.107065 | 1.205317 | 0.2123597 | 0.04209789 | 97.51232 | 35.34094 | 0.5538415 | 0.132056 | 0 | 0 | 0.3141024 | 0.6858976 | 0.3141024 | 0.7188926 | 0.1633264 | 0.117781
2020-04-22 08:00 | 1.38337 | 3450 | 20.11138 |  | 2020-04-20 | 1000.324 | 358.4285 | (20.0, 20.5] | baixo | 7858.71 | 501.7435 | 42.45406 | 4.068152 | 0.8678275 | 6.107065 | 1.205317 | 0.2123597 | 0.04209789 | 97.51232 | 35.34094 | 0.5538415 | 0.132056 | 0 | 0 | 0.3141024 | 0.6858976 | 0.3141024 | 0.7188926 | 0.1633264 | 0.117781
2020-04-23 | 1.925492 | 3349.982 | 19.92311 | 14.5147 | 2020-04-21 | 559.5129 | 295.8702 | (19.5, 20.0] | baixo | 7931.82 | 489.8497 | 40.89072 | 3.411205 | 1.186724 | 5.934873 | 0.9101115 | 0.2273049 | 0.04192751 | 92.64114 | 36.46504 | 0.5307496 | 0.1442178 | 0 | 0 | 0.3250326 | 0.6749674 | 0.3250326 | 0.412463 | 0.3221551 | 0.265382 |  |  |  | 66.32
2020-04-23 08:00 | 1.935469 | 3150.608 | 19.80097 | 16.36271 | 2020-04-21 | 559.5129 | 16.64616 | (19.5, 20.0] | baixo | 7931.82 | 489.8497 | 40.89072 | 3.411205 | 1.186724 | 5.934873 | 0.9101115 | 0.2273049 | 0.04192751 | 92.64114 | 36.46504 | 0.5307496 | 0.1442178 | 0 | 0 | 0.3250326 | 0.6749674 | 0.3250326 | 0.412463 | 0.3221551 | 0.265382 |  |  |  | 66.32
2020-04-24 | 1.906493 | 3450 | 19.62344 | 16.05227 | 2020-04-22 | 1151.028 | 381.6392 | (19.5, 20.0] | normal | 7908.87 | 485.428 | 43.60492 | 3.747212 | 1.072852 | 6.048112 | 0.8589229 | 0.23357 | 0.05099451 | 96.1119 | 34.54406 | 0.5336148 | 0.1678305 | 0 | 0 | 0.2985547 | 0.7014453 | 0.2985547 | 0.4548826 | 0.2307718 | 0.3143457 |  |  | 509.518 | 67.645 | 0.89023
2020-04-24 08:00 | 1.773452 | 3450 | 19.56092 | 17.3067 | 2020-04-22 | 1151.028 | 384.4708 | (19.5, 20.0] | normal | 7908.87 | 485.428 | 43.60492 | 3.747212 | 1.072852 | 6.048112 | 0.8589229 | 0.23357 | 0.05099451 | 96.1119 | 34.54406 | 0.5336148 | 0.1678305 | 0 | 0 | 0.2985547 | 0.7014453 | 0.2985547 | 0.4548826 | 0.2307718 | 0.3143457 |  |  | 509.518 | 67.645 | 0.89023
2020-04-24 16:00 | 1.677223 | 3450 | 19.60414 | 16.77476 | 2020-04-22 | 1151.028 | 384.0688 | (19.5, 20.0] | normal | 7908.87 | 485.428 | 43.60492 | 3.747212 | 1.072852 | 6.048112 | 0.8589229 | 0.23357 | 0.05099451 | 96.1119 | 34.54406 | 0.5336148 | 0.1678305 | 0 | 0 | 0.2985547 | 0.7014453 | 0.2985547 | 0.4548826 | 0.2307718 | 0.3143457 |  |  | 509.518 | 67.645 | 0.89023
2020-04-25 | 1.647192 | 3450 | 19.69628 | 16.51517 | 2020-04-23 | 1160.363 | 386.6006 | (19.5, 20.0] | normal | 7807.9 | 500.1008 | 44.50674 | 3.853208 | 0.716406 | 6.056059 | 0.5891703 | 0.2071371 | 0.02735415 | 89.44724 | 35.22734 | 0.5718836 | 0.1482972 | 0 | 0 | 0.2798192 | 0.7201808 | 0.2798192 | 0.55573 | 0.4140781 | 0.03019195 |  |  | 495.168 | 64.12
2020-04-25 08:00 | 1.663983 | 3450 | 19.65743 | 16.90183 | 2020-04-23 | 1160.363 | 387.1907 | (19.5, 20.0] | normal | 7807.9 | 500.1008 | 44.50674 | 3.853208 | 0.716406 | 6.056059 | 0.5891703 | 0.2071371 | 0.02735415 | 89.44724 | 35.22734 | 0.5718836 | 0.1482972 | 0 | 0 | 0.2798192 | 0.7201808 | 0.2798192 | 0.55573 | 0.4140781 | 0.03019195 |  |  | 495.168 | 64.12
2020-04-25 16:00 | 1.580348 | 3450 | 19.71292 | 16.6379 | 2020-04-24 | 1160.363 | 385.4891 | (19.5, 20.0] | normal | 7632.59 | 501.4425 | 37.47277 | 3.364393 | 0.6761248 | 6.146534 | 0.5608941 | 0.2251502 | 0.04174447 | 84.2016 | 29.38168 | 0.6197831 | 0.1101225 | 0 | 0 | 0.2700944 | 0.7299056 | 0.2700944 | 0.3962832 | 0.3641678 | 0.2395489 |  |  | 495.168 | 64.12
2020-04-26 | 1.555484 | 3450 | 19.90968 | 16.36009 | 2020-04-24 | 1156.948 | 384.9114 | (19.5, 20.0] | normal | 7632.59 | 501.4425 | 37.47277 | 3.364393 | 0.6761248 | 6.146534 | 0.5608941 | 0.2251502 | 0.04174447 | 84.2016 | 29.38168 | 0.6197831 | 0.1101225 | 0 | 0 | 0.2700944 | 0.7299056 | 0.2700944 | 0.3962832 | 0.3641678 | 0.2395489
2020-04-26 08:00 | 1.584546 | 3450 | 20.0189 | 15.30691 | 2020-04-24 | 1156.948 | 386.3575 | (20.0, 20.5] | normal | 7632.59 | 501.4425 | 37.47277 | 3.364393 | 0.6761248 | 6.146534 | 0.5608941 | 0.2251502 | 0.04174447 | 84.2016 | 29.38168 | 0.6197831 | 0.1101225 | 0 | 0 | 0.2700944 | 0.7299056 | 0.2700944 | 0.3962832 | 0.3641678 | 0.2395489
2020-04-26 16:00 | 1.557744 | 3450 | 19.67538 | 15.43239 | 2020-04-25 | 1156.948 | 384.8151 | (19.5, 20.0] | normal | 8506.71 | 508.9586 | 29.9583 | 3.28307 | 0.8133489 | 6.080685 | 0.4450541 | 0.2035694 | 0.05021974 | 89.127 | 33.48351 | 0.6099173 | 0.1572371 | 0 | 0 | 0.2328456 | 0.7671544 | 0.2328456 | 0.6195862 | 0.1300096 | 0.2504042
2020-04-27 | 1.433745 | 3450 | 19.51526 | 15.81317 | 2020-04-25 | 1164.005 | 384.8702 | (19.5, 20.0] | normal | 8506.71 | 508.9586 | 29.9583 | 3.28307 | 0.8133489 | 6.080685 | 0.4450541 | 0.2035694 | 0.05021974 | 89.127 | 33.48351 | 0.6099173 | 0.1572371 | 0 | 0 | 0.2328456 | 0.7671544 | 0.2328456 | 0.6195862 | 0.1300096 | 0.2504042
2020-04-27 08:00 | 1.443432 | 3449.459 | 19.41413 | 16.44978 | 2020-04-25 | 1164.005 | 387.4026 | (19.0, 19.5] | normal | 8506.71 | 508.9586 | 29.9583 | 3.28307 | 0.8133489 | 6.080685 | 0.4450541 | 0.2035694 | 0.05021974 | 89.127 | 33.48351 | 0.6099173 | 0.1572371 | 0 | 0 | 0.2328456 | 0.7671544 | 0.2328456 | 0.6195862 | 0.1300096 | 0.2504042
2020-04-27 16:00 | 1.281651 | 3450 | 19.41225 | 16.74687 | 2020-04-26 | 1164.005 | 390.5434 | (19.0, 19.5] | normal | 7353.12 | 514.9178 | 22.43932 | 3.281832 | 0.8331153 | 6.08095 | 0.4250934 | 0.2171643 | 0.05279607 | 96.83001 | 30.59929 | 0.6120654 | 0.1325505 | 0 | 0 | 0.2553841 | 0.7446159 | 0.2553841 | 0.3687115 | 0.3436535 | 0.2876351
2020-04-28 | 1.327505 | 3450 | 19.20385 | 16.80698 | 2020-04-26 | 1159.042 | 388.6681 | (19.0, 19.5] | normal | 7353.12 | 514.9178 | 22.43932 | 3.281832 | 0.8331153 | 6.08095 | 0.4250934 | 0.2171643 | 0.05279607 | 96.83001 | 30.59929 | 0.6120654 | 0.1325505 | 0 | 0 | 0.2553841 | 0.7446159 | 0.2553841 | 0.3687115 | 0.3436535 | 0.2876351 |  |  |  | 64.95 | 0.765441
2020-04-28 08:00 | 1.24936 | 3450 | 19.23393 | 16.46573 | 2020-04-27 | 1159.042 | 386.4892 | (19.0, 19.5] | normal | 8329.76 | 506.2215 | 27.68389 | 3.435942 | 0.8066132 | 6.117238 | 0.429009 | 0.192771 | 0.04731562 | 96.93402 | 32.47403 | 0.5935093 | 0.123108 | 0 | 0 | 0.2833827 | 0.7166173 | 0.2833827 | 0.5798541 | 0.1831585 | 0.2369874 |  |  |  | 64.95 | 0.765441
2020-04-28 16:00 | 1.28262 | 3450 | 19.37225 | 17.00854 | 2020-04-27 | 1159.042 | 383.1082 | (19.0, 19.5] | normal | 8329.76 | 506.2215 | 27.68389 | 3.435942 | 0.8066132 | 6.117238 | 0.429009 | 0.192771 | 0.04731562 | 96.93402 | 32.47403 | 0.5935093 | 0.123108 | 0 | 0 | 0.2833827 | 0.7166173 | 0.2833827 | 0.5798541 | 0.1831585 | 0.2369874 |  |  |  | 64.95 | 0.765441
2020-04-29 | 1.327828 | 3450 | 19.43595 | 16.79255 | 2020-04-27 | 1157.77 | 382.9664 | (19.0, 19.5] | normal | 8329.76 | 506.2215 | 27.68389 | 3.435942 | 0.8066132 | 6.117238 | 0.429009 | 0.192771 | 0.04731562 | 96.93402 | 32.47403 | 0.5935093 | 0.123108 | 0 | 0 | 0.2833827 | 0.7166173 | 0.2833827 | 0.5798541 | 0.1831585 | 0.2369874 |  |  | 497.955 | 67.53 | 0.998654
2020-04-29 08:00 | 1.341068 | 3450 | 19.56818 | 16.48257 | 2020-04-27 | 1157.77 | 384.732 | (19.5, 20.0] | normal | 8329.76 | 506.2215 | 27.68389 | 3.435942 | 0.8066132 | 6.117238 | 0.429009 | 0.192771 | 0.04731562 | 96.93402 | 32.47403 | 0.5935093 | 0.123108 | 0 | 0 | 0.2833827 | 0.7166173 | 0.2833827 | 0.5798541 | 0.1831585 | 0.2369874 |  |  | 497.955 | 67.53 | 0.998654
2020-04-29 16:00 | 1.472494 | 3450 | 19.59775 | 17.0614 | 2020-04-28 | 1157.77 | 388.8032 | (19.5, 20.0] | normal | 8346.67 | 506.218 | 23.95132 | 3.635424 | 1.094537 | 6.485184 | 1.917893 | 0.249714 | 0.09116881 | 104.4952 | 32.30796 | 0.3765394 | 0.3564451 | 0 | 0 | 0.2670155 | 0.7329845 | 0.2670155 | 0.3769013 | 0.1718175 | 0.4512812 |  |  | 497.955 | 67.53 | 0.998654
2020-04-30 | 1.491869 | 3450 | 20.11258 | 17.67114 | 2020-04-28 | 1147.32 | 389.4685 | (20.0, 20.5] | normal | 8346.67 | 506.218 | 23.95132 | 3.635424 | 1.094537 | 6.485184 | 1.917893 | 0.249714 | 0.09116881 | 104.4952 | 32.30796 | 0.3765394 | 0.3564451 | 0 | 0 | 0.2670155 | 0.7329845 | 0.2670155 | 0.3769013 | 0.1718175 | 0.4512812 |  |  | 497.961 | 67.83 | 0.41734
2020-04-30 08:00 | 1.542567 | 3450 | 19.87852 | 16.96953 | 2020-04-28 | 1147.32 | 387.1908 | (19.5, 20.0] | normal | 8346.67 | 506.218 | 23.95132 | 3.635424 | 1.094537 | 6.485184 | 1.917893 | 0.249714 | 0.09116881 | 104.4952 | 32.30796 | 0.3765394 | 0.3564451 | 0 | 0 | 0.2670155 | 0.7329845 | 0.2670155 | 0.3769013 | 0.1718175 | 0.4512812 |  |  | 497.961 | 67.83 | 0.41734
2020-04-30 16:00 | 1.5374 | 3450 | 19.81122 | 16.25587 | 2020-04-29 | 1147.32 | 374.9195 | (19.5, 20.0] | normal | 10753 | 495.2307 | 36.11676 | 4.238138 | 1.211533 | 6.568784 | 1.892446 | 0.273857 | 0.08686998 | 102.6101 | 28.06918 | 0.3070008 | 0.4715335 | 0 | 0 | 0.2214656 | 0.7785344 | 0.2214656 | 0.2584479 | 0.1092424 | 0.6323098 |  |  | 497.961 | 67.83 | 0.41734
2020-05-01 | 1.466682 | 3450 | 19.5454 | 16.71766 | 2020-04-29 | 1169.423 | 388.4996 | (19.5, 20.0] | normal | 10753 | 495.2307 | 36.11676 | 4.238138 | 1.211533 | 6.568784 | 1.892446 | 0.273857 | 0.08686998 | 102.6101 | 28.06918 | 0.3070008 | 0.4715335 | 0 | 0 | 0.2214656 | 0.7785344 | 0.2214656 | 0.2584479 | 0.1092424 | 0.6323098 |  |  | 503.094 |  | 0.451412
2020-05-01 08:00 | 1.482182 | 3450 | 19.26133 | 16.98821 | 2020-04-29 | 1169.423 | 390.1027 | (19.0, 19.5] | normal | 10753 | 495.2307 | 36.11676 | 4.238138 | 1.211533 | 6.568784 | 1.892446 | 0.273857 | 0.08686998 | 102.6101 | 28.06918 | 0.3070008 | 0.4715335 | 0 | 0 | 0.2214656 | 0.7785344 | 0.2214656 | 0.2584479 | 0.1092424 | 0.6323098 |  |  | 503.094 |  | 0.451412
2020-05-01 16:00 | 1.489932 | 3450 | 19.24978 | 16.61627 | 2020-04-30 | 1169.423 | 389.0093 | (19.0, 19.5] | normal | 9388.82 | 491.9683 | 39.26599 | 3.798372 | 0.8247406 | 6.694278 | 2.238255 | 0.2627471 | 0.09647288 | 97.48697 | 29.82957 | 0.3599835 | 0.4437789 | 0 | 0 | 0.1962377 | 0.8037623 | 0.1962377 | 0.423398 | 0.06347866 | 0.5131233 |  |  | 503.094 |  | 0.451412
2020-05-02 | 1.559682 | 3450 | 19.44159 | 16.85738 | 2020-04-30 | 1155.806 | 389.8696 | (19.0, 19.5] | normal | 9388.82 | 491.9683 | 39.26599 | 3.798372 | 0.8247406 | 6.694278 | 2.238255 | 0.2627471 | 0.09647288 | 97.48697 | 29.82957 | 0.3599835 | 0.4437789 | 0 | 0 | 0.1962377 | 0.8037623 | 0.1962377 | 0.423398 | 0.06347866 | 0.5131233 |  |  | 506.769 | 65.86
2020-05-02 08:00 | 1.470234 | 3450 | 19.57638 | 16.92389 | 2020-04-30 | 1155.806 | 384.2252 | (19.5, 20.0] | normal | 9388.82 | 491.9683 | 39.26599 | 3.798372 | 0.8247406 | 6.694278 | 2.238255 | 0.2627471 | 0.09647288 | 97.48697 | 29.82957 | 0.3599835 | 0.4437789 | 0 | 0 | 0.1962377 | 0.8037623 | 0.1962377 | 0.423398 | 0.06347866 | 0.5131233 |  |  | 506.769 | 65.86
2020-05-02 16:00 | 1.549994 | 3450 | 19.66487 | 16.58172 | 2020-05-01 | 1155.806 | 380.9603 | (19.5, 20.0] | normal | 10277.33 | 493.0867 | 44.40969 | 4.220334 | 0.842231 | 5.911856 | 0.3676031 | 0.2233548 | 0.04732359 | 97.83157 | 28.71887 | 0.2918978 | 0.4492928 | 0 | 0 | 0.2588094 | 0.7411906 | 0.2588094 | 0.5472971 | 0.009431616 | 0.4432713 |  |  | 506.769 | 65.86
2020-05-03 | 1.540307 | 3450 | 19.67091 | 16.82958 | 2020-05-01 | 1151.917 | 382.4219 | (19.5, 20.0] | normal | 10277.33 | 493.0867 | 44.40969 | 4.220334 | 0.842231 | 5.911856 | 0.3676031 | 0.2233548 | 0.04732359 | 97.83157 | 28.71887 | 0.2918978 | 0.4492928 | 0 | 0 | 0.2588094 | 0.7411906 | 0.2588094 | 0.5472971 | 0.009431616 | 0.4432713 |  |  | 497.81 | 66.6
2020-05-03 08:00 | 1.491869 | 3450 | 19.1396 | 17.1031 | 2020-05-01 | 1151.917 | 384.679 | (19.0, 19.5] | normal | 10277.33 | 493.0867 | 44.40969 | 4.220334 | 0.842231 | 5.911856 | 0.3676031 | 0.2233548 | 0.04732359 | 97.83157 | 28.71887 | 0.2918978 | 0.4492928 | 0 | 0 | 0.2588094 | 0.7411906 | 0.2588094 | 0.5472971 | 0.009431616 | 0.4432713 |  |  | 497.81 | 66.6
2020-05-03 16:00 | 1.497682 | 3450 | 19.09172 | 17.57843 | 2020-05-02 | 1151.917 | 382.8647 | (19.0, 19.5] | normal | 10183.69 | 471.9712 | 39.63268 | 4.401721 | 0.5467378 | 6.285197 | 1.580011 | 0.243777 | 0.07375072 | 98.15394 | 27.67796 | 0.321302 | 0.4864799 | 0 | 0 | 0.1922181 | 0.8077819 | 0.1922181 | 0.4522987 | 0.105731 | 0.4419703 |  |  | 497.81 | 66.6
2020-05-04 | 1.487994 | 3450 | 19.40473 | 17.75255 | 2020-05-02 | 1138.856 | 380.8638 | (19.0, 19.5] | normal | 10183.69 | 471.9712 | 39.63268 | 4.401721 | 0.5467378 | 6.285197 | 1.580011 | 0.243777 | 0.07375072 | 98.15394 | 27.67796 | 0.321302 | 0.4864799 | 0 | 0 | 0.1922181 | 0.8077819 | 0.1922181 | 0.4522987 | 0.105731 | 0.4419703 |  |  |  | 66.7
2020-05-04 08:00 | 1.396932 | 3450 | 19.49592 | 17.62058 | 2020-05-02 | 1138.856 | 380.5968 | (19.0, 19.5] | normal | 10183.69 | 471.9712 | 39.63268 | 4.401721 | 0.5467378 | 6.285197 | 1.580011 | 0.243777 | 0.07375072 | 98.15394 | 27.67796 | 0.321302 | 0.4864799 | 0 | 0 | 0.1922181 | 0.8077819 | 0.1922181 | 0.4522987 | 0.105731 | 0.4419703 |  |  |  | 66.7
2020-05-04 16:00 | 1.395964 | 3450 | 19.56056 | 17.22422 | 2020-05-03 | 1138.856 | 376.3346 | (19.5, 20.0] | normal | 9064.41 | 472.065 | 39.90525 | 4.187935 | 0.6412755 | 5.77878 | 0.492172 | 0.2253819 | 0.04262919 | 101.4052 | 29.50445 | 0.3368945 | 0.441625 | 0 | 0 | 0.2214805 | 0.7785195 | 0.2214805 | 0.2688957 | 0.3610637 | 0.3700406 |  |  |  | 66.7
2020-05-05 | 1.394349 | 3450 | 19.87003 | 16.47684 | 2020-05-03 | 1132.45 | 375.6159 | (19.5, 20.0] | normal | 9064.41 | 472.065 | 39.90525 | 4.187935 | 0.6412755 | 5.77878 | 0.492172 | 0.2253819 | 0.04262919 | 101.4052 | 29.50445 | 0.3368945 | 0.441625 | 0 | 0 | 0.2214805 | 0.7785195 | 0.2214805 | 0.2688957 | 0.3610637 | 0.3700406 |  |  | 479.717 | 65.29 | 0.561477
2020-05-05 08:00 | 1.399516 | 3450 | 20.13567 |  | 2020-05-03 | 1132.45 | 380.0373 | (20.0, 20.5] | normal | 9064.41 | 472.065 | 39.90525 | 4.187935 | 0.6412755 | 5.77878 | 0.492172 | 0.2253819 | 0.04262919 | 101.4052 | 29.50445 | 0.3368945 | 0.441625 | 0 | 0 | 0.2214805 | 0.7785195 | 0.2214805 | 0.2688957 | 0.3610637 | 0.3700406 |  |  | 479.717 | 65.29 | 0.561477
2020-05-06 | 1.864608 | 3164.847 | 20.16399 | 13.70931 | 2020-05-04 | 918.8297 | 354.262 | (20.0, 20.5] | baixo | 9595.01 | 498.3349 | 41.23466 | 4.30349 | 0.7766564 | 5.961033 | 0.3453146 | 0.2371617 | 0.04811389 | 93.59379 | 25.03489 | 0.3526333 | 0.3522383 | 0 | 0 | 0.2951284 | 0.7048716 | 0.2951284 | 0.242922 | 0.2082555 | 0.5488225 |  |  | 474.587 | 65.36
2020-05-06 08:00 | 1.806863 | 3248.583 | 19.95609 | 15.20375 | 2020-05-04 | 918.8297 | 268.5047 | (19.5, 20.0] | baixo | 9595.01 | 498.3349 | 41.23466 | 4.30349 | 0.7766564 | 5.961033 | 0.3453146 | 0.2371617 | 0.04811389 | 93.59379 | 25.03489 | 0.3526333 | 0.3522383 | 0 | 0 | 0.2951284 | 0.7048716 | 0.2951284 | 0.242922 | 0.2082555 | 0.5488225 |  |  | 474.587 | 65.36
2020-05-06 16:00 | 1.728819 | 3355.675 | 19.75342 | 15.93415 | 2020-05-04 | 918.8297 | 354.979 | (19.5, 20.0] | baixo | 9595.01 | 498.3349 | 41.23466 | 4.30349 | 0.7766564 | 5.961033 | 0.3453146 | 0.2371617 | 0.04811389 | 93.59379 | 25.03489 | 0.3526333 | 0.3522383 | 0 | 0 | 0.2951284 | 0.7048716 | 0.2951284 | 0.242922 | 0.2082555 | 0.5488225 |  |  | 474.587 | 65.36
2020-05-07 | 1.69042 | 3400 | 19.56816 | 17.12363 | 2020-05-05 | 1037.677 | 375.0541 | (19.5, 20.0] | normal | 9022.9 | 484.082 | 37.29761 | 4.275636 | 0.6647177 | 6.26277 | 1.489799 | 0.2507331 | 0.08617039 | 98.55422 | 24.7735 | 0.3643197 | 0.3974687 | 0 | 0 | 0.2382117 | 0.7617883 | 0.2382117 | 0.3992579 | 0.1041366 | 0.4966055 |  |  | 483.857 | 67.33
2020-05-07 08:00 | 1.660602 | 3176.153 | 19.79492 | 17.16439 | 2020-05-05 | 1037.677 | 373.393 | (19.5, 20.0] | normal | 9022.9 | 484.082 | 37.29761 | 4.275636 | 0.6647177 | 6.26277 | 1.489799 | 0.2507331 | 0.08617039 | 98.55422 | 24.7735 | 0.3643197 | 0.3974687 | 0 | 0 | 0.2382117 | 0.7617883 | 0.2382117 | 0.3992579 | 0.1041366 | 0.4966055 |  |  | 483.857 | 67.33
2020-05-08 | 2.43986 | 3087.454 | 19.68045 | 15.24013 | 2020-05-05 | 1035.961 | 324.9971 | (19.5, 20.0] | normal | 9022.9 | 484.082 | 37.29761 | 4.275636 | 0.6647177 | 6.26277 | 1.489799 | 0.2507331 | 0.08617039 | 98.55422 | 24.7735 | 0.3643197 | 0.3974687 | 0 | 0 | 0.2382117 | 0.7617883 | 0.2382117 | 0.3992579 | 0.1041366 | 0.4966055 |  |  | 520.74 | 63.9 | 0.646682
2020-05-08 08:00 | 1.853613 | 3349.972 | 19.52089 | 17.03051 | 2020-05-06 | 1035.961 | 349.5933 | (19.5, 20.0] | normal | 9087.5539 | 493.3005 | 31.24392 | 4.293724 | 0.874985 | 6.214875 | 1.352062 | 0.2193504 | 0.08030503 | 120.7072 | 50.93555 | 0.322413 | 0.4158575 | 0.04372185 | 0 | 0.2180077 | 0.7382705 | 0.2180077 | 0.6310636 | 0.07916922 | 0.2897672 |  |  | 520.74 | 63.9 | 0.646682
2020-05-08 16:00 | 1.824434 | 3400 | 19.52702 | 16.80549 | 2020-05-06 | 1035.961 | 359.3787 | (19.5, 20.0] | normal | 9087.5539 | 493.3005 | 31.24392 | 4.293724 | 0.874985 | 6.214875 | 1.352062 | 0.2193504 | 0.08030503 | 120.7072 | 50.93555 | 0.322413 | 0.4158575 | 0.04372185 | 0 | 0.2180077 | 0.7382705 | 0.2180077 | 0.6310636 | 0.07916922 | 0.2897672 |  |  | 520.74 | 63.9 | 0.646682
2020-05-09 | 1.842128 | 3333.855 | 19.53081 | 17.31157 | 2020-05-07 | 775.9002 | 352.4871 | (19.5, 20.0] | baixo | 8637.94398 | 494.724 | 34.15949 | 3.886428 | 1.011256 | 6.184741 | 1.556037 | 0.2172621 | 0.07721792 | 139.5401 | 54.86068 | 0.293511 | 0.4118041 | 0.05295678 | 0 | 0.2417281 | 0.7053151 | 0.2417281 | 0.6887093 | 0.1342983 | 0.1769924 |  |  | 493.226 | 63.03
2020-05-10 16:00 | 2.83511 | 3307.318 | 19.63511 | 15.36989 | 2020-05-07 | 821.4067 | 343.4866 | (19.5, 20.0] | baixo | 8637.94398 | 494.724 | 34.15949 | 3.886428 | 1.011256 | 6.184741 | 1.556037 | 0.2172621 | 0.07721792 | 139.5401 | 54.86068 | 0.293511 | 0.4118041 | 0.05295678 | 0 | 0.2417281 | 0.7053151 | 0.2417281 | 0.6887093 | 0.1342983 | 0.1769924 |  |  | 485.354 | 62.86
2020-05-11 | 2.85332 | 3353.602 | 19.26874 | 16.92355 | 2020-05-08 | 901.6673 | 361.0283 | (19.0, 19.5] | baixo | 10878.63892 | 488.6735 | 26.18032 | 3.829564 | 1.181948 | 5.824005 | 0.6471532 | 0.2191626 | 0.04722436 | 129.4554 | 56.74326 | 0.3220934 | 0.3404046 | 0.07140311 | 0 | 0.2660989 | 0.662498 | 0.2660989 | 0.3671057 | 0.4666799 | 0.1662144 |  |  | 484.537 | 64.35 | 1.1139
2020-05-11 08:00 | 2.734686 | 3251.498 | 19.73446 | 16.95981 | 2020-05-08 | 901.6673 | 343.4736 | (19.5, 20.0] | baixo | 10878.63892 | 488.6735 | 26.18032 | 3.829564 | 1.181948 | 5.824005 | 0.6471532 | 0.2191626 | 0.04722436 | 129.4554 | 56.74326 | 0.3220934 | 0.3404046 | 0.07140311 | 0 | 0.2660989 | 0.662498 | 0.2660989 | 0.3671057 | 0.4666799 | 0.1662144 |  |  | 484.537 | 64.35 | 1.1139
2020-05-13 08:00 | 3.013163 | 3204.456 | 19.71914 | 17.05876 | 2020-05-10 | 959.6252 | 345.4912 | (19.5, 20.0] | baixo | 12214.95506 | 495.37 | 35.8033 | 4.232851 | 0.8590537 | 6.295485 | 1.388433 | 0.2358397 | 0.06707964 | 146.0194 | 52.07802 | 0.3092725 | 0.4009618 | 0.03043291 | 0 | 0.2593328 | 0.7102343 | 0.2593328 | 0.4093061 | 0.2832832 | 0.3074107 |  |  | 496.513 | 67.33 | 0.54847
2020-05-13 16:00 | 2.910129 | 3376.438 | 19.91358 | 17.34053 | 2020-05-10 | 959.6252 | 354.5898 | (19.5, 20.0] | baixo | 12214.95506 | 495.37 | 35.8033 | 4.232851 | 0.8590537 | 6.295485 | 1.388433 | 0.2358397 | 0.06707964 | 146.0194 | 52.07802 | 0.3092725 | 0.4009618 | 0.03043291 | 0 | 0.2593328 | 0.7102343 | 0.2593328 | 0.4093061 | 0.2832832 | 0.3074107 |  |  | 496.513 | 67.33 | 0.54847
2020-05-14 | 2.766797 | 3400 | 20.1476 | 16.96918 | 2020-05-11 | 1053.87 | 347.8763 | (20.0, 20.5] | normal | 7812.69912 | 486.7069 | 33.45231 | 3.853825 | 1.03391 | 5.812784 | 0.8444958 | 0.2227569 | 0.05978362 | 138.9194 | 60.83168 | 0.3160216 | 0.3849687 | 0.02501859 | 0 | 0.2739911 | 0.7009903 | 0.2739911 | 0.5331156 | 0.2243564 | 0.242528 |  |  | 501.342 | 64.78 | 0.452633
2020-05-14 08:00 | 2.699298 | 3400 | 19.84301 | 16.6022 | 2020-05-11 | 1053.87 | 348.8451 | (19.5, 20.0] | normal | 7812.69912 | 486.7069 | 33.45231 | 3.853825 | 1.03391 | 5.812784 | 0.8444958 | 0.2227569 | 0.05978362 | 138.9194 | 60.83168 | 0.3160216 | 0.3849687 | 0.02501859 | 0 | 0.2739911 | 0.7009903 | 0.2739911 | 0.5331156 | 0.2243564 | 0.242528 |  |  | 501.342 | 64.78 | 0.452633
2020-05-14 16:00 | 2.473209 | 3443.648 | 19.80867 | 17.08186 | 2020-05-12 | 1053.87 | 355.7952 | (19.5, 20.0] | normal | 4398.97 | 490.25 | 36.9101 | 3.452876 | 1.058166 | 5.648315 | 0.4686296 | 0.2237892 | 0.03805257 | 89.2659 | 32.05997 | 0.2901657 | 0.4431424 | 0 | 0 | 0.266692 | 0.733308 | 0.266692 | 0.3026971 | 0.4050202 | 0.2922827 |  |  | 501.342 | 64.78 | 0.452633
2020-05-15 | 2.332741 | 3450 | 19.84614 | 17.19383 | 2020-05-12 | 1119.976 | 367.5118 | (19.5, 20.0] | normal | 4398.97 | 490.25 | 36.9101 | 3.452876 | 1.058166 | 5.648315 | 0.4686296 | 0.2237892 | 0.03805257 | 89.2659 | 32.05997 | 0.2901657 | 0.4431424 | 0 | 0 | 0.266692 | 0.733308 | 0.266692 | 0.3026971 | 0.4050202 | 0.2922827 |  |  | 484.885 | 63.55
2020-05-15 08:00 | 2.347273 | 3450 | 19.79434 | 16.94779 | 2020-05-12 | 1119.976 | 377.6415 | (19.5, 20.0] | normal | 4398.97 | 490.25 | 36.9101 | 3.452876 | 1.058166 | 5.648315 | 0.4686296 | 0.2237892 | 0.03805257 | 89.2659 | 32.05997 | 0.2901657 | 0.4431424 | 0 | 0 | 0.266692 | 0.733308 | 0.266692 | 0.3026971 | 0.4050202 | 0.2922827 |  |  | 484.885 | 63.55
2020-05-15 16:00 | 2.250398 | 3450 | 19.80737 | 16.58648 | 2020-05-13 | 1119.976 | 373.1931 | (19.5, 20.0] | normal | 7901.37 | 474.8161 | 38.57711 | 3.220854 | 0.9413003 | 5.532316 | 0.4162721 | 0.2160928 | 0.03464403 | 82.26823 | 25.46881 | 0.3284722 | 0.4125107 | 0 | 0 | 0.2590171 | 0.7409829 | 0.2590171 | 0.3514635 | 0.5547881 | 0.09374837 |  |  | 484.885 | 63.55
2020-05-16 | 2.302387 | 3450 | 19.79706 | 16.13161 | 2020-05-13 | 1113.508 | 368.5679 | (19.5, 20.0] | normal | 7901.37 | 474.8161 | 38.57711 | 3.220854 | 0.9413003 | 5.532316 | 0.4162721 | 0.2160928 | 0.03464403 | 82.26823 | 25.46881 | 0.3284722 | 0.4125107 | 0 | 0 | 0.2590171 | 0.7409829 | 0.2590171 | 0.3514635 | 0.5547881 | 0.09374837 |  |  | 467.479 | 63.69
2020-05-16 08:00 | 2.207773 | 3450 | 19.72076 | 17.54201 | 2020-05-14 | 1113.508 | 370.3683 | (19.5, 20.0] | normal | 6184.65 | 475.5009 | 36.85635 | 3.462632 | 0.9898937 | 5.833869 | 0.5156879 | 0.2315247 | 0.04378151 | 84.69911 | 21.82632 | 0.3700452 | 0.3583 | 0 | 0 | 0.2716548 | 0.7283452 | 0.2716548 | 0.234845 | 0.4577276 | 0.3074275 |  |  | 467.479 | 63.69
2020-05-16 16:00 | 2.02468 | 3423.476 | 20.07459 | 16.89116 | 2020-05-14 | 1113.508 | 373.471 | (20.0, 20.5] | normal | 6184.65 | 475.5009 | 36.85635 | 3.462632 | 0.9898937 | 5.833869 | 0.5156879 | 0.2315247 | 0.04378151 | 84.69911 | 21.82632 | 0.3700452 | 0.3583 | 0 | 0 | 0.2716548 | 0.7283452 | 0.2716548 | 0.234845 | 0.4577276 | 0.3074275 |  |  | 467.479 | 63.69
2020-05-17 | 2.005795 | 3449.927 | 20.03883 | 16.96615 | 2020-05-14 | 1123.527 | 367.7232 | (20.0, 20.5] | normal | 6184.65 | 475.5009 | 36.85635 | 3.462632 | 0.9898937 | 5.833869 | 0.5156879 | 0.2315247 | 0.04378151 | 84.69911 | 21.82632 | 0.3700452 | 0.3583 | 0 | 0 | 0.2716548 | 0.7283452 | 0.2716548 | 0.234845 | 0.4577276 | 0.3074275 |  |  | 493.989 | 64.88
2020-05-17 08:00 | 2.010472 | 3450 | 19.87061 | 17.41311 | 2020-05-15 | 1123.527 | 374.7757 | (19.5, 20.0] | normal | 8451.51 | 496.0716 | 41.53868 | 3.537775 | 1.010712 | 6.198816 | 0.4105751 | 0.2217718 | 0.03818996 | 90.66754 | 31.96964 | 0.5095113 | 0.1749983 | 0 | 0 | 0.3154904 | 0.6845096 | 0.3154904 | 0.3439435 | 0.4147985 | 0.241258 |  |  | 493.989 | 64.88
2020-05-17 16:00 | 1.97043 | 3450 | 19.9117 | 17.23365 | 2020-05-15 | 1123.527 | 380.1619 | (19.5, 20.0] | normal | 8451.51 | 496.0716 | 41.53868 | 3.537775 | 1.010712 | 6.198816 | 0.4105751 | 0.2217718 | 0.03818996 | 90.66754 | 31.96964 | 0.5095113 | 0.1749983 | 0 | 0 | 0.3154904 | 0.6845096 | 0.3154904 | 0.3439435 | 0.4147985 | 0.241258 |  |  | 493.989 | 64.88
2020-05-18 | 1.940076 | 3450 | 19.98411 | 16.76147 | 2020-05-16 | 1139.645 | 378.4591 | (19.5, 20.0] | normal | 7307.2 | 492.1592 | 42.75999 | 3.842475 | 1.328866 | 6.070555 | 0.4807199 | 0.2082422 | 0.03899991 | 94.8257 | 31.82864 | 0.4673049 | 0.2429002 | 0 | 0 | 0.289795 | 0.710205 | 0.289795 | 0.5556767 | 0.2927208 | 0.1516025 |  |  | 508.548 | 64.77 | 0.787402
2020-05-18 08:00 | 1.961389 | 3450 | 19.97101 | 16.90231 | 2020-05-16 | 1139.645 | 379.7456 | (19.5, 20.0] | normal | 7307.2 | 492.1592 | 42.75999 | 3.842475 | 1.328866 | 6.070555 | 0.4807199 | 0.2082422 | 0.03899991 | 94.8257 | 31.82864 | 0.4673049 | 0.2429002 | 0 | 0 | 0.289795 | 0.710205 | 0.289795 | 0.5556767 | 0.2927208 | 0.1516025 |  |  | 508.548 | 64.77 | 0.787402
2020-05-18 16:00 | 1.928451 | 3428.479 | 19.55818 | 16.50604 | 2020-05-16 | 1139.645 | 379.7525 | (19.5, 20.0] | normal | 7307.2 | 492.1592 | 42.75999 | 3.842475 | 1.328866 | 6.070555 | 0.4807199 | 0.2082422 | 0.03899991 | 94.8257 | 31.82864 | 0.4673049 | 0.2429002 | 0 | 0 | 0.289795 | 0.710205 | 0.289795 | 0.5556767 | 0.2927208 | 0.1516025 |  |  | 508.548 | 64.77 | 0.787402
2020-05-19 | 2.043345 | 3444.217 | 19.62676 | 16.40801 | 2020-05-16 | 1141.538 | 376.7096 | (19.5, 20.0] | normal | 7307.2 | 492.1592 | 42.75999 | 3.842475 | 1.328866 | 6.070555 | 0.4807199 | 0.2082422 | 0.03899991 | 94.8257 | 31.82864 | 0.4673049 | 0.2429002 | 0 | 0 | 0.289795 | 0.710205 | 0.289795 | 0.5556767 | 0.2927208 | 0.1516025 |  |  | 498.379 | 66.84 | 0.807363
2020-05-19 08:00 | 1.95493 | 3053.17 | 19.74412 | 15.97624 | 2020-05-17 | 1141.538 | 377.1987 | (19.5, 20.0] | normal | 9247.85 | 481.6781 | 40.2108 | 3.830764 | 0.9170622 | 5.716076 | 0.4832834 | 0.2061057 | 0.05462115 | 100.4714 | 28.79052 | 0.3273658 | 0.4306958 | 0 | 0 | 0.2419384 | 0.7580616 | 0.2419384 | 0.6692273 | 0.08201138 | 0.2487613 |  |  | 498.379 | 66.84 | 0.807363
2020-05-19 16:00 | 1.983112 | 3449.99 | 19.61187 | 15.115 | 2020-05-17 | 1141.538 | 385.7764 | (19.5, 20.0] | normal | 9247.85 | 481.6781 | 40.2108 | 3.830764 | 0.9170622 | 5.716076 | 0.4832834 | 0.2061057 | 0.05462115 | 100.4714 | 28.79052 | 0.3273658 | 0.4306958 | 0 | 0 | 0.2419384 | 0.7580616 | 0.2419384 | 0.6692273 | 0.08201138 | 0.2487613 |  |  | 498.379 | 66.84 | 0.807363
2020-05-20 | 1.956868 | 3450 | 19.51722 | 16.69434 | 2020-05-18 | 1050.683 | 386.5353 | (19.5, 20.0] | normal | 10198.39 | 484.3098 | 33.89147 | 3.645113 | 0.9078381 | 5.636403 | 0.4482516 | 0.2172253 | 0.0460807 | 98.38783 | 27.46684 | 0.2952682 | 0.4297718 | 0 | 0 | 0.2749601 | 0.7250399 | 0.2749601 | 0.5627563 | 0.1577709 | 0.2794727
2020-05-20 08:00 | 1.945243 | 3450 | 19.36333 |  | 2020-05-18 | 1050.683 | 364.4986 | (19.0, 19.5] | normal | 10198.39 | 484.3098 | 33.89147 | 3.645113 | 0.9078381 | 5.636403 | 0.4482516 | 0.2172253 | 0.0460807 | 98.38783 | 27.46684 | 0.2952682 | 0.4297718 | 0 | 0 | 0.2749601 | 0.7250399 | 0.2749601 | 0.5627563 | 0.1577709 | 0.2794727
2020-05-21 | 2.143739 | 3449.994 | 19.56718 | 14.64787 | 2020-05-18 | 1071.458 | 352.1846 | (19.5, 20.0] | normal | 10198.39 | 484.3098 | 33.89147 | 3.645113 | 0.9078381 | 5.636403 | 0.4482516 | 0.2172253 | 0.0460807 | 98.38783 | 27.46684 | 0.2952682 | 0.4297718 | 0 | 0 | 0.2749601 | 0.7250399 | 0.2749601 | 0.5627563 | 0.1577709 | 0.2794727 |  |  | 485.656 | 64.61 | 0.642258
2020-05-21 08:00 | 2.11445 | 3450 | 19.43301 | 16.06835 | 2020-05-19 | 1071.458 | 360.1254 | (19.0, 19.5] | normal | 8503.53 | 476.2067 | 40.08445 | 3.31611 | 0.9225867 | 5.64655 | 0.8965204 | 0.2134929 | 0.05480138 | 92.7102 | 34.55153 | 0.4036218 | 0.3174305 | 0 | 0 | 0.2789477 | 0.7210523 | 0.2789477 | 0.5132948 | 0.2140827 | 0.2726225 |  |  | 485.656 | 64.61 | 0.642258
2020-05-21 16:00 | 2.02468 | 3450 | 19.66601 | 17.10077 | 2020-05-19 | 1071.458 | 357.5017 | (19.5, 20.0] | normal | 8503.53 | 476.2067 | 40.08445 | 3.31611 | 0.9225867 | 5.64655 | 0.8965204 | 0.2134929 | 0.05480138 | 92.7102 | 34.55153 | 0.4036218 | 0.3174305 | 0 | 0 | 0.2789477 | 0.7210523 | 0.2789477 | 0.5132948 | 0.2140827 | 0.2726225 |  |  | 485.656 | 64.61 | 0.642258
2020-05-22 | 2.056972 | 3450 | 19.56091 | 17.0462 | 2020-05-19 | 1058.856 | 353.9724 | (19.5, 20.0] | normal | 8503.53 | 476.2067 | 40.08445 | 3.31611 | 0.9225867 | 5.64655 | 0.8965204 | 0.2134929 | 0.05480138 | 92.7102 | 34.55153 | 0.4036218 | 0.3174305 | 0 | 0 | 0.2789477 | 0.7210523 | 0.2789477 | 0.5132948 | 0.2140827 | 0.2726225 |  |  | 484.392 | 65.6 | 0.642258
2020-05-22 08:00 | 2.101857 | 3450 | 19.71135 | 16.79813 | 2020-05-20 | 1058.856 | 355.5536 | (19.5, 20.0] | normal | 8595.25 | 476.1671 | 44.05837 | 3.233 | 1.021977 | 5.611126 | 0.7100476 | 0.203979 | 0.03489159 | 96.10397 | 34.68941 | 0.3520235 | 0.3424217 | 0 | 0 | 0.3055548 | 0.6944452 | 0.3055548 | 0.5599346 | 0.3514248 | 0.0886406 |  |  | 484.392 | 65.6 | 0.642258
2020-05-22 16:00 | 2.034367 | 3450 | 19.74847 | 16.34779 | 2020-05-20 | 1058.856 | 348.2638 | (19.5, 20.0] | normal | 8595.25 | 476.1671 | 44.05837 | 3.233 | 1.021977 | 5.611126 | 0.7100476 | 0.203979 | 0.03489159 | 96.10397 | 34.68941 | 0.3520235 | 0.3424217 | 0 | 0 | 0.3055548 | 0.6944452 | 0.3055548 | 0.5599346 | 0.3514248 | 0.0886406 |  |  | 484.392 | 65.6 | 0.642258
2020-05-23 | 2.034367 | 3450 | 19.50298 | 16.90276 | 2020-05-20 | 1088.953 | 359.0043 | (19.5, 20.0] | normal | 8595.25 | 476.1671 | 44.05837 | 3.233 | 1.021977 | 5.611126 | 0.7100476 | 0.203979 | 0.03489159 | 96.10397 | 34.68941 | 0.3520235 | 0.3424217 | 0 | 0 | 0.3055548 | 0.6944452 | 0.3055548 | 0.5599346 | 0.3514248 | 0.0886406 |  |  | 493.448 | 64.155
2020-05-23 08:00 | 2.02468 | 3450 | 19.49542 | 17.34902 | 2020-05-21 | 1088.953 | 369.2448 | (19.0, 19.5] | normal | 8207.91 | 483.8219 | 51.31176 | 3.464341 | 1.033628 | 5.665197 | 0.762118 | 0.2141406 | 0.04649814 | 99.17887 | 38.88203 | 0.424666 | 0.3215788 | 0 | 0 | 0.2537552 | 0.7462448 | 0.2537552 | 0.4755154 | 0.1903372 | 0.3341474 |  |  | 493.448 | 64.155
2020-05-23 16:00 | 2.02694 | 3450 | 19.38985 | 16.41851 | 2020-05-21 | 1088.953 | 357.576 | (19.0, 19.5] | normal | 8207.91 | 483.8219 | 51.31176 | 3.464341 | 1.033628 | 5.665197 | 0.762118 | 0.2141406 | 0.04649814 | 99.17887 | 38.88203 | 0.424666 | 0.3215788 | 0 | 0 | 0.2537552 | 0.7462448 | 0.2537552 | 0.4755154 | 0.1903372 | 0.3341474 |  |  | 493.448 | 64.155
2020-05-24 | 2.034367 | 3450 | 19.26116 | 16.48551 | 2020-05-21 | 1121.632 | 369.8036 | (19.0, 19.5] | normal | 8207.91 | 483.8219 | 51.31176 | 3.464341 | 1.033628 | 5.665197 | 0.762118 | 0.2141406 | 0.04649814 | 99.17887 | 38.88203 | 0.424666 | 0.3215788 | 0 | 0 | 0.2537552 | 0.7462448 | 0.2537552 | 0.4755154 | 0.1903372 | 0.3341474 |  |  | 480.786
2020-05-24 08:00 | 2.017899 | 3450 | 19.7502 | 16.48711 | 2020-05-22 | 1121.632 | 373.357 | (19.5, 20.0] | normal | 8141.81 | 465.7744 | 45.50598 | 3.200216 | 0.9106938 | 5.582593 | 0.6382962 | 0.2043795 | 0.03596108 | 97.46523 | 33.19594 | 0.3976659 | 0.3374716 | 0 | 0 | 0.2648625 | 0.7351375 | 0.2648625 | 0.4424049 | 0.5229981 | 0.03459699 |  |  | 480.786
2020-05-24 16:00 | 1.935232 | 3450 | 19.24234 | 16.27255 | 2020-05-22 | 1121.632 | 377.1332 | (19.0, 19.5] | normal | 8141.81 | 465.7744 | 45.50598 | 3.200216 | 0.9106938 | 5.582593 | 0.6382962 | 0.2043795 | 0.03596108 | 97.46523 | 33.19594 | 0.3976659 | 0.3374716 | 0 | 0 | 0.2648625 | 0.7351375 | 0.2648625 | 0.4424049 | 0.5229981 | 0.03459699 |  |  | 480.786
2020-05-25 | 1.935232 | 3450 | 19.49008 | 17.53915 | 2020-05-23 | 1116.115 | 375.8401 | (19.0, 19.5] | normal | 9117.46 | 481.9067 | 45.11545 | 3.309782 | 1.03931 | 5.710203 | 0.6968938 | 0.2167183 | 0.0374896 | 101.5703 | 38.07178 | 0.4588021 | 0.3169271 | 0 | 0 | 0.2242708 | 0.7757292 | 0.2242708 | 0.3472042 | 0.6527958 | 0 |  |  | 481.079 | 63.64 | 0.709699
2020-05-25 08:00 | 1.898743 | 3450 | 19.95758 | 16.4612 | 2020-05-23 | 1116.115 | 369.7323 | (19.5, 20.0] | normal | 9117.46 | 481.9067 | 45.11545 | 3.309782 | 1.03931 | 5.710203 | 0.6968938 | 0.2167183 | 0.0374896 | 101.5703 | 38.07178 | 0.4588021 | 0.3169271 | 0 | 0 | 0.2242708 | 0.7757292 | 0.2242708 | 0.3472042 | 0.6527958 | 0 |  |  | 481.079 | 63.64 | 0.709699
2020-05-25 16:00 | 1.90391 | 3450 | 19.70642 | 16.16943 | 2020-05-23 | 1116.115 | 369.6698 | (19.5, 20.0] | normal | 9117.46 | 481.9067 | 45.11545 | 3.309782 | 1.03931 | 5.710203 | 0.6968938 | 0.2167183 | 0.0374896 | 101.5703 | 38.07178 | 0.4588021 | 0.3169271 | 0 | 0 | 0.2242708 | 0.7757292 | 0.2242708 | 0.3472042 | 0.6527958 | 0 |  |  | 481.079 | 63.64 | 0.709699
2020-05-26 | 1.913597 | 3450 | 19.46062 | 17.16153 | 2020-05-24 | 1117.103 | 371.3847 | (19.0, 19.5] | normal | 8005.54 | 478.0023 | 48.48351 | 3.737189 | 1.195615 | 5.722915 | 0.6915736 | 0.2185637 | 0.03942513 | 102.1017 | 35.0245 | 0.3780957 | 0.3235834 | 0 | 0 | 0.2983209 | 0.7016791 | 0.2983209 | 0.2594457 | 0.5775737 | 0.1629806 |  |  | 490.127
2020-05-26 08:00 | 1.910691 | 3450 | 19.63178 | 16.65189 | 2020-05-24 | 1117.103 | 367.4091 | (19.5, 20.0] | normal | 8005.54 | 478.0023 | 48.48351 | 3.737189 | 1.195615 | 5.722915 | 0.6915736 | 0.2185637 | 0.03942513 | 102.1017 | 35.0245 | 0.3780957 | 0.3235834 | 0 | 0 | 0.2983209 | 0.7016791 | 0.2983209 | 0.2594457 | 0.5775737 | 0.1629806 |  |  | 490.127
2020-05-26 16:00 | 1.816722 | 3450 | 19.65614 | 17.32916 | 2020-05-24 | 1117.103 | 375.2626 | (19.5, 20.0] | normal | 8005.54 | 478.0023 | 48.48351 | 3.737189 | 1.195615 | 5.722915 | 0.6915736 | 0.2185637 | 0.03942513 | 102.1017 | 35.0245 | 0.3780957 | 0.3235834 | 0 | 0 | 0.2983209 | 0.7016791 | 0.2983209 | 0.2594457 | 0.5775737 | 0.1629806 |  |  | 490.127
2020-05-27 | 1.792181 | 3450 | 19.75686 | 17.01261 | 2020-05-25 | 1118.125 | 379.1118 | (19.5, 20.0] | normal | 8459.37 | 480.0099 | 38.56018 | 3.396594 | 1.60929 | 5.640113 | 0.5863754 | 0.2126335 | 0.03809556 | 88.63981 | 23.18145 | 0.4103627 | 0.3132373 | 0 | 0 | 0.2764 | 0.7236 | 0.2764 | 0.3305285 | 0.6441752 | 0.02529635 |  |  | 474.312
2020-05-27 08:00 | 1.777327 | 3450 | 19.77173 | 16.92441 | 2020-05-25 | 1118.125 | 374.9978 | (19.5, 20.0] | normal | 8459.37 | 480.0099 | 38.56018 | 3.396594 | 1.60929 | 5.640113 | 0.5863754 | 0.2126335 | 0.03809556 | 88.63981 | 23.18145 | 0.4103627 | 0.3132373 | 0 | 0 | 0.2764 | 0.7236 | 0.2764 | 0.3305285 | 0.6441752 | 0.02529635 |  |  | 474.312
2020-05-27 16:00 | 1.831576 | 3450 | 19.61827 | 16.87687 | 2020-05-25 | 1118.125 | 374.1421 | (19.5, 20.0] | normal | 8459.37 | 480.0099 | 38.56018 | 3.396594 | 1.60929 | 5.640113 | 0.5863754 | 0.2126335 | 0.03809556 | 88.63981 | 23.18145 | 0.4103627 | 0.3132373 | 0 | 0 | 0.2764 | 0.7236 | 0.2764 | 0.3305285 | 0.6441752 | 0.02529635 |  |  | 474.312
2020-05-28 | 1.772806 | 3450 | 19.62953 | 16.65233 | 2020-05-26 | 1138.331 | 377.5307 | (19.5, 20.0] | normal | 7269.45 | 476.0386 | 44.43837 | 3.66716 | 1.851612 | 5.713687 | 0.7577584 | 0.2167091 | 0.0612902 | 79.40656 | 27.08358 | 0.4557209 | 0.3025112 | 0 | 0 | 0.2417679 | 0.7582321 | 0.2417679 | 0.3729666 | 0.4176955 | 0.2093379 |  |  | 477.115 | 62.17 | 0.695696
2020-05-28 08:00 | 1.743744 | 3332.8774 | 19.6778 | 17.08381 | 2020-05-26 | 1138.331 | 378.9531 | (19.5, 20.0] | normal | 7269.45 | 476.0386 | 44.43837 | 3.66716 | 1.851612 | 5.713687 | 0.7577584 | 0.2167091 | 0.0612902 | 79.40656 | 27.08358 | 0.4557209 | 0.3025112 | 0 | 0 | 0.2417679 | 0.7582321 | 0.2417679 | 0.3729666 | 0.4176955 | 0.2093379 |  |  | 477.115 | 62.17 | 0.695696
2020-05-28 16:00 | 1.714681 | 3450 | 20.02097 | 17.70971 | 2020-05-26 | 1138.331 | 379.961 | (20.0, 20.5] | normal | 7269.45 | 476.0386 | 44.43837 | 3.66716 | 1.851612 | 5.713687 | 0.7577584 | 0.2167091 | 0.0612902 | 79.40656 | 27.08358 | 0.4557209 | 0.3025112 | 0 | 0 | 0.2417679 | 0.7582321 | 0.2417679 | 0.3729666 | 0.4176955 | 0.2093379 |  |  | 477.115 | 62.17 | 0.695696
2020-05-29 | 1.666244 | 3450 | 20.26482 | 16.87878 | 2020-05-27 | 1137.398 | 378.8035 | (20.0, 20.5] | normal | 9181.14 | 499.5091 | 26.87235 | 3.752274 | 1.649162 | 6.272862 | 0.9267413 | 0.2629148 | 0.09518293 | 79.11936 | 23.93033 | 0.38186 | 0.3043478 | 0 | 0 | 0.3137922 | 0.6862078 | 0.3137922 | 0.2773439 | 0.2546462 | 0.4680099 |  |  | 501.516 | 62.515 | 0.477794
2020-05-29 08:00 | 1.608119 | 3191.23 | 20.40603 | 15.79849 | 2020-05-27 | 1137.398 | 377.4202 | (20.0, 20.5] | normal | 9181.14 | 499.5091 | 26.87235 | 3.752274 | 1.649162 | 6.272862 | 0.9267413 | 0.2629148 | 0.09518293 | 79.11936 | 23.93033 | 0.38186 | 0.3043478 | 0 | 0 | 0.3137922 | 0.6862078 | 0.3137922 | 0.2773439 | 0.2546462 | 0.4680099 |  |  | 501.516 | 62.515 | 0.477794
2020-05-29 16:00 | 1.582932 | 3450 | 20.28378 | 16.3549 | 2020-05-28 | 1137.398 | 379.3725 | (20.0, 20.5] | normal | 7824.36 | 494.9461 | 24.98671 | 3.605289 | 1.632182 | 5.807768 | 0.8200589 | 0.2479388 | 0.06796308 | 76.14036 | 22.11287 | 0.2815297 | 0.4656675 | 0 | 0 | 0.2528028 | 0.7471972 | 0.2528028 | 0.09799583 | 0.3175546 | 0.5844496 |  |  | 501.516 | 62.515 | 0.477794
2020-05-30 | 1.640088 | 3450 | 20.03097 | 16.65942 | 2020-05-28 | 1132.091 | 376.988 | (20.0, 20.5] | normal | 7824.36 | 494.9461 | 24.98671 | 3.605289 | 1.632182 | 5.807768 | 0.8200589 | 0.2479388 | 0.06796308 | 76.14036 | 22.11287 | 0.2815297 | 0.4656675 | 0 | 0 | 0.2528028 | 0.7471972 | 0.2528028 | 0.09799583 | 0.3175546 | 0.5844496 |  |  | 491.344 | 61.82
2020-05-30 08:00 | 1.633306 | 3450 | 19.73653 | 16.8008 | 2020-05-28 | 1132.091 | 374.4627 | (19.5, 20.0] | normal | 7824.36 | 494.9461 | 24.98671 | 3.605289 | 1.632182 | 5.807768 | 0.8200589 | 0.2479388 | 0.06796308 | 76.14036 | 22.11287 | 0.2815297 | 0.4656675 | 0 | 0 | 0.2528028 | 0.7471972 | 0.2528028 | 0.09799583 | 0.3175546 | 0.5844496 |  |  | 491.344 | 61.82
2020-05-30 16:00 | 1.699181 | 3450 | 19.96816 | 16.4535 | 2020-05-28 | 1132.091 | 378.8699 | (19.5, 20.0] | normal | 7824.36 | 494.9461 | 24.98671 | 3.605289 | 1.632182 | 5.807768 | 0.8200589 | 0.2479388 | 0.06796308 | 76.14036 | 22.11287 | 0.2815297 | 0.4656675 | 0 | 0 | 0.2528028 | 0.7471972 | 0.2528028 | 0.09799583 | 0.3175546 | 0.5844496 |  |  | 491.344 | 61.82
2020-05-31 | 1.801868 | 3450 | 19.80422 | 16.52637 | 2020-05-29 | 1137.014 | 380.4931 | (19.5, 20.0] | normal | 7784.95 | 482.6407 | 35.06803 | 3.438129 | 1.521971 | 5.743119 | 0.7733244 | 0.2489613 | 0.06668081 | 74.22072 | 20.22257 | 0.442342 | 0.313451 | 0 | 0 | 0.2442071 | 0.7557929 | 0.2442071 | 0.1596674 | 0.3499365 | 0.4903961 |  |  | 484.147 | 60.905
2020-05-31 08:00 | 1.815754 | 3450 | 19.58646 | 17.13479 | 2020-05-29 | 1137.014 | 377.36 | (19.5, 20.0] | normal | 7784.95 | 482.6407 | 35.06803 | 3.438129 | 1.521971 | 5.743119 | 0.7733244 | 0.2489613 | 0.06668081 | 74.22072 | 20.22257 | 0.442342 | 0.313451 | 0 | 0 | 0.2442071 | 0.7557929 | 0.2442071 | 0.1596674 | 0.3499365 | 0.4903961 |  |  | 484.147 | 60.905
2020-05-31 16:00 | 1.88066 | 3450 | 19.5176 | 17.46283 | 2020-05-29 | 1137.014 | 377.5317 | (19.5, 20.0] | normal | 7784.95 | 482.6407 | 35.06803 | 3.438129 | 1.521971 | 5.743119 | 0.7733244 | 0.2489613 | 0.06668081 | 74.22072 | 20.22257 | 0.442342 | 0.313451 | 0 | 0 | 0.2442071 | 0.7557929 | 0.2442071 | 0.1596674 | 0.3499365 | 0.4903961 |  |  | 484.147 | 60.905
2020-06-01 | 1.918118 | 3450 | 19.6167 | 17.91506 | 2020-05-30 | 1035.655 | 372.9592 | (19.5, 20.0] | normal | 10338.89607 | 482.5236 | 43.68699 | 3.694205 | 1.691917 | 5.795577 | 1.065877 | 0.2299229 | 0.06425066 | 97.45777 | 48.19343 | 0.4003731 | 0.3131742 | 0 | 0 | 0.2864527 | 0.7135473 | 0.2864527 | 0.3892589 | 0.08196798 | 0.5287732 |  |  | 476.109 | 63.88 | 0.651232
2020-06-01 08:00 | 1.821243 | 3450 | 19.59472 | 17.12475 | 2020-05-30 | 1035.655 | 346.2013 | (19.5, 20.0] | normal | 10338.89607 | 482.5236 | 43.68699 | 3.694205 | 1.691917 | 5.795577 | 1.065877 | 0.2299229 | 0.06425066 | 97.45777 | 48.19343 | 0.4003731 | 0.3131742 | 0 | 0 | 0.2864527 | 0.7135473 | 0.2864527 | 0.3892589 | 0.08196798 | 0.5287732 |  |  | 476.109 | 63.88 | 0.651232
2020-06-01 16:00 | 1.808649 | 3450 | 19.75943 | 16.75763 | 2020-05-30 | 1035.655 | 375.4439 | (19.5, 20.0] | normal | 10338.89607 | 482.5236 | 43.68699 | 3.694205 | 1.691917 | 5.795577 | 1.065877 | 0.2299229 | 0.06425066 | 97.45777 | 48.19343 | 0.4003731 | 0.3131742 | 0 | 0 | 0.2864527 | 0.7135473 | 0.2864527 | 0.3892589 | 0.08196798 | 0.5287732 |  |  | 476.109 | 63.88 | 0.651232
2020-06-02 | 1.828347 | 3450 | 19.85347 | 16.95454 | 2020-05-31 | 1141.498 | 378.9213 | (19.5, 20.0] | normal | 10849.803 | 490.3655 | 42.78881 | 3.601219 | 1.654143 | 6.085515 | 1.548762 | 0.2475206 | 0.07106641 | 106.6429 | 51.09575 | 0.4131178 | 0.3262384 | 0.0002512092 | 0 | 0.2603927 | 0.7393561 | 0.2603927 | 0.2897424 | 0.01675798 | 0.6934996 |  |  | 469.564
2020-06-02 08:00 | 1.898743 | 3450 | 19.98023 | 16.04841 | 2020-05-31 | 1141.498 | 380.7988 | (19.5, 20.0] | normal | 10849.803 | 490.3655 | 42.78881 | 3.601219 | 1.654143 | 6.085515 | 1.548762 | 0.2475206 | 0.07106641 | 106.6429 | 51.09575 | 0.4131178 | 0.3262384 | 0.0002512092 | 0 | 0.2603927 | 0.7393561 | 0.2603927 | 0.2897424 | 0.01675798 | 0.6934996 |  |  | 469.564
2020-06-02 16:00 | 1.889359 | 3450 | 19.93308 | 15.97237 | 2020-05-31 | 1141.498 | 380.7545 | (19.5, 20.0] | normal | 10849.803 | 490.3655 | 42.78881 | 3.601219 | 1.654143 | 6.085515 | 1.548762 | 0.2475206 | 0.07106641 | 106.6429 | 51.09575 | 0.4131178 | 0.3262384 | 0.0002512092 | 0 | 0.2603927 | 0.7393561 | 0.2603927 | 0.2897424 | 0.01675798 | 0.6934996 |  |  | 469.564
2020-06-03 | 1.933941 | 3450 | 20.17969 | 17.69746 | 2020-06-01 | 1138.541 | 380.1611 | (20.0, 20.5] | normal | 9726.09435 | 482.2111 | 37.55146 | 3.705998 | 1.507678 | 6.411898 | 1.842213 | 0.255665 | 0.1045562 | 132.6031 | 81.67124 | 0.4140585 | 0.2952614 | 0.003389963 | 0 | 0.2872901 | 0.7093199 | 0.2872901 | 0.3487934 | 0.1042032 | 0.5470034 |  |  | 492.326 | 58.83 | 0.790312
2020-06-03 08:00 | 1.927805 | 3450 | 19.92279 | 16.33584 | 2020-06-01 | 1138.541 | 379.0126 | (19.5, 20.0] | normal | 9726.09435 | 482.2111 | 37.55146 | 3.705998 | 1.507678 | 6.411898 | 1.842213 | 0.255665 | 0.1045562 | 132.6031 | 81.67124 | 0.4140585 | 0.2952614 | 0.003389963 | 0 | 0.2872901 | 0.7093199 | 0.2872901 | 0.3487934 | 0.1042032 | 0.5470034 |  |  | 492.326 | 58.83 | 0.790312
2020-06-03 16:00 | 1.964618 | 3450 | 19.72223 | 16.9142 | 2020-06-01 | 1138.541 | 377.9354 | (19.5, 20.0] | normal | 9726.09435 | 482.2111 | 37.55146 | 3.705998 | 1.507678 | 6.411898 | 1.842213 | 0.255665 | 0.1045562 | 132.6031 | 81.67124 | 0.4140585 | 0.2952614 | 0.003389963 | 0 | 0.2872901 | 0.7093199 | 0.2872901 | 0.3487934 | 0.1042032 | 0.5470034 |  |  | 492.326 | 58.83 | 0.790312
2020-06-04 | 1.876462 | 3450 | 19.65783 | 17.27027 | 2020-06-02 | 1133.881 | 377.3446 | (19.5, 20.0] | normal | 10612.53955 | 479.0504 | 41.82322 | 3.673645 | 1.338189 | 6.360975 | 2.053236 | 0.2315746 | 0.1051696 | 102.8452 | 60.91921 | 0.4004387 | 0.3295649 | 0.01584624 | 0 | 0.2541502 | 0.7300036 | 0.2541502 | 0.3856268 | 0.3003087 | 0.3140645 |  |  | 465.021 | 59.78 | 0.733866
2020-06-04 08:00 | 1.886149 | 3450 | 19.60723 | 17.12071 | 2020-06-02 | 1133.881 | 373.3015 | (19.5, 20.0] | normal | 10612.53955 | 479.0504 | 41.82322 | 3.673645 | 1.338189 | 6.360975 | 2.053236 | 0.2315746 | 0.1051696 | 102.8452 | 60.91921 | 0.4004387 | 0.3295649 | 0.01584624 | 0 | 0.2541502 | 0.7300036 | 0.2541502 | 0.3856268 | 0.3003087 | 0.3140645 |  |  | 465.021 | 59.78 | 0.733866
2020-06-04 16:00 | 1.771837 | 3450 | 19.75157 | 16.69529 | 2020-06-02 | 1133.881 | 381.3809 | (19.5, 20.0] | normal | 10612.53955 | 479.0504 | 41.82322 | 3.673645 | 1.338189 | 6.360975 | 2.053236 | 0.2315746 | 0.1051696 | 102.8452 | 60.91921 | 0.4004387 | 0.3295649 | 0.01584624 | 0 | 0.2541502 | 0.7300036 | 0.2541502 | 0.3856268 | 0.3003087 | 0.3140645 |  |  | 465.021 | 59.78 | 0.733866
2020-06-05 | 1.635244 | 3450 | 20.36479 | 16.5011 | 2020-06-03 | 1082.11 | 379.5456 | (20.0, 20.5] | normal | 10144.78737 | 493.6692 | 41.71465 | 3.885446 | 1.88584 | 6.133416 | 1.522051 | 0.2239784 | 0.08108338 | 107.9406 | 71.21329 | 0.4197047 | 0.2629519 | 0.04176158 | 0 | 0.2755818 | 0.6826566 | 0.2755818 | 0.4403 | 0.2344472 | 0.3252529 |  |  | 479.9 | 62.2 | 0.437388
2020-06-05 08:00 | 1.531588 | 3449.471 | 19.84127 | 17.50316 | 2020-06-03 | 1082.11 | 352.1953 | (19.5, 20.0] | normal | 10144.78737 | 493.6692 | 41.71465 | 3.885446 | 1.88584 | 6.133416 | 1.522051 | 0.2239784 | 0.08108338 | 107.9406 | 71.21329 | 0.4197047 | 0.2629519 | 0.04176158 | 0 | 0.2755818 | 0.6826566 | 0.2755818 | 0.4403 | 0.2344472 | 0.3252529 |  |  | 479.9 | 62.2 | 0.437388
2020-06-05 16:00 | 1.498105 | 3449.823 | 20.09162 | 16.29458 | 2020-06-04 | 1082.11 | 376.0742 | (20.0, 20.5] | normal | 7447.15992 | 514.2049 | 27.1399 | 4.025504 | 1.717658 | 6.56661 | 0.8555605 | 0.2567429 | 0.08136398 | 117.6977 | 69.76551 | 0.4252162 | 0.2378189 | 0.0721986 | 0 | 0.2647663 | 0.6630351 | 0.2647663 | 0.2750803 | 0.1937146 | 0.5312051 |  |  | 479.9 | 62.2 | 0.437388
2020-06-06 | 1.617806 | 3450 | 20.05464 | 17.0996 | 2020-06-04 | 1129.077 | 373.7624 | (20.0, 20.5] | normal | 7447.15992 | 514.2049 | 27.1399 | 4.025504 | 1.717658 | 6.56661 | 0.8555605 | 0.2567429 | 0.08136398 | 117.6977 | 69.76551 | 0.4252162 | 0.2378189 | 0.0721986 | 0 | 0.2647663 | 0.6630351 | 0.2647663 | 0.2750803 | 0.1937146 | 0.5312051 |  |  | 512.475 | 64.70333
2020-06-06 08:00 | 1.562588 | 3450 | 20.02414 | 17.26792 | 2020-06-04 | 1129.077 | 378.2301 | (20.0, 20.5] | normal | 7447.15992 | 514.2049 | 27.1399 | 4.025504 | 1.717658 | 6.56661 | 0.8555605 | 0.2567429 | 0.08136398 | 117.6977 | 69.76551 | 0.4252162 | 0.2378189 | 0.0721986 | 0 | 0.2647663 | 0.6630351 | 0.2647663 | 0.2750803 | 0.1937146 | 0.5312051 |  |  | 512.475 | 64.70333
2020-06-06 16:00 | 1.572275 | 3450 | 20.27716 | 16.15724 | 2020-06-05 | 1129.077 | 376.0665 | (20.0, 20.5] | normal | 9802.08617 | 504.2409 | 37.48516 | 3.974281 | 1.546381 | 6.382361 | 1.009383 | 0.2392277 | 0.07059952 | 121.0707 | 81.7074 | 0.4509699 | 0.1686497 | 0.09754057 | 0 | 0.2828398 | 0.6196196 | 0.2828398 | 0.3247315 | 0.1170499 | 0.5582186 |  |  | 512.475 | 64.70333
2020-06-07 | 1.580025 | 3450 | 20.12444 | 15.82665 | 2020-06-05 | 1124.769 | 372.7617 | (20.0, 20.5] | normal | 9802.08617 | 504.2409 | 37.48516 | 3.974281 | 1.546381 | 6.382361 | 1.009383 | 0.2392277 | 0.07059952 | 121.0707 | 81.7074 | 0.4509699 | 0.1686497 | 0.09754057 | 0 | 0.2828398 | 0.6196196 | 0.2828398 | 0.3247315 | 0.1170499 | 0.5582186 |  |  | 493.713 | 64.12
2020-06-07 08:00 | 1.462807 | 3450 | 19.73734 | 15.78452 | 2020-06-05 | 1124.769 | 375.7224 | (19.5, 20.0] | normal | 9802.08617 | 504.2409 | 37.48516 | 3.974281 | 1.546381 | 6.382361 | 1.009383 | 0.2392277 | 0.07059952 | 121.0707 | 81.7074 | 0.4509699 | 0.1686497 | 0.09754057 | 0 | 0.2828398 | 0.6196196 | 0.2828398 | 0.3247315 | 0.1170499 | 0.5582186 |  |  | 493.713 | 64.12
2020-06-07 16:00 | 1.48638 | 3450 | 19.7029 | 16.98308 | 2020-06-06 | 1124.769 | 375.4472 | (19.5, 20.0] | normal | 8857.25265 | 506.77 | 29.20509 | 3.267169 | 1.52625 | 5.935581 | 0.8487328 | 0.2170373 | 0.04742058 | 96.01941 | 66.37937 | 0.4987694 | 0.1640922 | 0.02924836 | 0 | 0.30789 | 0.6628616 | 0.30789 | 0.3260987 | 0.2767042 | 0.3971971 |  |  | 493.713 | 64.12
2020-06-08 | 1.487349 | 3450 | 19.84619 | 16.58448 | 2020-06-06 | 1126.131 | 373.3899 | (19.5, 20.0] | normal | 8857.25265 | 506.77 | 29.20509 | 3.267169 | 1.52625 | 5.935581 | 0.8487328 | 0.2170373 | 0.04742058 | 96.01941 | 66.37937 | 0.4987694 | 0.1640922 | 0.02924836 | 0 | 0.30789 | 0.6628616 | 0.30789 | 0.3260987 | 0.2767042 | 0.3971971 |  |  | 514.227 | 62.545 | 0.908647
2020-06-08 08:00 | 1.465229 | 3450 | 19.65484 | 16.90231 | 2020-06-06 | 1126.131 | 374.3978 | (19.5, 20.0] | normal | 8857.25265 | 506.77 | 29.20509 | 3.267169 | 1.52625 | 5.935581 | 0.8487328 | 0.2170373 | 0.04742058 | 96.01941 | 66.37937 | 0.4987694 | 0.1640922 | 0.02924836 | 0 | 0.30789 | 0.6628616 | 0.30789 | 0.3260987 | 0.2767042 | 0.3971971 |  |  | 514.227 | 62.545 | 0.908647
2020-06-08 16:00 | 1.429224 | 3450 | 19.33359 | 16.84473 | 2020-06-07 | 1126.131 | 376.8545 | (19.0, 19.5] | normal | 8516.01624 | 484.8627 | 43.10317 | 3.716965 | 1.909019 | 5.840039 | 0.699572 | 0.2219977 | 0.06103642 | 76.46681 | 29.14624 | 0.5281588 | 0.2393967 | 0 | 0 | 0.2324445 | 0.7675555 | 0.2324445 | 0.39295 | 0.1464387 | 0.4606112 |  |  | 514.227 | 62.545 | 0.908647
2020-06-09 | 1.472494 | 3450 | 19.40539 | 17.05885 | 2020-06-07 | 1130.958 | 378.522 | (19.0, 19.5] | normal | 8516.01624 | 484.8627 | 43.10317 | 3.716965 | 1.909019 | 5.840039 | 0.699572 | 0.2219977 | 0.06103642 | 76.46681 | 29.14624 | 0.5281588 | 0.2393967 | 0 | 0 | 0.2324445 | 0.7675555 | 0.2324445 | 0.39295 | 0.1464387 | 0.4606112 |  |  | 483.166 | 62.64 | 0.722356
2020-06-09 08:00 | 1.481859 | 3450 | 19.53246 | 17.11545 | 2020-06-07 | 1130.958 | 377.7215 | (19.5, 20.0] | normal | 8516.01624 | 484.8627 | 43.10317 | 3.716965 | 1.909019 | 5.840039 | 0.699572 | 0.2219977 | 0.06103642 | 76.46681 | 29.14624 | 0.5281588 | 0.2393967 | 0 | 0 | 0.2324445 | 0.7675555 | 0.2324445 | 0.39295 | 0.1464387 | 0.4606112 |  |  | 483.166 | 62.64 | 0.722356
2020-06-09 16:00 | 1.395641 | 3450 | 19.70931 | 17.89612 | 2020-06-08 | 1130.958 | 373.4917 | (19.5, 20.0] | normal | 9136.91905 | 498.0243 | 38.24771 | 3.703779 | 1.687673 | 5.920922 | 1.132324 | 0.2345076 | 0.07068392 | 87.11604 | 34.51634 | 0.5778963 | 0.1542186 | 8.814021e-05 | 0 | 0.267797 | 0.7321149 | 0.267797 | 0.3606939 | 0.0801329 | 0.5591732 |  |  | 483.166 | 62.64 | 0.722356
2020-06-10 | 1.472979 | 3450 | 19.81977 | 17.79311 | 2020-06-08 | 1123.022 | 372.8197 | (19.5, 20.0] | normal | 9136.91905 | 498.0243 | 38.24771 | 3.703779 | 1.687673 | 5.920922 | 1.132324 | 0.2345076 | 0.07068392 | 87.11604 | 34.51634 | 0.5778963 | 0.1542186 | 8.814021e-05 | 0 | 0.267797 | 0.7321149 | 0.267797 | 0.3606939 | 0.0801329 | 0.5591732 |  |  | 486.881 | 60.495 | 0.729273
2020-06-10 08:00 | 1.45312 | 3450 | 19.96326 | 16.38661 | 2020-06-08 | 1123.022 | 376.388 | (19.5, 20.0] | normal | 9136.91905 | 498.0243 | 38.24771 | 3.703779 | 1.687673 | 5.920922 | 1.132324 | 0.2345076 | 0.07068392 | 87.11604 | 34.51634 | 0.5778963 | 0.1542186 | 8.814021e-05 | 0 | 0.267797 | 0.7321149 | 0.267797 | 0.3606939 | 0.0801329 | 0.5591732 |  |  | 486.881 | 60.495 | 0.729273
2020-06-10 16:00 | 1.443432 | 3450 | 19.76023 | 16.42352 | 2020-06-09 | 1123.022 | 372.4395 | (19.5, 20.0] | normal | 9510.74278 | 505.4772 | 38.00511 | 3.808517 | 1.678483 | 6.541045 | 2.281708 | 0.2309297 | 0.1132451 | 93.57757 | 43.41938 | 0.5124982 | 0.1898716 | 0.0005645038 | 0 | 0.2970657 | 0.7023698 | 0.2970657 | 0.4134394 | 0.1651178 | 0.4214428 |  |  | 486.881 | 60.495 | 0.729273
2020-06-11 | 1.491869 | 3450 | 19.87886 | 17.03411 | 2020-06-09 | 1122.457 | 372.0317 | (19.5, 20.0] | normal | 9510.74278 | 505.4772 | 38.00511 | 3.808517 | 1.678483 | 6.541045 | 2.281708 | 0.2309297 | 0.1132451 | 93.57757 | 43.41938 | 0.5124982 | 0.1898716 | 0.0005645038 | 0 | 0.2970657 | 0.7023698 | 0.2970657 | 0.4134394 | 0.1651178 | 0.4214428
2020-06-11 08:00 | 1.461838 | 3450 | 19.80336 | 16.94958 | 2020-06-09 | 1122.457 | 373.913 | (19.5, 20.0] | normal | 9510.74278 | 505.4772 | 38.00511 | 3.808517 | 1.678483 | 6.541045 | 2.281708 | 0.2309297 | 0.1132451 | 93.57757 | 43.41938 | 0.5124982 | 0.1898716 | 0.0005645038 | 0 | 0.2970657 | 0.7023698 | 0.2970657 | 0.4134394 | 0.1651178 | 0.4214428
2020-06-11 16:00 | 1.349787 | 3450 | 19.77711 | 16.69825 | 2020-06-10 | 1122.457 | 374.466 | (19.5, 20.0] | normal | 11242.94507 | 504.0993 | 33.24509 | 3.63913 | 1.124352 | 6.810165 | 2.876514 | 0.2702455 | 0.1219422 | 112.0392 | 59.96898 | 0.5816638 | 0.1542123 | 0.01617558 | 0 | 0.2479483 | 0.7358761 | 0.2479483 | 0.1722687 | 0.2964983 | 0.531233
2020-06-12 | 1.472494 | 3450 | 19.56296 | 16.61592 | 2020-06-10 | 1131.357 | 375.1712 | (19.5, 20.0] | normal | 11242.94507 | 504.0993 | 33.24509 | 3.63913 | 1.124352 | 6.810165 | 2.876514 | 0.2702455 | 0.1219422 | 112.0392 | 59.96898 | 0.5816638 | 0.1542123 | 0.01617558 | 0 | 0.2479483 | 0.7358761 | 0.2479483 | 0.1722687 | 0.2964983 | 0.531233
2020-06-12 08:00 | 1.427932 | 3450 | 19.33912 | 16.2373 | 2020-06-10 | 1131.357 | 387.3971 | (19.0, 19.5] | normal | 11242.94507 | 504.0993 | 33.24509 | 3.63913 | 1.124352 | 6.810165 | 2.876514 | 0.2702455 | 0.1219422 | 112.0392 | 59.96898 | 0.5816638 | 0.1542123 | 0.01617558 | 0 | 0.2479483 | 0.7358761 | 0.2479483 | 0.1722687 | 0.2964983 | 0.531233
2020-06-12 16:00 | 1.369807 | 3450 | 19.20991 | 16.18043 | 2020-06-11 | 1131.357 | 370.2998 | (19.0, 19.5] | normal | 9478.1006 | 484.7453 | 41.92461 | 3.348163 | 0.994854 | 5.864223 | 1.643033 | 0.2550762 | 0.07919578 | 95.63773 | 56.31464 | 0.7141978 | 0.02729169 | 0.01160007 | 0 | 0.2469104 | 0.7414895 | 0.2469104 | 0.1778514 | 0.2041923 | 0.6179564
2020-06-13 | 1.442463 | 3450 | 19.34043 | 16.58414 | 2020-06-11 | 1128.313 | 374.6548 | (19.0, 19.5] | normal | 9478.1006 | 484.7453 | 41.92461 | 3.348163 | 0.994854 | 5.864223 | 1.643033 | 0.2550762 | 0.07919578 | 95.63773 | 56.31464 | 0.7141978 | 0.02729169 | 0.01160007 | 0 | 0.2469104 | 0.7414895 | 0.2469104 | 0.1778514 | 0.2041923 | 0.6179564 |  |  | 485.893 | 62.15
2020-06-13 08:00 | 1.396286 | 3450 | 19.34307 | 16.3219 | 2020-06-11 | 1128.313 | 374.7754 | (19.0, 19.5] | normal | 9478.1006 | 484.7453 | 41.92461 | 3.348163 | 0.994854 | 5.864223 | 1.643033 | 0.2550762 | 0.07919578 | 95.63773 | 56.31464 | 0.7141978 | 0.02729169 | 0.01160007 | 0 | 0.2469104 | 0.7414895 | 0.2469104 | 0.1778514 | 0.2041923 | 0.6179564 |  |  | 485.893 | 62.15
2020-06-13 16:00 | 1.386599 | 3450 | 19.22386 | 16.35395 | 2020-06-12 | 1128.313 | 377.5158 | (19.0, 19.5] | normal | 8983.31 | 482.4937 | 44.71431 | 3.313492 | 1.369661 | 5.597062 | 0.7991148 | 0.280236 | 0.07658405 | 75.54816 | 20.11285 | 0.7845727 | 0.004393703 | 0 | 0 | 0.2110336 | 0.7889664 | 0.2110336 | 0.1280016 | 0.08662521 | 0.7853732 |  |  | 485.893 | 62.15
2020-06-14 | 1.503494 | 3450 | 19.66211 | 15.70594 | 2020-06-12 | 1131.946 | 375.8831 | (19.5, 20.0] | normal | 8983.31 | 482.4937 | 44.71431 | 3.313492 | 1.369661 | 5.597062 | 0.7991148 | 0.280236 | 0.07658405 | 75.54816 | 20.11285 | 0.7845727 | 0.004393703 | 0 | 0 | 0.2110336 | 0.7889664 | 0.2110336 | 0.1280016 | 0.08662521 | 0.7853732 |  |  | 485.501 | 60.21
2020-06-14 08:00 | 1.459255 | 3450 | 19.42785 | 15.29332 | 2020-06-12 | 1131.946 | 378.6862 | (19.0, 19.5] | normal | 8983.31 | 482.4937 | 44.71431 | 3.313492 | 1.369661 | 5.597062 | 0.7991148 | 0.280236 | 0.07658405 | 75.54816 | 20.11285 | 0.7845727 | 0.004393703 | 0 | 0 | 0.2110336 | 0.7889664 | 0.2110336 | 0.1280016 | 0.08662521 | 0.7853732 |  |  | 485.501 | 60.21
2020-06-14 16:00 | 1.46313 | 3450 | 19.50066 | 14.91232 | 2020-06-13 | 1131.946 | 376.0125 | (19.5, 20.0] | normal | 9816.39 | 492.5703 | 39.17042 | 3.399776 | 1.636257 | 5.640417 | 0.8732393 | 0.2685322 | 0.0763387 | 75.59055 | 26.15294 | 0.7236866 | 0 | 0 | 0 | 0.2763134 | 0.7236866 | 0.2763134 | 0.2202499 | 0.007029066 | 0.7727211 |  |  | 485.501 | 60.21
2020-06-15 | 1.540953 | 3450 | 19.34559 | 16.2175 | 2020-06-13 | 1134.735 | 373.0699 | (19.0, 19.5] | normal | 9816.39 | 492.5703 | 39.17042 | 3.399776 | 1.636257 | 5.640417 | 0.8732393 | 0.2685322 | 0.0763387 | 75.59055 | 26.15294 | 0.7236866 | 0 | 0 | 0 | 0.2763134 | 0.7236866 | 0.2763134 | 0.2202499 | 0.007029066 | 0.7727211
2020-06-15 08:00 | 1.569692 | 3398.115 | 19.18959 | 16.35438 | 2020-06-13 | 1134.735 | 380.4502 | (19.0, 19.5] | normal | 9816.39 | 492.5703 | 39.17042 | 3.399776 | 1.636257 | 5.640417 | 0.8732393 | 0.2685322 | 0.0763387 | 75.59055 | 26.15294 | 0.7236866 | 0 | 0 | 0 | 0.2763134 | 0.7236866 | 0.2763134 | 0.2202499 | 0.007029066 | 0.7727211
2020-06-15 16:00 | 1.590036 | 3449.99 | 19.19843 | 16.30796 | 2020-06-14 | 1134.735 | 379.6218 | (19.0, 19.5] | normal | 9601.03 | 490.1899 | 32.05416 | 3.14052 | 1.51338 | 5.641221 | 0.8091672 | 0.2762449 | 0.07080496 | 66.43053 | 20.87005 | 0.7577145 | 0 | 0 | 0 | 0.2422855 | 0.7577145 | 0.2422855 | 0.1336054 | 0.02954647 | 0.8368481
2020-06-16 | 1.588744 | 3450 | 19.30376 | 17.43881 | 2020-06-14 | 1119.734 | 376.2377 | (19.0, 19.5] | normal | 9601.03 | 490.1899 | 32.05416 | 3.14052 | 1.51338 | 5.641221 | 0.8091672 | 0.2762449 | 0.07080496 | 66.43053 | 20.87005 | 0.7577145 | 0 | 0 | 0 | 0.2422855 | 0.7577145 | 0.2422855 | 0.1336054 | 0.02954647 | 0.8368481
2020-06-16 08:00 | 1.703056 | 3450 | 19.25217 | 17.24996 | 2020-06-14 | 1119.734 | 369.9452 | (19.0, 19.5] | normal | 9601.03 | 490.1899 | 32.05416 | 3.14052 | 1.51338 | 5.641221 | 0.8091672 | 0.2762449 | 0.07080496 | 66.43053 | 20.87005 | 0.7577145 | 0 | 0 | 0 | 0.2422855 | 0.7577145 | 0.2422855 | 0.1336054 | 0.02954647 | 0.8368481
2020-06-16 16:00 | 1.777973 | 3432.372 | 19.11819 | 17.07469 | 2020-06-14 | 1119.734 | 371.1518 | (19.0, 19.5] | normal | 9601.03 | 490.1899 | 32.05416 | 3.14052 | 1.51338 | 5.641221 | 0.8091672 | 0.2762449 | 0.07080496 | 66.43053 | 20.87005 | 0.7577145 | 0 | 0 | 0 | 0.2422855 | 0.7577145 | 0.2422855 | 0.1336054 | 0.02954647 | 0.8368481
2020-06-17 | 1.844099 | 3465.657 | 19.28409 | 16.19048 | 2020-06-15 | 1129.68 | 374.9696 | (19.0, 19.5] | normal | 9583.34 | 487.0135 | 33.79155 | 3.24191 | 1.356915 | 5.672935 | 0.8765564 | 0.2569143 | 0.0663277 | 72.58412 | 24.79236 | 0.739884 | 0 | 0 | 0 | 0.260116 | 0.739884 | 0.260116 | 0.1295615 | 0.2126762 | 0.6577624 |  |  | 481.955
2020-06-17 08:00 | 1.825203 | 3446.578 | 19.19413 | 17.20419 | 2020-06-15 | 1129.68 | 375.7472 | (19.0, 19.5] | normal | 9583.34 | 487.0135 | 33.79155 | 3.24191 | 1.356915 | 5.672935 | 0.8765564 | 0.2569143 | 0.0663277 | 72.58412 | 24.79236 | 0.739884 | 0 | 0 | 0 | 0.260116 | 0.739884 | 0.260116 | 0.1295615 | 0.2126762 | 0.6577624 |  |  | 481.955
2020-06-17 16:00 | 1.863283 | 3475 | 19.23933 | 17.62597 | 2020-06-15 | 1129.68 | 377.2544 | (19.0, 19.5] | normal | 9583.34 | 487.0135 | 33.79155 | 3.24191 | 1.356915 | 5.672935 | 0.8765564 | 0.2569143 | 0.0663277 | 72.58412 | 24.79236 | 0.739884 | 0 | 0 | 0 | 0.260116 | 0.739884 | 0.260116 | 0.1295615 | 0.2126762 | 0.6577624 |  |  | 481.955
2020-06-18 | 1.894701 | 3475 | 19.22827 | 17.52186 | 2020-06-16 | 1046.882 | 382.8894 | (19.0, 19.5] | normal | 9215.81 | 476.9879 | 49.57004 | 3.245788 | 1.023095 | 5.866977 | 0.9685828 | 0.2718254 | 0.0830554 | 68.76366 | 29.73824 | 0.7450034 | 0 | 0 | 0 | 0.2549966 | 0.7450034 | 0.2549966 | 0.1500512 | 0.1563944 | 0.6935544 |  |  | 469.725 | 60.88 | 0.803727
2020-06-18 08:00 | 1.78602 | 3475 | 19.36679 | 16.88933 | 2020-06-16 | 1046.882 | 349.6692 | (19.0, 19.5] | normal | 9215.81 | 476.9879 | 49.57004 | 3.245788 | 1.023095 | 5.866977 | 0.9685828 | 0.2718254 | 0.0830554 | 68.76366 | 29.73824 | 0.7450034 | 0 | 0 | 0 | 0.2549966 | 0.7450034 | 0.2549966 | 0.1500512 | 0.1563944 | 0.6935544 |  |  | 469.725 | 60.88 | 0.803727
2020-06-18 16:00 | 1.521852 | 3475 | 19.30313 | 16.66052 | 2020-06-17 | 1046.882 | 379.3211 | (19.0, 19.5] | normal | 9150 | 478.7263 | 47.23466 | 3.294286 | 0.8553202 | 5.637821 | 0.8486749 | 0.2567992 | 0.06393494 | 78.33821 | 23.70441 | 0.7819093 | 0 | 0 | 0 | 0.2180907 | 0.7819093 | 0.2180907 | 0.3145796 | 0.04487306 | 0.6405473 |  |  | 469.725 | 60.88 | 0.803727
2020-06-19 | 1.447154 | 3475 | 19.34047 | 16.49539 | 2020-06-17 | 1146.361 | 381.0868 | (19.0, 19.5] | normal | 9150 | 478.7263 | 47.23466 | 3.294286 | 0.8553202 | 5.637821 | 0.8486749 | 0.2567992 | 0.06393494 | 78.33821 | 23.70441 | 0.7819093 | 0 | 0 | 0 | 0.2180907 | 0.7819093 | 0.2180907 | 0.3145796 | 0.04487306 | 0.6405473 |  |  | 477.243 | 65.59 | 0.380817
2020-06-19 08:00 | 1.500372 | 3493.815 | 19.01394 | 16.94862 | 2020-06-17 | 1146.361 | 382.7976 | (19.0, 19.5] | normal | 9150 | 478.7263 | 47.23466 | 3.294286 | 0.8553202 | 5.637821 | 0.8486749 | 0.2567992 | 0.06393494 | 78.33821 | 23.70441 | 0.7819093 | 0 | 0 | 0 | 0.2180907 | 0.7819093 | 0.2180907 | 0.3145796 | 0.04487306 | 0.6405473 |  |  | 477.243 | 65.59 | 0.380817
2020-06-19 16:00 | 1.547268 | 3500 | 19.18873 | 17.66043 | 2020-06-18 | 1146.361 | 381.1984 | (19.0, 19.5] | normal | 6902.86 | 479.0173 | 48.04367 | 3.298799 | 0.7834075 | 5.627158 | 0.7711823 | 0.2521933 | 0.05437221 | 93.70827 | 19.64379 | 0.6754693 | 0 | 0 | 0 | 0.3245307 | 0.6754693 | 0.3245307 | 0.1576861 | 0.4978774 | 0.3444364 |  |  | 477.243 | 65.59 | 0.380817
2020-06-20 | 1.61252 | 3470.641 | 19.48438 | 17.07516 | 2020-06-18 | 1149.063 | 381.8417 | (19.0, 19.5] | normal | 6902.86 | 479.0173 | 48.04367 | 3.298799 | 0.7834075 | 5.627158 | 0.7711823 | 0.2521933 | 0.05437221 | 93.70827 | 19.64379 | 0.6754693 | 0 | 0 | 0 | 0.3245307 | 0.6754693 | 0.3245307 | 0.1576861 | 0.4978774 | 0.3444364 |  |  | 486.275
2020-06-20 08:00 | 1.587452 | 3449.527 | 19.32637 | 15.56201 | 2020-06-18 | 1149.063 | 383.6277 | (19.0, 19.5] | normal | 6902.86 | 479.0173 | 48.04367 | 3.298799 | 0.7834075 | 5.627158 | 0.7711823 | 0.2521933 | 0.05437221 | 93.70827 | 19.64379 | 0.6754693 | 0 | 0 | 0 | 0.3245307 | 0.6754693 | 0.3245307 | 0.1576861 | 0.4978774 | 0.3444364 |  |  | 486.275
2020-06-20 16:00 | 1.553223 | 3467.748 | 19.32863 | 16.5165 | 2020-06-19 | 1149.063 | 382.2514 | (19.0, 19.5] | normal | 10282.63 | 464.2387 | 46.53097 | 3.226 | 0.8147616 | 5.690456 | 0.8482288 | 0.2743258 | 0.06678395 | 90.01612 | 22.34379 | 0.8046385 | 0 | 0 | 0 | 0.1953615 | 0.8046385 | 0.1953615 | 0.1380395 | 0.2808356 | 0.5811249 |  |  | 486.275
2020-06-21 | 1.552042 | 3500 | 19.30684 | 17.24512 | 2020-06-19 | 1149.492 | 382.5893 | (19.0, 19.5] | normal | 10282.63 | 464.2387 | 46.53097 | 3.226 | 0.8147616 | 5.690456 | 0.8482288 | 0.2743258 | 0.06678395 | 90.01612 | 22.34379 | 0.8046385 | 0 | 0 | 0 | 0.1953615 | 0.8046385 | 0.1953615 | 0.1380395 | 0.2808356 | 0.5811249 |  |  | 466.981 | 60.625
2020-06-21 08:00 | 1.585146 | 3443.629 | 19.38325 | 17.29079 | 2020-06-19 | 1149.492 | 380.5962 | (19.0, 19.5] | normal | 10282.63 | 464.2387 | 46.53097 | 3.226 | 0.8147616 | 5.690456 | 0.8482288 | 0.2743258 | 0.06678395 | 90.01612 | 22.34379 | 0.8046385 | 0 | 0 | 0 | 0.1953615 | 0.8046385 | 0.1953615 | 0.1380395 | 0.2808356 | 0.5811249 |  |  | 466.981 | 60.625
2020-06-21 16:00 | 1.608119 | 3450 | 19.64379 | 17.65746 | 2020-06-20 | 1149.492 | 385.5434 | (19.5, 20.0] | normal | 9800.67 | 468.9047 | 42.4139 | 3.133294 | 0.8031599 | 5.677272 | 0.8574912 | 0.295616 | 0.06671596 | 84.96507 | 19.91328 | 0.7607551 | 0 | 0 | 0 | 0.2392449 | 0.7607551 | 0.2392449 | 0.08511839 | 0.1549231 | 0.7599585 |  |  | 466.981 | 60.625
2020-06-22 | 1.632984 | 3450 | 19.74238 | 17.58062 | 2020-06-20 | 1170.674 | 389.8893 | (19.5, 20.0] | normal | 9800.67 | 468.9047 | 42.4139 | 3.133294 | 0.8031599 | 5.677272 | 0.8574912 | 0.295616 | 0.06671596 | 84.96507 | 19.91328 | 0.7607551 | 0 | 0 | 0 | 0.2392449 | 0.7607551 | 0.2392449 | 0.08511839 | 0.1549231 | 0.7599585 |  |  | 464.731 | 60.325 | 1.20229
2020-06-22 08:00 | 1.600538 | 3450 | 19.67804 | 17.52618 | 2020-06-20 | 1170.674 | 390.3458 | (19.5, 20.0] | normal | 9800.67 | 468.9047 | 42.4139 | 3.133294 | 0.8031599 | 5.677272 | 0.8574912 | 0.295616 | 0.06671596 | 84.96507 | 19.91328 | 0.7607551 | 0 | 0 | 0 | 0.2392449 | 0.7607551 | 0.2392449 | 0.08511839 | 0.1549231 | 0.7599585 |  |  | 464.731 | 60.325 | 1.20229
2020-06-22 16:00 | 1.569369 | 3450 | 19.90148 | 16.97984 | 2020-06-21 | 1170.674 | 389.7326 | (19.5, 20.0] | normal | 10736.12 | 487.4246 | 44.56046 | 3.332731 | 0.938305 | 5.712842 | 0.9807882 | 0.2602986 | 0.07280656 | 86.1059 | 22.69468 | 0.7410182 | 0 | 0 | 0 | 0.2589818 | 0.7410182 | 0.2589818 | 0.2528528 | 0.1773916 | 0.5697556 |  |  | 464.731 | 60.325 | 1.20229
2020-06-23 | 1.608119 | 3450 | 19.97295 | 16.74743 | 2020-06-21 | 1160.339 | 388.7832 | (19.5, 20.0] | normal | 10736.12 | 487.4246 | 44.56046 | 3.332731 | 0.938305 | 5.712842 | 0.9807882 | 0.2602986 | 0.07280656 | 86.1059 | 22.69468 | 0.7410182 | 0 | 0 | 0 | 0.2589818 | 0.7410182 | 0.2589818 | 0.2528528 | 0.1773916 | 0.5697556 |  |  | 477.307 | 60.51 | 0.336559
2020-06-23 08:00 | 1.571952 | 3450 | 19.7319 | 17.05089 | 2020-06-21 | 1160.339 | 387.57 | (19.5, 20.0] | normal | 10736.12 | 487.4246 | 44.56046 | 3.332731 | 0.938305 | 5.712842 | 0.9807882 | 0.2602986 | 0.07280656 | 86.1059 | 22.69468 | 0.7410182 | 0 | 0 | 0 | 0.2589818 | 0.7410182 | 0.2589818 | 0.2528528 | 0.1773916 | 0.5697556 |  |  | 477.307 | 60.51 | 0.336559
2020-06-23 16:00 | 1.479599 | 3450 | 19.60959 | 16.62298 | 2020-06-22 | 1160.339 | 383.173 | (19.5, 20.0] | normal | 9622 | 467.3802 | 53.14122 | 3.359797 | 0.9925412 | 5.726215 | 0.9263764 | 0.2312326 | 0.06459317 | 81.85098 | 27.13806 | 0.7152422 | 0 | 0 | 0 | 0.2847578 | 0.7152422 | 0.2847578 | 0.4225959 | 0.1572729 | 0.4201312 |  |  | 477.307 | 60.51 | 0.336559
2020-06-24 | 1.475078 | 3450 | 19.60507 | 17.19981 | 2020-06-22 | 1161.989 | 385.5747 | (19.5, 20.0] | normal | 9622 | 467.3802 | 53.14122 | 3.359797 | 0.9925412 | 5.726215 | 0.9263764 | 0.2312326 | 0.06459317 | 81.85098 | 27.13806 | 0.7152422 | 0 | 0 | 0 | 0.2847578 | 0.7152422 | 0.2847578 | 0.4225959 | 0.1572729 | 0.4201312 |  |  | 460.672 | 61.125 | 0.450287
2020-06-24 08:00 | 1.390474 | 3450 | 19.60338 | 16.53989 | 2020-06-22 | 1161.989 | 388.1996 | (19.5, 20.0] | normal | 9622 | 467.3802 | 53.14122 | 3.359797 | 0.9925412 | 5.726215 | 0.9263764 | 0.2312326 | 0.06459317 | 81.85098 | 27.13806 | 0.7152422 | 0 | 0 | 0 | 0.2847578 | 0.7152422 | 0.2847578 | 0.4225959 | 0.1572729 | 0.4201312 |  |  | 460.672 | 61.125 | 0.450287
2020-06-24 16:00 | 1.426641 | 3450 | 19.79968 | 17.64531 | 2020-06-23 | 1161.989 | 387.6188 | (19.5, 20.0] | normal | 8855.37 | 476.7859 | 54.3107 | 3.648845 | 1.03608 | 6.050877 | 1.019612 | 0.2589815 | 0.07851507 | 80.33119 | 26.92439 | 0.7546133 | 0 | 0 | 0 | 0.2453867 | 0.7546133 | 0.2453867 | 0.2355945 | 0.224234 | 0.5401715 |  |  | 460.672 | 61.125 | 0.450287
2020-06-25 | 1.401776 | 3450 | 20.34418 | 18.22332 | 2020-06-23 | 1147.759 | 387.0406 | (20.0, 20.5] | normal | 8855.37 | 476.7859 | 54.3107 | 3.648845 | 1.03608 | 6.050877 | 1.019612 | 0.2589815 | 0.07851507 | 80.33119 | 26.92439 | 0.7546133 | 0 | 0 | 0 | 0.2453867 | 0.7546133 | 0.2453867 | 0.2355945 | 0.224234 | 0.5401715 |  |  | 472.311 | 60.225 | 0.539033
2020-06-25 08:00 | 1.42987 | 3450 | 20.30429 | 17.40292 | 2020-06-23 | 1147.759 | 384.6416 | (20.0, 20.5] | normal | 8855.37 | 476.7859 | 54.3107 | 3.648845 | 1.03608 | 6.050877 | 1.019612 | 0.2589815 | 0.07851507 | 80.33119 | 26.92439 | 0.7546133 | 0 | 0 | 0 | 0.2453867 | 0.7546133 | 0.2453867 | 0.2355945 | 0.224234 | 0.5401715 |  |  | 472.311 | 60.225 | 0.539033
2020-06-25 16:00 | 1.417276 | 3450 | 20.21182 | 17.67224 | 2020-06-24 | 1147.759 | 374.6031 | (20.0, 20.5] | normal | 9631.59 | 493.1018 | 41.70562 | 3.623892 | 1.168324 | 6.279891 | 0.9981051 | 0.2760284 | 0.06975311 | 74.09736 | 22.29852 | 0.7591332 | 0 | 0 | 0 | 0.2408668 | 0.7591332 | 0.2408668 | 0.1017948 | 0.2050109 | 0.6931944 |  |  | 472.311 | 60.225 | 0.539033
2020-06-26 | 1.494776 | 3450 | 20.39359 | 18.15632 | 2020-06-24 | 1109.234 | 372.2933 | (20.0, 20.5] | normal | 9631.59 | 493.1018 | 41.70562 | 3.623892 | 1.168324 | 6.279891 | 0.9981051 | 0.2760284 | 0.06975311 | 74.09736 | 22.29852 | 0.7591332 | 0 | 0 | 0 | 0.2408668 | 0.7591332 | 0.2408668 | 0.1017948 | 0.2050109 | 0.6931944 |  |  | 469 | 60.08 | 0.461963
2020-06-26 08:00 | 1.482182 | 3450 | 20.25344 | 16.99127 | 2020-06-24 | 1109.234 | 372.2409 | (20.0, 20.5] | normal | 9631.59 | 493.1018 | 41.70562 | 3.623892 | 1.168324 | 6.279891 | 0.9981051 | 0.2760284 | 0.06975311 | 74.09736 | 22.29852 | 0.7591332 | 0 | 0 | 0 | 0.2408668 | 0.7591332 | 0.2408668 | 0.1017948 | 0.2050109 | 0.6931944 |  |  | 469 | 60.08 | 0.461963
2020-06-26 16:00 | 1.472494 | 3450 | 20.39125 | 17.63484 | 2020-06-25 | 1109.234 | 363.8084 | (20.0, 20.5] | normal | 10217.09 | 491.8369 | 36.40406 | 3.939284 | 1.575935 | 6.627278 | 1.648522 | 0.2980174 | 0.0521564 | 83.07342 | 17.52341 | 0.7435297 | 0 | 0 | 0 | 0.2564703 | 0.7435297 | 0.2564703 | 0.04741537 | 0 | 0.9525846 |  |  | 469 | 60.08 | 0.461963
2020-06-27 | 1.523838 | 3435.988 | 20.72021 | 18.32799 | 2020-06-25 | 1118.259 | 370.9138 | (20.5, inf] | normal | 10217.09 | 491.8369 | 36.40406 | 3.939284 | 1.575935 | 6.627278 | 1.648522 | 0.2980174 | 0.0521564 | 83.07342 | 17.52341 | 0.7435297 | 0 | 0 | 0 | 0.2564703 | 0.7435297 | 0.2564703 | 0.04741537 | 0 | 0.9525846 |  |  | 474.661 | 62.895
2020-06-27 08:00 | 1.523838 | 3450 | 20.57088 | 16.91859 | 2020-06-25 | 1118.259 | 369.9709 | (20.5, inf] | normal | 10217.09 | 491.8369 | 36.40406 | 3.939284 | 1.575935 | 6.627278 | 1.648522 | 0.2980174 | 0.0521564 | 83.07342 | 17.52341 | 0.7435297 | 0 | 0 | 0 | 0.2564703 | 0.7435297 | 0.2564703 | 0.04741537 | 0 | 0.9525846 |  |  | 474.661 | 62.895
2020-06-27 16:00 | 1.582932 | 3450 | 20.25474 | 17.99307 | 2020-06-26 | 1118.259 | 375.317 | (20.0, 20.5] | normal | 9443.37 | 490.6196 | 31.76009 | 4.33587 | 1.759736 | 6.932578 | 1.966003 | 0.2980618 | 0.05532219 | 86.73933 | 13.13669 | 0.7949323 | 0 | 0 | 0 | 0.2050677 | 0.7949323 | 0.2050677 | 0.0252237 | 0 | 0.9747763 |  |  | 474.661 | 62.895
2020-06-28 | 1.640411 | 3450 | 20.6577 | 17.60857 | 2020-06-26 | 1107.506 | 377.5033 | (20.5, inf] | normal | 9443.37 | 490.6196 | 31.76009 | 4.33587 | 1.759736 | 6.932578 | 1.966003 | 0.2980618 | 0.05532219 | 86.73933 | 13.13669 | 0.7949323 | 0 | 0 | 0 | 0.2050677 | 0.7949323 | 0.2050677 | 0.0252237 | 0 | 0.9747763 |  |  | 481.044 | 63.1
2020-06-28 08:00 | 1.646869 | 3450 | 20.18199 | 16.417 | 2020-06-26 | 1107.506 | 369.2275 | (20.0, 20.5] | normal | 9443.37 | 490.6196 | 31.76009 | 4.33587 | 1.759736 | 6.932578 | 1.966003 | 0.2980618 | 0.05532219 | 86.73933 | 13.13669 | 0.7949323 | 0 | 0 | 0 | 0.2050677 | 0.7949323 | 0.2050677 | 0.0252237 | 0 | 0.9747763 |  |  | 481.044 | 63.1
2020-06-28 16:00 | 1.614254 | 3450 | 20.26614 | 18.10793 | 2020-06-27 | 1107.506 | 364.4794 | (20.0, 20.5] | normal | 9660.54 | 496.6657 | 45.1192 | 4.575746 | 1.352374 | 7.0705 | 1.588081 | 0.2822411 | 0.08870713 | 76.6824 | 17.83446 | 0.69699 | 0 | 0.01287195 | 0 | 0.290138 | 0.69699 | 0.290138 | 0.1458303 | 0.1729385 | 0.6812312 |  |  | 481.044 | 63.1
2020-06-29 | 1.696275 | 3450 | 19.99358 | 18.12558 | 2020-06-27 | 1052.105 | 362.8051 | (19.5, 20.0] | normal | 9660.54 | 496.6657 | 45.1192 | 4.575746 | 1.352374 | 7.0705 | 1.588081 | 0.2822411 | 0.08870713 | 76.6824 | 17.83446 | 0.69699 | 0 | 0.01287195 | 0 | 0.290138 | 0.69699 | 0.290138 | 0.1458303 | 0.1729385 | 0.6812312 |  |  | 474.562 | 59.44 | 0.43673
2020-06-29 08:00 | 1.679483 | 3450 | 19.6095 | 16.90544 | 2020-06-27 | 1052.105 | 348.6507 | (19.5, 20.0] | normal | 9660.54 | 496.6657 | 45.1192 | 4.575746 | 1.352374 | 7.0705 | 1.588081 | 0.2822411 | 0.08870713 | 76.6824 | 17.83446 | 0.69699 | 0 | 0.01287195 | 0 | 0.290138 | 0.69699 | 0.290138 | 0.1458303 | 0.1729385 | 0.6812312 |  |  | 474.562 | 59.44 | 0.43673
2020-06-29 16:00 | 1.783785 | 3450 | 19.55386 | 17.53039 | 2020-06-27 | 1052.105 | 338.3181 | (19.5, 20.0] | normal | 9660.54 | 496.6657 | 45.1192 | 4.575746 | 1.352374 | 7.0705 | 1.588081 | 0.2822411 | 0.08870713 | 76.6824 | 17.83446 | 0.69699 | 0 | 0.01287195 | 0 | 0.290138 | 0.69699 | 0.290138 | 0.1458303 | 0.1729385 | 0.6812312 |  |  | 474.562 | 59.44 | 0.43673
2020-06-30 | 1.754723 | 3418.727 | 19.66208 | 19.01655 | 2020-06-28 | 1110.102 | 361.802 | (19.5, 20.0] | normal | 11428.36 | 485.1924 | 47.8157 | 4.336282 | 1.148959 | 6.373735 | 1.39065 | 0.2560837 | 0.09795671 | 84.26688 | 23.15473 | 0.4941033 | 0 | 0.2375293 | 0 | 0.2683675 | 0.4941033 | 0.2683675 | 0.4017363 | 0.2657759 | 0.3324879 |  |  | 466.465
2020-06-30 08:00 | 2.075141 | 3397.24 | 19.90905 | 19.00691 | 2020-06-28 | 1110.102 | 372.1845 | (19.5, 20.0] | normal | 11428.36 | 485.1924 | 47.8157 | 4.336282 | 1.148959 | 6.373735 | 1.39065 | 0.2560837 | 0.09795671 | 84.26688 | 23.15473 | 0.4941033 | 0 | 0.2375293 | 0 | 0.2683675 | 0.4941033 | 0.2683675 | 0.4017363 | 0.2657759 | 0.3324879 |  |  | 466.465
2020-06-30 16:00 | 1.646869 | 3450 | 19.91688 | 17.05974 | 2020-06-29 | 1110.102 | 374.4404 | (19.5, 20.0] | normal | 11215.45 | 502.6637 | 37.1629 | 4.305729 | 1.214557 | 6.222462 | 1.016279 | 0.2511187 | 0.08321524 | 87.66637 | 23.94502 | 0.477708 | 0 | 0.3100063 | 0 | 0.2122857 | 0.477708 | 0.2122857 | 0.4053247 | 0.1775817 | 0.4170936 |  |  | 466.465
2020-07-01 | 1.642348 | 3450 | 20.34636 | 17.46497 | 2020-06-29 | 1148.83 | 383.5865 | (20.0, 20.5] | normal | 11215.45 | 502.6637 | 37.1629 | 4.305729 | 1.214557 | 6.222462 | 1.016279 | 0.2511187 | 0.08321524 | 87.66637 | 23.94502 | 0.477708 | 0 | 0.3100063 | 0 | 0.2122857 | 0.477708 | 0.2122857 | 0.4053247 | 0.1775817 | 0.4170936 |  |  | 487.865 | 63.11667 | 0.553088
2020-07-01 08:00 | 1.602952 | 3450 | 20.39222 | 17.42372 | 2020-06-29 | 1148.83 | 381.4345 | (20.0, 20.5] | normal | 11215.45 | 502.6637 | 37.1629 | 4.305729 | 1.214557 | 6.222462 | 1.016279 | 0.2511187 | 0.08321524 | 87.66637 | 23.94502 | 0.477708 | 0 | 0.3100063 | 0 | 0.2122857 | 0.477708 | 0.2122857 | 0.4053247 | 0.1775817 | 0.4170936 |  |  | 487.865 | 63.11667 | 0.553088
2020-07-01 16:00 | 1.589713 | 3450 | 20.26022 | 18.00128 | 2020-06-30 | 1148.83 | 382.0748 | (20.0, 20.5] | normal | 9472.22 | 505.4985 | 33.28849 | 4.354603 | 1.251435 | 6.143402 | 0.9410099 | 0.2662722 | 0.07645906 | 83.3854 | 19.27404 | 0.5099903 | 0 | 0.2985509 | 0 | 0.1914588 | 0.5099903 | 0.1914588 | 0.1790813 | 0.3264007 | 0.494518 |  |  | 487.865 | 63.11667 | 0.553088
2020-07-02 | 1.549994 | 3441.52 | 20.21182 | 18.99815 | 2020-06-30 | 1127.377 | 377.7403 | (20.0, 20.5] | normal | 9472.22 | 505.4985 | 33.28849 | 4.354603 | 1.251435 | 6.143402 | 0.9410099 | 0.2662722 | 0.07645906 | 83.3854 | 19.27404 | 0.5099903 | 0 | 0.2985509 | 0 | 0.1914588 | 0.5099903 | 0.1914588 | 0.1790813 | 0.3264007 | 0.494518 |  |  | 488.688
2020-07-02 08:00 | 1.556356 | 3350.002 | 20.31459 | 17.74016 | 2020-06-30 | 1127.377 | 371.2965 | (20.0, 20.5] | normal | 9472.22 | 505.4985 | 33.28849 | 4.354603 | 1.251435 | 6.143402 | 0.9410099 | 0.2662722 | 0.07645906 | 83.3854 | 19.27404 | 0.5099903 | 0 | 0.2985509 | 0 | 0.1914588 | 0.5099903 | 0.1914588 | 0.1790813 | 0.3264007 | 0.494518 |  |  | 488.688
2020-07-02 16:00 | 1.435306 | 3350 | 20.02416 | 17.47381 | 2020-07-01 | 1127.377 | 377.7553 | (20.0, 20.5] | normal | 8693.63 | 511.3349 | 26.83633 | 4.354124 | 1.427632 | 6.167983 | 0.924906 | 0.2530151 | 0.0849397 | 78.13075 | 23.80013 | 0.4316022 | 0 | 0.3676508 | 0 | 0.200747 | 0.4316022 | 0.200747 | 0.3824519 | 0.1353605 | 0.4821876 |  |  | 488.688
2020-07-03 | 1.375446 | 3350 | 20.005 | 18.08331 | 2020-07-01 | 1068.169 | 400.7062 | (20.0, 20.5] | normal | 8693.63 | 511.3349 | 26.83633 | 4.354124 | 1.427632 | 6.167983 | 0.924906 | 0.2530151 | 0.0849397 | 78.13075 | 23.80013 | 0.4316022 | 0 | 0.3676508 | 0 | 0.200747 | 0.4316022 | 0.200747 | 0.3824519 | 0.1353605 | 0.4821876 |  |  | 473.103 | 62.87
2020-07-03 08:00 | 1.389414 | 3402.054 | 19.78611 | 17.2876 | 2020-07-01 | 1068.169 | 377.7026 | (19.5, 20.0] | normal | 8693.63 | 511.3349 | 26.83633 | 4.354124 | 1.427632 | 6.167983 | 0.924906 | 0.2530151 | 0.0849397 | 78.13075 | 23.80013 | 0.4316022 | 0 | 0.3676508 | 0 | 0.200747 | 0.4316022 | 0.200747 | 0.3824519 | 0.1353605 | 0.4821876 |  |  | 473.103 | 62.87
2020-07-03 16:00 | 1.41437 | 3450 | 20.19767 | 17.9204 | 2020-07-02 | 1068.169 | 380.3314 | (20.0, 20.5] | normal | 8156.54 | 491.856 | 35.72725 | 4.404537 | 1.314227 | 6.008362 | 0.8659471 | 0.2478182 | 0.09741264 | 79.69366 | 21.98553 | 0.3491922 | 0 | 0.4256977 | 0 | 0.2251102 | 0.3491922 | 0.2251102 | 0.5746968 | 0 | 0.4253032 |  |  | 473.103 | 62.87
2020-07-04 | 1.482182 | 3450 | 20.48144 | 18.32153 | 2020-07-02 | 1045.34 | 386.5256 | (20.0, 20.5] | normal | 8156.54 | 491.856 | 35.72725 | 4.404537 | 1.314227 | 6.008362 | 0.8659471 | 0.2478182 | 0.09741264 | 79.69366 | 21.98553 | 0.3491922 | 0 | 0.4256977 | 0 | 0.2251102 | 0.3491922 | 0.2251102 | 0.5746968 | 0 | 0.4253032 |  |  | 469.705 | 63.35
2020-07-04 08:00 | 1.528682 | 3450 | 20.55863 |  | 2020-07-02 | 1045.34 | 359.3125 | (20.5, inf] | normal | 8156.54 | 491.856 | 35.72725 | 4.404537 | 1.314227 | 6.008362 | 0.8659471 | 0.2478182 | 0.09741264 | 79.69366 | 21.98553 | 0.3491922 | 0 | 0.4256977 | 0 | 0.2251102 | 0.3491922 | 0.2251102 | 0.5746968 | 0 | 0.4253032 |  |  | 469.705 | 63.35
2020-07-05 | 1.656556 | 3450 | 20.1709 | 16.84515 | 2020-07-03 | 1149.55 | 372.2944 | (20.0, 20.5] | normal | 10253.37 | 489.3931 | 37.99937 | 4.599532 | 1.543383 | 6.171523 | 0.9027702 | 0.2596492 | 0.1130153 | 80.48631 | 26.29744 | 0.3396249 | 0 | 0.4236753 | 0 | 0.2366997 | 0.3396249 | 0.2366997 | 0.6032268 | 0 | 0.3967732 |  |  | 509.864
2020-07-05 08:00 | 1.640522 | 3450 | 20.15661 | 17.33404 | 2020-07-03 | 1149.55 | 384.9577 | (20.0, 20.5] | normal | 10253.37 | 489.3931 | 37.99937 | 4.599532 | 1.543383 | 6.171523 | 0.9027702 | 0.2596492 | 0.1130153 | 80.48631 | 26.29744 | 0.3396249 | 0 | 0.4236753 | 0 | 0.2366997 | 0.3396249 | 0.2366997 | 0.6032268 | 0 | 0.3967732 |  |  | 509.864
2020-07-05 16:00 | 1.637181 | 3450 | 20.21199 | 16.40336 | 2020-07-04 | 1149.55 | 391.0943 | (20.0, 20.5] | normal | 9134.43 | 504.5275 | 27.43033 | 4.701844 | 1.728152 | 6.67396 | 1.356391 | 0.2563595 | 0.07735771 | 88.58899 | 31.97723 | 0.420879 | 0 | 0.421745 | 0 | 0.157376 | 0.420879 | 0.157376 | 0.3877986 | 0.131602 | 0.4805994 |  |  | 509.864
2020-07-06 | 1.795087 | 3450 | 20.3248 | 17.14855 | 2020-07-04 | 1165.411 | 390.4194 | (20.0, 20.5] | normal | 9134.43 | 504.5275 | 27.43033 | 4.701844 | 1.728152 | 6.67396 | 1.356391 | 0.2563595 | 0.07735771 | 88.58899 | 31.97723 | 0.420879 | 0 | 0.421745 | 0 | 0.157376 | 0.420879 | 0.157376 | 0.3877986 | 0.131602 | 0.4805994 |  |  | 518.358 | 63.23 | 0.526282
2020-07-06 08:00 | 1.864191 | 3450 | 20.24654 | 16.66364 | 2020-07-04 | 1165.411 | 387.7968 | (20.0, 20.5] | normal | 9134.43 | 504.5275 | 27.43033 | 4.701844 | 1.728152 | 6.67396 | 1.356391 | 0.2563595 | 0.07735771 | 88.58899 | 31.97723 | 0.420879 | 0 | 0.421745 | 0 | 0.157376 | 0.420879 | 0.157376 | 0.3877986 | 0.131602 | 0.4805994 |  |  | 518.358 | 63.23 | 0.526282
2020-07-06 16:00 | 1.859993 | 3450 | 19.83728 | 17.71254 | 2020-07-04 | 1165.411 | 386.9473 | (19.5, 20.0] | normal | 9134.43 | 504.5275 | 27.43033 | 4.701844 | 1.728152 | 6.67396 | 1.356391 | 0.2563595 | 0.07735771 | 88.58899 | 31.97723 | 0.420879 | 0 | 0.421745 | 0 | 0.157376 | 0.420879 | 0.157376 | 0.3877986 | 0.131602 | 0.4805994 |  |  | 518.358 | 63.23 | 0.526282
2020-07-07 | 1.90843 | 3450 | 19.65833 | 18.27357 | 2020-07-05 | 1168.528 | 392.3961 | (19.5, 20.0] | normal | 9129.82 | 502.1606 | 35.89229 | 4.708132 | 1.623105 | 6.981848 | 1.37957 | 0.2721344 | 0.104304 | 87.81823 | 33.47818 | 0.4290424 | 0 | 0.3863472 | 0 | 0.1846104 | 0.4290424 | 0.1846104 | 0.2734653 | 0.2659781 | 0.4605566 |  |  | 484.399 | 65.17
2020-07-07 08:00 | 2.012012 | 3450 | 20.08255 | 17.95862 | 2020-07-05 | 1168.528 | 388.3204 | (20.0, 20.5] | normal | 9129.82 | 502.1606 | 35.89229 | 4.708132 | 1.623105 | 6.981848 | 1.37957 | 0.2721344 | 0.104304 | 87.81823 | 33.47818 | 0.4290424 | 0 | 0.3863472 | 0 | 0.1846104 | 0.4290424 | 0.1846104 | 0.2734653 | 0.2659781 | 0.4605566 |  |  | 484.399 | 65.17
2020-07-07 16:00 | 2.045992 | 3450 | 20.22968 | 17.76002 | 2020-07-05 | 1168.528 | 389.3199 | (20.0, 20.5] | normal | 9129.82 | 502.1606 | 35.89229 | 4.708132 | 1.623105 | 6.981848 | 1.37957 | 0.2721344 | 0.104304 | 87.81823 | 33.47818 | 0.4290424 | 0 | 0.3863472 | 0 | 0.1846104 | 0.4290424 | 0.1846104 | 0.2734653 | 0.2659781 | 0.4605566 |  |  | 484.399 | 65.17
2020-07-08 | 2.133179 | 3450 | 20.05147 | 17.55132 | 2020-07-05 | 1167.657 | 388.6605 | (20.0, 20.5] | normal | 9129.82 | 502.1606 | 35.89229 | 4.708132 | 1.623105 | 6.981848 | 1.37957 | 0.2721344 | 0.104304 | 87.81823 | 33.47818 | 0.4290424 | 0 | 0.3863472 | 0 | 0.1846104 | 0.4290424 | 0.1846104 | 0.2734653 | 0.2659781 | 0.4605566 |  |  | 482.868
2020-07-08 08:00 | 2.177742 | 3450 | 19.95933 | 17.51141 | 2020-07-06 | 1167.657 | 388.6173 | (19.5, 20.0] | normal | 9077.27 | 488.6777 | 38.00501 | 4.030111 | 1.243882 | 6.227624 | 0.8064743 | 0.255756 | 0.1090068 | 90.57117 | 30.86164 | 0.3306016 | 0 | 0.476564 | 0 | 0.1928344 | 0.3306016 | 0.1928344 | 0.3903441 | 0.2876743 | 0.3219816 |  |  | 482.868
2020-07-08 16:00 | 2.179679 | 3450 | 19.80596 | 18.6221 | 2020-07-06 | 1167.657 | 390.1969 | (19.5, 20.0] | normal | 9077.27 | 488.6777 | 38.00501 | 4.030111 | 1.243882 | 6.227624 | 0.8064743 | 0.255756 | 0.1090068 | 90.57117 | 30.86164 | 0.3306016 | 0 | 0.476564 | 0 | 0.1928344 | 0.3306016 | 0.1928344 | 0.3903441 | 0.2876743 | 0.3219816 |  |  | 482.868
2020-07-09 | 2.259117 | 3450 | 19.61419 | 18.70282 | 2020-07-06 | 1158.348 | 387.744 | (19.5, 20.0] | normal | 9077.27 | 488.6777 | 38.00501 | 4.030111 | 1.243882 | 6.227624 | 0.8064743 | 0.255756 | 0.1090068 | 90.57117 | 30.86164 | 0.3306016 | 0 | 0.476564 | 0 | 0.1928344 | 0.3306016 | 0.1928344 | 0.3903441 | 0.2876743 | 0.3219816 |  |  | 480.369 | 63.33
2020-07-09 08:00 | 2.286887 | 3450 | 19.79259 | 19.09313 | 2020-07-07 | 1158.348 | 383.8697 | (19.5, 20.0] | normal | 10863.74 | 479.3805 | 47.2215 | 4.536492 | 1.248335 | 6.172084 | 0.9187206 | 0.2552738 | 0.1085995 | 83.10842 | 25.9151 | 0.3816954 | 0 | 0.4462993 | 0 | 0.1720052 | 0.3816954 | 0.1720052 | 0.3562376 | 0.3205612 | 0.3232012 |  |  | 480.369 | 63.33
2020-07-09 16:00 | 2.16095 | 3450 | 19.98953 | 18.19268 | 2020-07-07 | 1158.348 | 386.4027 | (19.5, 20.0] | normal | 10863.74 | 479.3805 | 47.2215 | 4.536492 | 1.248335 | 6.172084 | 0.9187206 | 0.2552738 | 0.1085995 | 83.10842 | 25.9151 | 0.3816954 | 0 | 0.4462993 | 0 | 0.1720052 | 0.3816954 | 0.1720052 | 0.3562376 | 0.3205612 | 0.3232012 |  |  | 480.369 | 63.33
2020-07-10 | 2.256856 | 3450 | 20.25801 | 17.65635 | 2020-07-07 | 1137.276 | 383.6552 | (20.0, 20.5] | normal | 10863.74 | 479.3805 | 47.2215 | 4.536492 | 1.248335 | 6.172084 | 0.9187206 | 0.2552738 | 0.1085995 | 83.10842 | 25.9151 | 0.3816954 | 0 | 0.4462993 | 0 | 0.1720052 | 0.3816954 | 0.1720052 | 0.3562376 | 0.3205612 | 0.3232012 |  |  | 491.635
2020-07-10 08:00 | 2.267513 | 3450 | 20.38467 | 18.15674 | 2020-07-08 | 1137.276 | 380.43 | (20.0, 20.5] | normal | 10530.66 | 486.3111 | 39.69599 | 4.516827 | 0.8302844 | 6.0618 | 0.9842748 | 0.2420185 | 0.08390888 | 83.27461 | 26.48645 | 0.30837 | 0.055742 | 0.3962287 | 0 | 0.2396592 | 0.364112 | 0.2396592 | 0.4292188 | 0.2102057 | 0.3605756 |  |  | 491.635
2020-07-10 16:00 | 2.304648 | 3450 | 20.39207 | 17.75332 | 2020-07-08 | 1137.276 | 384.2129 | (20.0, 20.5] | normal | 10530.66 | 486.3111 | 39.69599 | 4.516827 | 0.8302844 | 6.0618 | 0.9842748 | 0.2420185 | 0.08390888 | 83.27461 | 26.48645 | 0.30837 | 0.055742 | 0.3962287 | 0 | 0.2396592 | 0.364112 | 0.2396592 | 0.4292188 | 0.2102057 | 0.3605756 |  |  | 491.635
2020-07-11 | 2.301095 | 3450 | 20.53356 | 17.16231 | 2020-07-08 | 1154.403 | 384.4661 | (20.5, inf] | normal | 10530.66 | 486.3111 | 39.69599 | 4.516827 | 0.8302844 | 6.0618 | 0.9842748 | 0.2420185 | 0.08390888 | 83.27461 | 26.48645 | 0.30837 | 0.055742 | 0.3962287 | 0 | 0.2396592 | 0.364112 | 0.2396592 | 0.4292188 | 0.2102057 | 0.3605756
2020-07-11 08:00 | 2.335002 | 3450 | 20.37881 | 18.02684 | 2020-07-08 | 1154.403 | 383.2206 | (20.0, 20.5] | normal | 10530.66 | 486.3111 | 39.69599 | 4.516827 | 0.8302844 | 6.0618 | 0.9842748 | 0.2420185 | 0.08390888 | 83.27461 | 26.48645 | 0.30837 | 0.055742 | 0.3962287 | 0 | 0.2396592 | 0.364112 | 0.2396592 | 0.4292188 | 0.2102057 | 0.3605756
2020-07-11 16:00 | 2.388929 | 3450 | 20.11696 | 17.72327 | 2020-07-09 | 1154.403 | 386.7314 | (20.0, 20.5] | normal | 10438.18 | 497.1504 | 31.91173 | 4.452958 | 0.7927186 | 5.959484 | 0.9244123 | 0.2158669 | 0.05598992 | 84.87107 | 24.46867 | 0.1226421 | 0.1855975 | 0.3867235 | 0 | 0.3050369 | 0.3082396 | 0.3050369 | 0.5250986 | 0.3141982 | 0.1607032
2020-07-12 | 2.441564 | 3450 | 20.09618 | 16.99711 | 2020-07-09 | 1160.178 | 388.9697 | (20.0, 20.5] | normal | 10438.18 | 497.1504 | 31.91173 | 4.452958 | 0.7927186 | 5.959484 | 0.9244123 | 0.2158669 | 0.05598992 | 84.87107 | 24.46867 | 0.1226421 | 0.1855975 | 0.3867235 | 0 | 0.3050369 | 0.3082396 | 0.3050369 | 0.5250986 | 0.3141982 | 0.1607032 |  |  | 487.301 | 67.8
2020-07-12 08:00 | 2.369554 | 3450 | 20.33841 | 16.86192 | 2020-07-09 | 1160.178 | 386.267 | (20.0, 20.5] | normal | 10438.18 | 497.1504 | 31.91173 | 4.452958 | 0.7927186 | 5.959484 | 0.9244123 | 0.2158669 | 0.05598992 | 84.87107 | 24.46867 | 0.1226421 | 0.1855975 | 0.3867235 | 0 | 0.3050369 | 0.3082396 | 0.3050369 | 0.5250986 | 0.3141982 | 0.1607032 |  |  | 487.301 | 67.8
2020-07-12 16:00 | 2.392804 | 3450 | 20.39511 | 17.0875 | 2020-07-10 | 1160.178 | 385.202 | (20.0, 20.5] | normal | 9976.49 | 501.8662 | 35.99278 | 4.250102 | 0.7179108 | 6.198442 | 0.9899102 | 0.2303151 | 0.07511957 | 95.55984 | 42.8951 | 0.4488583 | 0.09080649 | 0.2450932 | 0 | 0.215242 | 0.5396648 | 0.215242 | 0.6109253 | 0.1029089 | 0.2861657 |  |  | 487.301 | 67.8
2020-07-13 | 2.493553 | 3450 | 20.17603 | 16.93644 | 2020-07-10 | 1169.514 | 391.9927 | (20.0, 20.5] | normal | 9976.49 | 501.8662 | 35.99278 | 4.250102 | 0.7179108 | 6.198442 | 0.9899102 | 0.2303151 | 0.07511957 | 95.55984 | 42.8951 | 0.4488583 | 0.09080649 | 0.2450932 | 0 | 0.215242 | 0.5396648 | 0.215242 | 0.6109253 | 0.1029089 | 0.2861657
2020-07-13 08:00 | 2.489355 | 3450 | 19.78561 | 17.26962 | 2020-07-10 | 1169.514 | 388.1404 | (19.5, 20.0] | normal | 9976.49 | 501.8662 | 35.99278 | 4.250102 | 0.7179108 | 6.198442 | 0.9899102 | 0.2303151 | 0.07511957 | 95.55984 | 42.8951 | 0.4488583 | 0.09080649 | 0.2450932 | 0 | 0.215242 | 0.5396648 | 0.215242 | 0.6109253 | 0.1029089 | 0.2861657
2020-07-13 16:00 | 2.606896 | 3450 | 19.98187 | 17.31579 | 2020-07-11 | 1169.514 | 389.0927 | (19.5, 20.0] | normal | 10766.53 | 504.6128 | 39.46189 | 4.151069 | 0.4263054 | 6.246246 | 0.9947453 | 0.219554 | 0.08327176 | 110.7682 | 52.90139 | 0.7231717 | 0 | 0 | 0 | 0.2768283 | 0.7231717 | 0.2768283 | 0.6960328 | 0 | 0.3039672
2020-07-14 | 2.760927 | 3450 | 20.08894 | 17.11394 | 2020-07-11 | 1177.475 | 390.557 | (20.0, 20.5] | normal | 10766.53 | 504.6128 | 39.46189 | 4.151069 | 0.4263054 | 6.246246 | 0.9947453 | 0.219554 | 0.08327176 | 110.7682 | 52.90139 | 0.7231717 | 0 | 0 | 0 | 0.2768283 | 0.7231717 | 0.2768283 | 0.6960328 | 0 | 0.3039672 |  |  | 470.057 | 63.62 | 0.398022
2020-07-14 08:00 | 2.79225 | 3450 | 20.29638 | 15.80687 | 2020-07-11 | 1177.475 | 393.3927 | (20.0, 20.5] | normal | 10766.53 | 504.6128 | 39.46189 | 4.151069 | 0.4263054 | 6.246246 | 0.9947453 | 0.219554 | 0.08327176 | 110.7682 | 52.90139 | 0.7231717 | 0 | 0 | 0 | 0.2768283 | 0.7231717 | 0.2768283 | 0.6960328 | 0 | 0.3039672 |  |  | 470.057 | 63.62 | 0.398022
2020-07-14 16:00 | 2.731865 | 3450 | 20.41814 | 15.70933 | 2020-07-11 | 1177.475 | 393.4848 | (20.0, 20.5] | normal | 10766.53 | 504.6128 | 39.46189 | 4.151069 | 0.4263054 | 6.246246 | 0.9947453 | 0.219554 | 0.08327176 | 110.7682 | 52.90139 | 0.7231717 | 0 | 0 | 0 | 0.2768283 | 0.7231717 | 0.2768283 | 0.6960328 | 0 | 0.3039672 |  |  | 470.057 | 63.62 | 0.398022
2020-07-15 | 2.788698 | 3450 | 20.29456 | 15.6053 | 2020-07-12 | 1182.085 | 393.0579 | (20.0, 20.5] | normal | 9964.29 | 497.3005 | 38.32324 | 3.911037 | 0.7201346 | 6.285496 | 0.8679956 | 0.2458976 | 0.07917409 | 101.0813 | 52.36611 | 0.701192 | 0.006045589 | 0 | 0 | 0.2927625 | 0.7072375 | 0.2927625 | 0.422154 | 0.07555878 | 0.5022872 |  |  | 479.268 | 62.98 | 0.481439
2020-07-15 08:00 | 2.750271 | 3450 | 19.84924 | 16.05175 | 2020-07-12 | 1182.085 | 392.4895 | (19.5, 20.0] | normal | 9964.29 | 497.3005 | 38.32324 | 3.911037 | 0.7201346 | 6.285496 | 0.8679956 | 0.2458976 | 0.07917409 | 101.0813 | 52.36611 | 0.701192 | 0.006045589 | 0 | 0 | 0.2927625 | 0.7072375 | 0.2927625 | 0.422154 | 0.07555878 | 0.5022872 |  |  | 479.268 | 62.98 | 0.481439
2020-07-15 16:00 | 2.634022 | 3450 | 19.80961 | 16.74314 | 2020-07-13 | 1182.085 | 396.0924 | (19.5, 20.0] | normal | 9001.45 | 491.9259 | 39.51051 | 4.191001 | 0.5855068 | 6.53332 | 0.9136222 | 0.2551486 | 0.06691022 | 98.68665 | 49.67948 | 0.6815246 | 0 | 0 | 0 | 0.3184754 | 0.6815246 | 0.3184754 | 0.3208318 | 0.04941234 | 0.6297558 |  |  | 479.268 | 62.98 | 0.481439
2020-07-16 | 2.654042 | 3450 | 20.04814 | 16.58551 | 2020-07-13 | 1177.919 | 397.6085 | (20.0, 20.5] | normal | 9001.45 | 491.9259 | 39.51051 | 4.191001 | 0.5855068 | 6.53332 | 0.9136222 | 0.2551486 | 0.06691022 | 98.68665 | 49.67948 | 0.6815246 | 0 | 0 | 0 | 0.3184754 | 0.6815246 | 0.3184754 | 0.3208318 | 0.04941234 | 0.6297558 |  |  | 483.063
2020-07-16 08:00 | 2.634344 | 3450 | 20.25004 | 15.86497 | 2020-07-13 | 1177.919 | 391.1566 | (20.0, 20.5] | normal | 9001.45 | 491.9259 | 39.51051 | 4.191001 | 0.5855068 | 6.53332 | 0.9136222 | 0.2551486 | 0.06691022 | 98.68665 | 49.67948 | 0.6815246 | 0 | 0 | 0 | 0.3184754 | 0.6815246 | 0.3184754 | 0.3208318 | 0.04941234 | 0.6297558 |  |  | 483.063
2020-07-16 16:00 | 2.554584 | 3450 | 20.22381 | 16.08436 | 2020-07-14 | 1177.919 | 388.6951 | (20.0, 20.5] | normal | 9035.69 | 495.8163 | 34.60822 | 4.181249 | 0.6651804 | 6.552727 | 0.8278988 | 0.2429761 | 0.06642313 | 94.02299 | 37.58649 | 0.6984159 | 0.0660503 | 0 | 0 | 0.2355338 | 0.7644662 | 0.2355338 | 0.282856 | 0.3265843 | 0.3905597 |  |  | 483.063
2020-07-17 | 2.567178 | 3450 | 20.1204 | 16.08072 | 2020-07-14 | 1095.408 | 393.9718 | (20.0, 20.5] | normal | 9035.69 | 495.8163 | 34.60822 | 4.181249 | 0.6651804 | 6.552727 | 0.8278988 | 0.2429761 | 0.06642313 | 94.02299 | 37.58649 | 0.6984159 | 0.0660503 | 0 | 0 | 0.2355338 | 0.7644662 | 0.2355338 | 0.282856 | 0.3265843 | 0.3905597
2020-07-17 08:00 | 2.499689 | 3450 | 20.12115 | 15.8584 | 2020-07-14 | 1095.408 | 367.5978 | (20.0, 20.5] | normal | 9035.69 | 495.8163 | 34.60822 | 4.181249 | 0.6651804 | 6.552727 | 0.8278988 | 0.2429761 | 0.06642313 | 94.02299 | 37.58649 | 0.6984159 | 0.0660503 | 0 | 0 | 0.2355338 | 0.7644662 | 0.2355338 | 0.282856 | 0.3265843 | 0.3905597
2020-07-17 16:00 | 2.563949 | 3450 | 20.07985 | 15.62444 | 2020-07-15 | 1095.408 | 390.6653 | (20.0, 20.5] | normal | 8912.82 | 496.2728 | 30.40255 | 3.782794 | 0.6776582 | 6.74896 | 0.6949868 | 0.260956 | 0.06189324 | 70.92643 | 21.68777 | 0.6316003 | 0.127789 | 0 | 0 | 0.2406107 | 0.7593893 | 0.2406107 | 0.1109596 | 0.4274731 | 0.4615673
2020-07-18 | 2.673094 | 3450 | 20.11496 | 16.35495 | 2020-07-15 | 1174.89 | 393.4171 | (20.0, 20.5] | normal | 8912.82 | 496.2728 | 30.40255 | 3.782794 | 0.6776582 | 6.74896 | 0.6949868 | 0.260956 | 0.06189324 | 70.92643 | 21.68777 | 0.6316003 | 0.127789 | 0 | 0 | 0.2406107 | 0.7593893 | 0.2406107 | 0.1109596 | 0.4274731 | 0.4615673 |  |  | 490.297 | 61.07
2020-07-18 08:00 | 2.673094 | 3450 | 20.22344 | 16.10868 | 2020-07-15 | 1174.89 | 392.379 | (20.0, 20.5] | normal | 8912.82 | 496.2728 | 30.40255 | 3.782794 | 0.6776582 | 6.74896 | 0.6949868 | 0.260956 | 0.06189324 | 70.92643 | 21.68777 | 0.6316003 | 0.127789 | 0 | 0 | 0.2406107 | 0.7593893 | 0.2406107 | 0.1109596 | 0.4274731 | 0.4615673 |  |  | 490.297 | 61.07
2020-07-18 16:00 | 2.551678 | 3450 | 20.18433 | 15.79638 | 2020-07-16 | 1174.89 | 388.9111 | (20.0, 20.5] | normal | 10249.2 | 490.9942 | 34.47359 | 4.062748 | 0.8177036 | 6.786292 | 1.055473 | 0.2597234 | 0.05254576 | 73.55181 | 21.98981 | 0.5885874 | 0.1775612 | 0 | 0 | 0.2338514 | 0.7661486 | 0.2338514 | 0.1229964 | 0.4288583 | 0.4481453 |  |  | 490.297 | 61.07
2020-07-19 | 2.595917 | 3450 | 20.08087 | 15.98811 | 2020-07-16 | 1178.223 | 391.5647 | (20.0, 20.5] | normal | 10249.2 | 490.9942 | 34.47359 | 4.062748 | 0.8177036 | 6.786292 | 1.055473 | 0.2597234 | 0.05254576 | 73.55181 | 21.98981 | 0.5885874 | 0.1775612 | 0 | 0 | 0.2338514 | 0.7661486 | 0.2338514 | 0.1229964 | 0.4288583 | 0.4481453 |  |  | 485.972 | 59.48
2020-07-19 08:00 | 2.722177 | 3450 | 20.25254 | 16.62343 | 2020-07-16 | 1178.223 | 394.7326 | (20.0, 20.5] | normal | 10249.2 | 490.9942 | 34.47359 | 4.062748 | 0.8177036 | 6.786292 | 1.055473 | 0.2597234 | 0.05254576 | 73.55181 | 21.98981 | 0.5885874 | 0.1775612 | 0 | 0 | 0.2338514 | 0.7661486 | 0.2338514 | 0.1229964 | 0.4288583 | 0.4481453 |  |  | 485.972 | 59.48
2020-07-19 16:00 | 2.542636 | 3450 | 20.60818 | 16.34668 | 2020-07-17 | 1178.223 | 391.8694 | (20.5, inf] | normal | 10646.37 | 496.8725 | 34.85543 | 4.156534 | 1.133582 | 6.894219 | 1.220428 | 0.2524637 | 0.05027378 | 72.19241 | 22.65402 | 0.4864616 | 0.273977 | 0 | 0 | 0.2395615 | 0.7604385 | 0.2395615 | 0.1266397 | 0.535581 | 0.3377793 |  |  | 485.972 | 59.48
2020-07-20 | 2.607865 | 3450 | 20.73216 | 15.83549 | 2020-07-17 | 1174.074 | 389.9121 | (20.5, inf] | normal | 10646.37 | 496.8725 | 34.85543 | 4.156534 | 1.133582 | 6.894219 | 1.220428 | 0.2524637 | 0.05027378 | 72.19241 | 22.65402 | 0.4864616 | 0.273977 | 0 | 0 | 0.2395615 | 0.7604385 | 0.2395615 | 0.1266397 | 0.535581 | 0.3377793
2020-07-20 08:00 | 2.567178 | 3450 | 20.48385 | 16.23827 | 2020-07-17 | 1174.074 | 391.852 | (20.0, 20.5] | normal | 10646.37 | 496.8725 | 34.85543 | 4.156534 | 1.133582 | 6.894219 | 1.220428 | 0.2524637 | 0.05027378 | 72.19241 | 22.65402 | 0.4864616 | 0.273977 | 0 | 0 | 0.2395615 | 0.7604385 | 0.2395615 | 0.1266397 | 0.535581 | 0.3377793
2020-07-20 16:00 | 2.646615 | 3450 | 20.53628 | 16.28853 | 2020-07-18 | 1174.074 | 392.352 | (20.5, inf] | normal | 9602.98 | 505.9489 | 28.96541 | 3.81017 | 1.256591 | 6.705812 | 1.004092 | 0.2473564 | 0.04946575 | 75.32333 | 20.63847 | 0.4854889 | 0.2483219 | 0 | 0 | 0.2661892 | 0.7338108 | 0.2661892 | 0.09941319 | 0.5502742 | 0.3503126
2020-07-21 | 2.730896 | 3450 | 20.79241 | 16.81071 | 2020-07-18 | 1172.32 | 393.9959 | (20.5, inf] | normal | 9602.98 | 505.9489 | 28.96541 | 3.81017 | 1.256591 | 6.705812 | 1.004092 | 0.2473564 | 0.04946575 | 75.32333 | 20.63847 | 0.4854889 | 0.2483219 | 0 | 0 | 0.2661892 | 0.7338108 | 0.2661892 | 0.09941319 | 0.5502742 | 0.3503126
2020-07-21 08:00 | 2.807427 | 3450 | 20.62557 | 16.08077 | 2020-07-18 | 1172.32 | 389.1239 | (20.5, inf] | normal | 9602.98 | 505.9489 | 28.96541 | 3.81017 | 1.256591 | 6.705812 | 1.004092 | 0.2473564 | 0.04946575 | 75.32333 | 20.63847 | 0.4854889 | 0.2483219 | 0 | 0 | 0.2661892 | 0.7338108 | 0.2661892 | 0.09941319 | 0.5502742 | 0.3503126
2020-07-21 16:00 | 2.709584 | 3450 | 20.36208 | 16.55989 | 2020-07-18 | 1172.32 | 389.1328 | (20.0, 20.5] | normal | 9602.98 | 505.9489 | 28.96541 | 3.81017 | 1.256591 | 6.705812 | 1.004092 | 0.2473564 | 0.04946575 | 75.32333 | 20.63847 | 0.4854889 | 0.2483219 | 0 | 0 | 0.2661892 | 0.7338108 | 0.2661892 | 0.09941319 | 0.5502742 | 0.3503126
2020-07-22 | 2.740584 | 3450 | 20.46696 | 16.75412 | 2020-07-19 | 1168.053 | 393.7885 | (20.0, 20.5] | normal | 8961.53 | 514.3912 | 29.44475 | 3.972331 | 1.1 | 6.771999 | 1.027624 | 0.2494208 | 0.04085003 | 74.80198 | 21.11057 | 0.4591125 | 0.3535802 | 0 | 0 | 0.1873073 | 0.8126927 | 0.1873073 | 0.1038131 | 0.5117946 | 0.3843923 |  |  | 500.16 | 63.155 | 0.912036
2020-07-22 08:00 | 2.790958 | 3421.218 | 20.7804 | 15.81255 | 2020-07-19 | 1168.053 | 391.5774 | (20.5, inf] | normal | 8961.53 | 514.3912 | 29.44475 | 3.972331 | 1.1 | 6.771999 | 1.027624 | 0.2494208 | 0.04085003 | 74.80198 | 21.11057 | 0.4591125 | 0.3535802 | 0 | 0 | 0.1873073 | 0.8126927 | 0.1873073 | 0.1038131 | 0.5117946 | 0.3843923 |  |  | 500.16 | 63.155 | 0.912036
2020-07-22 16:00 | 2.821189 | 3400 | 20.14925 | 14.87105 | 2020-07-19 | 1168.053 | 382.6882 | (20.0, 20.5] | normal | 8961.53 | 514.3912 | 29.44475 | 3.972331 | 1.1 | 6.771999 | 1.027624 | 0.2494208 | 0.04085003 | 74.80198 | 21.11057 | 0.4591125 | 0.3535802 | 0 | 0 | 0.1873073 | 0.8126927 | 0.1873073 | 0.1038131 | 0.5117946 | 0.3843923 |  |  | 500.16 | 63.155 | 0.912036
2020-07-23 | 2.801857 | 3400 | 20.17132 | 15.36682 | 2020-07-20 | 1175.649 | 389.0719 | (20.0, 20.5] | normal | 10744.29 | 502.6395 | 35.02232 | 3.918241 | 1.100561 | 6.637813 | 1.131176 | 0.2544952 | 0.04315905 | 78.11721 | 20.85903 | 0.4992847 | 0.2897716 | 0 | 0 | 0.2109437 | 0.7890563 | 0.2109437 | 0.1254199 | 0.4807658 | 0.3938143 |  |  | 470.709 | 60.36 | 0.341716
2020-07-23 08:00 | 2.839866 | 3400 | 20.29804 | 15.16011 | 2020-07-20 | 1175.649 | 394.1818 | (20.0, 20.5] | normal | 10744.29 | 502.6395 | 35.02232 | 3.918241 | 1.100561 | 6.637813 | 1.131176 | 0.2544952 | 0.04315905 | 78.11721 | 20.85903 | 0.4992847 | 0.2897716 | 0 | 0 | 0.2109437 | 0.7890563 | 0.2109437 | 0.1254199 | 0.4807658 | 0.3938143 |  |  | 470.709 | 60.36 | 0.341716
2020-07-23 16:00 | 2.840194 | 3369.189 | 20.3953 | 15.15643 | 2020-07-20 | 1175.649 | 390.7222 | (20.0, 20.5] | normal | 10744.29 | 502.6395 | 35.02232 | 3.918241 | 1.100561 | 6.637813 | 1.131176 | 0.2544952 | 0.04315905 | 78.11721 | 20.85903 | 0.4992847 | 0.2897716 | 0 | 0 | 0.2109437 | 0.7890563 | 0.2109437 | 0.1254199 | 0.4807658 | 0.3938143 |  |  | 470.709 | 60.36 | 0.341716
2020-07-24 08:00 | 3.219629 | 3008.268 | 19.69552 | 14.86709 | 2020-07-21 | 1181.59 | 394.9355 | (19.5, 20.0] | normal | 9686.13 | 495.9461 | 36.87996 | 3.977839 | 1.081132 | 6.866906 | 1.770123 | 0.265344 | 0.05949114 | 77.68034 | 21.09191 | 0.4990383 | 0.2631598 | 0 | 0 | 0.2378019 | 0.7621981 | 0.2378019 | 0.2117704 | 0.2482338 | 0.5399958 |  |  | 480.731 | 59.18 | 0.22095
2020-07-24 16:00 | 2.996443 | 3108.04 | 19.61929 | 15.54492 | 2020-07-21 | 1181.59 | 392.8914 | (19.5, 20.0] | normal | 9686.13 | 495.9461 | 36.87996 | 3.977839 | 1.081132 | 6.866906 | 1.770123 | 0.265344 | 0.05949114 | 77.68034 | 21.09191 | 0.4990383 | 0.2631598 | 0 | 0 | 0.2378019 | 0.7621981 | 0.2378019 | 0.2117704 | 0.2482338 | 0.5399958 |  |  | 480.731 | 59.18 | 0.22095
2020-07-25 | 2.992091 | 3150 | 20.18985 | 15.24971 | 2020-07-22 | 1172.681 | 390.6128 | (20.0, 20.5] | normal | 8809.34 | 506.1974 | 34.44536 | 3.701266 | 1.086611 | 6.564298 | 1.063653 | 0.248642 | 0.05035461 | 77.73508 | 21.60453 | 0.4681123 | 0.2339789 | 0 | 0 | 0.2979088 | 0.7020912 | 0.2979088 | 0.2701949 | 0.2646358 | 0.4651693 |  |  | 483.527 | 62.63
2020-07-25 08:00 | 2.843501 | 3150 | 20.18384 | 15.24039 | 2020-07-22 | 1172.681 | 390.8599 | (20.0, 20.5] | normal | 8809.34 | 506.1974 | 34.44536 | 3.701266 | 1.086611 | 6.564298 | 1.063653 | 0.248642 | 0.05035461 | 77.73508 | 21.60453 | 0.4681123 | 0.2339789 | 0 | 0 | 0.2979088 | 0.7020912 | 0.2979088 | 0.2701949 | 0.2646358 | 0.4651693 |  |  | 483.527 | 62.63
2020-07-25 16:00 | 2.916357 | 3187.546 | 19.98261 | 14.87036 | 2020-07-22 | 1172.681 | 390.9551 | (19.5, 20.0] | normal | 8809.34 | 506.1974 | 34.44536 | 3.701266 | 1.086611 | 6.564298 | 1.063653 | 0.248642 | 0.05035461 | 77.73508 | 21.60453 | 0.4681123 | 0.2339789 | 0 | 0 | 0.2979088 | 0.7020912 | 0.2979088 | 0.2701949 | 0.2646358 | 0.4651693 |  |  | 483.527 | 62.63
2020-07-26 | 2.997513 | 3263.37 | 20.05494 | 15.56472 | 2020-07-23 | 1176.94 | 390.6154 | (20.0, 20.5] | normal | 8558.49 | 504.5437 | 37.2062 | 3.729218 | 1.056185 | 6.192123 | 0.7618129 | 0.2432058 | 0.06716595 | 87.67944 | 17.87831 | 0.5189245 | 0.2634121 | 0 | 0 | 0.2176634 | 0.7823366 | 0.2176634 | 0.2901335 | 0.2624749 | 0.4473916 |  |  | 477.146 | 63.43
2020-07-26 08:00 | 2.924234 | 3300 | 19.89963 | 15.42351 | 2020-07-23 | 1176.94 | 393.3546 | (19.5, 20.0] | normal | 8558.49 | 504.5437 | 37.2062 | 3.729218 | 1.056185 | 6.192123 | 0.7618129 | 0.2432058 | 0.06716595 | 87.67944 | 17.87831 | 0.5189245 | 0.2634121 | 0 | 0 | 0.2176634 | 0.7823366 | 0.2176634 | 0.2901335 | 0.2624749 | 0.4473916 |  |  | 477.146 | 63.43
2020-07-26 16:00 | 2.907692 | 3342.66 | 19.77017 | 15.74003 | 2020-07-23 | 1176.94 | 393.665 | (19.5, 20.0] | normal | 8558.49 | 504.5437 | 37.2062 | 3.729218 | 1.056185 | 6.192123 | 0.7618129 | 0.2432058 | 0.06716595 | 87.67944 | 17.87831 | 0.5189245 | 0.2634121 | 0 | 0 | 0.2176634 | 0.7823366 | 0.2176634 | 0.2901335 | 0.2624749 | 0.4473916 |  |  | 477.146 | 63.43
2020-07-27 | 2.73272 | 3441.999 | 20.26851 | 16.02273 | 2020-07-24 | 1179.004 | 394.0449 | (20.0, 20.5] | normal | 8149.36 | 501.214 | 38.49853 | 3.880965 | 1.095288 | 6.23564 | 0.863149 | 0.2540606 | 0.07276325 | 92.54878 | 22.57597 | 0.5319522 | 0.212294 | 0 | 0 | 0.2557538 | 0.7442462 | 0.2557538 | 0.2953996 | 0.2940443 | 0.4105561 |  |  | 499.636 | 61.895 | 0.709026
2020-07-27 08:00 | 2.745427 | 3450 | 20.41609 | 15.2566 | 2020-07-24 | 1179.004 | 394.1927 | (20.0, 20.5] | normal | 8149.36 | 501.214 | 38.49853 | 3.880965 | 1.095288 | 6.23564 | 0.863149 | 0.2540606 | 0.07276325 | 92.54878 | 22.57597 | 0.5319522 | 0.212294 | 0 | 0 | 0.2557538 | 0.7442462 | 0.2557538 | 0.2953996 | 0.2940443 | 0.4105561 |  |  | 499.636 | 61.895 | 0.709026
2020-07-27 16:00 | 2.68149 | 3450 | 20.10273 | 15.55174 | 2020-07-24 | 1179.004 | 390.5656 | (20.0, 20.5] | normal | 8149.36 | 501.214 | 38.49853 | 3.880965 | 1.095288 | 6.23564 | 0.863149 | 0.2540606 | 0.07276325 | 92.54878 | 22.57597 | 0.5319522 | 0.212294 | 0 | 0 | 0.2557538 | 0.7442462 | 0.2557538 | 0.2953996 | 0.2940443 | 0.4105561 |  |  | 499.636 | 61.895 | 0.709026
2020-07-28 | 2.780302 | 3450 | 20.20504 | 15.24081 | 2020-07-25 | 1119.604 | 391.7134 | (20.0, 20.5] | normal | 9681.58 | 509.7909 | 31.23839 | 3.907243 | 0.7933936 | 6.337171 | 0.8877002 | 0.2429901 | 0.07185098 | 95.37479 | 24.48554 | 0.5752966 | 0.1679189 | 0 | 0 | 0.2567845 | 0.7432155 | 0.2567845 | 0.289571 | 0.3929028 | 0.3175262
2020-07-28 08:00 | 2.741552 | 3450 | 20.42566 | 15.80046 | 2020-07-25 | 1119.604 | 374.6768 | (20.0, 20.5] | normal | 9681.58 | 509.7909 | 31.23839 | 3.907243 | 0.7933936 | 6.337171 | 0.8877002 | 0.2429901 | 0.07185098 | 95.37479 | 24.48554 | 0.5752966 | 0.1679189 | 0 | 0 | 0.2567845 | 0.7432155 | 0.2567845 | 0.289571 | 0.3929028 | 0.3175262
2020-07-28 16:00 | 2.760927 | 3450 | 20.14005 | 15.36571 | 2020-07-25 | 1119.604 | 392.7149 | (20.0, 20.5] | normal | 9681.58 | 509.7909 | 31.23839 | 3.907243 | 0.7933936 | 6.337171 | 0.8877002 | 0.2429901 | 0.07185098 | 95.37479 | 24.48554 | 0.5752966 | 0.1679189 | 0 | 0 | 0.2567845 | 0.7432155 | 0.2567845 | 0.289571 | 0.3929028 | 0.3175262
2020-07-29 | 2.725084 | 3450 | 19.86968 | 15.89846 | 2020-07-26 | 1167.64 | 392.6565 | (19.5, 20.0] | normal | 7978.51 | 510.4574 | 44.45252 | 3.523704 | 0.736245 | 6.378109 | 0.8883748 | 0.2644494 | 0.06660751 | 100.0566 | 25.11905 | 0.7374823 | 0.05263263 | 0 | 0 | 0.2098851 | 0.7901149 | 0.2098851 | 0.1542902 | 0.2303406 | 0.6153692 |  |  |  | 65.23
2020-07-29 08:00 | 2.690532 | 3450 | 19.90006 | 15.91436 | 2020-07-26 | 1167.64 | 388.2978 | (19.5, 20.0] | normal | 7978.51 | 510.4574 | 44.45252 | 3.523704 | 0.736245 | 6.378109 | 0.8883748 | 0.2644494 | 0.06660751 | 100.0566 | 25.11905 | 0.7374823 | 0.05263263 | 0 | 0 | 0.2098851 | 0.7901149 | 0.2098851 | 0.1542902 | 0.2303406 | 0.6153692 |  |  |  | 65.23
2020-07-29 16:00 | 2.618199 | 3450 | 20.08725 | 16.78691 | 2020-07-27 | 1167.64 | 386.4451 | (20.0, 20.5] | normal | 9121.24 | 504.4533 | 41.14724 | 3.870157 | 1.089267 | 5.972665 | 0.9855406 | 0.2190099 | 0.06313944 | 88.44211 | 20.87673 | 0.4090475 | 0 | 0.3050934 | 0 | 0.2858592 | 0.4090475 | 0.2858592 | 0.5451595 | 0.05347642 | 0.4013641 |  |  |  | 65.23
2020-07-30 | 2.518741 | 3450 | 20.31701 | 17.57404 | 2020-07-27 | 1155.262 | 386.2661 | (20.0, 20.5] | normal | 9121.24 | 504.4533 | 41.14724 | 3.870157 | 1.089267 | 5.972665 | 0.9855406 | 0.2190099 | 0.06313944 | 88.44211 | 20.87673 | 0.4090475 | 0 | 0.3050934 | 0 | 0.2858592 | 0.4090475 | 0.2858592 | 0.5451595 | 0.05347642 | 0.4013641 |  |  | 473.879 | 64.96 | 1.04238
2020-07-30 08:00 | 2.546834 | 3450 | 20.3 |  | 2020-07-27 | 1155.262 | 389.7245 | (20.0, 20.5] | normal | 9121.24 | 504.4533 | 41.14724 | 3.870157 | 1.089267 | 5.972665 | 0.9855406 | 0.2190099 | 0.06313944 | 88.44211 | 20.87673 | 0.4090475 | 0 | 0.3050934 | 0 | 0.2858592 | 0.4090475 | 0.2858592 | 0.5451595 | 0.05347642 | 0.4013641 |  |  | 473.879 | 64.96 | 1.04238
2020-07-31 08:00 | 3.475862 | 3007.874 | 20.08948 | 17.77284 | 2020-07-27 | 1133.213 | 378.6581 | (20.0, 20.5] | normal | 9121.24 | 504.4533 | 41.14724 | 3.870157 | 1.089267 | 5.972665 | 0.9855406 | 0.2190099 | 0.06313944 | 88.44211 | 20.87673 | 0.4090475 | 0 | 0.3050934 | 0 | 0.2858592 | 0.4090475 | 0.2858592 | 0.5451595 | 0.05347642 | 0.4013641 |  |  | 495.841 |  | 0.685095
2020-07-31 16:00 | 2.677615 | 3450 | 20.31905 | 17.34894 | 2020-07-28 | 1133.213 | 373.9984 | (20.0, 20.5] | normal | 7910.4 | 497.0285 | 48.18014 | 3.949094 | 0.8622943 | 6.150453 | 1.187306 | 0.2008189 | 0.06334371 | 90.02198 | 23.74803 | 0.264261 | 0 | 0.4807216 | 0 | 0.2550174 | 0.264261 | 0.2550174 | 0.8249574 | 0 | 0.1750426 |  |  | 495.841 |  | 0.685095
2020-08-01 | 2.654365 | 3450 | 20.75907 | 16.85089 | 2020-07-29 | 1099.718 | 367.4376 | (20.5, inf] | normal | 7869.68 | 504.6796 | 53.08085 | 3.794051 | 0.7760999 | 6.152027 | 1.187838 | 0.1929353 | 0.06202922 | 87.57614 | 18.71012 | 0.2040045 | 0 | 0.4672922 | 0 | 0.3287033 | 0.2040045 | 0.3287033 | 0.8537335 | 0.01022802 | 0.1360385 |  |  | 498.903 | 65.55
2020-08-01 08:00 | 2.662761 | 3450 | 20.97641 | 15.81725 | 2020-07-29 | 1099.718 | 363.0267 | (20.5, inf] | normal | 7869.68 | 504.6796 | 53.08085 | 3.794051 | 0.7760999 | 6.152027 | 1.187838 | 0.1929353 | 0.06202922 | 87.57614 | 18.71012 | 0.2040045 | 0 | 0.4672922 | 0 | 0.3287033 | 0.2040045 | 0.3287033 | 0.8537335 | 0.01022802 | 0.1360385 |  |  | 498.903 | 65.55
2020-08-01 16:00 | 2.607219 | 3422.468 | 20.60824 | 15.50874 | 2020-07-30 | 1099.718 | 369.1075 | (20.5, inf] | normal | 8557.37 | 495.8642 | 54.6083 | 3.882821 | 1.075668 | 6.14534 | 1.132426 | 0.1913225 | 0.0589017 | 86.05388 | 20.00386 | 0.231674 | 0 | 0.4961583 | 0 | 0.2721677 | 0.231674 | 0.2721677 | 0.7283268 | 0.09972317 | 0.17195 |  |  | 498.903 | 65.55
2020-08-02 | 2.631799 | 3400 | 20.82319 | 15.75193 | 2020-07-30 | 1129.521 | 374.1624 | (20.5, inf] | normal | 8557.37 | 495.8642 | 54.6083 | 3.882821 | 1.075668 | 6.14534 | 1.132426 | 0.1913225 | 0.0589017 | 86.05388 | 20.00386 | 0.231674 | 0 | 0.4961583 | 0 | 0.2721677 | 0.231674 | 0.2721677 | 0.7283268 | 0.09972317 | 0.17195 |  |  | 477.522
2020-08-02 08:00 | 2.708472 | 3400 | 20.71409 | 15.34198 | 2020-07-30 | 1129.521 | 374.3466 | (20.5, inf] | normal | 8557.37 | 495.8642 | 54.6083 | 3.882821 | 1.075668 | 6.14534 | 1.132426 | 0.1913225 | 0.0589017 | 86.05388 | 20.00386 | 0.231674 | 0 | 0.4961583 | 0 | 0.2721677 | 0.231674 | 0.2721677 | 0.7283268 | 0.09972317 | 0.17195 |  |  | 477.522
2020-08-02 16:00 | 2.799563 | 3400 | 20.604 | 15.20132 | 2020-07-30 | 1129.521 | 381.0788 | (20.5, inf] | normal | 8557.37 | 495.8642 | 54.6083 | 3.882821 | 1.075668 | 6.14534 | 1.132426 | 0.1913225 | 0.0589017 | 86.05388 | 20.00386 | 0.231674 | 0 | 0.4961583 | 0 | 0.2721677 | 0.231674 | 0.2721677 | 0.7283268 | 0.09972317 | 0.17195 |  |  | 477.522
2020-08-03 | 2.791699 | 3400 | 20.9385 | 16.50457 | 2020-07-31 | 1140.227 | 382.7916 | (20.5, inf] | normal | 8313.76 | 500.1572 | 48.69347 | 3.852429 | 1.149286 | 6.169473 | 1.026311 | 0.1944758 | 0.04851409 | 86.8564 | 19.0627 | 0.3402913 | 0 | 0.4043489 | 0 | 0.2553598 | 0.3402913 | 0.2553598 | 0.623223 | 0.2372669 | 0.13951 |  |  | 503.521 | 64.51 | 0.79954
2020-08-03 08:00 | 2.831019 | 3400 | 20.92589 | 16.10955 | 2020-07-31 | 1140.227 | 378.2485 | (20.5, inf] | normal | 8313.76 | 500.1572 | 48.69347 | 3.852429 | 1.149286 | 6.169473 | 1.026311 | 0.1944758 | 0.04851409 | 86.8564 | 19.0627 | 0.3402913 | 0 | 0.4043489 | 0 | 0.2553598 | 0.3402913 | 0.2553598 | 0.623223 | 0.2372669 | 0.13951 |  |  | 503.521 | 64.51 | 0.79954
2020-08-03 16:00 | 2.756311 | 3400 | 20.58206 | 15.89497 | 2020-07-31 | 1140.227 | 378.8021 | (20.5, inf] | normal | 8313.76 | 500.1572 | 48.69347 | 3.852429 | 1.149286 | 6.169473 | 1.026311 | 0.1944758 | 0.04851409 | 86.8564 | 19.0627 | 0.3402913 | 0 | 0.4043489 | 0 | 0.2553598 | 0.3402913 | 0.2553598 | 0.623223 | 0.2372669 | 0.13951 |  |  | 503.521 | 64.51 | 0.79954
2020-08-04 | 2.789733 | 3400 | 20.64452 | 16.35869 | 2020-08-01 | 1128.45 | 378.4848 | (20.5, inf] | normal | 7978.31 | 502.963 | 39.99195 | 4.566567 | 0.9962665 | 6.095493 | 1.085616 | 0.2069762 | 0.04293486 | 105.7512 | 36.10728 | 0.2135891 | 0 | 0.5297663 | 0 | 0.2566446 | 0.2135891 | 0.2566446 | 0.7623967 | 0.09226386 | 0.1453394 |  |  | 509.091 | 62.435 | 0.481843
2020-08-04 08:00 | 2.806772 | 3364.267 | 20.75568 | 16.29742 | 2020-08-01 | 1128.45 | 371.9131 | (20.5, inf] | normal | 7978.31 | 502.963 | 39.99195 | 4.566567 | 0.9962665 | 6.095493 | 1.085616 | 0.2069762 | 0.04293486 | 105.7512 | 36.10728 | 0.2135891 | 0 | 0.5297663 | 0 | 0.2566446 | 0.2135891 | 0.2566446 | 0.7623967 | 0.09226386 | 0.1453394 |  |  | 509.091 | 62.435 | 0.481843
2020-08-04 16:00 | 2.843343 | 3350 | 20.36883 | 15.54648 | 2020-08-01 | 1128.45 | 377.7654 | (20.0, 20.5] | normal | 7978.31 | 502.963 | 39.99195 | 4.566567 | 0.9962665 | 6.095493 | 1.085616 | 0.2069762 | 0.04293486 | 105.7512 | 36.10728 | 0.2135891 | 0 | 0.5297663 | 0 | 0.2566446 | 0.2135891 | 0.2566446 | 0.7623967 | 0.09226386 | 0.1453394 |  |  | 509.091 | 62.435 | 0.481843
2020-08-05 | 2.85864 | 3307.588 | 20.28391 | 15.76712 | 2020-08-02 | 1148.783 | 384.7456 | (20.0, 20.5] | normal | 9614.91 | 504.1834 | 44.74725 | 4.086918 | 0.8260304 | 6.232254 | 1.060756 | 0.2066498 | 0.03399912 | 97.19787 | 35.16105 | 0.2558422 | 0 | 0.4540583 | 0 | 0.2900994 | 0.2558422 | 0.2900994 | 0.8472541 | 0.035331 | 0.1174149 |  |  | 463.526 | 69.675 | 0.400436
2020-08-05 08:00 | 2.866168 | 3300 | 19.943 | 14.57813 | 2020-08-02 | 1148.783 | 384.1341 | (19.5, 20.0] | normal | 9614.91 | 504.1834 | 44.74725 | 4.086918 | 0.8260304 | 6.232254 | 1.060756 | 0.2066498 | 0.03399912 | 97.19787 | 35.16105 | 0.2558422 | 0 | 0.4540583 | 0 | 0.2900994 | 0.2558422 | 0.2900994 | 0.8472541 | 0.035331 | 0.1174149 |  |  | 463.526 | 69.675 | 0.400436
2020-08-05 16:00 | 2.832409 | 3300 | 19.6057 | 15.42888 | 2020-08-02 | 1148.783 | 379.4703 | (19.5, 20.0] | normal | 9614.91 | 504.1834 | 44.74725 | 4.086918 | 0.8260304 | 6.232254 | 1.060756 | 0.2066498 | 0.03399912 | 97.19787 | 35.16105 | 0.2558422 | 0 | 0.4540583 | 0 | 0.2900994 | 0.2558422 | 0.2900994 | 0.8472541 | 0.035331 | 0.1174149 |  |  | 463.526 | 69.675 | 0.400436
2020-08-06 | 2.840511 | 3300 | 19.86371 | 17.04974 | 2020-08-03 | 1146.743 | 383.2241 | (19.5, 20.0] | normal | 7735.03 | 493.6599 | 45.16663 | 4.251026 | 0.9383428 | 6.159209 | 1.290306 | 0.2094539 | 0.03909509 | 106.1315 | 41.12383 | 0.1390182 | 0 | 0.5803313 | 0 | 0.2806505 | 0.1390182 | 0.2806505 | 0.8741291 | 0.01699175 | 0.1088791 |  |  | 465.636 | 60.08
2020-08-06 08:00 | 2.820256 | 3106.902 | 20.05198 | 15.56268 | 2020-08-03 | 1146.743 | 384.2013 | (20.0, 20.5] | normal | 7735.03 | 493.6599 | 45.16663 | 4.251026 | 0.9383428 | 6.159209 | 1.290306 | 0.2094539 | 0.03909509 | 106.1315 | 41.12383 | 0.1390182 | 0 | 0.5803313 | 0 | 0.2806505 | 0.1390182 | 0.2806505 | 0.8741291 | 0.01699175 | 0.1088791 |  |  | 465.636 | 60.08
2020-08-06 16:00 | 2.760903 | 3299.49 | 20.0094 | 14.56275 | 2020-08-03 | 1146.743 | 377.4263 | (20.0, 20.5] | normal | 7735.03 | 493.6599 | 45.16663 | 4.251026 | 0.9383428 | 6.159209 | 1.290306 | 0.2094539 | 0.03909509 | 106.1315 | 41.12383 | 0.1390182 | 0 | 0.5803313 | 0 | 0.2806505 | 0.1390182 | 0.2806505 | 0.8741291 | 0.01699175 | 0.1088791 |  |  | 465.636 | 60.08
2020-08-07 | 2.696166 | 3300 | 20.0109 | 15.78669 | 2020-08-04 | 1151.782 | 378.3094 | (20.0, 20.5] | normal | 7436.49 | 511.3407 | 38.52549 | 3.756639 | 1.017446 | 6.083933 | 1.236543 | 0.2039505 | 0.05065781 | 98.78005 | 34.66006 | 0.126873 | 0 | 0.5506549 | 0 | 0.322472 | 0.126873 | 0.322472 | 0.8181133 | 0.01997529 | 0.1619114
2020-08-07 08:00 | 2.654835 | 3300 | 20.12249 | 16.81647 | 2020-08-04 | 1151.782 | 386.0254 | (20.0, 20.5] | normal | 7436.49 | 511.3407 | 38.52549 | 3.756639 | 1.017446 | 6.083933 | 1.236543 | 0.2039505 | 0.05065781 | 98.78005 | 34.66006 | 0.126873 | 0 | 0.5506549 | 0 | 0.322472 | 0.126873 | 0.322472 | 0.8181133 | 0.01997529 | 0.1619114
2020-08-07 16:00 | 2.542922 | 3141.425 | 20.13434 | 16.73623 | 2020-08-05 | 1151.782 | 387.4918 | (20.0, 20.5] | normal | 6586.01 | 503.8163 | 35.85956 | 3.775473 | 1.136791 | 5.952777 | 1.289668 | 0.2124375 | 0.0337819 | 105.2148 | 33.85695 | 0.05455352 | 0 | 0.6531223 | 0 | 0.2923242 | 0.05455352 | 0.2923242 | 0.5550293 | 0.3804434 | 0.06452731
2020-08-08 | 2.651408 | 3200 | 19.95304 | 15.55017 | 2020-08-05 | 1161.803 | 388.2562 | (19.5, 20.0] | normal | 6586.01 | 503.8163 | 35.85956 | 3.775473 | 1.136791 | 5.952777 | 1.289668 | 0.2124375 | 0.0337819 | 105.2148 | 33.85695 | 0.05455352 | 0 | 0.6531223 | 0 | 0.2923242 | 0.05455352 | 0.2923242 | 0.5550293 | 0.3804434 | 0.06452731 |  |  | 493.97 | 66.5
2020-08-08 08:00 | 2.656813 | 3200 | 20.39991 | 16.39639 | 2020-08-05 | 1161.803 | 388.0573 | (20.0, 20.5] | normal | 6586.01 | 503.8163 | 35.85956 | 3.775473 | 1.136791 | 5.952777 | 1.289668 | 0.2124375 | 0.0337819 | 105.2148 | 33.85695 | 0.05455352 | 0 | 0.6531223 | 0 | 0.2923242 | 0.05455352 | 0.2923242 | 0.5550293 | 0.3804434 | 0.06452731 |  |  | 493.97 | 66.5
2020-08-08 16:00 | 2.705073 | 3200 | 20.83561 | 16.18411 | 2020-08-05 | 1161.803 | 385.2595 | (20.5, inf] | normal | 6586.01 | 503.8163 | 35.85956 | 3.775473 | 1.136791 | 5.952777 | 1.289668 | 0.2124375 | 0.0337819 | 105.2148 | 33.85695 | 0.05455352 | 0 | 0.6531223 | 0 | 0.2923242 | 0.05455352 | 0.2923242 | 0.5550293 | 0.3804434 | 0.06452731 |  |  | 493.97 | 66.5
2020-08-09 | 2.652851 | 3200 | 20.97292 | 15.27634 | 2020-08-06 | 1150.73 | 383.1793 | (20.5, inf] | normal | 7433.89 | 511.6071 | 30.14956 | 4.010853 | 1.487694 | 5.910412 | 1.42222 | 0.2086077 | 0.04726525 | 108.9345 | 37.05388 | 0.0912685 | 0 | 0.5553337 | 0 | 0.3533978 | 0.0912685 | 0.3533978 | 0.4920457 | 0.3885822 | 0.1193721 |  |  | 516.469 | 66.1
2020-08-09 08:00 | 2.409419 | 3200 | 20.86688 | 14.27809 | 2020-08-06 | 1150.73 | 384.6714 | (20.5, inf] | normal | 7433.89 | 511.6071 | 30.14956 | 4.010853 | 1.487694 | 5.910412 | 1.42222 | 0.2086077 | 0.04726525 | 108.9345 | 37.05388 | 0.0912685 | 0 | 0.5553337 | 0 | 0.3533978 | 0.0912685 | 0.3533978 | 0.4920457 | 0.3885822 | 0.1193721 |  |  | 516.469 | 66.1
2020-08-09 16:00 | 2.161273 | 3161.342 | 20.74493 | 14.35107 | 2020-08-07 | 1150.73 | 382.4732 | (20.5, inf] | normal | 7579.97 | 522.7663 | 19.84236 | 3.412408 | 0.953254 | 6.052154 | 1.112795 | 0.2247696 | 0.04335067 | 107.0919 | 38.54669 | 0.3416359 | 0 | 0.3671044 | 0 | 0.2912597 | 0.3416359 | 0.2912597 | 0.4194534 | 0.17985 | 0.4006966 |  |  | 516.469 | 66.1
2020-08-10 | 2.134118 | 3200 | 20.59338 | 15.51613 | 2020-08-07 | 1102.478 | 371.613 | (20.5, inf] | normal | 7579.97 | 522.7663 | 19.84236 | 3.412408 | 0.953254 | 6.052154 | 1.112795 | 0.2247696 | 0.04335067 | 107.0919 | 38.54669 | 0.3416359 | 0 | 0.3671044 | 0 | 0.2912597 | 0.3416359 | 0.2912597 | 0.4194534 | 0.17985 | 0.4006966 |  |  | 507.6305 | 66.145
2020-08-10 08:00 | 1.963528 | 3200 | 20.61782 | 16.40683 | 2020-08-08 | 1102.478 | 372.5895 | (20.5, inf] | normal | 5969.43 | 518.7947 | 25.92396 | 3.20802 | 0.9628687 | 5.849827 | 1.159577 | 0.2210902 | 0.0813863 | 94.11643 | 24.92541 | 0.597635 | 0 | 0 | 0.1426334 | 0.2597317 | 0.597635 | 0.402365 | 0.2798406 | 0.1077795 | 0.6123799 |  |  | 507.6305 | 66.145
2020-08-10 16:00 | 1.955695 | 3200 | 20.53788 | 15.61596 | 2020-08-08 | 1102.478 | 357.8993 | (20.5, inf] | normal | 5969.43 | 518.7947 | 25.92396 | 3.20802 | 0.9628687 | 5.849827 | 1.159577 | 0.2210902 | 0.0813863 | 94.11643 | 24.92541 | 0.597635 | 0 | 0 | 0.1426334 | 0.2597317 | 0.597635 | 0.402365 | 0.2798406 | 0.1077795 | 0.6123799 |  |  | 507.6305 | 66.145
2020-08-11 | 1.966452 | 3200 | 20.43221 | 15.39 | 2020-08-09 | 1047.512 | 362.842 | (20.0, 20.5] | normal | 3907.07 | 515.9858 | 27.46668 | 3.353764 | 0.9387784 | 5.919003 | 1.361376 | 0.1853542 | 0.1006352 | 92.03481 | 21.59249 | 0.4449063 | 0 | 0 | 0.2732636 | 0.2818301 | 0.4449063 | 0.5550937 | 0.4463812 | 0.2166314 | 0.3369874 |  |  | 504.132 | 63.16
2020-08-11 08:00 | 1.963528 | 3200 | 20.3012 | 16.46174 | 2020-08-09 | 1047.512 | 344.4707 | (20.0, 20.5] | normal | 3907.07 | 515.9858 | 27.46668 | 3.353764 | 0.9387784 | 5.919003 | 1.361376 | 0.1853542 | 0.1006352 | 92.03481 | 21.59249 | 0.4449063 | 0 | 0 | 0.2732636 | 0.2818301 | 0.4449063 | 0.5550937 | 0.4463812 | 0.2166314 | 0.3369874 |  |  | 504.132 | 63.16
2020-08-11 16:00 | 2.005305 | 3200 | 20.13305 | 16.07583 | 2020-08-09 | 1047.512 | 381.954 | (20.0, 20.5] | normal | 3907.07 | 515.9858 | 27.46668 | 3.353764 | 0.9387784 | 5.919003 | 1.361376 | 0.1853542 | 0.1006352 | 92.03481 | 21.59249 | 0.4449063 | 0 | 0 | 0.2732636 | 0.2818301 | 0.4449063 | 0.5550937 | 0.4463812 | 0.2166314 | 0.3369874 |  |  | 504.132 | 63.16
2020-08-12 | 1.92384 | 3200 | 20.15102 | 17.02136 | 2020-08-10 | 1104.415 | 368.2534 | (20.0, 20.5] | normal | 5942.8 | 512.4738 | 39.90586 | 3.629971 | 0.9433095 | 6.321841 | 1.767493 | 0.1846365 | 0.1001337 | 90.41101 | 26.09803 | 0.3510971 | 0 | 0 | 0.2426281 | 0.4062748 | 0.3510971 | 0.6489029 | 0.5563094 | 0.0830763 | 0.3606143
2020-08-12 08:00 | 2.051078 | 3200 | 20.4167 | 17.01854 | 2020-08-10 | 1104.415 | 370.5388 | (20.0, 20.5] | normal | 5942.8 | 512.4738 | 39.90586 | 3.629971 | 0.9433095 | 6.321841 | 1.767493 | 0.1846365 | 0.1001337 | 90.41101 | 26.09803 | 0.3510971 | 0 | 0 | 0.2426281 | 0.4062748 | 0.3510971 | 0.6489029 | 0.5563094 | 0.0830763 | 0.3606143
2020-08-12 16:00 | 2.130637 | 3200 | 20.37556 | 16.09621 | 2020-08-10 | 1104.415 | 366.2096 | (20.0, 20.5] | normal | 5942.8 | 512.4738 | 39.90586 | 3.629971 | 0.9433095 | 6.321841 | 1.767493 | 0.1846365 | 0.1001337 | 90.41101 | 26.09803 | 0.3510971 | 0 | 0 | 0.2426281 | 0.4062748 | 0.3510971 | 0.6489029 | 0.5563094 | 0.0830763 | 0.3606143
2020-08-13 | 2.276857 | 3200 | 20.25145 | 15.10504 | 2020-08-10 | 1016.573 | 353.3684 | (20.0, 20.5] | normal | 5942.8 | 512.4738 | 39.90586 | 3.629971 | 0.9433095 | 6.321841 | 1.767493 | 0.1846365 | 0.1001337 | 90.41101 | 26.09803 | 0.3510971 | 0 | 0 | 0.2426281 | 0.4062748 | 0.3510971 | 0.6489029 | 0.5563094 | 0.0830763 | 0.3606143
2020-08-13 08:00 | 2.329078 | 3200 | 20.2507 |  | 2020-08-11 | 1016.573 | 346.9053 | (20.0, 20.5] | normal | 5136.93 | 526.6582 | 29.10323 | 4.083288 | 1.613233 | 6.59868 | 1.834962 | 0.1842699 | 0.09325671 | 88.31643 | 30.20914 | 0.4036886 | 0 | 0 | 0.2230359 | 0.3732755 | 0.4036886 | 0.5963114 | 0.5417091 | 0.02392462 | 0.4343663
2020-08-14 | 2.385435 | 3238.033 | 20.42962 | 15.45678 | 2020-08-11 | 1004.016 | 317.7374 | (20.0, 20.5] | baixo | 5136.93 | 526.6582 | 29.10323 | 4.083288 | 1.613233 | 6.59868 | 1.834962 | 0.1842699 | 0.09325671 | 88.31643 | 30.20914 | 0.4036886 | 0 | 0 | 0.2230359 | 0.3732755 | 0.4036886 | 0.5963114 | 0.5417091 | 0.02392462 | 0.4343663 |  |  | 494.7 | 62.4
2020-08-14 08:00 | 2.481312 | 3300 | 20.24072 | 15.6978 | 2020-08-11 | 1004.016 | 333.3632 | (20.0, 20.5] | baixo | 5136.93 | 526.6582 | 29.10323 | 4.083288 | 1.613233 | 6.59868 | 1.834962 | 0.1842699 | 0.09325671 | 88.31643 | 30.20914 | 0.4036886 | 0 | 0 | 0.2230359 | 0.3732755 | 0.4036886 | 0.5963114 | 0.5417091 | 0.02392462 | 0.4343663 |  |  | 494.7 | 62.4
2020-08-14 16:00 | 2.380034 | 3300 | 20.0703 | 16.67697 | 2020-08-12 | 1004.016 | 352.0094 | (20.0, 20.5] | baixo | 7701.21 | 517.6521 | 41.56651 | 3.969236 | 1.01967 | 6.612061 | 1.833775 | 0.1858709 | 0.08807647 | 101.5347 | 40.39622 | 0.2341022 | 0.1022281 | 0 | 0.2115784 | 0.4520913 | 0.3363303 | 0.6636697 | 0.5831195 | 0.1455608 | 0.2713198 |  |  | 494.7 | 62.4
2020-08-15 | 2.38341 | 3300 | 20.1357 | 16.34921 | 2020-08-12 | 1065.28 | 357.9854 | (20.0, 20.5] | normal | 7701.21 | 517.6521 | 41.56651 | 3.969236 | 1.01967 | 6.612061 | 1.833775 | 0.1858709 | 0.08807647 | 101.5347 | 40.39622 | 0.2341022 | 0.1022281 | 0 | 0.2115784 | 0.4520913 | 0.3363303 | 0.6636697 | 0.5831195 | 0.1455608 | 0.2713198 |  |  | 503.049 | 62.05
2020-08-15 08:00 | 2.363829 | 3300 | 20.00848 | 15.88322 | 2020-08-12 | 1065.28 | 352.0508 | (20.0, 20.5] | normal | 7701.21 | 517.6521 | 41.56651 | 3.969236 | 1.01967 | 6.612061 | 1.833775 | 0.1858709 | 0.08807647 | 101.5347 | 40.39622 | 0.2341022 | 0.1022281 | 0 | 0.2115784 | 0.4520913 | 0.3363303 | 0.6636697 | 0.5831195 | 0.1455608 | 0.2713198 |  |  | 503.049 | 62.05
2020-08-15 16:00 | 2.471184 | 3300 | 20.11908 | 17.6347 | 2020-08-13 | 1065.28 | 362.999 | (20.0, 20.5] | normal | 7272.35 | 509.8675 | 39.05409 | 3.919474 | 1.014148 | 6.326458 | 1.702189 | 0.206239 | 0.08277542 | 114.027 | 42.93675 | 0.3451374 | 0.1759569 | 0 | 0.1476662 | 0.3312396 | 0.5210943 | 0.4789057 | 0.3976607 | 0.2169123 | 0.385427 |  |  | 503.049 | 62.05
2020-08-16 | 2.474898 | 3300 | 20.13307 | 16.55483 | 2020-08-13 | 1073.186 | 373.933 | (20.0, 20.5] | normal | 7272.35 | 509.8675 | 39.05409 | 3.919474 | 1.014148 | 6.326458 | 1.702189 | 0.206239 | 0.08277542 | 114.027 | 42.93675 | 0.3451374 | 0.1759569 | 0 | 0.1476662 | 0.3312396 | 0.5210943 | 0.4789057 | 0.3976607 | 0.2169123 | 0.385427 |  |  | 485.732 | 60.22
2020-08-16 08:00 | 2.49144 | 3300 | 20.0026 | 14.87283 | 2020-08-13 | 1073.186 | 368.1399 | (20.0, 20.5] | normal | 7272.35 | 509.8675 | 39.05409 | 3.919474 | 1.014148 | 6.326458 | 1.702189 | 0.206239 | 0.08277542 | 114.027 | 42.93675 | 0.3451374 | 0.1759569 | 0 | 0.1476662 | 0.3312396 | 0.5210943 | 0.4789057 | 0.3976607 | 0.2169123 | 0.385427 |  |  | 485.732 | 60.22
2020-08-16 16:00 | 2.471184 | 3300 | 20.01919 | 16.71247 | 2020-08-14 | 1073.186 | 348.9159 | (20.0, 20.5] | normal | 7280.97 | 503.5847 | 40.27545 | 3.678909 | 1.034171 | 6.33712 | 1.750714 | 0.2197484 | 0.09459218 | 114.0324 | 43.81984 | 0.3707363 | 0.1441003 | 0 | 0.130723 | 0.3544404 | 0.5148366 | 0.4851634 | 0.4518136 | 0.0778364 | 0.47035 |  |  | 485.732 | 60.22
2020-08-17 | 2.374632 | 3300 | 20.01894 | 16.08469 | 2020-08-14 | 1113.061 | 370.6675 | (20.0, 20.5] | normal | 7280.97 | 503.5847 | 40.27545 | 3.678909 | 1.034171 | 6.33712 | 1.750714 | 0.2197484 | 0.09459218 | 114.0324 | 43.81984 | 0.3707363 | 0.1441003 | 0 | 0.130723 | 0.3544404 | 0.5148366 | 0.4851634 | 0.4518136 | 0.0778364 | 0.47035 |  |  | 480.832 | 63.33
2020-08-17 08:00 | 2.359778 | 3300 | 19.91176 | 14.82378 | 2020-08-14 | 1113.061 | 378.582 | (19.5, 20.0] | normal | 7280.97 | 503.5847 | 40.27545 | 3.678909 | 1.034171 | 6.33712 | 1.750714 | 0.2197484 | 0.09459218 | 114.0324 | 43.81984 | 0.3707363 | 0.1441003 | 0 | 0.130723 | 0.3544404 | 0.5148366 | 0.4851634 | 0.4518136 | 0.0778364 | 0.47035 |  |  | 480.832 | 63.33
2020-08-17 16:00 | 2.346316 | 3300 | 19.90862 | 15.71718 | 2020-08-15 | 1113.061 | 364.4115 | (19.5, 20.0] | normal | 8997.5 | 505.0365 | 39.69146 | 3.873994 | 1.094997 | 6.304947 | 1.746426 | 0.212834 | 0.08558937 | 131.5139 | 45.96366 | 0.3827463 | 0.179112 | 0 | 0.1138627 | 0.324279 | 0.5618583 | 0.4381417 | 0.5487159 | 0 | 0.4512841 |  |  | 480.832 | 63.33
2020-08-18 | 2.290234 | 3300 | 19.93568 | 15.68066 | 2020-08-15 | 1099.909 | 365.4058 | (19.5, 20.0] | normal | 8997.5 | 505.0365 | 39.69146 | 3.873994 | 1.094997 | 6.304947 | 1.746426 | 0.212834 | 0.08558937 | 131.5139 | 45.96366 | 0.3827463 | 0.179112 | 0 | 0.1138627 | 0.324279 | 0.5618583 | 0.4381417 | 0.5487159 | 0 | 0.4512841 |  |  |  | 67.31
2020-08-18 08:00 | 2.006993 | 3300 | 19.91643 | 15.79886 | 2020-08-16 | 1099.909 | 377.053 | (19.5, 20.0] | normal | 7920.71 | 511.413 | 36.43899 | 3.897276 | 1.197183 | 6.324159 | 1.739954 | 0.2111307 | 0.08842627 | 128.6387 | 50.1163 | 0.3995917 | 0.1907077 | 0 | 0.1229322 | 0.2867685 | 0.5902994 | 0.4097006 | 0.5392551 | 0 | 0.4607449 |  |  |  | 67.31
2020-08-18 16:00 | 1.803188 | 3200.438 | 19.86908 | 15.87662 | 2020-08-16 | 1099.909 | 376.3002 | (19.5, 20.0] | normal | 7920.71 | 511.413 | 36.43899 | 3.897276 | 1.197183 | 6.324159 | 1.739954 | 0.2111307 | 0.08842627 | 128.6387 | 50.1163 | 0.3995917 | 0.1907077 | 0 | 0.1229322 | 0.2867685 | 0.5902994 | 0.4097006 | 0.5392551 | 0 | 0.4607449 |  |  |  | 67.31
2020-09-02 16:00 | 3.000808 | 3107.582 | 19.30578 | 13.2697 | 2020-08-30 | 575.2686 | 247.7331 | (19.0, 19.5] | baixo | 2509.61 | 496.1214 | 44.66632 | 3.56271 | 0.8985217 | 6.164523 | 0.492299 | 0.2020082 | 0.1110115 | 80.06139 | 33.87935 | 0.2305139 | 0.2936153 | 0 | 0 | 0.4758708 | 0.5241292 | 0.4758708 | 0.5318535 | 0.1955757 | 0.2725708
2020-09-03 | 2.610948 | 3299.836 | 18.91465 | 14.3449 | 2020-08-31 | 858.3553 | 312.6855 | (18.5, 19.0] | baixo | 5477.61001 | 466.6427 | 40.28761 | 3.552352 | 0.7172661 | 5.942757 | 0.8710156 | 0.2300517 | 0.09215062 | 210.6728 | 172.5824 | 0.2337031 | 0.2668762 | 0.0001636133 | 0.1423486 | 0.3569084 | 0.5005794 | 0.499257 | 0.3117934 | 0.3348049 | 0.3534017
2020-09-03 08:00 | 2.421575 | 3434.435 | 19.25364 |  | 2020-08-31 | 858.3553 | 299.1116 | (19.0, 19.5] | baixo | 5477.61001 | 466.6427 | 40.28761 | 3.552352 | 0.7172661 | 5.942757 | 0.8710156 | 0.2300517 | 0.09215062 | 210.6728 | 172.5824 | 0.2337031 | 0.2668762 | 0.0001636133 | 0.1423486 | 0.3569084 | 0.5005794 | 0.499257 | 0.3117934 | 0.3348049 | 0.3534017
2020-09-03 16:00 | 3.247171 | 3226.66 | 19.28197 | 13.34146 | 2020-08-31 | 858.3553 | 249.9806 | (19.0, 19.5] | baixo | 5477.61001 | 466.6427 | 40.28761 | 3.552352 | 0.7172661 | 5.942757 | 0.8710156 | 0.2300517 | 0.09215062 | 210.6728 | 172.5824 | 0.2337031 | 0.2668762 | 0.0001636133 | 0.1423486 | 0.3569084 | 0.5005794 | 0.499257 | 0.3117934 | 0.3348049 | 0.3534017
2020-09-04 | 2.237945 | 3450 | 19.10925 | 15.87019 | 2020-09-01 | 1018.682 | 302.0211 | (19.0, 19.5] | normal | 3982.58 | 486.1804 | 41.59772 | 4.597969 | 1.878626 | 6.814671 | 1.381296 | 0.2860271 | 0.1384529 | 64.57014 | 17.78486 | 0.1929252 | 0.3502729 | 0 | 0.169571 | 0.2872309 | 0.5431981 | 0.4568019 | 0.2812332 | 0.1239991 | 0.5947677 |  |  | 484.382 |  | 0.473685
2020-09-04 08:00 | 2.150617 | 3428.794 | 18.90939 | 16.05128 | 2020-09-02 | 1018.682 | 347.0693 | (18.5, 19.0] | normal | 5519.31 | 481.9445 | 39.66147 | 4.019746 | 1.507231 | 6.417763 | 1.136888 | 0.2773732 | 0.1202265 | 59.60763 | 16.74811 | 0.1031868 | 0.4724014 | 0 | 0.1451884 | 0.2792233 | 0.5755883 | 0.4244117 | 0.2171197 | 0.1033071 | 0.6795732 |  |  | 484.382 |  | 0.473685
2020-09-04 16:00 | 2.032107 | 3450.209 | 18.9424 | 16.92644 | 2020-09-02 | 1018.682 | 404.5401 | (18.5, 19.0] | normal | 5519.31 | 481.9445 | 39.66147 | 4.019746 | 1.507231 | 6.417763 | 1.136888 | 0.2773732 | 0.1202265 | 59.60763 | 16.74811 | 0.1031868 | 0.4724014 | 0 | 0.1451884 | 0.2792233 | 0.5755883 | 0.4244117 | 0.2171197 | 0.1033071 | 0.6795732 |  |  | 484.382 |  | 0.473685
2020-09-05 | 2.014992 | 3450 | 19.20757 | 16.1827 | 2020-09-02 | 1117.139 | 391.4614 | (19.0, 19.5] | normal | 5519.31 | 481.9445 | 39.66147 | 4.019746 | 1.507231 | 6.417763 | 1.136888 | 0.2773732 | 0.1202265 | 59.60763 | 16.74811 | 0.1031868 | 0.4724014 | 0 | 0.1451884 | 0.2792233 | 0.5755883 | 0.4244117 | 0.2171197 | 0.1033071 | 0.6795732 |  |  |  | 60.35
2020-09-05 08:00 | 1.998524 | 3437.35 | 19.95165 | 16.62522 | 2020-09-03 | 1117.139 | 339.4501 | (19.5, 20.0] | normal | 5383.74 | 480.6864 | 45.07928 | 4.086338 | 1.036511 | 6.43202 | 1.372175 | 0.2266848 | 0.1275368 | 65.42128 | 12.9141 | 0.1199296 | 0.3385955 | 0 | 0.2858143 | 0.2556606 | 0.4585251 | 0.5414749 | 0.4457885 | 0.1009784 | 0.4532331 |  |  |  | 60.35
2020-09-05 16:00 | 1.99482 | 3415.007 | 20.01673 | 16.48681 | 2020-09-03 | 1117.139 | 384.2074 | (20.0, 20.5] | normal | 5383.74 | 480.6864 | 45.07928 | 4.086338 | 1.036511 | 6.43202 | 1.372175 | 0.2266848 | 0.1275368 | 65.42128 | 12.9141 | 0.1199296 | 0.3385955 | 0 | 0.2858143 | 0.2556606 | 0.4585251 | 0.5414749 | 0.4457885 | 0.1009784 | 0.4532331 |  |  |  | 60.35
2020-09-06 | 1.918764 | 3450 | 19.8946 | 16.70481 | 2020-09-04 | 1186.877 | 391.7689 | (19.5, 20.0] | normal | 7119.36 | 496.4968 | 39.46504 | 4.458973 | 1.286665 | 7.081591 | 1.538768 | 0.263189 | 0.1520591 | 70.53383 | 15.76864 | 0.2267339 | 0.272023 | 0 | 0.1800934 | 0.3211497 | 0.4987569 | 0.5012431 | 0.3682044 | 0 | 0.6317956 |  |  | 467.26 | 59.32
2020-09-06 08:00 | 1.898743 | 3450 | 20.05371 | 17.8165 | 2020-09-04 | 1186.877 | 397.6149 | (20.0, 20.5] | normal | 7119.36 | 496.4968 | 39.46504 | 4.458973 | 1.286665 | 7.081591 | 1.538768 | 0.263189 | 0.1520591 | 70.53383 | 15.76864 | 0.2267339 | 0.272023 | 0 | 0.1800934 | 0.3211497 | 0.4987569 | 0.5012431 | 0.3682044 | 0 | 0.6317956 |  |  | 467.26 | 59.32
2020-09-06 16:00 | 1.876139 | 3450 | 20.15104 | 17.07993 | 2020-09-04 | 1186.877 | 407.8157 | (20.0, 20.5] | normal | 7119.36 | 496.4968 | 39.46504 | 4.458973 | 1.286665 | 7.081591 | 1.538768 | 0.263189 | 0.1520591 | 70.53383 | 15.76864 | 0.2267339 | 0.272023 | 0 | 0.1800934 | 0.3211497 | 0.4987569 | 0.5012431 | 0.3682044 | 0 | 0.6317956 |  |  | 467.26 | 59.32
2020-09-07 | 1.895514 | 3450 | 19.78475 | 17.19423 | 2020-09-05 | 1145.682 | 402.8427 | (19.5, 20.0] | normal | 8140.82 | 509.9409 | 28.65201 | 4.591993 | 1.443333 | 7.48257 | 1.501124 | 0.3109355 | 0.1441498 | 71.54596 | 18.90905 | 0.3210254 | 0.2532312 | 0 | 0.120478 | 0.3052653 | 0.5742566 | 0.4257434 | 0.2674135 | 0 | 0.7325865 |  |  | 501.894 | 60.97
2020-09-07 08:00 | 1.724369 | 3450 | 19.51854 | 17.24496 | 2020-09-05 | 1145.682 | 372.3808 | (19.5, 20.0] | normal | 8140.82 | 509.9409 | 28.65201 | 4.591993 | 1.443333 | 7.48257 | 1.501124 | 0.3109355 | 0.1441498 | 71.54596 | 18.90905 | 0.3210254 | 0.2532312 | 0 | 0.120478 | 0.3052653 | 0.5742566 | 0.4257434 | 0.2674135 | 0 | 0.7325865 |  |  | 501.894 | 60.97
2020-09-07 16:00 | 1.799931 | 3450 | 19.62664 | 16.87478 | 2020-09-05 | 1145.682 | 368.4639 | (19.5, 20.0] | normal | 8140.82 | 509.9409 | 28.65201 | 4.591993 | 1.443333 | 7.48257 | 1.501124 | 0.3109355 | 0.1441498 | 71.54596 | 18.90905 | 0.3210254 | 0.2532312 | 0 | 0.120478 | 0.3052653 | 0.5742566 | 0.4257434 | 0.2674135 | 0 | 0.7325865 |  |  | 501.894 | 60.97
2020-09-08 | 1.791212 | 3450 | 19.66079 | 16.73458 | 2020-09-06 | 1135.906 | 377.2805 | (19.5, 20.0] | normal | 8872.89 | 503.3498 | 35.9075 | 3.739441 | 1.093764 | 6.397769 | 1.225324 | 0.243041 | 0.1135032 | 62.19454 | 16.59714 | 0.09777198 | 0.3898617 | 0 | 0.2969337 | 0.2154326 | 0.4876337 | 0.5123663 | 0.3806466 | 0.04974612 | 0.5696073 |  |  |  | 58.37
2020-09-08 08:00 | 1.7234 | 3450 | 19.23564 | 16.23969 | 2020-09-06 | 1135.906 | 371.3063 | (19.0, 19.5] | normal | 8872.89 | 503.3498 | 35.9075 | 3.739441 | 1.093764 | 6.397769 | 1.225324 | 0.243041 | 0.1135032 | 62.19454 | 16.59714 | 0.09777198 | 0.3898617 | 0 | 0.2969337 | 0.2154326 | 0.4876337 | 0.5123663 | 0.3806466 | 0.04974612 | 0.5696073 |  |  |  | 58.37
2020-09-08 16:00 | 1.712744 | 3450 | 19.2393 | 16.85016 | 2020-09-06 | 1135.906 | 384.0423 | (19.0, 19.5] | normal | 8872.89 | 503.3498 | 35.9075 | 3.739441 | 1.093764 | 6.397769 | 1.225324 | 0.243041 | 0.1135032 | 62.19454 | 16.59714 | 0.09777198 | 0.3898617 | 0 | 0.2969337 | 0.2154326 | 0.4876337 | 0.5123663 | 0.3806466 | 0.04974612 | 0.5696073 |  |  |  | 58.37
2020-09-09 | 1.627494 | 3450 | 19.60184 | 17.20754 | 2020-09-07 | 1052.474 | 362.838 | (19.5, 20.0] | normal | 7592.64 | 517.2107 | 38.33622 | 3.907801 | 1.324844 | 6.496381 | 1.366252 | 0.2346214 | 0.1153125 | 70.73266 | 20.84199 | 0.1399355 | 0.2066119 | 0 | 0.3269074 | 0.3265452 | 0.3465474 | 0.6534526 | 0.4815188 | 0.05482858 | 0.4636526
2020-09-09 08:00 | 1.67464 | 3477.741 | 19.5974 | 17.0292 | 2020-09-07 | 1052.474 | 353.6451 | (19.5, 20.0] | normal | 7592.64 | 517.2107 | 38.33622 | 3.907801 | 1.324844 | 6.496381 | 1.366252 | 0.2346214 | 0.1153125 | 70.73266 | 20.84199 | 0.1399355 | 0.2066119 | 0 | 0.3269074 | 0.3265452 | 0.3465474 | 0.6534526 | 0.4815188 | 0.05482858 | 0.4636526
2020-09-09 16:00 | 1.64244 | 3500 | 19.38339 | 16.92281 | 2020-09-08 | 1052.474 | 346.4175 | (19.0, 19.5] | normal | 7670.34 | 488.0412 | 42.89127 | 4.345237 | 1.746128 | 6.682664 | 1.395122 | 0.2510327 | 0.1373328 | 74.19721 | 26.58256 | 0.1963537 | 0.3536675 | 0 | 0.1674958 | 0.2824829 | 0.5500213 | 0.4499787 | 0.3278608 | 0 | 0.6721392
2020-09-10 | 1.583236 | 3500 | 19.20704 |  | 2020-09-08 | 819.7647 | 367.608 | (19.0, 19.5] | baixo | 7670.34 | 488.0412 | 42.89127 | 4.345237 | 1.746128 | 6.682664 | 1.395122 | 0.2510327 | 0.1373328 | 74.19721 | 26.58256 | 0.1963537 | 0.3536675 | 0 | 0.1674958 | 0.2824829 | 0.5500213 | 0.4499787 | 0.3278608 | 0 | 0.6721392
2020-09-10 16:00 | 2.217129 | 3022.887 | 19.58976 | 15.76679 | 2020-09-08 | 819.7647 | 305.3614 | (19.5, 20.0] | baixo | 7670.34 | 488.0412 | 42.89127 | 4.345237 | 1.746128 | 6.682664 | 1.395122 | 0.2510327 | 0.1373328 | 74.19721 | 26.58256 | 0.1963537 | 0.3536675 | 0 | 0.1674958 | 0.2824829 | 0.5500213 | 0.4499787 | 0.3278608 | 0 | 0.6721392
2020-09-11 | 2.024116 | 3454.254 | 19.4 | 15.5057 | 2020-09-08 | 1069.914 | 329.6765 | (19.0, 19.5] | normal | 7670.34 | 488.0412 | 42.89127 | 4.345237 | 1.746128 | 6.682664 | 1.395122 | 0.2510327 | 0.1373328 | 74.19721 | 26.58256 | 0.1963537 | 0.3536675 | 0 | 0.1674958 | 0.2824829 | 0.5500213 | 0.4499787 | 0.3278608 | 0 | 0.6721392
2020-09-11 08:00 | 1.689549 | 3454.983 | 19.27481 | 17.8259 | 2020-09-09 | 1069.914 | 366.4712 | (19.0, 19.5] | normal | 9135.88999 | 494.4142 | 38.24379 | 4.397916 | 1.831296 | 6.776082 | 1.412653 | 0.2530802 | 0.1509735 | 71.0375 | 15.57718 | 0.1653445 | 0.3866236 | 0 | 0.1957422 | 0.2522897 | 0.5519681 | 0.4480319 | 0.3294551 | 0.007846952 | 0.6626979
2020-09-11 16:00 | 1.642488 | 3473.533 | 19.45455 | 17.38176 | 2020-09-10 | 1069.914 | 372.2272 | (19.0, 19.5] | normal | 7421.33 | 500.1702 | 32.38362 | 5.260704 | 2.173618 | 7.446696 | 1.503579 | 0.3404071 | 0.1544586 | 84.25072 | 31.01432 | 0.331167 | 0.3182065 | 0 | 0.03313552 | 0.317491 | 0.6493735 | 0.3506265 | 0.1886003 | 0.0002515747 | 0.8111481
2020-09-12 | 1.604244 | 3500 | 19.46716 | 17.21829 | 2020-09-10 | 1157.769 | 376.8252 | (19.0, 19.5] | normal | 7421.33 | 500.1702 | 32.38362 | 5.260704 | 2.173618 | 7.446696 | 1.503579 | 0.3404071 | 0.1544586 | 84.25072 | 31.01432 | 0.331167 | 0.3182065 | 0 | 0.03313552 | 0.317491 | 0.6493735 | 0.3506265 | 0.1886003 | 0.0002515747 | 0.8111481 |  |  | 498.284
2020-09-12 08:00 | 1.632891 | 3500 | 19.34983 | 16.87152 | 2020-09-10 | 1157.769 | 386.8306 | (19.0, 19.5] | normal | 7421.33 | 500.1702 | 32.38362 | 5.260704 | 2.173618 | 7.446696 | 1.503579 | 0.3404071 | 0.1544586 | 84.25072 | 31.01432 | 0.331167 | 0.3182065 | 0 | 0.03313552 | 0.317491 | 0.6493735 | 0.3506265 | 0.1886003 | 0.0002515747 | 0.8111481 |  |  | 498.284
2020-09-12 16:00 | 1.602268 | 3500 | 19.40458 | 17.38993 | 2020-09-11 | 1157.769 | 392.0516 | (19.0, 19.5] | normal | 7323.22 | 520.7538 | 8.263325 | 5.39836 | 1.812782 | 7.399776 | 1.711329 | 0.2908017 | 0.154422 | 142.3078 | 63.51015 | 0.7346099 | 0 | 0 | 0 | 0.2653901 | 0.7346099 | 0.2653901 | 0.5760641 | 0 | 0.4239359 |  |  | 498.284
2020-09-13 | 1.594695 | 3500 | 19.46002 | 17.1336 | 2020-09-11 | 1121.961 | 392.9321 | (19.0, 19.5] | normal | 7323.22 | 520.7538 | 8.263325 | 5.39836 | 1.812782 | 7.399776 | 1.711329 | 0.2908017 | 0.154422 | 142.3078 | 63.51015 | 0.7346099 | 0 | 0 | 0 | 0.2653901 | 0.7346099 | 0.2653901 | 0.5760641 | 0 | 0.4239359
2020-09-13 08:00 | 1.60679 | 3500 | 19.53555 | 17.10429 | 2020-09-11 | 1121.961 | 390.6212 | (19.5, 20.0] | normal | 7323.22 | 520.7538 | 8.263325 | 5.39836 | 1.812782 | 7.399776 | 1.711329 | 0.2908017 | 0.154422 | 142.3078 | 63.51015 | 0.7346099 | 0 | 0 | 0 | 0.2653901 | 0.7346099 | 0.2653901 | 0.5760641 | 0 | 0.4239359
2020-09-13 16:00 | 1.60679 | 3500 | 19.54433 | 16.61436 | 2020-09-12 | 1121.961 | 365.294 | (19.5, 20.0] | normal | 8891.41999 | 509.2289 | 30.40476 | 5.486966 | 1.68246 | 7.485893 | 1.734156 | 0.3064849 | 0.1411114 | 138.3797 | 65.14052 | 0.6879428 | 0.005987399 | 0 | 0.006255341 | 0.2998144 | 0.6939302 | 0.3060698 | 0.3820869 | 0.0005911229 | 0.617322
2020-09-14 | 1.631936 | 3500 | 19.4513 | 16.59153 | 2020-09-12 | 1203.177 | 396.4891 | (19.0, 19.5] | normal | 8891.41999 | 509.2289 | 30.40476 | 5.486966 | 1.68246 | 7.485893 | 1.734156 | 0.3064849 | 0.1411114 | 138.3797 | 65.14052 | 0.6879428 | 0.005987399 | 0 | 0.006255341 | 0.2998144 | 0.6939302 | 0.3060698 | 0.3820869 | 0.0005911229 | 0.617322
2020-09-14 08:00 | 1.664085 | 3490.063 | 19.55239 | 16.378 | 2020-09-12 | 1203.177 | 402.4697 | (19.5, 20.0] | normal | 8891.41999 | 509.2289 | 30.40476 | 5.486966 | 1.68246 | 7.485893 | 1.734156 | 0.3064849 | 0.1411114 | 138.3797 | 65.14052 | 0.6879428 | 0.005987399 | 0 | 0.006255341 | 0.2998144 | 0.6939302 | 0.3060698 | 0.3820869 | 0.0005911229 | 0.617322
2020-09-14 16:00 | 1.804222 | 3446.231 | 19.39035 | 15.99332 | 2020-09-12 | 1203.177 | 402.369 | (19.0, 19.5] | normal | 8891.41999 | 509.2289 | 30.40476 | 5.486966 | 1.68246 | 7.485893 | 1.734156 | 0.3064849 | 0.1411114 | 138.3797 | 65.14052 | 0.6879428 | 0.005987399 | 0 | 0.006255341 | 0.2998144 | 0.6939302 | 0.3060698 | 0.3820869 | 0.0005911229 | 0.617322
2020-09-15 | 1.661538 | 3500 | 19.17567 | 16.64875 | 2020-09-13 | 1175.027 | 395.1198 | (19.0, 19.5] | normal | 8966.77 | 499.9878 | 33.96691 | 5.512624 | 2.075718 | 7.660232 | 1.663567 | 0.3352141 | 0.1264943 | 124.7636 | 63.98547 | 0.6759022 | 0.08516891 | 0 | 0 | 0.2389288 | 0.7610712 | 0.2389288 | 0.280611 | 0 | 0.719389 |  |  |  | 62.16
2020-09-15 08:00 | 1.763285 | 3500 | 19.23792 | 16.27256 | 2020-09-13 | 1175.027 | 388.1903 | (19.0, 19.5] | normal | 8966.77 | 499.9878 | 33.96691 | 5.512624 | 2.075718 | 7.660232 | 1.663567 | 0.3352141 | 0.1264943 | 124.7636 | 63.98547 | 0.6759022 | 0.08516891 | 0 | 0 | 0.2389288 | 0.7610712 | 0.2389288 | 0.280611 | 0 | 0.719389 |  |  |  | 62.16
2020-09-15 16:00 | 1.793952 | 3500 | 19.14215 | 16.40452 | 2020-09-13 | 1175.027 | 392.6587 | (19.0, 19.5] | normal | 8966.77 | 499.9878 | 33.96691 | 5.512624 | 2.075718 | 7.660232 | 1.663567 | 0.3352141 | 0.1264943 | 124.7636 | 63.98547 | 0.6759022 | 0.08516891 | 0 | 0 | 0.2389288 | 0.7610712 | 0.2389288 | 0.280611 | 0 | 0.719389 |  |  |  | 62.16
2020-09-16 | 1.927639 | 3500 | 19.28351 | 16.71125 | 2020-09-14 | 1144.996 | 382.7328 | (19.0, 19.5] | normal | 9677.35 | 506.911 | 22.13201 | 4.802785 | 2.690995 | 7.523591 | 1.480117 | 0.3626807 | 0.1328431 | 77.58662 | 17.79049 | 0.3410871 | 0.4392619 | 0 | 0.003831549 | 0.2158195 | 0.780349 | 0.219651 | 0.09275857 | 0.0003404444 | 0.906901 |  |  | 480.495 | 63.6 | 0.279134
2020-09-16 08:00 | 1.985889 | 3500 | 19.13713 | 16.48745 | 2020-09-14 | 1144.996 | 380.6155 | (19.0, 19.5] | normal | 9677.35 | 506.911 | 22.13201 | 4.802785 | 2.690995 | 7.523591 | 1.480117 | 0.3626807 | 0.1328431 | 77.58662 | 17.79049 | 0.3410871 | 0.4392619 | 0 | 0.003831549 | 0.2158195 | 0.780349 | 0.219651 | 0.09275857 | 0.0003404444 | 0.906901 |  |  | 480.495 | 63.6 | 0.279134
2020-09-16 16:00 | 1.976658 | 3500 | 19.23221 | 16.77832 | 2020-09-14 | 1144.996 | 380.3028 | (19.0, 19.5] | normal | 9677.35 | 506.911 | 22.13201 | 4.802785 | 2.690995 | 7.523591 | 1.480117 | 0.3626807 | 0.1328431 | 77.58662 | 17.79049 | 0.3410871 | 0.4392619 | 0 | 0.003831549 | 0.2158195 | 0.780349 | 0.219651 | 0.09275857 | 0.0003404444 | 0.906901 |  |  | 480.495 | 63.6 | 0.279134
2020-09-17 | 2.015172 | 3500 | 19.12989 | 16.97642 | 2020-09-14 | 1097.983 | 380.6552 | (19.0, 19.5] | normal | 9677.35 | 506.911 | 22.13201 | 4.802785 | 2.690995 | 7.523591 | 1.480117 | 0.3626807 | 0.1328431 | 77.58662 | 17.79049 | 0.3410871 | 0.4392619 | 0 | 0.003831549 | 0.2158195 | 0.780349 | 0.219651 | 0.09275857 | 0.0003404444 | 0.906901 |  |  | 492.97 | 62.83 | 0.298219
2020-09-17 08:00 | 2.05878 | 3500 | 19.18465 | 16.94793 | 2020-09-15 | 1097.983 | 359.9899 | (19.0, 19.5] | normal | 10372.45 | 504.4137 | 33.85136 | 4.951588 | 2.555558 | 7.539402 | 1.489201 | 0.3558202 | 0.1288296 | 76.77185 | 18.65604 | 0.3024897 | 0.4064243 | 0 | 0.001787391 | 0.2892986 | 0.708914 | 0.291086 | 0.1238072 | 0.0001692842 | 0.8760235 |  |  | 492.97 | 62.83 | 0.298219
2020-09-17 16:00 | 2.163342 | 3500 | 18.89354 | 16.73217 | 2020-09-15 | 1097.983 | 356.2164 | (18.5, 19.0] | normal | 10372.45 | 504.4137 | 33.85136 | 4.951588 | 2.555558 | 7.539402 | 1.489201 | 0.3558202 | 0.1288296 | 76.77185 | 18.65604 | 0.3024897 | 0.4064243 | 0 | 0.001787391 | 0.2892986 | 0.708914 | 0.291086 | 0.1238072 | 0.0001692842 | 0.8760235 |  |  | 492.97 | 62.83 | 0.298219
2020-09-18 | 2.157772 | 3500 | 18.85111 | 16.97956 | 2020-09-15 | 1082.687 | 361.4693 | (18.5, 19.0] | normal | 10372.45 | 504.4137 | 33.85136 | 4.951588 | 2.555558 | 7.539402 | 1.489201 | 0.3558202 | 0.1288296 | 76.77185 | 18.65604 | 0.3024897 | 0.4064243 | 0 | 0.001787391 | 0.2892986 | 0.708914 | 0.291086 | 0.1238072 | 0.0001692842 | 0.8760235
2020-09-18 08:00 | 2.082653 | 3292.909 | 18.82171 | 16.59969 | 2020-09-16 | 1082.687 | 364.5188 | (18.5, 19.0] | normal | 9584.29002 | 502.9927 | 40.49348 | 5.060082 | 2.287096 | 7.480959 | 1.536932 | 0.3446358 | 0.1439762 | 74.13824 | 19.21422 | 0.3014984 | 0.3941431 | 0 | 0.04059544 | 0.263763 | 0.6956415 | 0.3043585 | 0.1802918 | 0.08702939 | 0.7326788
2020-09-18 16:00 | 2.080208 | 3525 | 18.6591 | 17.23127 | 2020-09-16 | 1082.687 | 384.4356 | (18.5, 19.0] | normal | 9584.29002 | 502.9927 | 40.49348 | 5.060082 | 2.287096 | 7.480959 | 1.536932 | 0.3446358 | 0.1439762 | 74.13824 | 19.21422 | 0.3014984 | 0.3941431 | 0 | 0.04059544 | 0.263763 | 0.6956415 | 0.3043585 | 0.1802918 | 0.08702939 | 0.7326788
2020-09-19 | 2.114341 | 3525 | 18.72743 | 17.41364 | 2020-09-16 | 1162.478 | 388.6229 | (18.5, 19.0] | normal | 9584.29002 | 502.9927 | 40.49348 | 5.060082 | 2.287096 | 7.480959 | 1.536932 | 0.3446358 | 0.1439762 | 74.13824 | 19.21422 | 0.3014984 | 0.3941431 | 0 | 0.04059544 | 0.263763 | 0.6956415 | 0.3043585 | 0.1802918 | 0.08702939 | 0.7326788 |  |  | 492.579
2020-09-19 08:00 | 2.159851 | 3525 | 18.78082 | 17.15974 | 2020-09-17 | 1162.478 | 387.8471 | (18.5, 19.0] | normal | 9926.65002 | 502.0156 | 52.1682 | 3.986643 | 1.434263 | 6.909143 | 1.606821 | 0.2798988 | 0.1064879 | 67.30201 | 18.86522 | 0.1273207 | 0.4621974 | 0 | 0.2036013 | 0.2068806 | 0.5895181 | 0.4104819 | 0.2506209 | 0.0802127 | 0.6691664 |  |  | 492.579
2020-09-19 16:00 | 2.131407 | 3525 | 19.04933 | 17.44981 | 2020-09-17 | 1162.478 | 385.6689 | (19.0, 19.5] | normal | 9926.65002 | 502.0156 | 52.1682 | 3.986643 | 1.434263 | 6.909143 | 1.606821 | 0.2798988 | 0.1064879 | 67.30201 | 18.86522 | 0.1273207 | 0.4621974 | 0 | 0.2036013 | 0.2068806 | 0.5895181 | 0.4104819 | 0.2506209 | 0.0802127 | 0.6691664 |  |  | 492.579
2020-09-20 | 2.036593 | 3525 | 19.24814 | 17.31021 | 2020-09-17 | 1154.447 | 388.3803 | (19.0, 19.5] | normal | 9926.65002 | 502.0156 | 52.1682 | 3.986643 | 1.434263 | 6.909143 | 1.606821 | 0.2798988 | 0.1064879 | 67.30201 | 18.86522 | 0.1273207 | 0.4621974 | 0 | 0.2036013 | 0.2068806 | 0.5895181 | 0.4104819 | 0.2506209 | 0.0802127 | 0.6691664
2020-09-20 08:00 | 2.062098 | 3525 | 19.75627 | 17.08099 | 2020-09-18 | 1154.447 | 384.4277 | (19.5, 20.0] | normal | 9345.93001 | 521.7778 | 56.44693 | 3.593006 | 0.8521299 | 7.037487 | 1.670121 | 0.2254403 | 0.08747046 | 57.66944 | 22.13517 | 0.0005348071 | 0.5711258 | 0 | 0.1633298 | 0.2650096 | 0.5716606 | 0.4283394 | 0.3284427 | 0.2034999 | 0.4680574
2020-09-20 16:00 | 2.002777 | 3525 | 19.8307 | 16.77148 | 2020-09-18 | 1154.447 | 380.8029 | (19.5, 20.0] | normal | 9345.93001 | 521.7778 | 56.44693 | 3.593006 | 0.8521299 | 7.037487 | 1.670121 | 0.2254403 | 0.08747046 | 57.66944 | 22.13517 | 0.0005348071 | 0.5711258 | 0 | 0.1633298 | 0.2650096 | 0.5716606 | 0.4283394 | 0.3284427 | 0.2034999 | 0.4680574
2020-09-21 | 1.993295 | 3525 | 19.47331 | 16.37414 | 2020-09-19 | 1156.063 | 383.8558 | (19.0, 19.5] | normal | 9111.79002 | 516.8613 | 59.05314 | 3.366998 | 0.7787254 | 7.094254 | 1.780437 | 0.2278975 | 0.07029611 | 53.81871 | 19.65583 | 0.0005485497 | 0.5452893 | 0 | 0.1669736 | 0.2871885 | 0.5458379 | 0.4541621 | 0.3229922 | 0.2149764 | 0.4620314
2020-09-21 08:00 | 2.020791 | 3525 | 19.44592 | 17.00349 | 2020-09-19 | 1156.063 | 384.6954 | (19.0, 19.5] | normal | 9111.79002 | 516.8613 | 59.05314 | 3.366998 | 0.7787254 | 7.094254 | 1.780437 | 0.2278975 | 0.07029611 | 53.81871 | 19.65583 | 0.0005485497 | 0.5452893 | 0 | 0.1669736 | 0.2871885 | 0.5458379 | 0.4541621 | 0.3229922 | 0.2149764 | 0.4620314
2020-09-21 16:00 | 1.844401 | 3525 | 19.48967 | 16.83585 | 2020-09-19 | 1156.063 | 386.3669 | (19.0, 19.5] | normal | 9111.79002 | 516.8613 | 59.05314 | 3.366998 | 0.7787254 | 7.094254 | 1.780437 | 0.2278975 | 0.07029611 | 53.81871 | 19.65583 | 0.0005485497 | 0.5452893 | 0 | 0.1669736 | 0.2871885 | 0.5458379 | 0.4541621 | 0.3229922 | 0.2149764 | 0.4620314
2020-09-22 | 1.888685 | 3525 | 19.47346 | 17.04223 | 2020-09-20 | 1158.013 | 388.8809 | (19.0, 19.5] | normal | 9587.84001 | 500.2239 | 51.26785 | 3.685611 | 0.8538257 | 6.345099 | 1.125819 | 0.2509789 | 0.1710021 | 66.31865 | 17.78045 | 0.0005213135 | 0.4847705 | 0 | 0.2847167 | 0.2299915 | 0.4852918 | 0.5147082 | 0.4425848 | 0.0006784031 | 0.5567368 |  |  | 486.936 | 64.45 | 0.592835
2020-09-22 08:00 | 1.925346 | 3520.974 | 19.58483 | 17.34887 | 2020-09-20 | 1158.013 | 387.7864 | (19.5, 20.0] | normal | 9587.84001 | 500.2239 | 51.26785 | 3.685611 | 0.8538257 | 6.345099 | 1.125819 | 0.2509789 | 0.1710021 | 66.31865 | 17.78045 | 0.0005213135 | 0.4847705 | 0 | 0.2847167 | 0.2299915 | 0.4852918 | 0.5147082 | 0.4425848 | 0.0006784031 | 0.5567368 |  |  | 486.936 | 64.45 | 0.592835
2020-09-22 16:00 | 2.097522 | 3516.879 | 19.62445 | 17.47015 | 2020-09-20 | 1158.013 | 380.1487 | (19.5, 20.0] | normal | 9587.84001 | 500.2239 | 51.26785 | 3.685611 | 0.8538257 | 6.345099 | 1.125819 | 0.2509789 | 0.1710021 | 66.31865 | 17.78045 | 0.0005213135 | 0.4847705 | 0 | 0.2847167 | 0.2299915 | 0.4852918 | 0.5147082 | 0.4425848 | 0.0006784031 | 0.5567368 |  |  | 486.936 | 64.45 | 0.592835
2020-09-23 | 1.836853 | 3523.501 | 19.43912 | 16.81801 | 2020-09-21 | 1146.235 | 378.4937 | (19.0, 19.5] | normal | 9606.42846 | 505.3161 | 50.95192 | 3.498237 | 0.7646953 | 6.449623 | 1.091235 | 0.2056861 | 0.074237 | 72.64399 | 20.12456 | 0.0003806232 | 0.4542995 | 0 | 0.2696965 | 0.2756234 | 0.4546802 | 0.5453198 | 0.4479873 | 0.02948667 | 0.522526
2020-09-23 08:00 | 2.261128 | 3109.841 | 19.62277 | 15.46367 | 2020-09-21 | 1146.235 | 382.465 | (19.5, 20.0] | normal | 9606.42846 | 505.3161 | 50.95192 | 3.498237 | 0.7646953 | 6.449623 | 1.091235 | 0.2056861 | 0.074237 | 72.64399 | 20.12456 | 0.0003806232 | 0.4542995 | 0 | 0.2696965 | 0.2756234 | 0.4546802 | 0.5453198 | 0.4479873 | 0.02948667 | 0.522526
2020-09-23 16:00 | 1.966391 | 3533.974 | 19.95541 | 16.44475 | 2020-09-21 | 1146.235 | 383.8145 | (19.5, 20.0] | normal | 9606.42846 | 505.3161 | 50.95192 | 3.498237 | 0.7646953 | 6.449623 | 1.091235 | 0.2056861 | 0.074237 | 72.64399 | 20.12456 | 0.0003806232 | 0.4542995 | 0 | 0.2696965 | 0.2756234 | 0.4546802 | 0.5453198 | 0.4479873 | 0.02948667 | 0.522526
2020-09-24 | 1.983338 | 3550 | 20.06197 | 16.91495 | 2020-09-22 | 1154.233 | 380.144 | (20.0, 20.5] | normal | 9842.14924 | 506.3803 | 42.83103 | 3.609843 | 0.8048154 | 6.460957 | 0.9938805 | 0.2000712 | 0.09864095 | 77.09367 | 20.14198 | 0.0001857531 | 0.5095984 | 0 | 0.2429769 | 0.247239 | 0.5097841 | 0.4902159 | 0.401769 | 0.05281984 | 0.5454112 |  |  |  | 66.02
2020-09-24 08:00 | 1.967647 | 3549.939 | 19.92616 | 17.23183 | 2020-09-22 | 1154.233 | 385.065 | (19.5, 20.0] | normal | 9842.14924 | 506.3803 | 42.83103 | 3.609843 | 0.8048154 | 6.460957 | 0.9938805 | 0.2000712 | 0.09864095 | 77.09367 | 20.14198 | 0.0001857531 | 0.5095984 | 0 | 0.2429769 | 0.247239 | 0.5097841 | 0.4902159 | 0.401769 | 0.05281984 | 0.5454112 |  |  |  | 66.02
2020-09-24 16:00 | 1.76535 | 3500.577 | 20.2001 | 17.82534 | 2020-09-22 | 1154.233 | 387.224 | (20.0, 20.5] | normal | 9842.14924 | 506.3803 | 42.83103 | 3.609843 | 0.8048154 | 6.460957 | 0.9938805 | 0.2000712 | 0.09864095 | 77.09367 | 20.14198 | 0.0001857531 | 0.5095984 | 0 | 0.2429769 | 0.247239 | 0.5097841 | 0.4902159 | 0.401769 | 0.05281984 | 0.5454112 |  |  |  | 66.02
2020-09-25 | 1.792679 | 3500 | 19.96989 | 17.35795 | 2020-09-23 | 1171.301 | 388.3655 | (19.5, 20.0] | normal | 9991.74385 | 508.5928 | 44.58687 | 3.814569 | 1.02507 | 6.382261 | 1.011081 | 0.2013621 | 0.1156503 | 81.05934 | 24.90903 | 0.0002744586 | 0.5231113 | 0 | 0.263098 | 0.2135162 | 0.5233858 | 0.4766142 | 0.4048584 | 0.01252244 | 0.5826191 |  |  | 498.5455 | 64.05 | 0.427718
2020-09-25 08:00 | 1.837878 | 3500 | 20.0941 | 17.38173 | 2020-09-23 | 1171.301 | 392.2706 | (20.0, 20.5] | normal | 9991.74385 | 508.5928 | 44.58687 | 3.814569 | 1.02507 | 6.382261 | 1.011081 | 0.2013621 | 0.1156503 | 81.05934 | 24.90903 | 0.0002744586 | 0.5231113 | 0 | 0.263098 | 0.2135162 | 0.5233858 | 0.4766142 | 0.4048584 | 0.01252244 | 0.5826191 |  |  | 498.5455 | 64.05 | 0.427718
2020-09-25 16:00 | 1.762759 | 3500 | 20.08553 | 16.52642 | 2020-09-23 | 1171.301 | 388.1538 | (20.0, 20.5] | normal | 9991.74385 | 508.5928 | 44.58687 | 3.814569 | 1.02507 | 6.382261 | 1.011081 | 0.2013621 | 0.1156503 | 81.05934 | 24.90903 | 0.0002744586 | 0.5231113 | 0 | 0.263098 | 0.2135162 | 0.5233858 | 0.4766142 | 0.4048584 | 0.01252244 | 0.5826191 |  |  | 498.5455 | 64.05 | 0.427718
2020-09-26 | 1.781857 | 3500 | 20.20642 | 17.44796 | 2020-09-24 | 1161.529 | 390.5962 | (20.0, 20.5] | normal | 8064.66846 | 528.4166 | 27.63946 | 3.556224 | 1.007928 | 6.378503 | 0.9878842 | 0.2082751 | 0.09504236 | 85.92746 | 23.36272 | 0.0004533888 | 0.5742922 | 0 | 0.1737281 | 0.2515263 | 0.5747456 | 0.4252544 | 0.3100466 | 0.0006168323 | 0.6893366 |  |  |  | 65.735
2020-09-26 08:00 | 1.814324 | 3500 | 20.28259 | 17.56476 | 2020-09-24 | 1161.529 | 385.7284 | (20.0, 20.5] | normal | 8064.66846 | 528.4166 | 27.63946 | 3.556224 | 1.007928 | 6.378503 | 0.9878842 | 0.2082751 | 0.09504236 | 85.92746 | 23.36272 | 0.0004533888 | 0.5742922 | 0 | 0.1737281 | 0.2515263 | 0.5747456 | 0.4252544 | 0.3100466 | 0.0006168323 | 0.6893366 |  |  |  | 65.735
2020-09-26 16:00 | 1.774217 | 3493.435 | 20.20033 | 17.45259 | 2020-09-24 | 1161.529 | 382.035 | (20.0, 20.5] | normal | 8064.66846 | 528.4166 | 27.63946 | 3.556224 | 1.007928 | 6.378503 | 0.9878842 | 0.2082751 | 0.09504236 | 85.92746 | 23.36272 | 0.0004533888 | 0.5742922 | 0 | 0.1737281 | 0.2515263 | 0.5747456 | 0.4252544 | 0.3100466 | 0.0006168323 | 0.6893366 |  |  |  | 65.735
2020-09-27 | 1.74748 | 3478.699 | 20.11255 | 17.25966 | 2020-09-25 | 1070.536 | 359.6805 | (20.0, 20.5] | normal | 8675.27 | 518.9964 | 36.58726 | 3.50027 | 0.8017555 | 6.594447 | 1.016469 | 0.2272101 | 0.08450277 | 83.30658 | 25.12391 | 0.001184816 | 0.634866 | 0 | 0.1001737 | 0.2637754 | 0.6360508 | 0.3639492 | 0.2411378 | 0.001192977 | 0.7576692 |  |  | 491.48 | 63.9
2020-09-27 08:00 | 1.791212 | 3496.511 | 19.9482 | 16.97699 | 2020-09-25 | 1070.536 | 384.7098 | (19.5, 20.0] | normal | 8675.27 | 518.9964 | 36.58726 | 3.50027 | 0.8017555 | 6.594447 | 1.016469 | 0.2272101 | 0.08450277 | 83.30658 | 25.12391 | 0.001184816 | 0.634866 | 0 | 0.1001737 | 0.2637754 | 0.6360508 | 0.3639492 | 0.2411378 | 0.001192977 | 0.7576692 |  |  | 491.48 | 63.9
2020-09-27 16:00 | 1.670133 | 3500 | 20.04883 | 16.61574 | 2020-09-25 | 1070.536 | 375.6862 | (20.0, 20.5] | normal | 8675.27 | 518.9964 | 36.58726 | 3.50027 | 0.8017555 | 6.594447 | 1.016469 | 0.2272101 | 0.08450277 | 83.30658 | 25.12391 | 0.001184816 | 0.634866 | 0 | 0.1001737 | 0.2637754 | 0.6360508 | 0.3639492 | 0.2411378 | 0.001192977 | 0.7576692 |  |  | 491.48 | 63.9
2020-09-28 | 1.667268 | 3500 | 19.65468 | 17.4068 | 2020-09-26 | 1160.114 | 375.9229 | (19.5, 20.0] | normal | 8088.37998 | 495.3165 | 47.74903 | 4.136079 | 1.42331 | 7.173177 | 1.422033 | 0.2522702 | 0.08954669 | 72.9632 | 17.07679 | 0.07002339 | 0.5627681 | 0 | 0.008246747 | 0.3589617 | 0.6327915 | 0.3672085 | 0.312901 | 0.003901766 | 0.6831972 |  |  | 513.773 | 60.06 | 0.434299
2020-09-28 08:00 | 1.632891 | 3500 | 19.85644 | 17.37366 | 2020-09-26 | 1160.114 | 391.107 | (19.5, 20.0] | normal | 8088.37998 | 495.3165 | 47.74903 | 4.136079 | 1.42331 | 7.173177 | 1.422033 | 0.2522702 | 0.08954669 | 72.9632 | 17.07679 | 0.07002339 | 0.5627681 | 0 | 0.008246747 | 0.3589617 | 0.6327915 | 0.3672085 | 0.312901 | 0.003901766 | 0.6831972 |  |  | 513.773 | 60.06 | 0.434299
2020-09-28 16:00 | 1.64626 | 3500 | 20.06625 | 17.86347 | 2020-09-27 | 1160.114 | 393.8954 | (20.0, 20.5] | normal | 7390.55001 | 496.224 | 39.70094 | 4.257075 | 1.867974 | 7.303975 | 1.53568 | 0.2702664 | 0.09943028 | 64.48074 | 16.66901 | 0.1244311 | 0.5419024 | 0 | 0.01203389 | 0.3216326 | 0.6663335 | 0.3336665 | 0.2649505 | 0.005733235 | 0.7293163 |  |  | 513.773 | 60.06 | 0.434299
2020-09-29 | 1.612838 | 3500 | 20.13115 | 17.35739 | 2020-09-27 | 1170.784 | 391.9456 | (20.0, 20.5] | normal | 7390.55001 | 496.224 | 39.70094 | 4.257075 | 1.867974 | 7.303975 | 1.53568 | 0.2702664 | 0.09943028 | 64.48074 | 16.66901 | 0.1244311 | 0.5419024 | 0 | 0.01203389 | 0.3216326 | 0.6663335 | 0.3336665 | 0.2649505 | 0.005733235 | 0.7293163 |  |  | 511.432 | 61.47 | 0.276793
2020-09-29 08:00 | 1.59756 | 3495.371 | 20.1021 | 17.23852 | 2020-09-27 | 1170.784 | 388.2128 | (20.0, 20.5] | normal | 7390.55001 | 496.224 | 39.70094 | 4.257075 | 1.867974 | 7.303975 | 1.53568 | 0.2702664 | 0.09943028 | 64.48074 | 16.66901 | 0.1244311 | 0.5419024 | 0 | 0.01203389 | 0.3216326 | 0.6663335 | 0.3336665 | 0.2649505 | 0.005733235 | 0.7293163 |  |  | 511.432 | 61.47 | 0.276793
2020-09-29 16:00 | 1.546119 | 3449.993 | 20.58738 | 16.74215 | 2020-09-28 | 1170.784 | 388.6204 | (20.5, inf] | normal | 6699.74 | 492.2529 | 35.03825 | 3.720578 | 0.8959446 | 7.10047 | 1.147311 | 0.2062048 | 0.1129703 | 67.07181 | 12.9885 | 0.004602537 | 0.6435701 | 0 | 0.009956031 | 0.3418713 | 0.6481727 | 0.3518273 | 0.4572167 | 0.004677095 | 0.5381062 |  |  | 511.432 | 61.47 | 0.276793
2020-09-30 | 1.488963 | 3449.277 | 20.42739 |  | 2020-09-28 | 989.6314 | 341.6756 | (20.0, 20.5] | baixo | 6699.74 | 492.2529 | 35.03825 | 3.720578 | 0.8959446 | 7.10047 | 1.147311 | 0.2062048 | 0.1129703 | 67.07181 | 12.9885 | 0.004602537 | 0.6435701 | 0 | 0.009956031 | 0.3418713 | 0.6481727 | 0.3518273 | 0.4572167 | 0.004677095 | 0.5381062
2020-10-01 16:00 | 2.334679 | 3450 | 20.11603 | 15.50117 | 2020-09-29 | 757.2111 | 383.1847 | (20.0, 20.5] | baixo | 6988.77 | 491.3688 | 32.77188 | 3.480105 | 0.9661426 | 6.908786 | 1.057676 | 0.2240091 | 0.1031991 | 69.08024 | 13.24809 | 0.001470731 | 0.7267909 | 0 | 0.003181428 | 0.268557 | 0.7282616 | 0.2717384 | 0.3797351 | 0.001441753 | 0.6188231 |  |  |  | 63.47
2020-10-02 | 2.386668 | 3450 | 20.20521 | 16.27837 | 2020-09-29 | 1151.452 | 383.1524 | (20.0, 20.5] | normal | 6988.77 | 491.3688 | 32.77188 | 3.480105 | 0.9661426 | 6.908786 | 1.057676 | 0.2240091 | 0.1031991 | 69.08024 | 13.24809 | 0.001470731 | 0.7267909 | 0 | 0.003181428 | 0.268557 | 0.7282616 | 0.2717384 | 0.3797351 | 0.001441753 | 0.6188231 |  |  | 503.612 | 64.87 | 0.320742
2020-10-02 08:00 | 2.384085 | 3450 | 20.19936 | 16.09573 | 2020-09-29 | 1151.452 | 381.6333 | (20.0, 20.5] | normal | 6988.77 | 491.3688 | 32.77188 | 3.480105 | 0.9661426 | 6.908786 | 1.057676 | 0.2240091 | 0.1031991 | 69.08024 | 13.24809 | 0.001470731 | 0.7267909 | 0 | 0.003181428 | 0.268557 | 0.7282616 | 0.2717384 | 0.3797351 | 0.001441753 | 0.6188231 |  |  | 503.612 | 64.87 | 0.320742
2020-10-02 16:00 | 2.29496 | 3450 | 20.1782 | 16.31975 | 2020-09-30 | 1151.452 | 385.53 | (20.0, 20.5] | normal | 8189.2 | 494.1497 | 34.50921 | 3.499955 | 0.8830598 | 6.791173 | 1.149666 | 0.2179393 | 0.105067 | 71.42977 | 16.81802 | 0 | 0.6400296 | 0 | 0.04537195 | 0.3145985 | 0.6400296 | 0.3599704 | 0.4021786 | 0.006335124 | 0.5914862 |  |  | 503.612 | 64.87 | 0.320742
2020-10-03 | 2.286242 | 3450 | 20.51099 | 15.90494 | 2020-09-30 | 1136.157 | 378.0463 | (20.5, inf] | normal | 8189.2 | 494.1497 | 34.50921 | 3.499955 | 0.8830598 | 6.791173 | 1.149666 | 0.2179393 | 0.105067 | 71.42977 | 16.81802 | 0 | 0.6400296 | 0 | 0.04537195 | 0.3145985 | 0.6400296 | 0.3599704 | 0.4021786 | 0.006335124 | 0.5914862 |  |  | 479.24 | 63.98
2020-10-03 08:00 | 2.305616 | 3450 | 20.49554 | 16.03888 | 2020-10-01 | 1136.157 | 380.1984 | (20.0, 20.5] | normal | 8444.27 | 490.1143 | 37.24891 | 3.44979 | 0.9554619 | 6.538456 | 1.073065 | 0.2296146 | 0.1114813 | 76.17931 | 21.03335 | 0.0006086139 | 0.6336879 | 0 | 0.1069609 | 0.2587425 | 0.6342966 | 0.3657034 | 0.3428012 | 0.006539028 | 0.6506597 |  |  | 479.24 | 63.98
2020-10-03 16:00 | 2.177742 | 3441.063 | 20.54403 | 16.49078 | 2020-10-01 | 1136.157 | 380.1352 | (20.5, inf] | normal | 8444.27 | 490.1143 | 37.24891 | 3.44979 | 0.9554619 | 6.538456 | 1.073065 | 0.2296146 | 0.1114813 | 76.17931 | 21.03335 | 0.0006086139 | 0.6336879 | 0 | 0.1069609 | 0.2587425 | 0.6342966 | 0.3657034 | 0.3428012 | 0.006539028 | 0.6506597 |  |  | 479.24 | 63.98
2020-10-04 | 2.146856 | 3400.488 | 20.38278 | 16.64687 | 2020-10-01 | 1128.462 | 377.9261 | (20.0, 20.5] | normal | 8444.27 | 490.1143 | 37.24891 | 3.44979 | 0.9554619 | 6.538456 | 1.073065 | 0.2296146 | 0.1114813 | 76.17931 | 21.03335 | 0.0006086139 | 0.6336879 | 0 | 0.1069609 | 0.2587425 | 0.6342966 | 0.3657034 | 0.3428012 | 0.006539028 | 0.6506597 |  |  |  | 62.2
2020-10-04 08:00 | 2.193384 | 3400 | 20.44158 | 15.73029 | 2020-10-02 | 1128.462 | 369.0679 | (20.0, 20.5] | normal | 8772.28 | 485.357 | 35.7135 | 3.553719 | 1.041653 | 6.457987 | 1.093362 | 0.2388995 | 0.101738 | 78.64585 | 26.5124 | 0 | 0.6456828 | 0 | 0.1193578 | 0.2349594 | 0.6456828 | 0.3543172 | 0.281886 | 0 | 0.718114 |  |  |  | 62.2
2020-10-04 16:00 | 2.290373 | 3400 | 20.51197 | 15.64932 | 2020-10-02 | 1128.462 | 379.466 | (20.5, inf] | normal | 8772.28 | 485.357 | 35.7135 | 3.553719 | 1.041653 | 6.457987 | 1.093362 | 0.2388995 | 0.101738 | 78.64585 | 26.5124 | 0 | 0.6456828 | 0 | 0.1193578 | 0.2349594 | 0.6456828 | 0.3543172 | 0.281886 | 0 | 0.718114 |  |  |  | 62.2
2020-10-05 | 2.321829 | 3400 | 20.67114 | 16.22325 | 2020-10-02 | 1148.308 | 381.9906 | (20.5, inf] | normal | 8772.28 | 485.357 | 35.7135 | 3.553719 | 1.041653 | 6.457987 | 1.093362 | 0.2388995 | 0.101738 | 78.64585 | 26.5124 | 0 | 0.6456828 | 0 | 0.1193578 | 0.2349594 | 0.6456828 | 0.3543172 | 0.281886 | 0 | 0.718114 |  |  | 496.461 | 63.56 | 0.612576
2020-10-05 08:00 | 2.30905 | 3400 | 20.87359 | 16.72773 | 2020-10-03 | 1148.308 | 381.2538 | (20.5, inf] | normal | 8068.34 | 488.8175 | 42.50311 | 3.861334 | 0.9682696 | 6.420281 | 1.346682 | 0.22193 | 0.1083983 | 69.00646 | 16.03346 | 0.003184856 | 0.5517914 | 0 | 0.1922807 | 0.2527431 | 0.5549762 | 0.4450238 | 0.3572249 | 0.003147635 | 0.6396274 |  |  | 496.461 | 63.56 | 0.612576
2020-10-05 16:00 | 2.282509 | 3400 | 20.60562 | 15.804 | 2020-10-03 | 1148.308 | 383.9101 | (20.5, inf] | normal | 8068.34 | 488.8175 | 42.50311 | 3.861334 | 0.9682696 | 6.420281 | 1.346682 | 0.22193 | 0.1083983 | 69.00646 | 16.03346 | 0.003184856 | 0.5517914 | 0 | 0.1922807 | 0.2527431 | 0.5549762 | 0.4450238 | 0.3572249 | 0.003147635 | 0.6396274 |  |  | 496.461 | 63.56 | 0.612576
2020-10-06 | 2.310033 | 3400 | 20.30797 | 15.6007 | 2020-10-03 | 1151.637 | 382.5002 | (20.0, 20.5] | normal | 8068.34 | 488.8175 | 42.50311 | 3.861334 | 0.9682696 | 6.420281 | 1.346682 | 0.22193 | 0.1083983 | 69.00646 | 16.03346 | 0.003184856 | 0.5517914 | 0 | 0.1922807 | 0.2527431 | 0.5549762 | 0.4450238 | 0.3572249 | 0.003147635 | 0.6396274 |  |  | 486.225 | 60.25 | 0.799435
2020-10-06 08:00 | 2.270713 | 3192.332 | 20.37408 | 15.74153 | 2020-10-04 | 1151.637 | 382.407 | (20.0, 20.5] | normal | 9668.32 | 499.1853 | 35.15308 | 3.830174 | 0.9766493 | 6.176947 | 1.37476 | 0.1839855 | 0.08815392 | 69.04426 | 15.84458 | 0.0005315608 | 0.4018198 | 0 | 0.3095343 | 0.2881143 | 0.4023513 | 0.5976487 | 0.5071847 | 0.006249058 | 0.4865662 |  |  | 486.225 | 60.25 | 0.799435
2020-10-06 16:00 | 2.51868 | 3429.485 | 20.55526 | 15.7462 | 2020-10-04 | 1151.637 | 387.4563 | (20.5, inf] | normal | 9668.32 | 499.1853 | 35.15308 | 3.830174 | 0.9766493 | 6.176947 | 1.37476 | 0.1839855 | 0.08815392 | 69.04426 | 15.84458 | 0.0005315608 | 0.4018198 | 0 | 0.3095343 | 0.2881143 | 0.4023513 | 0.5976487 | 0.5071847 | 0.006249058 | 0.4865662 |  |  | 486.225 | 60.25 | 0.799435
2020-10-07 | 2.273002 | 3450 | 20.56252 | 15.71929 | 2020-10-04 | 1159.322 | 385.7492 | (20.5, inf] | normal | 9668.32 | 499.1853 | 35.15308 | 3.830174 | 0.9766493 | 6.176947 | 1.37476 | 0.1839855 | 0.08815392 | 69.04426 | 15.84458 | 0.0005315608 | 0.4018198 | 0 | 0.3095343 | 0.2881143 | 0.4023513 | 0.5976487 | 0.5071847 | 0.006249058 | 0.4865662 |  |  | 506.611 | 65.46 | 0.667099
2020-10-07 08:00 | 2.28269 | 3450 | 20.9917 | 15.90537 | 2020-10-05 | 1159.322 | 385.1695 | (20.5, inf] | normal | 8928.34 | 492.7085 | 38.696 | 3.960353 | 1.390295 | 6.652379 | 2.031748 | 0.1843336 | 0.1106905 | 68.51381 | 16.95076 | 0.0005756165 | 0.371459 | 0 | 0.3730018 | 0.2549636 | 0.3720346 | 0.6279654 | 0.6304886 | 0.0353191 | 0.3341923 |  |  | 506.611 | 65.46 | 0.667099
2020-10-07 16:00 | 2.283658 | 3450 | 21.06887 | 15.58767 | 2020-10-05 | 1159.322 | 386.8154 | (20.5, inf] | normal | 8928.34 | 492.7085 | 38.696 | 3.960353 | 1.390295 | 6.652379 | 2.031748 | 0.1843336 | 0.1106905 | 68.51381 | 16.95076 | 0.0005756165 | 0.371459 | 0 | 0.3730018 | 0.2549636 | 0.3720346 | 0.6279654 | 0.6304886 | 0.0353191 | 0.3341923 |  |  | 506.611 | 65.46 | 0.667099
2020-10-08 | 2.381824 | 3450 | 21.09774 | 15.98657 | 2020-10-05 | 1144.052 | 386.1872 | (20.5, inf] | normal | 8928.34 | 492.7085 | 38.696 | 3.960353 | 1.390295 | 6.652379 | 2.031748 | 0.1843336 | 0.1106905 | 68.51381 | 16.95076 | 0.0005756165 | 0.371459 | 0 | 0.3730018 | 0.2549636 | 0.3720346 | 0.6279654 | 0.6304886 | 0.0353191 | 0.3341923
2020-10-08 08:00 | 2.37472 | 3450 | 20.83961 | 16.17258 | 2020-10-05 | 1144.052 | 376.9671 | (20.5, inf] | normal | 8928.34 | 492.7085 | 38.696 | 3.960353 | 1.390295 | 6.652379 | 2.031748 | 0.1843336 | 0.1106905 | 68.51381 | 16.95076 | 0.0005756165 | 0.371459 | 0 | 0.3730018 | 0.2549636 | 0.3720346 | 0.6279654 | 0.6304886 | 0.0353191 | 0.3341923
2020-10-08 16:00 | 2.162888 | 3450 | 20.924 | 16.47862 | 2020-10-06 | 1144.052 | 382.7426 | (20.5, inf] | normal | 9101.18 | 485.6286 | 30.207 | 3.407661 | 0.7780898 | 6.682904 | 0.9610201 | 0.1866821 | 0.08676421 | 64.85102 | 14.19705 | 0.1938417 | 0.1575284 | 0 | 0.4169915 | 0.2316384 | 0.3513701 | 0.6486299 | 0.6812281 | 0.02860316 | 0.2901688
2020-10-09 | 2.092492 | 3450 | 20.92068 |  | 2020-10-06 | 1165.64 | 384.1757 | (20.5, inf] | normal | 9101.18 | 485.6286 | 30.207 | 3.407661 | 0.7780898 | 6.682904 | 0.9610201 | 0.1866821 | 0.08676421 | 64.85102 | 14.19705 | 0.1938417 | 0.1575284 | 0 | 0.4169915 | 0.2316384 | 0.3513701 | 0.6486299 | 0.6812281 | 0.02860316 | 0.2901688 |  |  | 490.503 | 64.81 | 0.584493
2020-10-09 08:00 | 4.408422 | 3257.054 | 20.64452 | 12.37279 | 2020-10-04 | 1165.64 | 387.1381 | (20.5, inf] | normal | 9668.32 | 499.1853 | 35.15308 | 3.830174 | 0.9766493 | 6.176947 | 1.37476 | 0.1839855 | 0.08815392 | 69.04426 | 15.84458 | 0.0005315608 | 0.4018198 | 0 | 0.3095343 | 0.2881143 | 0.4023513 | 0.5976487 | 0.5071847 | 0.006249058 | 0.4865662 |  |  | 490.503 | 64.81 | 0.584493
2020-10-09 16:00 | 2.227148 | 3441.093 | 20.58135 | 15.92506 | 2020-10-07 | 1165.64 | 393.177 | (20.5, inf] | normal | 9192.14 | 481.6787 | 30.87425 | 3.815635 | 0.8391751 | 6.735308 | 0.9319983 | 0.2209954 | 0.1007971 | 65.93112 | 17.82929 | 0.4036688 | 0 | 0 | 0.4108564 | 0.1854748 | 0.4036688 | 0.5963312 | 0.559642 | 0.006445312 | 0.4339127 |  |  | 490.503 | 64.81 | 0.584493
2020-10-10 | 2.232638 | 3291.577 | 20.47106 | 15.31205 | 2020-10-07 | 1159.198 | 393.4099 | (20.0, 20.5] | normal | 9192.14 | 481.6787 | 30.87425 | 3.815635 | 0.8391751 | 6.735308 | 0.9319983 | 0.2209954 | 0.1007971 | 65.93112 | 17.82929 | 0.4036688 | 0 | 0 | 0.4108564 | 0.1854748 | 0.4036688 | 0.5963312 | 0.559642 | 0.006445312 | 0.4339127
2020-10-10 08:00 | 2.218429 | 3409.147 | 20.54568 | 16.10786 | 2020-10-08 | 1159.198 | 392.098 | (20.5, inf] | normal | 6914.03001 | 495.3227 | 32.40567 | 3.767171 | 0.9312682 | 6.596293 | 1.061961 | 0.2421838 | 0.09874854 | 70.4098 | 19.0318 | 0.4516737 | 0.003144268 | 0 | 0.347946 | 0.197236 | 0.454818 | 0.545182 | 0.4962464 | 0.05235267 | 0.4514009
2020-10-10 16:00 | 2.162888 | 3450 | 20.61427 | 15.76982 | 2020-10-08 | 1159.198 | 382.6499 | (20.5, inf] | normal | 6914.03001 | 495.3227 | 32.40567 | 3.767171 | 0.9312682 | 6.596293 | 1.061961 | 0.2421838 | 0.09874854 | 70.4098 | 19.0318 | 0.4516737 | 0.003144268 | 0 | 0.347946 | 0.197236 | 0.454818 | 0.545182 | 0.4962464 | 0.05235267 | 0.4514009
2020-10-11 | 2.148034 | 3450 | 20.36711 | 15.31206 | 2020-10-08 | 1161.213 | 386.3166 | (20.0, 20.5] | normal | 6914.03001 | 495.3227 | 32.40567 | 3.767171 | 0.9312682 | 6.596293 | 1.061961 | 0.2421838 | 0.09874854 | 70.4098 | 19.0318 | 0.4516737 | 0.003144268 | 0 | 0.347946 | 0.197236 | 0.454818 | 0.545182 | 0.4962464 | 0.05235267 | 0.4514009 |  |  | 500.963 | 68.01
2020-10-11 08:00 | 2.219075 | 3450 | 20.27576 | 15.85806 | 2020-10-09 | 1161.213 | 384.8192 | (20.0, 20.5] | normal | 8648.10001 | 500.7345 | 42.70412 | 3.576489 | 0.9565426 | 6.513191 | 1.286242 | 0.2241854 | 0.07312171 | 73.77793 | 31.08979 | 0.4435686 | 0.007612026 | 0 | 0.2534856 | 0.2953338 | 0.4511806 | 0.5488194 | 0.4758226 | 0.1280302 | 0.3961471 |  |  | 500.963 | 68.01
2020-10-11 16:00 | 2.321116 | 3450 | 20.15555 | 16.29399 | 2020-10-09 | 1161.213 | 388.7585 | (20.0, 20.5] | normal | 8648.10001 | 500.7345 | 42.70412 | 3.576489 | 0.9565426 | 6.513191 | 1.286242 | 0.2241854 | 0.07312171 | 73.77793 | 31.08979 | 0.4435686 | 0.007612026 | 0 | 0.2534856 | 0.2953338 | 0.4511806 | 0.5488194 | 0.4758226 | 0.1280302 | 0.3961471 |  |  | 500.963 | 68.01
2020-10-12 | 2.334679 | 3450 | 19.85336 | 16.39469 | 2020-10-09 | 1165.803 | 387.6117 | (19.5, 20.0] | normal | 8648.10001 | 500.7345 | 42.70412 | 3.576489 | 0.9565426 | 6.513191 | 1.286242 | 0.2241854 | 0.07312171 | 73.77793 | 31.08979 | 0.4435686 | 0.007612026 | 0 | 0.2534856 | 0.2953338 | 0.4511806 | 0.5488194 | 0.4758226 | 0.1280302 | 0.3961471 |  |  | 504.162 | 66.67
2020-10-12 08:00 | 2.421866 | 3450 | 20.00483 | 16.7692 | 2020-10-09 | 1165.803 | 388.4485 | (20.0, 20.5] | normal | 8648.10001 | 500.7345 | 42.70412 | 3.576489 | 0.9565426 | 6.513191 | 1.286242 | 0.2241854 | 0.07312171 | 73.77793 | 31.08979 | 0.4435686 | 0.007612026 | 0 | 0.2534856 | 0.2953338 | 0.4511806 | 0.5488194 | 0.4758226 | 0.1280302 | 0.3961471 |  |  | 504.162 | 66.67
2020-10-12 16:00 | 2.489355 | 3450 | 20.23033 | 17.89578 | 2020-10-10 | 1165.803 | 389.3146 | (20.0, 20.5] | normal | 7805.25 | 488.5791 | 39.15576 | 3.662366 | 1.04788 | 6.381587 | 1.057339 | 0.2453077 | 0.0589584 | 70.84106 | 43.63558 | 0.5163063 | 0.05660549 | 0.1295218 | 0.1343724 | 0.163194 | 0.5729118 | 0.2975664 | 0.3031976 | 0.2845253 | 0.4122771 |  |  | 504.162 | 66.67
2020-10-13 | 2.585584 | 3450 | 20.66806 | 17.79079 | 2020-10-10 | 1167.617 | 390.413 | (20.5, inf] | normal | 7805.25 | 488.5791 | 39.15576 | 3.662366 | 1.04788 | 6.381587 | 1.057339 | 0.2453077 | 0.0589584 | 70.84106 | 43.63558 | 0.5163063 | 0.05660549 | 0.1295218 | 0.1343724 | 0.163194 | 0.5729118 | 0.2975664 | 0.3031976 | 0.2845253 | 0.4122771 |  |  | 504.943 | 64.66 | 0.512126
2020-10-13 08:00 | 2.63499 | 3450 | 20.93521 | 16.9013 | 2020-10-10 | 1167.617 | 391.1971 | (20.5, inf] | normal | 7805.25 | 488.5791 | 39.15576 | 3.662366 | 1.04788 | 6.381587 | 1.057339 | 0.2453077 | 0.0589584 | 70.84106 | 43.63558 | 0.5163063 | 0.05660549 | 0.1295218 | 0.1343724 | 0.163194 | 0.5729118 | 0.2975664 | 0.3031976 | 0.2845253 | 0.4122771 |  |  | 504.943 | 64.66 | 0.512126
2020-10-13 16:00 | 2.656626 | 3450 | 20.81154 | 16.94126 | 2020-10-11 | 1167.617 | 385.2066 | (20.5, inf] | normal | 10477.25 | 492.2187 | 34.18923 | 4.131444 | 1.17844 | 6.510615 | 1.082356 | 0.2157072 | 0.05467141 | 55.41513 | 19.51963 | 0.1706717 | 0 | 0.3760185 | 0.2832146 | 0.1700952 | 0.1706717 | 0.4533098 | 0.4051161 | 0.3479875 | 0.2468964 |  |  | 504.943 | 64.66 | 0.512126
2020-10-14 | 2.747365 | 3450 | 20.83966 | 17.09786 | 2020-10-11 | 1160.69 | 389.2019 | (20.5, inf] | normal | 10477.25 | 492.2187 | 34.18923 | 4.131444 | 1.17844 | 6.510615 | 1.082356 | 0.2157072 | 0.05467141 | 55.41513 | 19.51963 | 0.1706717 | 0 | 0.3760185 | 0.2832146 | 0.1700952 | 0.1706717 | 0.4533098 | 0.4051161 | 0.3479875 | 0.2468964 |  |  | 490.173 | 74.04 | 3.49028
2020-10-14 08:00 | 2.71249 | 3450 | 20.63449 | 17.21711 | 2020-10-11 | 1160.69 | 386.9699 | (20.5, inf] | normal | 10477.25 | 492.2187 | 34.18923 | 4.131444 | 1.17844 | 6.510615 | 1.082356 | 0.2157072 | 0.05467141 | 55.41513 | 19.51963 | 0.1706717 | 0 | 0.3760185 | 0.2832146 | 0.1700952 | 0.1706717 | 0.4533098 | 0.4051161 | 0.3479875 | 0.2468964 |  |  | 490.173 | 74.04 | 3.49028
2020-10-14 16:00 | 2.605928 | 3450 | 20.9379 | 17.09872 | 2020-10-12 | 1160.69 | 383.128 | (20.5, inf] | normal | 10206.83 | 491.9121 | 38.97675 | 4.494305 | 0.9024344 | 6.489518 | 1.167992 | 0.2088532 | 0.06419907 | 75.45215 | 45.84739 | 0.2429168 | 0 | 0.2843292 | 0.2617101 | 0.211044 | 0.2429168 | 0.472754 | 0.5379016 | 0.08050737 | 0.3815911 |  |  | 490.173 | 74.04 | 3.49028
2020-10-15 | 2.67374 | 3450 | 21.35386 | 15.84705 | 2020-10-12 | 1152.372 | 384.4799 | (20.5, inf] | normal | 10206.83 | 491.9121 | 38.97675 | 4.494305 | 0.9024344 | 6.489518 | 1.167992 | 0.2088532 | 0.06419907 | 75.45215 | 45.84739 | 0.2429168 | 0 | 0.2843292 | 0.2617101 | 0.211044 | 0.2429168 | 0.472754 | 0.5379016 | 0.08050737 | 0.3815911 |  |  | 488.218 | 64.405 | 0.688117
2020-10-15 08:00 | 2.585907 | 3450 | 21.32687 | 16.03914 | 2020-10-12 | 1152.372 | 384.6281 | (20.5, inf] | normal | 10206.83 | 491.9121 | 38.97675 | 4.494305 | 0.9024344 | 6.489518 | 1.167992 | 0.2088532 | 0.06419907 | 75.45215 | 45.84739 | 0.2429168 | 0 | 0.2843292 | 0.2617101 | 0.211044 | 0.2429168 | 0.472754 | 0.5379016 | 0.08050737 | 0.3815911 |  |  | 488.218 | 64.405 | 0.688117
2020-10-15 16:00 | 2.491616 | 3450 | 21.40555 | 16.6089 | 2020-10-13 | 1152.372 | 382.0422 | (20.5, inf] | normal | 10169.82 | 500.2913 | 26.871 | 4.49589 | 0.9017587 | 6.574015 | 1.21806 | 0.2039194 | 0.05149449 | 75.93203 | 33.63088 | 0.07471927 | 0.007178996 | 0.3331672 | 0.3427256 | 0.242209 | 0.08189827 | 0.5849346 | 0.4444882 | 0.361846 | 0.1936658 |  |  | 488.218 | 64.405 | 0.688117
2020-10-16 | 2.436074 | 3450 | 21.30812 | 16.85709 | 2020-10-13 | 1154.46 | 381.3861 | (20.5, inf] | normal | 10169.82 | 500.2913 | 26.871 | 4.49589 | 0.9017587 | 6.574015 | 1.21806 | 0.2039194 | 0.05149449 | 75.93203 | 33.63088 | 0.07471927 | 0.007178996 | 0.3331672 | 0.3427256 | 0.242209 | 0.08189827 | 0.5849346 | 0.4444882 | 0.361846 | 0.1936658 |  |  | 512.228 | 66.4 | 0.546651
2020-10-16 08:00 | 2.348887 | 3440.146 | 21.13438 | 17.52308 | 2020-10-13 | 1154.46 | 386.7122 | (20.5, inf] | normal | 10169.82 | 500.2913 | 26.871 | 4.49589 | 0.9017587 | 6.574015 | 1.21806 | 0.2039194 | 0.05149449 | 75.93203 | 33.63088 | 0.07471927 | 0.007178996 | 0.3331672 | 0.3427256 | 0.242209 | 0.08189827 | 0.5849346 | 0.4444882 | 0.361846 | 0.1936658 |  |  | 512.228 | 66.4 | 0.546651
2020-10-16 16:00 | 2.189367 | 3450 | 21.19476 | 17.84888 | 2020-10-14 | 1154.46 | 384.1873 | (20.5, inf] | normal | 7809.14001 | 511.2738 | 34.96233 | 4.841499 | 1.22301 | 6.675623 | 1.231673 | 0.2050562 | 0.06653933 | 66.84392 | 23.98601 | 0.006313855 | 0.002783861 | 0.4815882 | 0.3061334 | 0.2031806 | 0.009097716 | 0.509314 | 0.4583217 | 0.3018282 | 0.2398501 |  |  | 512.228 | 66.4 | 0.546651
2020-10-17 | 2.212617 | 3450 | 21.29737 | 17.61357 | 2020-10-14 | 1158.458 | 380.5243 | (20.5, inf] | normal | 7809.14001 | 511.2738 | 34.96233 | 4.841499 | 1.22301 | 6.675623 | 1.231673 | 0.2050562 | 0.06653933 | 66.84392 | 23.98601 | 0.006313855 | 0.002783861 | 0.4815882 | 0.3061334 | 0.2031806 | 0.009097716 | 0.509314 | 0.4583217 | 0.3018282 | 0.2398501
2020-10-17 08:00 | 2.237804 | 3450 | 21.20587 | 17.3407 | 2020-10-15 | 1158.458 | 385.4059 | (20.5, inf] | normal | 7241.09 | 518.377 | 30.8551 | 5.278313 | 1.246826 | 6.2155 | 1.859351 | 0.1724075 | 0.08718604 | 59.80426 | 17.48789 | 0 | 0 | 0.399473 | 0.377004 | 0.223523 | 0 | 0.600527 | 0.5646038 | 0.1332581 | 0.3021381
2020-10-17 16:00 | 2.199054 | 3450 | 20.8505 | 16.84751 | 2020-10-15 | 1158.458 | 391.8565 | (20.5, inf] | normal | 7241.09 | 518.377 | 30.8551 | 5.278313 | 1.246826 | 6.2155 | 1.859351 | 0.1724075 | 0.08718604 | 59.80426 | 17.48789 | 0 | 0 | 0.399473 | 0.377004 | 0.223523 | 0 | 0.600527 | 0.5646038 | 0.1332581 | 0.3021381
2020-10-18 | 2.218429 | 3450 | 20.60659 | 16.10273 | 2020-10-15 | 1173.548 | 389.6293 | (20.5, inf] | normal | 7241.09 | 518.377 | 30.8551 | 5.278313 | 1.246826 | 6.2155 | 1.859351 | 0.1724075 | 0.08718604 | 59.80426 | 17.48789 | 0 | 0 | 0.399473 | 0.377004 | 0.223523 | 0 | 0.600527 | 0.5646038 | 0.1332581 | 0.3021381 |  |  | 491.965 | 66.84
2020-10-18 08:00 | 2.263724 | 3450 | 20.75269 | 16.47604 | 2020-10-16 | 1173.548 | 390.4448 | (20.5, inf] | normal | 6095.76 | 499.879 | 26.18842 | 5.155228 | 0.5340341 | 5.8694 | 1.770844 | 0.1756491 | 0.08558179 | 60.0693 | 17.24447 | 0.001678473 | 0.007132679 | 0.3964493 | 0.3828182 | 0.2119213 | 0.008811152 | 0.5947395 | 0.5419212 | 0.001599786 | 0.4564791 |  |  | 491.965 | 66.84
2020-10-18 16:00 | 2.248783 | 3450 | 20.17819 | 16.38476 | 2020-10-16 | 1173.548 | 391.6315 | (20.0, 20.5] | normal | 6095.76 | 499.879 | 26.18842 | 5.155228 | 0.5340341 | 5.8694 | 1.770844 | 0.1756491 | 0.08558179 | 60.0693 | 17.24447 | 0.001678473 | 0.007132679 | 0.3964493 | 0.3828182 | 0.2119213 | 0.008811152 | 0.5947395 | 0.5419212 | 0.001599786 | 0.4564791 |  |  | 491.965 | 66.84
2020-10-19 | 2.301095 | 3450 | 20.08379 | 16.80343 | 2020-10-16 | 1158.88 | 386.27 | (20.0, 20.5] | normal | 6095.76 | 499.879 | 26.18842 | 5.155228 | 0.5340341 | 5.8694 | 1.770844 | 0.1756491 | 0.08558179 | 60.0693 | 17.24447 | 0.001678473 | 0.007132679 | 0.3964493 | 0.3828182 | 0.2119213 | 0.008811152 | 0.5947395 | 0.5419212 | 0.001599786 | 0.4564791 |  |  | 492.548 | 65.125 | 0.90584
2020-10-19 08:00 | 2.268158 | 3450 | 20.7833 | 17.28016 | 2020-10-17 | 1158.88 | 385.7742 | (20.5, inf] | normal | 7703.69001 | 498.4712 | 36.09871 | 3.993328 | 0.9305081 | 6.057513 | 1.677212 | 0.1958078 | 0.1047566 | 59.84864 | 26.71415 | 0.2803395 | 0.01410983 | 0.1157666 | 0.3271178 | 0.2626662 | 0.2944494 | 0.589784 | 0.5323173 | 0.0306988 | 0.4369839 |  |  | 492.548 | 65.125 | 0.90584
2020-10-19 16:00 | 2.206804 | 3450 | 20.91914 | 16.19944 | 2020-10-17 | 1158.88 | 384.7374 | (20.5, inf] | normal | 7703.69001 | 498.4712 | 36.09871 | 3.993328 | 0.9305081 | 6.057513 | 1.677212 | 0.1958078 | 0.1047566 | 59.84864 | 26.71415 | 0.2803395 | 0.01410983 | 0.1157666 | 0.3271178 | 0.2626662 | 0.2944494 | 0.589784 | 0.5323173 | 0.0306988 | 0.4369839 |  |  | 492.548 | 65.125 | 0.90584
2020-10-20 | 2.228117 | 3450 | 20.17468 | 16.04275 | 2020-10-17 | 1155.307 | 382.4515 | (20.0, 20.5] | normal | 7703.69001 | 498.4712 | 36.09871 | 3.993328 | 0.9305081 | 6.057513 | 1.677212 | 0.1958078 | 0.1047566 | 59.84864 | 26.71415 | 0.2803395 | 0.01410983 | 0.1157666 | 0.3271178 | 0.2626662 | 0.2944494 | 0.589784 | 0.5323173 | 0.0306988 | 0.4369839 |  |  | 489.111 | 66.53 | 0.592786
2020-10-20 08:00 | 2.295929 | 3450 | 19.81918 | 16.64561 | 2020-10-18 | 1155.307 | 383.7438 | (19.5, 20.0] | normal | 8378.29 | 497.6483 | 41.75456 | 3.430619 | 0.782822 | 6.162443 | 1.418049 | 0.2346996 | 0.103332 | 56.03796 | 26.32096 | 0.6053482 | 0.01520098 | 0 | 0.1785466 | 0.2009042 | 0.6205492 | 0.3794508 | 0.3390869 | 0.2490244 | 0.4118887 |  |  | 489.111 | 66.53 | 0.592786
2020-10-20 16:00 | 2.268804 | 3450 | 20.00382 | 16.71955 | 2020-10-18 | 1155.307 | 388.094 | (20.0, 20.5] | normal | 8378.29 | 497.6483 | 41.75456 | 3.430619 | 0.782822 | 6.162443 | 1.418049 | 0.2346996 | 0.103332 | 56.03796 | 26.32096 | 0.6053482 | 0.01520098 | 0 | 0.1785466 | 0.2009042 | 0.6205492 | 0.3794508 | 0.3390869 | 0.2490244 | 0.4118887 |  |  | 489.111 | 66.53 | 0.592786
2020-10-21 | 2.137054 | 3450 | 20.03184 | 16.83273 | 2020-10-18 | 1041.947 | 386.9641 | (20.0, 20.5] | normal | 8378.29 | 497.6483 | 41.75456 | 3.430619 | 0.782822 | 6.162443 | 1.418049 | 0.2346996 | 0.103332 | 56.03796 | 26.32096 | 0.6053482 | 0.01520098 | 0 | 0.1785466 | 0.2009042 | 0.6205492 | 0.3794508 | 0.3390869 | 0.2490244 | 0.4118887 |  |  | 465.86 | 66.98 | 0.592786
2020-10-21 08:00 | 2.250075 | 3450 | 20.36605 | 17.25561 | 2020-10-19 | 1041.947 | 354.685 | (20.0, 20.5] | normal | 7312.34002 | 472.1662 | 47.25762 | 3.431553 | 0.8585277 | 6.647708 | 1.203788 | 0.2693113 | 0.07692011 | 58.21333 | 31.99087 | 0.6843188 | 0.005945993 | 0 | 0.03446334 | 0.2752719 | 0.6902648 | 0.3097352 | 0.2128251 | 0.06087863 | 0.7262962 |  |  | 465.86 | 66.98 | 0.592786
2020-10-21 16:00 | 2.247492 | 3450 | 20.38597 | 17.22276 | 2020-10-19 | 1041.947 | 383.5178 | (20.0, 20.5] | normal | 7312.34002 | 472.1662 | 47.25762 | 3.431553 | 0.8585277 | 6.647708 | 1.203788 | 0.2693113 | 0.07692011 | 58.21333 | 31.99087 | 0.6843188 | 0.005945993 | 0 | 0.03446334 | 0.2752719 | 0.6902648 | 0.3097352 | 0.2128251 | 0.06087863 | 0.7262962 |  |  | 465.86 | 66.98 | 0.592786
2020-10-22 | 2.244585 | 3450 | 20.42617 | 16.72929 | 2020-10-19 | 1161.795 | 388.054 | (20.0, 20.5] | normal | 7312.34002 | 472.1662 | 47.25762 | 3.431553 | 0.8585277 | 6.647708 | 1.203788 | 0.2693113 | 0.07692011 | 58.21333 | 31.99087 | 0.6843188 | 0.005945993 | 0 | 0.03446334 | 0.2752719 | 0.6902648 | 0.3097352 | 0.2128251 | 0.06087863 | 0.7262962 |  |  | 490.438 | 67.5 | 0.769429
2020-10-22 08:00 | 2.237804 | 3450 | 20.37384 | 17.09642 | 2020-10-20 | 1161.795 | 386.4354 | (20.0, 20.5] | normal | 7892.11 | 493.8468 | 36.81994 | 3.703111 | 1.011906 | 6.480541 | 1.299764 | 0.2270514 | 0.08107634 | 69.68061 | 31.8404 | 0.5192986 | 0.01065103 | 0 | 0.2041023 | 0.2659481 | 0.5299496 | 0.4700504 | 0.347403 | 0.3144627 | 0.3381344 |  |  | 490.438 | 67.5 | 0.769429
2020-10-22 16:00 | 2.073117 | 3450 | 20.03872 | 16.6434 | 2020-10-20 | 1161.795 | 386.688 | (20.0, 20.5] | normal | 7892.11 | 493.8468 | 36.81994 | 3.703111 | 1.011906 | 6.480541 | 1.299764 | 0.2270514 | 0.08107634 | 69.68061 | 31.8404 | 0.5192986 | 0.01065103 | 0 | 0.2041023 | 0.2659481 | 0.5299496 | 0.4700504 | 0.347403 | 0.3144627 | 0.3381344 |  |  | 490.438 | 67.5 | 0.769429
2020-10-23 | 2.123492 | 3450 | 19.96095 | 16.46457 | 2020-10-20 | 1155.097 | 383.4074 | (19.5, 20.0] | normal | 7892.11 | 493.8468 | 36.81994 | 3.703111 | 1.011906 | 6.480541 | 1.299764 | 0.2270514 | 0.08107634 | 69.68061 | 31.8404 | 0.5192986 | 0.01065103 | 0 | 0.2041023 | 0.2659481 | 0.5299496 | 0.4700504 | 0.347403 | 0.3144627 | 0.3381344 |  |  | 496.487 | 66.59333 | 0.39952
2020-10-23 08:00 | 2.135117 | 3274.781 | 20.21305 | 16.35359 | 2020-10-21 | 1155.097 | 383.1554 | (20.0, 20.5] | normal | 8493.47008 | 489.0677 | 41.16757 | 3.723482 | 0.813552 | 6.495865 | 1.089837 | 0.2600596 | 0.08685489 | 100.1345 | 122.6193 | 0.6039897 | 0.005995451 | 0.0001018747 | 0.1633786 | 0.2265343 | 0.6099852 | 0.3899129 | 0.256043 | 0.3102505 | 0.4337065 |  |  | 496.487 | 66.59333 | 0.39952
2020-10-23 16:00 | 2.313287 | 3396.807 | 19.89402 | 16.64547 | 2020-10-21 | 1155.097 | 389.3732 | (19.5, 20.0] | normal | 8493.47008 | 489.0677 | 41.16757 | 3.723482 | 0.813552 | 6.495865 | 1.089837 | 0.2600596 | 0.08685489 | 100.1345 | 122.6193 | 0.6039897 | 0.005995451 | 0.0001018747 | 0.1633786 | 0.2265343 | 0.6099852 | 0.3899129 | 0.256043 | 0.3102505 | 0.4337065 |  |  | 496.487 | 66.59333 | 0.39952
2020-10-24 | 2.110575 | 3450 | 19.94346 | 16.93674 | 2020-10-21 | 1159.911 | 387.2863 | (19.5, 20.0] | normal | 8493.47008 | 489.0677 | 41.16757 | 3.723482 | 0.813552 | 6.495865 | 1.089837 | 0.2600596 | 0.08685489 | 100.1345 | 122.6193 | 0.6039897 | 0.005995451 | 0.0001018747 | 0.1633786 | 0.2265343 | 0.6099852 | 0.3899129 | 0.256043 | 0.3102505 | 0.4337065 |  |  | 511.9 | 64.985
2020-10-24 08:00 | 2.119617 | 3450 | 20.0644 | 16.42271 | 2020-10-22 | 1159.911 | 385.293 | (20.0, 20.5] | normal | 7325.21 | 485.84 | 37.73902 | 3.256481 | 0.7015872 | 6.352975 | 0.9457663 | 0.2438571 | 0.07804169 | 70.67605 | 46.98376 | 0.6090517 | 0.01111219 | 0 | 0.1632578 | 0.2165783 | 0.6201639 | 0.3798361 | 0.290274 | 0.1299879 | 0.5797381 |  |  | 511.9 | 64.985
2020-10-24 16:00 | 2.156106 | 3450 | 19.93967 | 16.68395 | 2020-10-22 | 1159.911 | 385.4045 | (19.5, 20.0] | normal | 7325.21 | 485.84 | 37.73902 | 3.256481 | 0.7015872 | 6.352975 | 0.9457663 | 0.2438571 | 0.07804169 | 70.67605 | 46.98376 | 0.6090517 | 0.01111219 | 0 | 0.1632578 | 0.2165783 | 0.6201639 | 0.3798361 | 0.290274 | 0.1299879 | 0.5797381 |  |  | 511.9 | 64.985
2020-10-25 | 2.208742 | 3450 | 19.94368 | 17.20144 | 2020-10-22 | 1148.852 | 385.0256 | (19.5, 20.0] | normal | 7325.21 | 485.84 | 37.73902 | 3.256481 | 0.7015872 | 6.352975 | 0.9457663 | 0.2438571 | 0.07804169 | 70.67605 | 46.98376 | 0.6090517 | 0.01111219 | 0 | 0.1632578 | 0.2165783 | 0.6201639 | 0.3798361 | 0.290274 | 0.1299879 | 0.5797381 |  |  | 486.276 | 65.705
2020-10-25 08:00 | 2.219552 | 3450 | 20.08013 | 16.88097 | 2020-10-23 | 1148.852 | 385.8724 | (20.0, 20.5] | normal | 8342.96 | 482.4221 | 40.52732 | 3.235973 | 0.7685868 | 6.368093 | 1.136277 | 0.225018 | 0.07046429 | 71.78079 | 42.08505 | 0.5899028 | 0.004948223 | 0 | 0.2065995 | 0.1985494 | 0.5948511 | 0.4051489 | 0.3187249 | 0.07275019 | 0.6085249 |  |  | 486.276 | 65.705
2020-10-25 16:00 | 2.223919 | 3450 | 20.01716 | 17.29813 | 2020-10-23 | 1148.852 | 379.4179 | (20.0, 20.5] | normal | 8342.96 | 482.4221 | 40.52732 | 3.235973 | 0.7685868 | 6.368093 | 1.136277 | 0.225018 | 0.07046429 | 71.78079 | 42.08505 | 0.5899028 | 0.004948223 | 0 | 0.2065995 | 0.1985494 | 0.5948511 | 0.4051489 | 0.3187249 | 0.07275019 | 0.6085249 |  |  | 486.276 | 65.705
2020-10-26 | 2.292054 | 3450 | 20.29633 | 17.16856 | 2020-10-23 | 1158.519 | 386.0557 | (20.0, 20.5] | normal | 8342.96 | 482.4221 | 40.52732 | 3.235973 | 0.7685868 | 6.368093 | 1.136277 | 0.225018 | 0.07046429 | 71.78079 | 42.08505 | 0.5899028 | 0.004948223 | 0 | 0.2065995 | 0.1985494 | 0.5948511 | 0.4051489 | 0.3187249 | 0.07275019 | 0.6085249 |  |  | 492.398 | 64.85 | 0.471597
2020-10-26 08:00 | 2.315304 | 3450 | 20.25981 | 16.60932 | 2020-10-24 | 1158.519 | 384.9434 | (20.0, 20.5] | normal | 8759.40001 | 497.0931 | 27.23741 | 3.714506 | 0.7726089 | 6.50235 | 1.108624 | 0.2341267 | 0.06088512 | 78.50315 | 41.87174 | 0.5782128 | 0.01689598 | 0 | 0.1727649 | 0.2321263 | 0.5951088 | 0.4048912 | 0.2911638 | 0.2849057 | 0.4239305 |  |  | 492.398 | 64.85 | 0.471597
2020-10-26 16:00 | 2.297866 | 3450 | 20.12259 | 16.80697 | 2020-10-24 | 1158.519 | 384.9281 | (20.0, 20.5] | normal | 8759.40001 | 497.0931 | 27.23741 | 3.714506 | 0.7726089 | 6.50235 | 1.108624 | 0.2341267 | 0.06088512 | 78.50315 | 41.87174 | 0.5782128 | 0.01689598 | 0 | 0.1727649 | 0.2321263 | 0.5951088 | 0.4048912 | 0.2911638 | 0.2849057 | 0.4239305 |  |  | 492.398 | 64.85 | 0.471597
2020-10-27 | 2.381179 | 3450 | 20.06735 | 16.66565 | 2020-10-24 | 1158.764 | 385.8332 | (20.0, 20.5] | normal | 8759.40001 | 497.0931 | 27.23741 | 3.714506 | 0.7726089 | 6.50235 | 1.108624 | 0.2341267 | 0.06088512 | 78.50315 | 41.87174 | 0.5782128 | 0.01689598 | 0 | 0.1727649 | 0.2321263 | 0.5951088 | 0.4048912 | 0.2911638 | 0.2849057 | 0.4239305 |  |  | 476.067 | 63.2975 | 0.447515
2020-10-27 08:00 | 2.460616 | 3450 | 19.87865 | 16.26428 | 2020-10-24 | 1158.764 | 385.3246 | (19.5, 20.0] | normal | 8759.40001 | 497.0931 | 27.23741 | 3.714506 | 0.7726089 | 6.50235 | 1.108624 | 0.2341267 | 0.06088512 | 78.50315 | 41.87174 | 0.5782128 | 0.01689598 | 0 | 0.1727649 | 0.2321263 | 0.5951088 | 0.4048912 | 0.2911638 | 0.2849057 | 0.4239305 |  |  | 476.067 | 63.2975 | 0.447515
2020-10-27 16:00 | 2.431044 | 3450 | 19.88168 | 16.36217 | 2020-10-25 | 1158.764 | 385.3759 | (19.5, 20.0] | normal | 9097.22048 | 466.9416 | 41.64354 | 3.661989 | 0.7611035 | 6.408064 | 1.174994 | 0.244688 | 0.08214543 | 75.82833 | 39.59273 | 0.5107768 | 0.02845216 | 0 | 0.2290867 | 0.2316843 | 0.539229 | 0.460771 | 0.4041467 | 0.1623698 | 0.4334836 |  |  | 476.067 | 63.2975 | 0.447515
2020-10-28 | 2.438658 | 3450 | 19.95803 | 16.8121 | 2020-10-25 | 1149.888 | 385.7882 | (19.5, 20.0] | normal | 9097.22048 | 466.9416 | 41.64354 | 3.661989 | 0.7611035 | 6.408064 | 1.174994 | 0.244688 | 0.08214543 | 75.82833 | 39.59273 | 0.5107768 | 0.02845216 | 0 | 0.2290867 | 0.2316843 | 0.539229 | 0.460771 | 0.4041467 | 0.1623698 | 0.4334836 |  |  | 477.356 | 63.87333 | 0.93865
2020-10-28 08:00 | 2.420574 | 3450 | 19.78365 | 17.08936 | 2020-10-25 | 1149.888 | 387.2416 | (19.5, 20.0] | normal | 9097.22048 | 466.9416 | 41.64354 | 3.661989 | 0.7611035 | 6.408064 | 1.174994 | 0.244688 | 0.08214543 | 75.82833 | 39.59273 | 0.5107768 | 0.02845216 | 0 | 0.2290867 | 0.2316843 | 0.539229 | 0.460771 | 0.4041467 | 0.1623698 | 0.4334836 |  |  | 477.356 | 63.87333 | 0.93865
2020-10-28 16:00 | 2.199054 | 3450 | 19.91251 |  | 2020-10-26 | 1149.888 | 374.9249 | (19.5, 20.0] | normal | 8923.95268 | 482.1993 | 35.75997 | 3.469193 | 0.7594053 | 6.169578 | 0.9207821 | 0.2542834 | 0.08262417 | 73.34611 | 42.99175 | 0.5768371 | 0.01526131 | 0 | 0.233309 | 0.1745927 | 0.5920984 | 0.4079016 | 0.3410468 | 0.004714591 | 0.6542386 |  |  | 477.356 | 63.87333 | 0.93865
2020-10-29 | 2.284304 | 3449.999 | 19.87768 | 15.71994 | 2020-10-26 | 841.3645 | 384.3861 | (19.5, 20.0] | baixo | 8923.95268 | 482.1993 | 35.75997 | 3.469193 | 0.7594053 | 6.169578 | 0.9207821 | 0.2542834 | 0.08262417 | 73.34611 | 42.99175 | 0.5768371 | 0.01526131 | 0 | 0.233309 | 0.1745927 | 0.5920984 | 0.4079016 | 0.3410468 | 0.004714591 | 0.6542386 |  |  | 477.39 | 64.14 | 0.613183
2020-10-29 08:00 | 2.264929 | 3450 | 19.7084 |  | 2020-10-27 | 841.3645 | 380.0609 | (19.5, 20.0] | baixo | 8043.53816 | 483.2086 | 35.36163 | 3.359181 | 0.7703718 | 6.052611 | 0.7871929 | 0.2653634 | 0.07496454 | 75.04948 | 52.19948 | 0.6299764 | 0.03986964 | 0 | 0.1995814 | 0.1305726 | 0.6698461 | 0.3301539 | 0.2461951 | 0.03617768 | 0.7176272 |  |  | 477.39 | 64.14 | 0.613183
2020-10-30 08:00 | 3.578472 | 3154.294 | 20.03107 | 14.24118 | 2020-10-26 | 957.8945 | 329.8671 | (20.0, 20.5] | baixo | 8923.95268 | 482.1993 | 35.75997 | 3.469193 | 0.7594053 | 6.169578 | 0.9207821 | 0.2542834 | 0.08262417 | 73.34611 | 42.99175 | 0.5768371 | 0.01526131 | 0 | 0.233309 | 0.1745927 | 0.5920984 | 0.4079016 | 0.3410468 | 0.004714591 | 0.6542386 |  |  | 489.115 | 64.39
2020-10-30 16:00 | 2.784177 | 3450 | 20.2412 | 16.56771 | 2020-10-27 | 957.8945 | 366.9749 | (20.0, 20.5] | baixo | 8043.53816 | 483.2086 | 35.36163 | 3.359181 | 0.7703718 | 6.052611 | 0.7871929 | 0.2653634 | 0.07496454 | 75.04948 | 52.19948 | 0.6299764 | 0.03986964 | 0 | 0.1995814 | 0.1305726 | 0.6698461 | 0.3301539 | 0.2461951 | 0.03617768 | 0.7176272 |  |  | 489.115 | 64.39
2020-10-31 | 2.614969 | 3450 | 19.89681 | 16.74726 | 2020-10-28 | 1138.295 | 376.9405 | (19.5, 20.0] | normal | 6395.54997 | 502.4573 | 35.71694 | 3.16831 | 0.9064907 | 6.014466 | 0.6399176 | 0.2347618 | 0.07503931 | 69.40301 | 46.39215 | 0.5937195 | 0.02942459 | 0 | 0.2876445 | 0.08921143 | 0.6231441 | 0.3768559 | 0.3285346 | 0.2673355 | 0.4041299 |  |  |  | 63.79333
2020-10-31 08:00 | 2.593011 | 3450 | 19.77192 | 16.48004 | 2020-10-28 | 1138.295 | 382.592 | (19.5, 20.0] | normal | 6395.54997 | 502.4573 | 35.71694 | 3.16831 | 0.9064907 | 6.014466 | 0.6399176 | 0.2347618 | 0.07503931 | 69.40301 | 46.39215 | 0.5937195 | 0.02942459 | 0 | 0.2876445 | 0.08921143 | 0.6231441 | 0.3768559 | 0.3285346 | 0.2673355 | 0.4041299 |  |  |  | 63.79333
2020-10-31 16:00 | 2.534886 | 3450 | 19.80386 | 16.86481 | 2020-10-29 | 1138.295 | 377.8302 | (19.5, 20.0] | normal | 6331.63 | 495.7676 | 44.59384 | 3.435299 | 1.051139 | 6.520025 | 1.512804 | 0.2314236 | 0.08532692 | 69.25955 | 37.91214 | 0.5751257 | 0.03840271 | 0 | 0.2308864 | 0.1555851 | 0.6135284 | 0.3864716 | 0.4265062 | 0.1329006 | 0.4405932 |  |  |  | 63.79333
2020-11-01 | 2.39345 | 3450 | 19.6233 | 17.10874 | 2020-10-29 | 1122.4 | 372.1349 | (19.5, 20.0] | normal | 6331.63 | 495.7676 | 44.59384 | 3.435299 | 1.051139 | 6.520025 | 1.512804 | 0.2314236 | 0.08532692 | 69.25955 | 37.91214 | 0.5751257 | 0.03840271 | 0 | 0.2308864 | 0.1555851 | 0.6135284 | 0.3864716 | 0.4265062 | 0.1329006 | 0.4405932 |  |  | 505.944 | 65.31667
2020-11-01 08:00 | 2.382148 | 3450 | 19.62572 | 17.12977 | 2020-10-29 | 1122.4 | 373.8805 | (19.5, 20.0] | normal | 6331.63 | 495.7676 | 44.59384 | 3.435299 | 1.051139 | 6.520025 | 1.512804 | 0.2314236 | 0.08532692 | 69.25955 | 37.91214 | 0.5751257 | 0.03840271 | 0 | 0.2308864 | 0.1555851 | 0.6135284 | 0.3864716 | 0.4265062 | 0.1329006 | 0.4405932 |  |  | 505.944 | 65.31667
2020-11-01 16:00 | 2.377581 | 3450 | 19.77935 | 17.01773 | 2020-10-30 | 1122.4 | 374.9308 | (19.5, 20.0] | normal | 6041.19 | 480.5623 | 42.21941 | 3.622196 | 0.6743134 | 6.26461 | 1.063683 | 0.2423353 | 0.07952122 | 74.51069 | 46.62907 | 0.5990534 | 0.004549215 | 0 | 0.1894662 | 0.2069312 | 0.6036026 | 0.3963974 | 0.3732075 | 0.08469936 | 0.5420931 |  |  | 505.944 | 65.31667
2020-11-02 | 2.347918 | 3450 | 19.79857 | 17.01452 | 2020-10-30 | 1125.085 | 372.5063 | (19.5, 20.0] | normal | 6041.19 | 480.5623 | 42.21941 | 3.622196 | 0.6743134 | 6.26461 | 1.063683 | 0.2423353 | 0.07952122 | 74.51069 | 46.62907 | 0.5990534 | 0.004549215 | 0 | 0.1894662 | 0.2069312 | 0.6036026 | 0.3963974 | 0.3732075 | 0.08469936 | 0.5420931 |  |  | 487.031 | 65.15
2020-11-02 08:00 | 2.304971 | 3450 | 19.91497 | 17.06254 | 2020-10-31 | 1125.085 | 374.014 | (19.5, 20.0] | normal | 6419.27 | 499.25 | 30.93277 | 3.444971 | 0.8917492 | 6.555003 | 1.800079 | 0.1909665 | 0.05663542 | 77.93685 | 36.52893 | 0.6377809 | 0.003047688 | 0 | 0.1437437 | 0.2154277 | 0.6408286 | 0.3591714 | 0.5819421 | 0.2390832 | 0.1789746 |  |  | 487.031 | 65.15
2020-11-02 16:00 | 2.295606 | 3450 | 19.87426 | 17.09612 | 2020-10-31 | 1125.085 | 377.6305 | (19.5, 20.0] | normal | 6419.27 | 499.25 | 30.93277 | 3.444971 | 0.8917492 | 6.555003 | 1.800079 | 0.1909665 | 0.05663542 | 77.93685 | 36.52893 | 0.6377809 | 0.003047688 | 0 | 0.1437437 | 0.2154277 | 0.6408286 | 0.3591714 | 0.5819421 | 0.2390832 | 0.1789746 |  |  | 487.031 | 65.15
2020-11-03 | 2.324991 | 3450 | 19.6405 | 16.69876 | 2020-10-31 | 1122.713 | 373.824 | (19.5, 20.0] | normal | 6419.27 | 499.25 | 30.93277 | 3.444971 | 0.8917492 | 6.555003 | 1.800079 | 0.1909665 | 0.05663542 | 77.93685 | 36.52893 | 0.6377809 | 0.003047688 | 0 | 0.1437437 | 0.2154277 | 0.6408286 | 0.3591714 | 0.5819421 | 0.2390832 | 0.1789746 |  |  | 482.549 | 65.18 | 0.890837
2020-11-03 08:00 | 2.314658 | 3450 | 19.34654 | 16.55052 | 2020-11-01 | 1122.713 | 372.5019 | (19.0, 19.5] | normal | 7477.29998 | 503.1221 | 34.83889 | 3.452507 | 0.8770575 | 6.44324 | 1.456636 | 0.2197981 | 0.06896544 | 80.06039 | 48.06354 | 0.5819227 | 0.01046578 | 0 | 0.2154801 | 0.1921313 | 0.5923885 | 0.4076115 | 0.4604196 | 0.005462652 | 0.5341178 |  |  | 482.549 | 65.18 | 0.890837
2020-11-03 16:00 | 2.162888 | 3450 | 19.32087 | 17.40748 | 2020-11-01 | 1122.713 | 374.5365 | (19.0, 19.5] | normal | 7477.29998 | 503.1221 | 34.83889 | 3.452507 | 0.8770575 | 6.44324 | 1.456636 | 0.2197981 | 0.06896544 | 80.06039 | 48.06354 | 0.5819227 | 0.01046578 | 0 | 0.2154801 | 0.1921313 | 0.5923885 | 0.4076115 | 0.4604196 | 0.005462652 | 0.5341178 |  |  | 482.549 | 65.18 | 0.890837
2020-11-04 | 2.159982 | 3450 | 19.34917 | 17.28156 | 2020-11-01 | 1116.195 | 368.0613 | (19.0, 19.5] | normal | 7477.29998 | 503.1221 | 34.83889 | 3.452507 | 0.8770575 | 6.44324 | 1.456636 | 0.2197981 | 0.06896544 | 80.06039 | 48.06354 | 0.5819227 | 0.01046578 | 0 | 0.2154801 | 0.1921313 | 0.5923885 | 0.4076115 | 0.4604196 | 0.005462652 | 0.5341178 |  |  | 497.539 | 65.71 | 1.12811
2020-11-04 08:00 | 2.124461 | 3450 | 19.33378 | 17.19963 | 2020-11-02 | 1116.195 | 372.9521 | (19.0, 19.5] | normal | 6722.15004 | 494.2669 | 26.61578 | 3.328973 | 0.8728384 | 6.261871 | 1.164605 | 0.201895 | 0.06145566 | 80.1739 | 42.32778 | 0.6396612 | 0.01455185 | 0 | 0.1556198 | 0.1901671 | 0.6542131 | 0.3457869 | 0.6379068 | 0.06533658 | 0.2967566 |  |  | 497.539 | 65.71 | 1.12811
2020-11-04 16:00 | 2.194533 | 3450 | 19.184 | 17.15619 | 2020-11-02 | 1116.195 | 373.3798 | (19.0, 19.5] | normal | 6722.15004 | 494.2669 | 26.61578 | 3.328973 | 0.8728384 | 6.261871 | 1.164605 | 0.201895 | 0.06145566 | 80.1739 | 42.32778 | 0.6396612 | 0.01455185 | 0 | 0.1556198 | 0.1901671 | 0.6542131 | 0.3457869 | 0.6379068 | 0.06533658 | 0.2967566 |  |  | 497.539 | 65.71 | 1.12811
2020-11-05 | 2.169346 | 3450 | 19.15965 | 17.39856 | 2020-11-02 | 1042.31 | 367.6879 | (19.0, 19.5] | normal | 6722.15004 | 494.2669 | 26.61578 | 3.328973 | 0.8728384 | 6.261871 | 1.164605 | 0.201895 | 0.06145566 | 80.1739 | 42.32778 | 0.6396612 | 0.01455185 | 0 | 0.1556198 | 0.1901671 | 0.6542131 | 0.3457869 | 0.6379068 | 0.06533658 | 0.2967566 |  |  | 497.005 | 63.05 | 0.619431
2020-11-05 08:00 | 2.120909 | 3450 | 19.07581 | 16.87073 | 2020-11-03 | 1042.31 | 356.6366 | (19.0, 19.5] | normal | 5150.14998 | 504.312 | 21.59205 | 3.57037 | 0.9777046 | 5.931718 | 0.7187548 | 0.2055692 | 0.05734611 | 81.86415 | 35.14295 | 0.638401 | 0.01519485 | 0 | 0.2700717 | 0.07633247 | 0.6535959 | 0.3464041 | 0.5380675 | 0.281745 | 0.1801875 |  |  | 497.005 | 63.05 | 0.619431
2020-11-05 16:00 | 2.149648 | 3450 | 19.36402 | 17.4732 | 2020-11-03 | 1042.31 | 381.2916 | (19.0, 19.5] | normal | 5150.14998 | 504.312 | 21.59205 | 3.57037 | 0.9777046 | 5.931718 | 0.7187548 | 0.2055692 | 0.05734611 | 81.86415 | 35.14295 | 0.638401 | 0.01519485 | 0 | 0.2700717 | 0.07633247 | 0.6535959 | 0.3464041 | 0.5380675 | 0.281745 | 0.1801875 |  |  | 497.005 | 63.05 | 0.619431
2020-11-06 | 2.189367 | 3450 | 19.82731 | 17.74564 | 2020-11-03 | 1074.457 | 378.6876 | (19.5, 20.0] | normal | 5150.14998 | 504.312 | 21.59205 | 3.57037 | 0.9777046 | 5.931718 | 0.7187548 | 0.2055692 | 0.05734611 | 81.86415 | 35.14295 | 0.638401 | 0.01519485 | 0 | 0.2700717 | 0.07633247 | 0.6535959 | 0.3464041 | 0.5380675 | 0.281745 | 0.1801875 |  |  | 496.463 | 66.82 | 0.923922
2020-11-06 08:00 | 2.189367 | 3450 | 20.04353 | 17.42383 | 2020-11-04 | 1074.457 | 373.9993 | (20.0, 20.5] | normal | 4526.57 | 510.2154 | 20.36625 | 3.687111 | 1.102419 | 5.916188 | 0.4593737 | 0.2085485 | 0.05778364 | 84.55449 | 45.54859 | 0.5779829 | 0 | 0 | 0.3815472 | 0.04046994 | 0.5779829 | 0.4220171 | 0.587996 | 0.21632 | 0.195684 |  |  | 496.463 | 66.82 | 0.923922
2020-11-06 16:00 | 1.879368 | 3450 | 19.65186 | 16.72338 | 2020-11-04 | 1074.457 | 316.7811 | (19.5, 20.0] | normal | 4526.57 | 510.2154 | 20.36625 | 3.687111 | 1.102419 | 5.916188 | 0.4593737 | 0.2085485 | 0.05778364 | 84.55449 | 45.54859 | 0.5779829 | 0 | 0 | 0.3815472 | 0.04046994 | 0.5779829 | 0.4220171 | 0.587996 | 0.21632 | 0.195684 |  |  | 496.463 | 66.82 | 0.923922
2020-11-07 | 1.923285 | 3450 | 19.39661 | 16.47957 | 2020-11-05 | 1135.612 | 0 | (19.0, 19.5] | normal | 6100.58 | 505.2324 | 25.93936 | 3.293513 | 0.8971213 | 5.886849 | 0.5528226 | 0.2140235 | 0.06945237 | 82.69254 | 43.04916 | 0.5543535 | 0.003206897 | 0 | 0.3539696 | 0.08847002 | 0.5575604 | 0.4424396 | 0.5706501 | 0.0426894 | 0.3866605 |  |  | 498.118 | 63.205
2020-11-07 08:00 | 1.869681 | 3466.819 | 19.45369 | 16.92037 | 2020-11-05 | 1135.612 | 377.5891 | (19.0, 19.5] | normal | 6100.58 | 505.2324 | 25.93936 | 3.293513 | 0.8971213 | 5.886849 | 0.5528226 | 0.2140235 | 0.06945237 | 82.69254 | 43.04916 | 0.5543535 | 0.003206897 | 0 | 0.3539696 | 0.08847002 | 0.5575604 | 0.4424396 | 0.5706501 | 0.0426894 | 0.3866605 |  |  | 498.118 | 63.205
2020-11-07 16:00 | 1.788905 | 3475 | 19.16043 | 16.73463 | 2020-11-05 | 1135.612 | 381.1218 | (19.0, 19.5] | normal | 6100.58 | 505.2324 | 25.93936 | 3.293513 | 0.8971213 | 5.886849 | 0.5528226 | 0.2140235 | 0.06945237 | 82.69254 | 43.04916 | 0.5543535 | 0.003206897 | 0 | 0.3539696 | 0.08847002 | 0.5575604 | 0.4424396 | 0.5706501 | 0.0426894 | 0.3866605 |  |  | 498.118 | 63.205
2020-11-08 | 1.759731 | 3475 | 19.38985 | 16.82746 | 2020-11-06 | 1120.054 | 369.1136 | (19.0, 19.5] | normal | 4596.99 | 495.1282 | 29.4008 | 2.974504 | 0.514058 | 6.068295 | 0.5605631 | 0.2360601 | 0.06443743 | 72.89796 | 39.42962 | 0.6652522 | 0.004255813 | 0 | 0.2345426 | 0.0959494 | 0.669508 | 0.330492 | 0.3140019 | 0.1603526 | 0.5256455 |  |  | 497.046 | 65.23
2020-11-08 08:00 | 1.676377 | 3492.892 | 18.72616 | 16.84336 | 2020-11-06 | 1120.054 | 371.9987 | (18.5, 19.0] | normal | 4596.99 | 495.1282 | 29.4008 | 2.974504 | 0.514058 | 6.068295 | 0.5605631 | 0.2360601 | 0.06443743 | 72.89796 | 39.42962 | 0.6652522 | 0.004255813 | 0 | 0.2345426 | 0.0959494 | 0.669508 | 0.330492 | 0.3140019 | 0.1603526 | 0.5256455 |  |  | 497.046 | 65.23
2020-11-08 16:00 | 1.600424 | 3500 | 18.25301 | 17.31255 | 2020-11-07 | 1120.054 | 377.9696 | (-inf, 18.5] | normal | 6352.82 | 491.5269 | 28.62623 | 3.234496 | 0.96784 | 6.372483 | 0.7450767 | 0.2525084 | 0.05919282 | 66.61732 | 43.79726 | 0.6881385 | 0 | 0.115311 | 0.1084936 | 0.08805696 | 0.6881385 | 0.1965505 | 0.2841247 | 0.07696569 | 0.6389097 |  |  | 497.046 | 65.23
2020-11-09 | 1.651671 | 3500 | 18.5984 | 18.0907 | 2020-11-07 | 1149.427 | 381.6607 | (18.5, 19.0] | normal | 6352.82 | 491.5269 | 28.62623 | 3.234496 | 0.96784 | 6.372483 | 0.7450767 | 0.2525084 | 0.05919282 | 66.61732 | 43.79726 | 0.6881385 | 0 | 0.115311 | 0.1084936 | 0.08805696 | 0.6881385 | 0.1965505 | 0.2841247 | 0.07696569 | 0.6389097 |  |  | 513.197 | 66.485 | 1.70234
2020-11-09 08:00 | 1.654377 | 3500 | 19.11418 | 18.25031 | 2020-11-07 | 1149.427 | 385.9154 | (19.0, 19.5] | normal | 6352.82 | 491.5269 | 28.62623 | 3.234496 | 0.96784 | 6.372483 | 0.7450767 | 0.2525084 | 0.05919282 | 66.61732 | 43.79726 | 0.6881385 | 0 | 0.115311 | 0.1084936 | 0.08805696 | 0.6881385 | 0.1965505 | 0.2841247 | 0.07696569 | 0.6389097 |  |  | 513.197 | 66.485 | 1.70234
2020-11-09 16:00 | 1.559363 | 3500 | 19.2636 | 17.7379 | 2020-11-08 | 1149.427 | 381.231 | (19.0, 19.5] | normal | 4976.21 | 489.2534 | 25.06719 | 4.018015 | 1.170448 | 6.655033 | 0.9141287 | 0.2552184 | 0.05512171 | 66.62667 | 28.51449 | 0.5609229 | 0 | 0.2911332 | 0 | 0.1479439 | 0.5609229 | 0.1479439 | 0.2087721 | 0.1710863 | 0.6201416 |  |  | 513.197 | 66.485 | 1.70234
2020-11-10 | 1.651989 | 3500 | 19.28855 | 17.86859 | 2020-11-08 | 1134.866 | 375.6352 | (19.0, 19.5] | normal | 4976.21 | 489.2534 | 25.06719 | 4.018015 | 1.170448 | 6.655033 | 0.9141287 | 0.2552184 | 0.05512171 | 66.62667 | 28.51449 | 0.5609229 | 0 | 0.2911332 | 0 | 0.1479439 | 0.5609229 | 0.1479439 | 0.2087721 | 0.1710863 | 0.6201416 |  |  | 498.266 | 66.555 | 0.469312
2020-11-10 08:00 | 1.623342 | 3500 | 19.28269 | 17.41327 | 2020-11-08 | 1134.866 | 374.5978 | (19.0, 19.5] | normal | 4976.21 | 489.2534 | 25.06719 | 4.018015 | 1.170448 | 6.655033 | 0.9141287 | 0.2552184 | 0.05512171 | 66.62667 | 28.51449 | 0.5609229 | 0 | 0.2911332 | 0 | 0.1479439 | 0.5609229 | 0.1479439 | 0.2087721 | 0.1710863 | 0.6201416 |  |  | 498.266 | 66.555 | 0.469312
2020-11-10 16:00 | 1.552361 | 3500 | 19.13322 | 17.6639 | 2020-11-09 | 1134.866 | 382.1825 | (19.0, 19.5] | normal | 5990.09 | 502.9169 | 33.76766 | 4.184691 | 1.219411 | 6.830173 | 1.07338 | 0.249519 | 0.05737296 | 70.40112 | 23.48904 | 0.4570833 | 0 | 0.2907703 | 0 | 0.2521465 | 0.4570833 | 0.2521465 | 0.1425553 | 0.3587865 | 0.4986582 |  |  | 498.266 | 66.555 | 0.469312
2020-11-11 | 1.603926 | 3500 | 19.11731 | 17.9489 | 2020-11-09 | 1172.823 | 387.5846 | (19.0, 19.5] | normal | 5990.09 | 502.9169 | 33.76766 | 4.184691 | 1.219411 | 6.830173 | 1.07338 | 0.249519 | 0.05737296 | 70.40112 | 23.48904 | 0.4570833 | 0 | 0.2907703 | 0 | 0.2521465 | 0.4570833 | 0.2521465 | 0.1425553 | 0.3587865 | 0.4986582 |  |  | 487.807 | 62.705 | 0.39326
2020-11-11 08:00 | 1.489019 | 3500 | 19.32658 | 17.83098 | 2020-11-09 | 1172.823 | 391.6288 | (19.0, 19.5] | normal | 5990.09 | 502.9169 | 33.76766 | 4.184691 | 1.219411 | 6.830173 | 1.07338 | 0.249519 | 0.05737296 | 70.40112 | 23.48904 | 0.4570833 | 0 | 0.2907703 | 0 | 0.2521465 | 0.4570833 | 0.2521465 | 0.1425553 | 0.3587865 | 0.4986582 |  |  | 487.807 | 62.705 | 0.39326
2020-11-11 16:00 | 1.465464 | 3500 | 19.32194 | 17.55956 | 2020-11-10 | 1172.823 | 391.5163 | (19.0, 19.5] | normal | 6505.03 | 501.7865 | 43.40767 | 3.630932 | 1.12135 | 6.878376 | 1.012088 | 0.2585715 | 0.06748882 | 59.29613 | 15.36913 | 0.6399571 | 0 | 0.1780591 | 0 | 0.1819838 | 0.6399571 | 0.1819838 | 0.2142013 | 0.254641 | 0.5311576 |  |  | 487.807 | 62.705 | 0.39326
2020-11-12 | 1.288806 | 3500 | 19.19325 | 17.62667 | 2020-11-10 | 1155.712 | 382.6557 | (19.0, 19.5] | normal | 6505.03 | 501.7865 | 43.40767 | 3.630932 | 1.12135 | 6.878376 | 1.012088 | 0.2585715 | 0.06748882 | 59.29613 | 15.36913 | 0.6399571 | 0 | 0.1780591 | 0 | 0.1819838 | 0.6399571 | 0.1819838 | 0.2142013 | 0.254641 | 0.5311576 |  |  | 479.954 | 62.9 | 0.71043
2020-11-12 08:00 | 1.284668 | 3500 | 19.01068 | 17.40795 | 2020-11-11 | 1155.712 | 384.481 | (19.0, 19.5] | normal | 4856.82 | 499.9966 | 44.42627 | 3.874298 | 1.173085 | 6.848147 | 1.347593 | 0.2482197 | 0.08537204 | 67.44584 | 21.01066 | 0.5449306 | 0 | 0.09586931 | 0.08826969 | 0.2709304 | 0.5449306 | 0.3592001 | 0.2818956 | 0.1945994 | 0.523505 |  |  | 479.954 | 62.9 | 0.71043
2020-11-12 16:00 | 1.280212 | 3486.97 | 19.02017 | 17.99053 | 2020-11-11 | 1155.712 | 386.1833 | (19.0, 19.5] | normal | 4856.82 | 499.9966 | 44.42627 | 3.874298 | 1.173085 | 6.848147 | 1.347593 | 0.2482197 | 0.08537204 | 67.44584 | 21.01066 | 0.5449306 | 0 | 0.09586931 | 0.08826969 | 0.2709304 | 0.5449306 | 0.3592001 | 0.2818956 | 0.1945994 | 0.523505 |  |  | 479.954 | 62.9 | 0.71043
2020-11-13 | 1.236721 | 3499.6 | 19.07841 | 17.89469 | 2020-11-11 | 1149.76 | 383.1501 | (19.0, 19.5] | normal | 4856.82 | 499.9966 | 44.42627 | 3.874298 | 1.173085 | 6.848147 | 1.347593 | 0.2482197 | 0.08537204 | 67.44584 | 21.01066 | 0.5449306 | 0 | 0.09586931 | 0.08826969 | 0.2709304 | 0.5449306 | 0.3592001 | 0.2818956 | 0.1945994 | 0.523505 |  |  | 488.1335 | 63.74667 | 0.556184
2020-11-13 08:00 | 1.288488 | 3500 | 18.99441 | 17.16603 | 2020-11-12 | 1149.76 | 382.7282 | (18.5, 19.0] | normal | 6897.35 | 509.9153 | 46.09017 | 3.452599 | 0.9059584 | 6.856587 | 2.04894 | 0.2439123 | 0.09187989 | 72.37955 | 25.53312 | 0.5648503 | 0 | 0 | 0.1685343 | 0.2666154 | 0.5648503 | 0.4351497 | 0.3751772 | 0.01702238 | 0.6078004 |  |  | 488.1335 | 63.74667 | 0.556184
2020-11-13 16:00 | 1.326366 | 3500 | 18.84414 | 16.87058 | 2020-11-12 | 1149.76 | 381.3345 | (18.5, 19.0] | normal | 6897.35 | 509.9153 | 46.09017 | 3.452599 | 0.9059584 | 6.856587 | 2.04894 | 0.2439123 | 0.09187989 | 72.37955 | 25.53312 | 0.5648503 | 0 | 0 | 0.1685343 | 0.2666154 | 0.5648503 | 0.4351497 | 0.3751772 | 0.01702238 | 0.6078004 |  |  | 488.1335 | 63.74667 | 0.556184
2020-11-14 | 1.207003 | 3500 | 18.75168 | 17.22866 | 2020-11-12 | 1111.288 | 384.8768 | (18.5, 19.0] | normal | 6897.35 | 509.9153 | 46.09017 | 3.452599 | 0.9059584 | 6.856587 | 2.04894 | 0.2439123 | 0.09187989 | 72.37955 | 25.53312 | 0.5648503 | 0 | 0 | 0.1685343 | 0.2666154 | 0.5648503 | 0.4351497 | 0.3751772 | 0.01702238 | 0.6078004 |  |  | 478.511 | 63.955
2020-11-14 08:00 | 1.259841 | 3500 | 18.86306 | 16.98575 | 2020-11-13 | 1111.288 | 385.7124 | (18.5, 19.0] | normal | 8421.19005 | 507.1568 | 26.87314 | 3.402973 | 0.8864375 | 6.450829 | 1.569831 | 0.2383921 | 0.07861608 | 78.74222 | 34.19494 | 0.561849 | 0.01631757 | 0 | 0.2329144 | 0.188919 | 0.5781665 | 0.4218335 | 0.3537329 | 0.008429052 | 0.6378381 |  |  | 478.511 | 63.955
2020-11-14 16:00 | 1.288806 | 3500 | 19.09353 | 16.99341 | 2020-11-13 | 1111.288 | 384.4333 | (19.0, 19.5] | normal | 8421.19005 | 507.1568 | 26.87314 | 3.402973 | 0.8864375 | 6.450829 | 1.569831 | 0.2383921 | 0.07861608 | 78.74222 | 34.19494 | 0.561849 | 0.01631757 | 0 | 0.2329144 | 0.188919 | 0.5781665 | 0.4218335 | 0.3537329 | 0.008429052 | 0.6378381 |  |  | 478.511 | 63.955
2020-11-17 | 2.16735 | 3067.151 | 19.49416 | 14.68629 | 2020-11-14 | 1116.332 | 374.4009 | (19.0, 19.5] | normal | 7478.84001 | 505.37 | 31.2097 | 3.389355 | 0.8172604 | 6.304635 | 1.124313 | 0.2324203 | 0.06150746 | 78.48723 | 35.94333 | 0.5673053 | 0.005231811 | 0 | 0.2642803 | 0.1631826 | 0.5725371 | 0.4274629 | 0.3781452 | 0.1253076 | 0.4965472 |  |  | 499.85 |  | 0.454877
2020-11-20 | 1.849337 | 3450 | 19.47713 | 17.59358 | 2020-11-18 | 1129.248 | 374.9587 | (19.0, 19.5] | normal | 5909.96 | 505.3504 | 32.51545 | 3.336875 | 0.8290726 | 7.044056 | 0.9409121 | 0.2737244 | 0.09360765 | 80.61049 | 29.37626 | 0.5513164 | 0.2114336 | 0 | 0.002111676 | 0.2351384 | 0.7627499 | 0.2372501 | 0.1444142 | 0.223528 | 0.6320578 |  |  | 493.1275 |  | 0.571873
2020-11-20 08:00 | 1.981409 | 3450 | 19.5 | 17.61052 | 2020-11-18 | 1129.248 | 375.1487 | (19.0, 19.5] | normal | 5909.96 | 505.3504 | 32.51545 | 3.336875 | 0.8290726 | 7.044056 | 0.9409121 | 0.2737244 | 0.09360765 | 80.61049 | 29.37626 | 0.5513164 | 0.2114336 | 0 | 0.002111676 | 0.2351384 | 0.7627499 | 0.2372501 | 0.1444142 | 0.223528 | 0.6320578 |  |  | 493.1275 |  | 0.571873
2020-11-20 16:00 | 1.963649 | 3472.723 | 19.53008 | 18.09687 | 2020-11-18 | 1129.248 | 377.4555 | (19.5, 20.0] | normal | 5909.96 | 505.3504 | 32.51545 | 3.336875 | 0.8290726 | 7.044056 | 0.9409121 | 0.2737244 | 0.09360765 | 80.61049 | 29.37626 | 0.5513164 | 0.2114336 | 0 | 0.002111676 | 0.2351384 | 0.7627499 | 0.2372501 | 0.1444142 | 0.223528 | 0.6320578 |  |  | 493.1275 |  | 0.571873
2020-11-21 | 1.94732 | 3475 | 19.65853 | 17.38083 | 2020-11-19 | 1138.779 | 373.9398 | (19.5, 20.0] | normal | 7403.26 | 493.8128 | 37.5016 | 3.208908 | 0.7102286 | 6.761708 | 0.9141454 | 0.2803609 | 0.09138691 | 73.82563 | 23.32596 | 0.6989975 | 0.198106 | 0 | 0 | 0.1028966 | 0.8971034 | 0.1028966 | 0.1776407 | 0.1632599 | 0.6590994 |  |  | 479.1905 | 63.48
2020-11-21 08:00 | 1.985108 | 3475 | 19.7 | 16.86067 | 2020-11-19 | 1138.779 | 379.828 | (19.5, 20.0] | normal | 7403.26 | 493.8128 | 37.5016 | 3.208908 | 0.7102286 | 6.761708 | 0.9141454 | 0.2803609 | 0.09138691 | 73.82563 | 23.32596 | 0.6989975 | 0.198106 | 0 | 0 | 0.1028966 | 0.8971034 | 0.1028966 | 0.1776407 | 0.1632599 | 0.6590994 |  |  | 479.1905 | 63.48
2020-11-21 16:00 | 1.923554 | 3475 | 19.67511 | 16.85809 | 2020-11-19 | 1138.779 | 382.0234 | (19.5, 20.0] | normal | 7403.26 | 493.8128 | 37.5016 | 3.208908 | 0.7102286 | 6.761708 | 0.9141454 | 0.2803609 | 0.09138691 | 73.82563 | 23.32596 | 0.6989975 | 0.198106 | 0 | 0 | 0.1028966 | 0.8971034 | 0.1028966 | 0.1776407 | 0.1632599 | 0.6590994 |  |  | 479.1905 | 63.48
2020-11-22 | 2.02935 | 3475 | 19.67432 | 17.19911 | 2020-11-19 | 1148.737 | 382.245 | (19.5, 20.0] | normal | 7403.26 | 493.8128 | 37.5016 | 3.208908 | 0.7102286 | 6.761708 | 0.9141454 | 0.2803609 | 0.09138691 | 73.82563 | 23.32596 | 0.6989975 | 0.198106 | 0 | 0 | 0.1028966 | 0.8971034 | 0.1028966 | 0.1776407 | 0.1632599 | 0.6590994 |  |  | 490.0455 | 61.92
2020-11-22 08:00 | 2.094109 | 3475 | 19.6 | 17.14826 | 2020-11-20 | 1148.737 | 383.669 | (19.5, 20.0] | normal | 6129.93 | 469.6918 | 32.6052 | 3.037735 | 0.4516807 | 6.624224 | 0.6199377 | 0.329302 | 0.09780486 | 64.76153 | 23.97982 | 0.7835669 | 0.2164331 | 0 | 0 | 0 | 1 | 0 | 0.1501306 | 0 | 0.8498694 |  |  | 490.0455 | 61.92
2020-11-22 16:00 | 2.206316 | 3475 | 19.56322 | 16.75223 | 2020-11-20 | 1148.737 | 379.1477 | (19.5, 20.0] | normal | 6129.93 | 469.6918 | 32.6052 | 3.037735 | 0.4516807 | 6.624224 | 0.6199377 | 0.329302 | 0.09780486 | 64.76153 | 23.97982 | 0.7835669 | 0.2164331 | 0 | 0 | 0 | 1 | 0 | 0.1501306 | 0 | 0.8498694 |  |  | 490.0455 | 61.92
2020-11-23 | 2.144763 | 3475 | 19.45 | 17.01419 | 2020-11-20 | 1046.227 | 372.9959 | (19.0, 19.5] | normal | 6129.93 | 469.6918 | 32.6052 | 3.037735 | 0.4516807 | 6.624224 | 0.6199377 | 0.329302 | 0.09780486 | 64.76153 | 23.97982 | 0.7835669 | 0.2164331 | 0 | 0 | 0 | 1 | 0 | 0.1501306 | 0 | 0.8498694 |  |  | 468.674 | 62.205 | 0.784004
2020-11-23 08:00 | 2.084089 | 3475 | 19.50069 | 16.72633 | 2020-11-21 | 1046.227 | 357.4945 | (19.5, 20.0] | normal | 6210.18 | 472.9899 | 38.77975 | 3.240273 | 0.5605567 | 6.634428 | 0.8463251 | 0.3015421 | 0.1001888 | 72.18331 | 23.45675 | 0.7212094 | 0.2182336 | 0 | 0 | 0.06055702 | 0.939443 | 0.06055702 | 0.1658481 | 0.1219928 | 0.7121591 |  |  | 468.674 | 62.205 | 0.784004
2020-11-23 16:00 | 2.068782 | 3475 | 19.3891 | 17.1608 | 2020-11-21 | 1046.227 | 377.9935 | (19.0, 19.5] | normal | 6210.18 | 472.9899 | 38.77975 | 3.240273 | 0.5605567 | 6.634428 | 0.8463251 | 0.3015421 | 0.1001888 | 72.18331 | 23.45675 | 0.7212094 | 0.2182336 | 0 | 0 | 0.06055702 | 0.939443 | 0.06055702 | 0.1658481 | 0.1219928 | 0.7121591 |  |  | 468.674 | 62.205 | 0.784004
2020-11-24 | 2.113345 | 3475 | 19.18109 | 17.90176 | 2020-11-21 | 1135.663 | 377.6191 | (19.0, 19.5] | normal | 6210.18 | 472.9899 | 38.77975 | 3.240273 | 0.5605567 | 6.634428 | 0.8463251 | 0.3015421 | 0.1001888 | 72.18331 | 23.45675 | 0.7212094 | 0.2182336 | 0 | 0 | 0.06055702 | 0.939443 | 0.06055702 | 0.1658481 | 0.1219928 | 0.7121591 |  |  | 471.166 | 62.525 | 0.268482
2020-11-24 08:00 | 2.205355 | 3493.154 | 19.26656 | 17.35044 | 2020-11-22 | 1135.663 | 377.5586 | (19.0, 19.5] | normal | 7897.68 | 480.6768 | 36.46722 | 3.344972 | 0.5877278 | 6.555473 | 0.9026083 | 0.3080388 | 0.09939108 | 70.22167 | 21.42398 | 0.7994322 | 0.1027568 | 0.01440676 | 0 | 0.08340424 | 0.902189 | 0.08340424 | 0.06777965 | 0.2701128 | 0.6621075 |  |  | 471.166 | 62.525 | 0.268482
2020-11-24 16:00 | 2.251353 | 3500 | 19.28212 | 17.11151 | 2020-11-22 | 1135.663 | 378.1379 | (19.0, 19.5] | normal | 7897.68 | 480.6768 | 36.46722 | 3.344972 | 0.5877278 | 6.555473 | 0.9026083 | 0.3080388 | 0.09939108 | 70.22167 | 21.42398 | 0.7994322 | 0.1027568 | 0.01440676 | 0 | 0.08340424 | 0.902189 | 0.08340424 | 0.06777965 | 0.2701128 | 0.6621075 |  |  | 471.166 | 62.525 | 0.268482
2020-11-25 | 2.258674 | 3500 | 19.25383 | 17.32681 | 2020-11-22 | 1135.088 | 380.5973 | (19.0, 19.5] | normal | 7897.68 | 480.6768 | 36.46722 | 3.344972 | 0.5877278 | 6.555473 | 0.9026083 | 0.3080388 | 0.09939108 | 70.22167 | 21.42398 | 0.7994322 | 0.1027568 | 0.01440676 | 0 | 0.08340424 | 0.902189 | 0.08340424 | 0.06777965 | 0.2701128 | 0.6621075 |  |  | 502.567 | 62.23
2020-11-25 08:00 | 2.320424 | 3518.272 | 19.43396 | 17.48171 | 2020-11-23 | 1135.088 | 379.0994 | (19.0, 19.5] | normal | 8187.22 | 485.1547 | 38.36085 | 3.424577 | 0.6800728 | 6.657455 | 0.7153482 | 0.3337478 | 0.1004306 | 73.91284 | 28.13805 | 0.6600006 | 0 | 0.1480918 | 0 | 0.1919076 | 0.6600006 | 0.1919076 | 0.02599016 | 0.3475606 | 0.6264492 |  |  | 502.567 | 62.23
2020-11-25 16:00 | 2.276472 | 3525 | 19.91484 | 16.78497 | 2020-11-23 | 1135.088 | 374.2843 | (19.5, 20.0] | normal | 8187.22 | 485.1547 | 38.36085 | 3.424577 | 0.6800728 | 6.657455 | 0.7153482 | 0.3337478 | 0.1004306 | 73.91284 | 28.13805 | 0.6600006 | 0 | 0.1480918 | 0 | 0.1919076 | 0.6600006 | 0.1919076 | 0.02599016 | 0.3475606 | 0.6264492 |  |  | 502.567 | 62.23
2020-11-26 | 2.185767 | 3525 | 19.82 | 16.29813 | 2020-11-23 | 1118.693559 | 377.3932 | (19.5, 20.0] | normal | 8187.22 | 485.1547 | 38.36085 | 3.424577 | 0.6800728 | 6.657455 | 0.7153482 | 0.3337478 | 0.1004306 | 73.91284 | 28.13805 | 0.6600006 | 0 | 0.1480918 | 0 | 0.1919076 | 0.6600006 | 0.1919076 | 0.02599016 | 0.3475606 | 0.6264492 |  |  | 472.858 | 66.65
2020-11-26 08:00 | 2.149106 | 3525 | 19.79809 | 16.28123 | 2020-11-24 | 1118.693559 | 368.9436 | (19.5, 20.0] | normal | 8159.88 | 469.7012 | 37.32251 | 3.209136 | 0.6835031 | 6.67834 | 0.9119134 | 0.3022109 | 0.08941435 | 76.17475 | 25.28473 | 0.6828942 | 0.001790183 | 0.1930715 | 0.0009226177 | 0.1213215 | 0.6846844 | 0.1222441 | 0.0804703 | 0.3725826 | 0.5469471 |  |  | 472.858 | 66.65
2020-11-26 16:00 | 2.123822 | 3525 | 19.67102 | 16.54681 | 2020-11-24 | 1118.693559 | 370.4416 | (19.5, 20.0] | normal | 8159.88 | 469.7012 | 37.32251 | 3.209136 | 0.6835031 | 6.67834 | 0.9119134 | 0.3022109 | 0.08941435 | 76.17475 | 25.28473 | 0.6828942 | 0.001790183 | 0.1930715 | 0.0009226177 | 0.1213215 | 0.6846844 | 0.1222441 | 0.0804703 | 0.3725826 | 0.5469471 |  |  | 472.858 | 66.65
2020-11-27 | 2.179446 | 3525 | 19.52235 | 16.73324 | 2020-11-24 | 1127.532 | 372.1845 | (19.5, 20.0] | normal | 8159.88 | 469.7012 | 37.32251 | 3.209136 | 0.6835031 | 6.67834 | 0.9119134 | 0.3022109 | 0.08941435 | 76.17475 | 25.28473 | 0.6828942 | 0.001790183 | 0.1930715 | 0.0009226177 | 0.1213215 | 0.6846844 | 0.1222441 | 0.0804703 | 0.3725826 | 0.5469471 |  |  | 469.443 | 64.06 | 0.477575
2020-11-27 08:00 | 2.199041 | 3518.067 | 19.12118 | 16.97966 | 2020-11-25 | 1127.532 | 374.6508 | (19.0, 19.5] | normal | 8781.57 | 482.1877 | 41.31217 | 3.304082 | 0.6510785 | 6.288157 | 1.12156 | 0.2635129 | 0.05157978 | 67.97579 | 30.59823 | 0.7299321 | 0 | 0.1508819 | 0 | 0.119186 | 0.7299321 | 0.119186 | 0.1327782 | 0.2906319 | 0.5765899 |  |  | 469.443 | 64.06 | 0.477575
2020-11-27 16:00 | 2.015734 | 3524.994 | 18.99971 | 16.79971 | 2020-11-25 | 1127.532 | 377.9621 | (18.5, 19.0] | normal | 8781.57 | 482.1877 | 41.31217 | 3.304082 | 0.6510785 | 6.288157 | 1.12156 | 0.2635129 | 0.05157978 | 67.97579 | 30.59823 | 0.7299321 | 0 | 0.1508819 | 0 | 0.119186 | 0.7299321 | 0.119186 | 0.1327782 | 0.2906319 | 0.5765899 |  |  | 469.443 | 64.06 | 0.477575
2020-11-28 | 2.03849 | 3525 | 19.01274 | 17.14338 | 2020-11-25 | 1124.455 | 376.839 | (19.0, 19.5] | normal | 8781.57 | 482.1877 | 41.31217 | 3.304082 | 0.6510785 | 6.288157 | 1.12156 | 0.2635129 | 0.05157978 | 67.97579 | 30.59823 | 0.7299321 | 0 | 0.1508819 | 0 | 0.119186 | 0.7299321 | 0.119186 | 0.1327782 | 0.2906319 | 0.5765899 |  |  | 464.652
2020-11-28 08:00 | 2.044495 | 3503.24 | 19.05 | 17.4451 | 2020-11-26 | 1124.455 | 373.1503 | (19.0, 19.5] | normal | 9093.88 | 482.6666 | 42.44989 | 3.738432 | 0.7021804 | 6.578783 | 1.375666 | 0.2298304 | 0.05183003 | 71.52024 | 36.77174 | 0.6258115 | 0.00160632 | 0.1660622 | 0.000827859 | 0.2056921 | 0.6274178 | 0.2065199 | 0.2352232 | 0.5440474 | 0.2207293 |  |  | 464.652
2020-11-28 16:00 | 1.997395 | 3500 | 19.05 | 17.04017 | 2020-11-26 | 1124.455 | 372.0749 | (19.0, 19.5] | normal | 9093.88 | 482.6666 | 42.44989 | 3.738432 | 0.7021804 | 6.578783 | 1.375666 | 0.2298304 | 0.05183003 | 71.52024 | 36.77174 | 0.6258115 | 0.00160632 | 0.1660622 | 0.000827859 | 0.2056921 | 0.6274178 | 0.2065199 | 0.2352232 | 0.5440474 | 0.2207293 |  |  | 464.652
2020-11-29 | 2.024403 | 3500 | 19.12934 | 17.14435 | 2020-11-26 | 1124.868 | 374.7403 | (19.0, 19.5] | normal | 9093.88 | 482.6666 | 42.44989 | 3.738432 | 0.7021804 | 6.578783 | 1.375666 | 0.2298304 | 0.05183003 | 71.52024 | 36.77174 | 0.6258115 | 0.00160632 | 0.1660622 | 0.000827859 | 0.2056921 | 0.6274178 | 0.2065199 | 0.2352232 | 0.5440474 | 0.2207293 |  |  | 471.522
2020-11-29 08:00 | 1.903448 | 3500 | 19.15 | 16.9483 | 2020-11-27 | 1124.868 | 374.5441 | (19.0, 19.5] | normal | 8013.08 | 490.33 | 36.14948 | 3.73752 | 0.8111254 | 6.54148 | 1.389153 | 0.2454769 | 0.04066133 | 73.81656 | 34.32833 | 0.5557644 | 0.001822979 | 0.2537638 | 0.0009395201 | 0.1877092 | 0.5575874 | 0.1886487 | 0.08495395 | 0.5763047 | 0.3387414 |  |  | 471.522
2020-11-29 16:00 | 1.738568 | 3500 | 19.18896 | 17.87983 | 2020-11-27 | 1124.868 | 374.1528 | (19.0, 19.5] | normal | 8013.08 | 490.33 | 36.14948 | 3.73752 | 0.8111254 | 6.54148 | 1.389153 | 0.2454769 | 0.04066133 | 73.81656 | 34.32833 | 0.5557644 | 0.001822979 | 0.2537638 | 0.0009395201 | 0.1877092 | 0.5575874 | 0.1886487 | 0.08495395 | 0.5763047 | 0.3387414 |  |  | 471.522
2020-11-30 | 1.833422 | 3511.158 | 19.23608 | 17.24408 | 2020-11-28 | 1123.151 | 373.6266 | (19.0, 19.5] | normal | 8571.27 | 488.9899 | 27.14985 | 3.74874 | 0.9945767 | 6.160514 | 1.056667 | 0.2363201 | 0.05853042 | 75.29513 | 32.50623 | 0.5702422 | 0.003408522 | 0.3098409 | 0.001756671 | 0.1147517 | 0.5736507 | 0.1165084 | 0.1851056 | 0.4181605 | 0.3967338 |  |  | 471.906 |  | 0.386449
2020-11-30 08:00 | 1.782493 | 3525 | 19.38117 | 16.72522 | 2020-11-28 | 1123.151 | 372.2092 | (19.0, 19.5] | normal | 8571.27 | 488.9899 | 27.14985 | 3.74874 | 0.9945767 | 6.160514 | 1.056667 | 0.2363201 | 0.05853042 | 75.29513 | 32.50623 | 0.5702422 | 0.003408522 | 0.3098409 | 0.001756671 | 0.1147517 | 0.5736507 | 0.1165084 | 0.1851056 | 0.4181605 | 0.3967338 |  |  | 471.906 |  | 0.386449
2020-11-30 16:00 | 1.735087 | 3525 | 19.67472 | 17.99922 | 2020-11-28 | 1123.151 | 373.921 | (19.5, 20.0] | normal | 8571.27 | 488.9899 | 27.14985 | 3.74874 | 0.9945767 | 6.160514 | 1.056667 | 0.2363201 | 0.05853042 | 75.29513 | 32.50623 | 0.5702422 | 0.003408522 | 0.3098409 | 0.001756671 | 0.1147517 | 0.5736507 | 0.1165084 | 0.1851056 | 0.4181605 | 0.3967338 |  |  | 471.906 |  | 0.386449
2020-12-01 | 1.757842 | 3474.531 | 19.73019 | 17.86616 | 2020-11-29 | 1108.273 | 374.6567 | (19.5, 20.0] | normal | 8198.34 | 500.8074 | 32.22988 | 4.100518 | 1.137119 | 6.586916 | 1.281031 | 0.2536579 | 0.07616617 | 74.55054 | 24.33327 | 0.5290547 | 0 | 0.3102884 | 0 | 0.1606569 | 0.5290547 | 0.1606569 | 0.1595161 | 0.1931513 | 0.6473326 |  |  | 464.804 | 59.92 | 0.672922
2020-12-01 08:00 | 1.825764 | 3450 | 19.57709 | 18.09015 | 2020-11-29 | 1108.273 | 370.6941 | (19.5, 20.0] | normal | 8198.34 | 500.8074 | 32.22988 | 4.100518 | 1.137119 | 6.586916 | 1.281031 | 0.2536579 | 0.07616617 | 74.55054 | 24.33327 | 0.5290547 | 0 | 0.3102884 | 0 | 0.1606569 | 0.5290547 | 0.1606569 | 0.1595161 | 0.1931513 | 0.6473326 |  |  | 464.804 | 59.92 | 0.672922
2020-12-01 16:00 | 1.835451 | 3450 | 19.80659 | 17.25207 | 2020-11-29 | 1108.273 | 364.9229 | (19.5, 20.0] | normal | 8198.34 | 500.8074 | 32.22988 | 4.100518 | 1.137119 | 6.586916 | 1.281031 | 0.2536579 | 0.07616617 | 74.55054 | 24.33327 | 0.5290547 | 0 | 0.3102884 | 0 | 0.1606569 | 0.5290547 | 0.1606569 | 0.1595161 | 0.1931513 | 0.6473326 |  |  | 464.804 | 59.92 | 0.672922
2020-12-02 | 1.792181 | 3450 | 19.85915 | 16.74381 | 2020-11-30 | 1140.458 | 378.2053 | (19.5, 20.0] | normal | 8176.42 | 496.4909 | 30.54192 | 4.210411 | 1.244907 | 6.468432 | 1.523117 | 0.2479281 | 0.08039197 | 75.92596 | 28.12026 | 0.4730665 | 0 | 0.3083562 | 0 | 0.2185773 | 0.4730665 | 0.2185773 | 0.1717058 | 0.2972298 | 0.5310643 |  |  | 476.898
2020-12-02 08:00 | 1.759889 | 3467.757 | 19.79869 | 16.92927 | 2020-11-30 | 1140.458 | 380.9602 | (19.5, 20.0] | normal | 8176.42 | 496.4909 | 30.54192 | 4.210411 | 1.244907 | 6.468432 | 1.523117 | 0.2479281 | 0.08039197 | 75.92596 | 28.12026 | 0.4730665 | 0 | 0.3083562 | 0 | 0.2185773 | 0.4730665 | 0.2185773 | 0.1717058 | 0.2972298 | 0.5310643 |  |  | 476.898
2020-12-02 16:00 | 1.712765 | 3475 | 19.8426 | 17.24806 | 2020-11-30 | 1140.458 | 379.133 | (19.5, 20.0] | normal | 8176.42 | 496.4909 | 30.54192 | 4.210411 | 1.244907 | 6.468432 | 1.523117 | 0.2479281 | 0.08039197 | 75.92596 | 28.12026 | 0.4730665 | 0 | 0.3083562 | 0 | 0.2185773 | 0.4730665 | 0.2185773 | 0.1717058 | 0.2972298 | 0.5310643 |  |  | 476.898
2020-12-03 | 1.681186 | 3475 | 19.99864 | 16.73915 | 2020-12-01 | 1120.581 | 367.9865 | (19.5, 20.0] | normal | 7309.69 | 496.0135 | 30.59546 | 3.91463 | 0.9984056 | 6.849363 | 1.270397 | 0.2716781 | 0.08620742 | 76.61842 | 29.30741 | 0.5558135 | 0.002318015 | 0.3070117 | 0 | 0.1348568 | 0.5581316 | 0.1348568 | 0.1847162 | 0.2526524 | 0.5626314 |  |  | 496.196 | 64.57
2020-12-03 08:00 | 1.663874 | 3493.501 | 20.00511 | 16.86799 | 2020-12-01 | 1120.581 | 367.662 | (20.0, 20.5] | normal | 7309.69 | 496.0135 | 30.59546 | 3.91463 | 0.9984056 | 6.849363 | 1.270397 | 0.2716781 | 0.08620742 | 76.61842 | 29.30741 | 0.5558135 | 0.002318015 | 0.3070117 | 0 | 0.1348568 | 0.5581316 | 0.1348568 | 0.1847162 | 0.2526524 | 0.5626314 |  |  | 496.196 | 64.57
2020-12-03 16:00 | 1.374795 | 3525 | 20.27183 | 17.59246 | 2020-12-02 | 1120.581 | 381.8571 | (20.0, 20.5] | normal | 7993 | 507.4145 | 32.95116 | 4.330118 | 1.739314 | 7.247941 | 1.358352 | 0.2560746 | 0.09139601 | 82.92936 | 18.36368 | 0.4561691 | 0 | 0.2650407 | 0.1155236 | 0.1632666 | 0.4561691 | 0.2787902 | 0.2904339 | 0.1767479 | 0.5328182 |  |  | 496.196 | 64.57
2020-12-04 | 1.427891 | 3525 | 20.78506 | 18.06604 | 2020-12-02 | 1132.923 | 375.3214 | (20.5, inf] | normal | 7993 | 507.4145 | 32.95116 | 4.330118 | 1.739314 | 7.247941 | 1.358352 | 0.2560746 | 0.09139601 | 82.92936 | 18.36368 | 0.4561691 | 0 | 0.2650407 | 0.1155236 | 0.1632666 | 0.4561691 | 0.2787902 | 0.2904339 | 0.1767479 | 0.5328182 |  |  | 494.08
2020-12-04 08:00 | 1.452542 | 3464.194 | 20.69013 | 17.43558 | 2020-12-02 | 1132.923 | 382.0889 | (20.5, inf] | normal | 7993 | 507.4145 | 32.95116 | 4.330118 | 1.739314 | 7.247941 | 1.358352 | 0.2560746 | 0.09139601 | 82.92936 | 18.36368 | 0.4561691 | 0 | 0.2650407 | 0.1155236 | 0.1632666 | 0.4561691 | 0.2787902 | 0.2904339 | 0.1767479 | 0.5328182 |  |  | 494.08
2020-12-04 16:00 | 1.444401 | 3450 | 20.49451 | 16.9184 | 2020-12-03 | 1132.923 | 374.5503 | (20.0, 20.5] | normal | 7499.46 | 495.8032 | 34.44535 | 4.00569 | 1.485381 | 6.809246 | 1.1992 | 0.2880807 | 0.08898373 | 83.89827 | 22.18607 | 0.5054724 | 0 | 0.3437728 | 0.0703904 | 0.08036445 | 0.5054724 | 0.1507549 | 0.1761606 | 0.1443614 | 0.679478 |  |  | 494.08
2020-12-05 | 1.516411 | 3412.351 | 20.42967 | 16.99014 | 2020-12-03 | 856.2419 | 342.4281 | (20.0, 20.5] | baixo | 7499.46 | 495.8032 | 34.44535 | 4.00569 | 1.485381 | 6.809246 | 1.1992 | 0.2880807 | 0.08898373 | 83.89827 | 22.18607 | 0.5054724 | 0 | 0.3437728 | 0.0703904 | 0.08036445 | 0.5054724 | 0.1507549 | 0.1761606 | 0.1443614 | 0.679478 |  |  | 499.004 | 61.155
2020-12-06 08:00 | 2.326154 | 3240.499 | 19.9597 | 16.49507 | 2020-12-04 | 1002.69 | 345.6576 | (19.5, 20.0] | normal | 9698.04 | 499.4345 | 24.19743 | 3.888 | 1.068778 | 6.602335 | 1.049607 | 0.2622183 | 0.07801117 | 83.58463 | 21.0345 | 0.5253629 | 0 | 0.3085407 | 0 | 0.1660964 | 0.5253629 | 0.1660964 | 0.2106167 | 0.2229603 | 0.5664231 |  |  | 480.481 | 63.84
2020-12-07 08:00 | 2.759112 | 3404.364 | 20.3949 | 14.40797 | 2020-12-04 | 1064.371 | 378.9427 | (20.0, 20.5] | normal | 9698.04 | 499.4345 | 24.19743 | 3.888 | 1.068778 | 6.602335 | 1.049607 | 0.2622183 | 0.07801117 | 83.58463 | 21.0345 | 0.5253629 | 0 | 0.3085407 | 0 | 0.1660964 | 0.5253629 | 0.1660964 | 0.2106167 | 0.2229603 | 0.5664231 |  |  | 510.726 |  | 0.481692
2020-12-07 16:00 | 2.397326 | 3473.251 | 20.28512 | 16.2088 | 2020-12-05 | 1064.371 | 316.2807 | (20.0, 20.5] | normal | 10519.51 | 507.0509 | 19.06144 | 3.669476 | 0.6619518 | 6.313054 | 0.9212784 | 0.2535525 | 0.05900101 | 85.11897 | 26.7208 | 0.5524183 | 0 | 0.3244067 | 0.002988732 | 0.1201862 | 0.5524183 | 0.1231749 | 0.08398142 | 0.4323766 | 0.483642 |  |  | 510.726 |  | 0.481692
2020-12-08 | 2.459584 | 3475 | 20.12933 | 16.43916 | 2020-12-05 | 1048.119 | 370.8187 | (20.0, 20.5] | normal | 10519.51 | 507.0509 | 19.06144 | 3.669476 | 0.6619518 | 6.313054 | 0.9212784 | 0.2535525 | 0.05900101 | 85.11897 | 26.7208 | 0.5524183 | 0 | 0.3244067 | 0.002988732 | 0.1201862 | 0.5524183 | 0.1231749 | 0.08398142 | 0.4323766 | 0.483642 |  |  | 501.712 |  | 0.553517
2020-12-08 08:00 | 2.462149 | 3475 | 20 | 16.42747 | 2020-12-05 | 1048.119 | 354.2328 | (19.5, 20.0] | normal | 10519.51 | 507.0509 | 19.06144 | 3.669476 | 0.6619518 | 6.313054 | 0.9212784 | 0.2535525 | 0.05900101 | 85.11897 | 26.7208 | 0.5524183 | 0 | 0.3244067 | 0.002988732 | 0.1201862 | 0.5524183 | 0.1231749 | 0.08398142 | 0.4323766 | 0.483642 |  |  | 501.712 |  | 0.553517
2020-12-08 16:00 | 3.585731 | 3083.206 | 20.11511 | 15.36028 | 2020-12-05 | 1048.119 | 363.6519 | (20.0, 20.5] | normal | 10519.51 | 507.0509 | 19.06144 | 3.669476 | 0.6619518 | 6.313054 | 0.9212784 | 0.2535525 | 0.05900101 | 85.11897 | 26.7208 | 0.5524183 | 0 | 0.3244067 | 0.002988732 | 0.1201862 | 0.5524183 | 0.1231749 | 0.08398142 | 0.4323766 | 0.483642 |  |  | 501.712 |  | 0.553517
2020-12-09 | 2.831836 | 3418.294 | 19.93678 | 16.85348 | 2020-12-06 | 836.6411 | 347.5003 | (19.5, 20.0] | baixo | 10930.02 | 498.5825 | 25.97866 | 3.491205 | 0.7062736 | 6.258405 | 0.9777313 | 0.2389471 | 0.05596431 | 88.22597 | 33.02999 | 0.5222525 | 0 | 0.3251815 | 0 | 0.1525661 | 0.5222525 | 0.1525661 | 0.1389469 | 0.6733675 | 0.1876856 |  |  | 503.455
2020-12-09 08:00 | 2.676646 | 3450 | 20.1 | 16.68651 | 2020-12-06 | 836.6411 | 245.3172 | (20.0, 20.5] | baixo | 10930.02 | 498.5825 | 25.97866 | 3.491205 | 0.7062736 | 6.258405 | 0.9777313 | 0.2389471 | 0.05596431 | 88.22597 | 33.02999 | 0.5222525 | 0 | 0.3251815 | 0 | 0.1525661 | 0.5222525 | 0.1525661 | 0.1389469 | 0.6733675 | 0.1876856 |  |  | 503.455
2020-12-10 | 2.788052 | 3450 | 19.88069 | 16.54252 | 2020-12-07 | 1019.305 | 303.2943 | (19.5, 20.0] | normal | 9464.19 | 510.4188 | 22.2807 | 3.743241 | 0.8866681 | 6.342693 | 1.204498 | 0.2391108 | 0.07238327 | 75.24186 | 35.87246 | 0.596928 | 0 | 0.2304011 | 0 | 0.1726709 | 0.596928 | 0.1726709 | 0.1388234 | 0.4325333 | 0.4286433
2020-12-10 08:00 | 2.799677 | 3450 | 19.84708 | 16.04248 | 2020-12-07 | 1019.305 | 336.6808 | (19.5, 20.0] | normal | 9464.19 | 510.4188 | 22.2807 | 3.743241 | 0.8866681 | 6.342693 | 1.204498 | 0.2391108 | 0.07238327 | 75.24186 | 35.87246 | 0.596928 | 0 | 0.2304011 | 0 | 0.1726709 | 0.596928 | 0.1726709 | 0.1388234 | 0.4325333 | 0.4286433
2020-12-10 16:00 | 2.752208 | 3471.411 | 19.51465 | 16.77108 | 2020-12-07 | 1019.305 | 379.2001 | (19.5, 20.0] | normal | 9464.19 | 510.4188 | 22.2807 | 3.743241 | 0.8866681 | 6.342693 | 1.204498 | 0.2391108 | 0.07238327 | 75.24186 | 35.87246 | 0.596928 | 0 | 0.2304011 | 0 | 0.1726709 | 0.596928 | 0.1726709 | 0.1388234 | 0.4325333 | 0.4286433
2020-12-11 | 2.728488 | 3500 | 19.80479 | 17.17833 | 2020-12-08 | 1092.407 | 363.3266 | (19.5, 20.0] | normal | 8701.89 | 506.5329 | 16.54546 | 3.996625 | 1.390407 | 6.706245 | 1.410491 | 0.2461398 | 0.09556046 | 74.04639 | 32.07306 | 0.8327628 | 0 | 0 | 0 | 0.1672372 | 0.8327628 | 0.1672372 | 0.228196 | 0.1452831 | 0.6265209 |  |  | 482.689 |  | 0.415309
2020-12-11 08:00 | 2.698886 | 3500 | 19.79537 | 16.5159 | 2020-12-08 | 1092.407 | 363.8526 | (19.5, 20.0] | normal | 8701.89 | 506.5329 | 16.54546 | 3.996625 | 1.390407 | 6.706245 | 1.410491 | 0.2461398 | 0.09556046 | 74.04639 | 32.07306 | 0.8327628 | 0 | 0 | 0 | 0.1672372 | 0.8327628 | 0.1672372 | 0.228196 | 0.1452831 | 0.6265209 |  |  | 482.689 |  | 0.415309
2020-12-11 16:00 | 2.603395 | 3500 | 19.78367 | 17.70234 | 2020-12-09 | 1092.407 | 363.2371 | (19.5, 20.0] | normal | 7545.41 | 501.3015 | 20.43106 | 3.534007 | 0.5585469 | 6.406515 | 1.054807 | 0.2350791 | 0.07531961 | 84.58259 | 34.92179 | 0.7050246 | 0.09945251 | 0 | 0 | 0.1955228 | 0.8044772 | 0.1955228 | 0.2472022 | 0.1275973 | 0.6252005 |  |  | 482.689 |  | 0.415309
2020-12-12 | 2.653687 | 3489.866 | 20.0114 | 17.18806 | 2020-12-09 | 1075.64 | 360.283 | (20.0, 20.5] | normal | 7545.41 | 501.3015 | 20.43106 | 3.534007 | 0.5585469 | 6.406515 | 1.054807 | 0.2350791 | 0.07531961 | 84.58259 | 34.92179 | 0.7050246 | 0.09945251 | 0 | 0 | 0.1955228 | 0.8044772 | 0.1955228 | 0.2472022 | 0.1275973 | 0.6252005 |  |  | 475.507 | 65.14
2020-12-12 08:00 | 2.646615 | 3450 | 20.08449 | 16.96944 | 2020-12-09 | 1075.64 | 336.4425 | (20.0, 20.5] | normal | 7545.41 | 501.3015 | 20.43106 | 3.534007 | 0.5585469 | 6.406515 | 1.054807 | 0.2350791 | 0.07531961 | 84.58259 | 34.92179 | 0.7050246 | 0.09945251 | 0 | 0 | 0.1955228 | 0.8044772 | 0.1955228 | 0.2472022 | 0.1275973 | 0.6252005 |  |  | 475.507 | 65.14
2020-12-12 16:00 | 2.567178 | 3450 | 19.8442 | 17.07718 | 2020-12-10 | 1075.64 | 374.6775 | (19.5, 20.0] | normal | 9482.03 | 484.0403 | 34.48311 | 3.696414 | 0.5177082 | 6.517451 | 1.0366 | 0.2508168 | 0.0773536 | 85.3685 | 29.81511 | 0.6798776 | 0.1520318 | 0 | 0 | 0.1680906 | 0.8319094 | 0.1680906 | 0.2324764 | 0.08977026 | 0.6777533 |  |  | 475.507 | 65.14
2020-12-13 | 2.59624 | 3450 | 19.74181 | 17.23435 | 2020-12-10 | 1094.653 | 375.5932 | (19.5, 20.0] | normal | 9482.03 | 484.0403 | 34.48311 | 3.696414 | 0.5177082 | 6.517451 | 1.0366 | 0.2508168 | 0.0773536 | 85.3685 | 29.81511 | 0.6798776 | 0.1520318 | 0 | 0 | 0.1680906 | 0.8319094 | 0.1680906 | 0.2324764 | 0.08977026 | 0.6777533
2020-12-13 08:00 | 2.450928 | 3450 | 19.82595 | 17.502 | 2020-12-10 | 1094.653 | 360.366 | (19.5, 20.0] | normal | 9482.03 | 484.0403 | 34.48311 | 3.696414 | 0.5177082 | 6.517451 | 1.0366 | 0.2508168 | 0.0773536 | 85.3685 | 29.81511 | 0.6798776 | 0.1520318 | 0 | 0 | 0.1680906 | 0.8319094 | 0.1680906 | 0.2324764 | 0.08977026 | 0.6777533
2020-12-13 16:00 | 2.447699 | 3450 | 20.18682 | 17.22596 | 2020-12-11 | 1094.653 | 355.8961 | (20.0, 20.5] | normal | 8973.33 | 504.3092 | 29.3022 | 3.770425 | 0.9776746 | 6.666249 | 1.339143 | 0.2457878 | 0.08547413 | 78.68032 | 21.71141 | 0.7263691 | 0.08827046 | 0 | 0 | 0.1853604 | 0.8146396 | 0.1853604 | 0.3276291 | 0.1169815 | 0.5553894
2020-12-14 | 2.41121 | 3450 | 20.34936 | 16.52826 | 2020-12-11 | 734.0331 | 364.6819 | (20.0, 20.5] | baixo | 8973.33 | 504.3092 | 29.3022 | 3.770425 | 0.9776746 | 6.666249 | 1.339143 | 0.2457878 | 0.08547413 | 78.68032 | 21.71141 | 0.7263691 | 0.08827046 | 0 | 0 | 0.1853604 | 0.8146396 | 0.1853604 | 0.3276291 | 0.1169815 | 0.5553894
2020-12-14 08:00 | 2.427032 | 3450 | 20.33489 | 16.56879 | 2020-12-11 | 734.0331 | 321.2576 | (20.0, 20.5] | baixo | 8973.33 | 504.3092 | 29.3022 | 3.770425 | 0.9776746 | 6.666249 | 1.339143 | 0.2457878 | 0.08547413 | 78.68032 | 21.71141 | 0.7263691 | 0.08827046 | 0 | 0 | 0.1853604 | 0.8146396 | 0.1853604 | 0.3276291 | 0.1169815 | 0.5553894
2020-12-15 | 2.57098 | 3449.695 | 20.13212 | 15.84662 | 2020-12-12 | 1114.696 | 366.5511 | (20.0, 20.5] | normal | 9169.05 | 505.8255 | 30.00841 | 4.274613 | 1.522994 | 7.15941 | 1.854504 | 0.2679652 | 0.1020339 | 67.60923 | 13.92885 | 0.8283072 | 0 | 0 | 0 | 0.1716928 | 0.8283072 | 0.1716928 | 0.312014 | 0.1782559 | 0.5097301 |  |  | 512.294 | 63.41 | 0.345989
2020-12-15 08:00 | 2.585261 | 3450 | 20.35016 | 16.90172 | 2020-12-12 | 1114.696 | 369.5928 | (20.0, 20.5] | normal | 9169.05 | 505.8255 | 30.00841 | 4.274613 | 1.522994 | 7.15941 | 1.854504 | 0.2679652 | 0.1020339 | 67.60923 | 13.92885 | 0.8283072 | 0 | 0 | 0 | 0.1716928 | 0.8283072 | 0.1716928 | 0.312014 | 0.1782559 | 0.5097301 |  |  | 512.294 | 63.41 | 0.345989
2020-12-15 16:00 | 2.464491 | 3450 | 20.32167 | 17.24809 | 2020-12-13 | 1114.696 | 378.5688 | (20.0, 20.5] | normal | 8203.94 | 515.6845 | 19.90294 | 4.456265 | 1.658666 | 6.992363 | 1.572175 | 0.2843975 | 0.09702585 | 71.78109 | 19.79604 | 0.8187566 | 0 | 0 | 0 | 0.1812434 | 0.8187566 | 0.1812434 | 0.2383081 | 0.08204511 | 0.6796468 |  |  | 512.294 | 63.41 | 0.345989
2020-12-16 | 2.543282 | 3450 | 20.44858 | 16.5348 | 2020-12-13 | 1145.763 | 388.4856 | (20.0, 20.5] | normal | 8203.94 | 515.6845 | 19.90294 | 4.456265 | 1.658666 | 6.992363 | 1.572175 | 0.2843975 | 0.09702585 | 71.78109 | 19.79604 | 0.8187566 | 0 | 0 | 0 | 0.1812434 | 0.8187566 | 0.1812434 | 0.2383081 | 0.08204511 | 0.6796468 |  |  | 510.894 | 62.85 | 0.407321
2020-12-16 08:00 | 2.547233 | 3450 | 20.45464 | 16.45076 | 2020-12-13 | 1145.763 | 376.5976 | (20.0, 20.5] | normal | 8203.94 | 515.6845 | 19.90294 | 4.456265 | 1.658666 | 6.992363 | 1.572175 | 0.2843975 | 0.09702585 | 71.78109 | 19.79604 | 0.8187566 | 0 | 0 | 0 | 0.1812434 | 0.8187566 | 0.1812434 | 0.2383081 | 0.08204511 | 0.6796468 |  |  | 510.894 | 62.85 | 0.407321
2020-12-16 16:00 | 2.538116 | 3450 | 20.20891 | 16.11127 | 2020-12-14 | 1145.763 | 377.7789 | (20.0, 20.5] | normal | 7657.54 | 514.841 | 25.64325 | 4.690687 | 1.734823 | 7.065093 | 1.655993 | 0.3023354 | 0.08810156 | 69.45861 | 22.17168 | 0.8256033 | 0 | 0.05162885 | 0 | 0.1227679 | 0.8256033 | 0.1227679 | 0.08240093 | 0.1468852 | 0.7707138 |  |  | 510.894 | 62.85 | 0.407321
2020-12-17 | 2.624334 | 3450 | 20.04266 | 16.92382 | 2020-12-14 | 1038.992 | 382.9878 | (20.0, 20.5] | normal | 7657.54 | 514.841 | 25.64325 | 4.690687 | 1.734823 | 7.065093 | 1.655993 | 0.3023354 | 0.08810156 | 69.45861 | 22.17168 | 0.8256033 | 0 | 0.05162885 | 0 | 0.1227679 | 0.8256033 | 0.1227679 | 0.08240093 | 0.1468852 | 0.7707138 |  |  | 495.368 | 64.85 | 0.329588
2020-12-17 08:00 | 2.686334 | 3450 | 20.00839 | 17.60663 | 2020-12-14 | 1038.992 | 325.1155 | (20.0, 20.5] | normal | 7657.54 | 514.841 | 25.64325 | 4.690687 | 1.734823 | 7.065093 | 1.655993 | 0.3023354 | 0.08810156 | 69.45861 | 22.17168 | 0.8256033 | 0 | 0.05162885 | 0 | 0.1227679 | 0.8256033 | 0.1227679 | 0.08240093 | 0.1468852 | 0.7707138 |  |  | 495.368 | 64.85 | 0.329588
2020-12-17 16:00 | 2.39571 | 3450 | 20.43098 | 16.99011 | 2020-12-15 | 1038.992 | 344.106 | (20.0, 20.5] | normal | 9570.82 | 511.9499 | 30.75898 | 4.896769 | 1.534903 | 7.242834 | 1.512319 | 0.2530786 | 0.1126374 | 74.90748 | 29.45177 | 0.6121973 | 0 | 0.1928863 | 0 | 0.1949164 | 0.6121973 | 0.1949164 | 0.2794945 | 0.2921573 | 0.4283482 |  |  | 495.368 | 64.85 | 0.329588
2020-12-18 | 2.361481 | 3450 | 20.41723 | 17.12984 | 2020-12-15 | 1111.307 | 371.4421 | (20.0, 20.5] | normal | 9570.82 | 511.9499 | 30.75898 | 4.896769 | 1.534903 | 7.242834 | 1.512319 | 0.2530786 | 0.1126374 | 74.90748 | 29.45177 | 0.6121973 | 0 | 0.1928863 | 0 | 0.1949164 | 0.6121973 | 0.1949164 | 0.2794945 | 0.2921573 | 0.4283482 |  |  | 486.414 |  | 0.391004
2020-12-18 08:00 | 2.435428 | 3450 | 20.49859 | 17.14087 | 2020-12-15 | 1111.307 | 369.2872 | (20.0, 20.5] | normal | 9570.82 | 511.9499 | 30.75898 | 4.896769 | 1.534903 | 7.242834 | 1.512319 | 0.2530786 | 0.1126374 | 74.90748 | 29.45177 | 0.6121973 | 0 | 0.1928863 | 0 | 0.1949164 | 0.6121973 | 0.1949164 | 0.2794945 | 0.2921573 | 0.4283482 |  |  | 486.414 |  | 0.391004
2020-12-18 16:00 | 2.319179 | 3450 | 20.61207 | 16.958 | 2020-12-16 | 1111.307 | 379.5609 | (20.5, inf] | normal | 9050.25 | 503.5756 | 39.53248 | 4.864227 | 1.693715 | 7.611622 | 1.420232 | 0.2805426 | 0.09712248 | 67.9652 | 22.8058 | 0.6688533 | 0 | 0.1768504 | 0 | 0.1542963 | 0.6688533 | 0.1542963 | 0.2416272 | 0.09927617 | 0.6590966 |  |  | 486.414 |  | 0.391004
2020-12-19 | 2.345658 | 3450 | 20.72974 | 17.39478 | 2020-12-16 | 1135.76 | 372.8845 | (20.5, inf] | normal | 9050.25 | 503.5756 | 39.53248 | 4.864227 | 1.693715 | 7.611622 | 1.420232 | 0.2805426 | 0.09712248 | 67.9652 | 22.8058 | 0.6688533 | 0 | 0.1768504 | 0 | 0.1542963 | 0.6688533 | 0.1542963 | 0.2416272 | 0.09927617 | 0.6590966 |  |  | 486.414
2020-12-19 08:00 | 2.375535 | 3450 | 20.89335 | 16.8205 | 2020-12-16 | 1135.76 | 383.5372 | (20.5, inf] | normal | 9050.25 | 503.5756 | 39.53248 | 4.864227 | 1.693715 | 7.611622 | 1.420232 | 0.2805426 | 0.09712248 | 67.9652 | 22.8058 | 0.6688533 | 0 | 0.1768504 | 0 | 0.1542963 | 0.6688533 | 0.1542963 | 0.2416272 | 0.09927617 | 0.6590966 |  |  | 486.414
2020-12-19 16:00 | 2.415085 | 3450 | 21.18271 | 17.47854 | 2020-12-17 | 1135.76 | 373.8191 | (20.5, inf] | normal | 7308.61 | 499.0092 | 29.44336 | 4.077188 | 0.9328482 | 7.525359 | 0.9530798 | 0.2575722 | 0.08361118 | 62.67066 | 17.49678 | 0.5593581 | 0 | 0.2665883 | 0 | 0.1740536 | 0.5593581 | 0.1740536 | 0.2294959 | 0.01673615 | 0.753768 |  |  | 486.414
2020-12-20 | 2.470303 | 3450 | 21.06402 | 17.10535 | 2020-12-17 | 1155.91 | 373.2179 | (20.5, inf] | normal | 7308.61 | 499.0092 | 29.44336 | 4.077188 | 0.9328482 | 7.525359 | 0.9530798 | 0.2575722 | 0.08361118 | 62.67066 | 17.49678 | 0.5593581 | 0 | 0.2665883 | 0 | 0.1740536 | 0.5593581 | 0.1740536 | 0.2294959 | 0.01673615 | 0.753768 |  |  | 506.855 | 64.4
2020-12-20 08:00 | 2.424449 | 3450 | 21.04194 | 17.62159 | 2020-12-17 | 1155.91 | 385.5393 | (20.5, inf] | normal | 7308.61 | 499.0092 | 29.44336 | 4.077188 | 0.9328482 | 7.525359 | 0.9530798 | 0.2575722 | 0.08361118 | 62.67066 | 17.49678 | 0.5593581 | 0 | 0.2665883 | 0 | 0.1740536 | 0.5593581 | 0.1740536 | 0.2294959 | 0.01673615 | 0.753768 |  |  | 506.855 | 64.4
2020-12-20 16:00 | 2.393772 | 3450 | 21.02359 | 17.51972 | 2020-12-18 | 1155.91 | 393.6761 | (20.5, inf] | normal | 9611.62 | 494.4049 | 34.57271 | 3.619821 | 0.7618702 | 7.32864 | 1.008425 | 0.2844785 | 0.0856054 | 63.14933 | 17.92739 | 0.6427428 | 0 | 0.2005219 | 0 | 0.1567353 | 0.6427428 | 0.1567353 | 0.09304189 | 0.2156677 | 0.6912904 |  |  | 506.855 | 64.4
2020-12-21 | 2.480314 | 3450 | 20.99602 | 16.9675 | 2020-12-18 | 1155.408 | 377.7915 | (20.5, inf] | normal | 9611.62 | 494.4049 | 34.57271 | 3.619821 | 0.7618702 | 7.32864 | 1.008425 | 0.2844785 | 0.0856054 | 63.14933 | 17.92739 | 0.6427428 | 0 | 0.2005219 | 0 | 0.1567353 | 0.6427428 | 0.1567353 | 0.09304189 | 0.2156677 | 0.6912904 |  |  | 484.941 | 62.84 | 0.490724
2020-12-21 08:00 | 2.506147 | 3450 | 20.62046 | 16.97696 | 2020-12-18 | 1155.408 | 391.7603 | (20.5, inf] | normal | 9611.62 | 494.4049 | 34.57271 | 3.619821 | 0.7618702 | 7.32864 | 1.008425 | 0.2844785 | 0.0856054 | 63.14933 | 17.92739 | 0.6427428 | 0 | 0.2005219 | 0 | 0.1567353 | 0.6427428 | 0.1567353 | 0.09304189 | 0.2156677 | 0.6912904 |  |  | 484.941 | 62.84 | 0.490724
2020-12-21 16:00 | 2.563949 | 3450 | 20.69639 | 17.18045 | 2020-12-19 | 1155.408 | 390.2207 | (20.5, inf] | normal | 9862.17 | 497.1473 | 26.54247 | 3.91083 | 0.7310082 | 7.44267 | 0.8071432 | 0.2937737 | 0.08867318 | 67.02313 | 25.06751 | 0.6036349 | 0 | 0.2034704 | 0 | 0.1928947 | 0.6036349 | 0.1928947 | 0.1023462 | 0.1156727 | 0.7819811 |  |  | 484.941 | 62.84 | 0.490724
2020-12-22 | 2.628532 | 3450 | 20.52196 | 17.31472 | 2020-12-19 | 1152.814 | 388.1469 | (20.5, inf] | normal | 9862.17 | 497.1473 | 26.54247 | 3.91083 | 0.7310082 | 7.44267 | 0.8071432 | 0.2937737 | 0.08867318 | 67.02313 | 25.06751 | 0.6036349 | 0 | 0.2034704 | 0 | 0.1928947 | 0.6036349 | 0.1928947 | 0.1023462 | 0.1156727 | 0.7819811 |  |  | 487.114 | 67.1 | 0.493777
2020-12-22 08:00 | 2.424449 | 3450 | 20.42334 | 17.58823 | 2020-12-19 | 1152.814 | 388.4587 | (20.0, 20.5] | normal | 9862.17 | 497.1473 | 26.54247 | 3.91083 | 0.7310082 | 7.44267 | 0.8071432 | 0.2937737 | 0.08867318 | 67.02313 | 25.06751 | 0.6036349 | 0 | 0.2034704 | 0 | 0.1928947 | 0.6036349 | 0.1928947 | 0.1023462 | 0.1156727 | 0.7819811 |  |  | 487.114 | 67.1 | 0.493777
2020-12-22 16:00 | 2.150617 | 3450 | 20.40141 | 17.6006 | 2020-12-20 | 1152.814 | 374.7466 | (20.0, 20.5] | normal | 9917.89 | 491.1212 | 33.94365 | 4.05541 | 0.5671761 | 7.527813 | 0.780877 | 0.2734511 | 0.09163392 | 64.23477 | 24.90165 | 0.6024386 | 0 | 0.2133619 | 0 | 0.1841995 | 0.6024386 | 0.1841995 | 0.1253268 | 0.3149431 | 0.55973 |  |  | 487.114 | 67.1 | 0.493777
2020-12-23 | 2.138992 | 3450 | 20.3487 | 16.6915 | 2020-12-20 | 1121.738 | 368.9497 | (20.0, 20.5] | normal | 9917.89 | 491.1212 | 33.94365 | 4.05541 | 0.5671761 | 7.527813 | 0.780877 | 0.2734511 | 0.09163392 | 64.23477 | 24.90165 | 0.6024386 | 0 | 0.2133619 | 0 | 0.1841995 | 0.6024386 | 0.1841995 | 0.1253268 | 0.3149431 | 0.55973 |  |  | 493.388 | 64.27 | 0.59056
2020-12-23 08:00 | 2.005305 | 3380.94 | 20.28396 | 16.70101 | 2020-12-21 | 1121.738 | 383.0426 | (20.0, 20.5] | normal | 8760.16 | 491.4218 | 30.85732 | 4.025377 | 0.5431099 | 7.392167 | 0.7872512 | 0.2753601 | 0.07591764 | 68.54969 | 34.55347 | 0.5844254 | 0 | 0.2337503 | 0 | 0.1818243 | 0.5844254 | 0.1818243 | 0.07872192 | 0.4062655 | 0.5150126 |  |  | 493.388 | 64.27 | 0.59056
2020-12-23 16:00 | 1.952024 | 3450 | 20.41638 | 16.79779 | 2020-12-21 | 1121.738 | 370.4426 | (20.0, 20.5] | normal | 8760.16 | 491.4218 | 30.85732 | 4.025377 | 0.5431099 | 7.392167 | 0.7872512 | 0.2753601 | 0.07591764 | 68.54969 | 34.55347 | 0.5844254 | 0 | 0.2337503 | 0 | 0.1818243 | 0.5844254 | 0.1818243 | 0.07872192 | 0.4062655 | 0.5150126 |  |  | 493.388 | 64.27 | 0.59056
2020-12-24 | 1.952993 | 3450 | 20.1386 | 16.62081 | 2020-12-22 | 1153.043 | 385.6685 | (20.0, 20.5] | normal | 5900.8 | 488.0335 | 31.20707 | 3.969362 | 0.5716457 | 7.602954 | 0.7393295 | 0.2841837 | 0.07248889 | 70.87607 | 32.33675 | 0.5854918 | 0 | 0.2161165 | 0 | 0.1983917 | 0.5854918 | 0.1983917 | 0.06837873 | 0.3197087 | 0.6119126 |  |  | 487.621 | 64.5
2020-12-24 08:00 | 1.990451 | 3450 | 20.52037 | 16.75906 | 2020-12-22 | 1153.043 | 387.1748 | (20.5, inf] | normal | 5900.8 | 488.0335 | 31.20707 | 3.969362 | 0.5716457 | 7.602954 | 0.7393295 | 0.2841837 | 0.07248889 | 70.87607 | 32.33675 | 0.5854918 | 0 | 0.2161165 | 0 | 0.1983917 | 0.5854918 | 0.1983917 | 0.06837873 | 0.3197087 | 0.6119126 |  |  | 487.621 | 64.5
2020-12-24 16:00 | 1.946212 | 3450 | 20.6134 | 16.58501 | 2020-12-22 | 1153.043 | 378.3551 | (20.5, inf] | normal | 5900.8 | 488.0335 | 31.20707 | 3.969362 | 0.5716457 | 7.602954 | 0.7393295 | 0.2841837 | 0.07248889 | 70.87607 | 32.33675 | 0.5854918 | 0 | 0.2161165 | 0 | 0.1983917 | 0.5854918 | 0.1983917 | 0.06837873 | 0.3197087 | 0.6119126 |  |  | 487.621 | 64.5
2020-12-25 | 1.954018 | 3450 | 20.27379 | 16.63504 | 2020-12-23 | 1144.644 | 383.5169 | (20.0, 20.5] | normal | 8127.15 | 488.2298 | 33.43135 | 3.907807 | 0.5747507 | 7.62557 | 0.6019191 | 0.2641395 | 0.05813963 | 75.45101 | 40.57048 | 0.6613646 | 0.00416972 | 0.1422553 | 0 | 0.1922104 | 0.6655343 | 0.1922104 | 0.101905 | 0.2637116 | 0.6343835 |  |  | 470.469
2020-12-25 08:00 | 1.949118 | 3464.747 | 20.15041 | 16.59818 | 2020-12-23 | 1144.644 | 385.1799 | (20.0, 20.5] | normal | 8127.15 | 488.2298 | 33.43135 | 3.907807 | 0.5747507 | 7.62557 | 0.6019191 | 0.2641395 | 0.05813963 | 75.45101 | 40.57048 | 0.6613646 | 0.00416972 | 0.1422553 | 0 | 0.1922104 | 0.6655343 | 0.1922104 | 0.101905 | 0.2637116 | 0.6343835 |  |  | 470.469
2020-12-25 16:00 | 1.962666 | 3475 | 20.15455 | 17.01985 | 2020-12-23 | 1144.644 | 374.1367 | (20.0, 20.5] | normal | 8127.15 | 488.2298 | 33.43135 | 3.907807 | 0.5747507 | 7.62557 | 0.6019191 | 0.2641395 | 0.05813963 | 75.45101 | 40.57048 | 0.6613646 | 0.00416972 | 0.1422553 | 0 | 0.1922104 | 0.6655343 | 0.1922104 | 0.101905 | 0.2637116 | 0.6343835 |  |  | 470.469
2020-12-26 | 2.049226 | 3488.97 | 20.00633 | 16.70024 | 2020-12-23 | 1151.471 | 383.267 | (20.0, 20.5] | normal | 8127.15 | 488.2298 | 33.43135 | 3.907807 | 0.5747507 | 7.62557 | 0.6019191 | 0.2641395 | 0.05813963 | 75.45101 | 40.57048 | 0.6613646 | 0.00416972 | 0.1422553 | 0 | 0.1922104 | 0.6655343 | 0.1922104 | 0.101905 | 0.2637116 | 0.6343835 |  |  | 474.128 | 63.77
2020-12-26 08:00 | 2.069921 | 3500 | 19.86953 | 16.87324 | 2020-12-24 | 1151.471 | 385.1116 | (19.5, 20.0] | normal | 9365.91 | 486.201 | 33.956 | 4.091151 | 0.5856142 | 7.261886 | 0.5672096 | 0.2682679 | 0.05600751 | 71.29126 | 39.85186 | 0.6314896 | 0.001809111 | 0.2034677 | 0 | 0.1632336 | 0.6332987 | 0.1632336 | 0.08372698 | 0.3596853 | 0.5565878 |  |  | 474.128 | 63.77
2020-12-26 16:00 | 2.098886 | 3500 | 20.12936 | 16.82252 | 2020-12-24 | 1151.471 | 381.5369 | (20.0, 20.5] | normal | 9365.91 | 486.201 | 33.956 | 4.091151 | 0.5856142 | 7.261886 | 0.5672096 | 0.2682679 | 0.05600751 | 71.29126 | 39.85186 | 0.6314896 | 0.001809111 | 0.2034677 | 0 | 0.1632336 | 0.6332987 | 0.1632336 | 0.08372698 | 0.3596853 | 0.5565878 |  |  | 474.128 | 63.77
2020-12-27 | 2.121167 | 3500 | 20.12353 | 16.84752 | 2020-12-24 | 1143.59 | 384.9481 | (20.0, 20.5] | normal | 9365.91 | 486.201 | 33.956 | 4.091151 | 0.5856142 | 7.261886 | 0.5672096 | 0.2682679 | 0.05600751 | 71.29126 | 39.85186 | 0.6314896 | 0.001809111 | 0.2034677 | 0 | 0.1632336 | 0.6332987 | 0.1632336 | 0.08372698 | 0.3596853 | 0.5565878 |  |  | 480.501 | 64.3
2020-12-27 08:00 | 2.177188 | 3500 | 20.15598 | 16.4084 | 2020-12-25 | 1143.59 | 379.6896 | (20.0, 20.5] | normal | 8897.62 | 494.5133 | 30.29271 | 3.913049 | 0.7080138 | 7.180909 | 0.4858892 | 0.2575783 | 0.05655206 | 73.41914 | 35.46895 | 0.7036455 | 0.04493786 | 0.07982022 | 0 | 0.1715964 | 0.7485833 | 0.1715964 | 0.09898455 | 0.4314553 | 0.4695602 |  |  | 480.501 | 64.3
2020-12-27 16:00 | 2.196286 | 3500 | 20.08892 | 16.31104 | 2020-12-25 | 1143.59 | 376.8619 | (20.0, 20.5] | normal | 8897.62 | 494.5133 | 30.29271 | 3.913049 | 0.7080138 | 7.180909 | 0.4858892 | 0.2575783 | 0.05655206 | 73.41914 | 35.46895 | 0.7036455 | 0.04493786 | 0.07982022 | 0 | 0.1715964 | 0.7485833 | 0.1715964 | 0.09898455 | 0.4314553 | 0.4695602 |  |  | 480.501 | 64.3
2020-12-28 | 2.253581 | 3500 | 19.83762 | 16.84323 | 2020-12-25 | 1044.448 | 385.5082 | (19.5, 20.0] | normal | 8897.62 | 494.5133 | 30.29271 | 3.913049 | 0.7080138 | 7.180909 | 0.4858892 | 0.2575783 | 0.05655206 | 73.41914 | 35.46895 | 0.7036455 | 0.04493786 | 0.07982022 | 0 | 0.1715964 | 0.7485833 | 0.1715964 | 0.09898455 | 0.4314553 | 0.4695602 |  |  | 477.131 | 65.325 | 0.406755
2020-12-28 08:00 | 2.202016 | 3454.929 | 19.85015 | 16.92647 | 2020-12-26 | 1044.448 | 359.2274 | (19.5, 20.0] | normal | 8541.16 | 487.7422 | 30.20318 | 4.046534 | 0.5899388 | 6.843868 | 0.5351114 | 0.2555893 | 0.05757296 | 69.41279 | 36.83602 | 0.3843658 | 0.3048485 | 0.1432393 | 0 | 0.1675463 | 0.6892143 | 0.1675463 | 0.1055283 | 0.5200454 | 0.3744263 |  |  | 477.131 | 65.325 | 0.406755
2020-12-28 16:00 | 2.179679 | 3450 | 19.90101 | 17.05592 | 2020-12-26 | 1044.448 | 383.4811 | (19.5, 20.0] | normal | 8541.16 | 487.7422 | 30.20318 | 4.046534 | 0.5899388 | 6.843868 | 0.5351114 | 0.2555893 | 0.05757296 | 69.41279 | 36.83602 | 0.3843658 | 0.3048485 | 0.1432393 | 0 | 0.1675463 | 0.6892143 | 0.1675463 | 0.1055283 | 0.5200454 | 0.3744263 |  |  | 477.131 | 65.325 | 0.406755
2020-12-29 | 2.151263 | 3450 | 19.83676 | 16.84027 | 2020-12-26 | 1177.852 | 390.6674 | (19.5, 20.0] | normal | 8541.16 | 487.7422 | 30.20318 | 4.046534 | 0.5899388 | 6.843868 | 0.5351114 | 0.2555893 | 0.05757296 | 69.41279 | 36.83602 | 0.3843658 | 0.3048485 | 0.1432393 | 0 | 0.1675463 | 0.6892143 | 0.1675463 | 0.1055283 | 0.5200454 | 0.3744263 |  |  | 485.033 | 66.26 | 0.491851
2020-12-29 08:00 | 2.215523 | 3450 | 19.79794 | 17.07419 | 2020-12-27 | 1177.852 | 392.7434 | (19.5, 20.0] | normal | 8922.1 | 489.3231 | 25.7749 | 3.955252 | 0.5921716 | 6.780057 | 0.5232663 | 0.2456128 | 0.05874526 | 70.9597 | 37.27131 | 0.2667668 | 0.3177357 | 0.1991874 | 0 | 0.2163101 | 0.5845025 | 0.2163101 | 0.1496723 | 0.3950322 | 0.4552956 |  |  | 485.033 | 66.26 | 0.491851
2020-12-29 16:00 | 2.138257 | 3450 | 19.85211 | 17.57567 | 2020-12-27 | 1177.852 | 392.66 | (19.5, 20.0] | normal | 8922.1 | 489.3231 | 25.7749 | 3.955252 | 0.5921716 | 6.780057 | 0.5232663 | 0.2456128 | 0.05874526 | 70.9597 | 37.27131 | 0.2667668 | 0.3177357 | 0.1991874 | 0 | 0.2163101 | 0.5845025 | 0.2163101 | 0.1496723 | 0.3950322 | 0.4552956 |  |  | 485.033 | 66.26 | 0.491851
2020-12-30 | 2.183554 | 3450 | 19.91821 | 17.12698 | 2020-12-27 | 1154.696 | 390.8929 | (19.5, 20.0] | normal | 8922.1 | 489.3231 | 25.7749 | 3.955252 | 0.5921716 | 6.780057 | 0.5232663 | 0.2456128 | 0.05874526 | 70.9597 | 37.27131 | 0.2667668 | 0.3177357 | 0.1991874 | 0 | 0.2163101 | 0.5845025 | 0.2163101 | 0.1496723 | 0.3950322 | 0.4552956
2020-12-30 08:00 | 2.244262 | 3237.19 | 19.92542 | 16.59042 | 2020-12-28 | 1154.696 | 380.8777 | (19.5, 20.0] | normal | 6869.98 | 489.4145 | 25.38235 | 3.889618 | 0.7768644 | 6.727734 | 0.4579077 | 0.2464799 | 0.0633371 | 78.83647 | 43.66784 | 0.2366615 | 0.2764608 | 0.2190181 | 0 | 0.2678596 | 0.5131223 | 0.2678596 | 0.1627817 | 0.3244298 | 0.5127885
2020-12-30 16:00 | 2.561331 | 3377.618 | 19.86572 | 16.86971 | 2020-12-28 | 1154.696 | 380.6337 | (19.5, 20.0] | normal | 6869.98 | 489.4145 | 25.38235 | 3.889618 | 0.7768644 | 6.727734 | 0.4579077 | 0.2464799 | 0.0633371 | 78.83647 | 43.66784 | 0.2366615 | 0.2764608 | 0.2190181 | 0 | 0.2678596 | 0.5131223 | 0.2678596 | 0.1627817 | 0.3244298 | 0.5127885
2020-12-31 | 2.164825 | 3449.999 | 20.33274 | 16.62315 | 2020-12-28 | 1150.537 | 381.4287 | (20.0, 20.5] | normal | 6869.98 | 489.4145 | 25.38235 | 3.889618 | 0.7768644 | 6.727734 | 0.4579077 | 0.2464799 | 0.0633371 | 78.83647 | 43.66784 | 0.2366615 | 0.2764608 | 0.2190181 | 0 | 0.2678596 | 0.5131223 | 0.2678596 | 0.1627817 | 0.3244298 | 0.5127885 |  |  | 499.061
2020-12-31 08:00 | 2.208742 | 3450 | 20.49921 | 16.3532 | 2020-12-29 | 1150.537 | 383.9773 | (20.0, 20.5] | normal | 8004.82001 | 503.0006 | 25.07144 | 3.359977 | 0.8169441 | 6.617145 | 0.7497685 | 0.2442211 | 0.05007836 | 75.88351 | 40.17338 | 0.2688475 | 0.3513552 | 0.2090216 | 0 | 0.1707757 | 0.6202027 | 0.1707757 | 0.1395507 | 0.3929578 | 0.4674916 |  |  | 499.061
2020-12-31 16:00 | 2.276554 | 3450 | 20.42827 | 15.96137 | 2020-12-29 | 1150.537 | 383.4701 | (20.0, 20.5] | normal | 8004.82001 | 503.0006 | 25.07144 | 3.359977 | 0.8169441 | 6.617145 | 0.7497685 | 0.2442211 | 0.05007836 | 75.88351 | 40.17338 | 0.2688475 | 0.3513552 | 0.2090216 | 0 | 0.1707757 | 0.6202027 | 0.1707757 | 0.1395507 | 0.3929578 | 0.4674916 |  |  | 499.061
2021-01-01 | 2.286242 | 3450 | 20.15729 | 16.44474 | 2020-12-29 | 1148.42 | 383.5588 | (20.0, 20.5] | normal | 8004.82001 | 503.0006 | 25.07144 | 3.359977 | 0.8169441 | 6.617145 | 0.7497685 | 0.2442211 | 0.05007836 | 75.88351 | 40.17338 | 0.2688475 | 0.3513552 | 0.2090216 | 0 | 0.1707757 | 0.6202027 | 0.1707757 | 0.1395507 | 0.3929578 | 0.4674916 |  |  | 481.966 | 63.35
2021-01-01 08:00 | 2.159971 | 3450 | 19.69977 | 16.16316 | 2020-12-30 | 1148.42 | 382.2637 | (19.5, 20.0] | normal | 7553.59 | 471.8114 | 39.74379 | 4.126924 | 0.7561353 | 6.627444 | 1.052014 | 0.263913 | 0.05917888 | 71.14435 | 26.62478 | 0.3515745 | 0.2803184 | 0.2414481 | 0 | 0.126659 | 0.6318929 | 0.126659 | 0.1579261 | 0.2830838 | 0.5589901 |  |  | 481.966 | 63.35
2021-01-01 16:00 | 2.228117 | 3450 | 19.76519 | 17.10178 | 2020-12-30 | 1148.42 | 380.1516 | (19.5, 20.0] | normal | 7553.59 | 471.8114 | 39.74379 | 4.126924 | 0.7561353 | 6.627444 | 1.052014 | 0.263913 | 0.05917888 | 71.14435 | 26.62478 | 0.3515745 | 0.2803184 | 0.2414481 | 0 | 0.126659 | 0.6318929 | 0.126659 | 0.1579261 | 0.2830838 | 0.5589901 |  |  | 481.966 | 63.35
2021-01-02 | 2.242002 | 3450 | 19.94084 | 17.42618 | 2020-12-30 | 1152.324 | 381.6122 | (19.5, 20.0] | normal | 7553.59 | 471.8114 | 39.74379 | 4.126924 | 0.7561353 | 6.627444 | 1.052014 | 0.263913 | 0.05917888 | 71.14435 | 26.62478 | 0.3515745 | 0.2803184 | 0.2414481 | 0 | 0.126659 | 0.6318929 | 0.126659 | 0.1579261 | 0.2830838 | 0.5589901 |  |  | 495.136
2021-01-02 08:00 | 2.310137 | 3454.075 | 20.12831 | 16.8914 | 2020-12-31 | 1152.324 | 382.9712 | (20.0, 20.5] | normal | 9645.63 | 487.3186 | 38.62861 | 4.074778 | 0.801067 | 6.746502 | 0.9898931 | 0.2693991 | 0.06629502 | 85.59593 | 33.40073 | 0.4936422 | 0.2355098 | 0.01836583 | 0 | 0.2524822 | 0.729152 | 0.2524822 | 0.1908618 | 0.0513551 | 0.7577831 |  |  | 495.136
2021-01-02 16:00 | 2.260176 | 3497.834 | 20.3762 | 17.27365 | 2020-12-31 | 1152.324 | 385.2258 | (20.0, 20.5] | normal | 9645.63 | 487.3186 | 38.62861 | 4.074778 | 0.801067 | 6.746502 | 0.9898931 | 0.2693991 | 0.06629502 | 85.59593 | 33.40073 | 0.4936422 | 0.2355098 | 0.01836583 | 0 | 0.2524822 | 0.729152 | 0.2524822 | 0.1908618 | 0.0513551 | 0.7577831 |  |  | 495.136
2021-01-03 | 2.243077 | 3500 | 20.38964 | 17.02513 | 2020-12-31 | 1138.246 | 386.1837 | (20.0, 20.5] | normal | 9645.63 | 487.3186 | 38.62861 | 4.074778 | 0.801067 | 6.746502 | 0.9898931 | 0.2693991 | 0.06629502 | 85.59593 | 33.40073 | 0.4936422 | 0.2355098 | 0.01836583 | 0 | 0.2524822 | 0.729152 | 0.2524822 | 0.1908618 | 0.0513551 | 0.7577831 |  |  | 483.903 | 65.74
2021-01-03 08:00 | 2.323926 | 3500 | 20.37359 | 17.07486 | 2021-01-01 | 1138.246 | 372.298 | (20.0, 20.5] | normal | 8004.55 | 468.9819 | 38.59211 | 4.252012 | 0.6632965 | 6.670754 | 0.9292517 | 0.2971593 | 0.05763822 | 77.93688 | 23.88871 | 0.6526163 | 0.247468 | 0 | 0 | 0.09991567 | 0.9000843 | 0.09991567 | 0.1318907 | 0.04155497 | 0.8265543 |  |  | 483.903 | 65.74
2021-01-03 16:00 | 2.291777 | 3500 | 20.52639 | 16.83262 | 2021-01-01 | 1138.246 | 385.6444 | (20.5, inf] | normal | 8004.55 | 468.9819 | 38.59211 | 4.252012 | 0.6632965 | 6.670754 | 0.9292517 | 0.2971593 | 0.05763822 | 77.93688 | 23.88871 | 0.6526163 | 0.247468 | 0 | 0 | 0.09991567 | 0.9000843 | 0.09991567 | 0.1318907 | 0.04155497 | 0.8265543 |  |  | 483.903 | 65.74
2021-01-04 | 2.319151 | 3500 | 20.30656 | 16.90543 | 2021-01-01 | 1150.688 | 386.4105 | (20.0, 20.5] | normal | 8004.55 | 468.9819 | 38.59211 | 4.252012 | 0.6632965 | 6.670754 | 0.9292517 | 0.2971593 | 0.05763822 | 77.93688 | 23.88871 | 0.6526163 | 0.247468 | 0 | 0 | 0.09991567 | 0.9000843 | 0.09991567 | 0.1318907 | 0.04155497 | 0.8265543 |  |  | 510.129 | 65 | 0.282809
2021-01-04 08:00 | 2.415227 | 3499.975 | 20.31035 | 16.03819 | 2021-01-01 | 1150.688 | 382.5308 | (20.0, 20.5] | normal | 8004.55 | 468.9819 | 38.59211 | 4.252012 | 0.6632965 | 6.670754 | 0.9292517 | 0.2971593 | 0.05763822 | 77.93688 | 23.88871 | 0.6526163 | 0.247468 | 0 | 0 | 0.09991567 | 0.9000843 | 0.09991567 | 0.1318907 | 0.04155497 | 0.8265543 |  |  | 510.129 | 65 | 0.282809
2021-01-04 16:00 | 2.295597 | 3500 | 19.98635 | 17.07509 | 2021-01-02 | 1150.688 | 380.1344 | (19.5, 20.0] | normal | 8240.35904 | 476.023 | 45.46371 | 3.790928 | 0.7606062 | 6.483412 | 0.8214904 | 0.2710601 | 0.06497971 | 86.97613 | 44.16705 | 0.4007632 | 0.2803593 | 0.1666942 | 0 | 0.1521832 | 0.6811226 | 0.1521832 | 0.1923223 | 0.1786727 | 0.629005 |  |  | 510.129 | 65 | 0.282809
2021-01-05 | 2.185464 | 3500 | 19.79211 | 17.1689 | 2021-01-02 | 1149.266 | 383.2069 | (19.5, 20.0] | normal | 8240.35904 | 476.023 | 45.46371 | 3.790928 | 0.7606062 | 6.483412 | 0.8214904 | 0.2710601 | 0.06497971 | 86.97613 | 44.16705 | 0.4007632 | 0.2803593 | 0.1666942 | 0 | 0.1521832 | 0.6811226 | 0.1521832 | 0.1923223 | 0.1786727 | 0.629005 |  |  | 479.48 | 65.77 | 0.673066
2021-01-05 08:00 | 2.198833 | 3500.45 | 19.76963 | 17.59437 | 2021-01-03 | 1149.266 | 383.8343 | (19.5, 20.0] | normal | 8958.09951 | 485.7709 | 41.81725 | 3.594363 | 0.8613762 | 6.597494 | 0.3849393 | 0.2664866 | 0.05996218 | 84.11355 | 40.50647 | 0.2771895 | 0.3422803 | 0.2234269 | 0 | 0.1571033 | 0.6194698 | 0.1571033 | 0.09283763 | 0.2352126 | 0.6719498 |  |  | 479.48 | 65.77 | 0.673066
2021-01-05 16:00 | 2.012308 | 3500 | 19.91548 | 17.57788 | 2021-01-03 | 1149.266 | 380.4597 | (19.5, 20.0] | normal | 8958.09951 | 485.7709 | 41.81725 | 3.594363 | 0.8613762 | 6.597494 | 0.3849393 | 0.2664866 | 0.05996218 | 84.11355 | 40.50647 | 0.2771895 | 0.3422803 | 0.2234269 | 0 | 0.1571033 | 0.6194698 | 0.1571033 | 0.09283763 | 0.2352126 | 0.6719498 |  |  | 479.48 | 65.77 | 0.673066
2021-01-06 | 1.997984 | 3500 | 19.96598 | 16.85441 | 2021-01-04 | 1142.77 | 379.7557 | (19.5, 20.0] | normal | 6663.61951 | 507.2771 | 33.57386 | 3.221219 | 0.7694935 | 6.586081 | 0.3594371 | 0.2488061 | 0.03629928 | 83.12496 | 35.67773 | 0.2534406 | 0.3286383 | 0.2570435 | 0 | 0.1608776 | 0.5820789 | 0.1608776 | 0.03506205 | 0.3833805 | 0.5815575 |  |  | 498.633 | 65.24667 | 0.379798
2021-01-06 08:00 | 1.938462 | 3500 | 19.85664 | 17.56078 | 2021-01-04 | 1142.77 | 380.1139 | (19.5, 20.0] | normal | 6663.61951 | 507.2771 | 33.57386 | 3.221219 | 0.7694935 | 6.586081 | 0.3594371 | 0.2488061 | 0.03629928 | 83.12496 | 35.67773 | 0.2534406 | 0.3286383 | 0.2570435 | 0 | 0.1608776 | 0.5820789 | 0.1608776 | 0.03506205 | 0.3833805 | 0.5815575 |  |  | 498.633 | 65.24667 | 0.379798
2021-01-06 16:00 | 1.909814 | 3500 | 19.97814 | 17.8034 | 2021-01-04 | 1142.77 | 380.9941 | (19.5, 20.0] | normal | 6663.61951 | 507.2771 | 33.57386 | 3.221219 | 0.7694935 | 6.586081 | 0.3594371 | 0.2488061 | 0.03629928 | 83.12496 | 35.67773 | 0.2534406 | 0.3286383 | 0.2570435 | 0 | 0.1608776 | 0.5820789 | 0.1608776 | 0.03506205 | 0.3833805 | 0.5815575 |  |  | 498.633 | 65.24667 | 0.379798
2021-01-07 | 1.986207 | 3500 | 19.88348 | 17.5917 | 2021-01-05 | 1135.937 | 382.4764 | (19.5, 20.0] | normal | 6707.27951 | 512.2569 | 42.44041 | 3.650683 | 0.7719105 | 6.740631 | 0.477776 | 0.2533066 | 0.06219901 | 84.06496 | 32.64337 | 0.2966495 | 0.2438889 | 0.2815896 | 0 | 0.177872 | 0.5405384 | 0.177872 | 0.0825469 | 0.4742715 | 0.4431816 |  |  | 492.749 | 67.19 | 0.961505
2021-01-07 08:00 | 1.92 | 3500 | 19.63361 | 17.48927 | 2021-01-05 | 1135.937 | 379.6334 | (19.5, 20.0] | normal | 6707.27951 | 512.2569 | 42.44041 | 3.650683 | 0.7719105 | 6.740631 | 0.477776 | 0.2533066 | 0.06219901 | 84.06496 | 32.64337 | 0.2966495 | 0.2438889 | 0.2815896 | 0 | 0.177872 | 0.5405384 | 0.177872 | 0.0825469 | 0.4742715 | 0.4431816 |  |  | 492.749 | 67.19 | 0.961505
2021-01-07 16:00 | 1.804138 | 3500 | 19.77996 | 17.54939 | 2021-01-05 | 1135.937 | 380.6199 | (19.5, 20.0] | normal | 6707.27951 | 512.2569 | 42.44041 | 3.650683 | 0.7719105 | 6.740631 | 0.477776 | 0.2533066 | 0.06219901 | 84.06496 | 32.64337 | 0.2966495 | 0.2438889 | 0.2815896 | 0 | 0.177872 | 0.5405384 | 0.177872 | 0.0825469 | 0.4742715 | 0.4431816 |  |  | 492.749 | 67.19 | 0.961505
2021-01-08 | 1.863979 | 3500 | 19.61417 | 17.62786 | 2021-01-06 | 1146.787 | 380.5851 | (19.5, 20.0] | normal | 8083.71 | 503.8743 | 34.87304 | 3.522985 | 0.6908469 | 6.131071 | 0.8732002 | 0.248335 | 0.05150404 | 76.29944 | 23.57927 | 0.6034729 | 0.02181548 | 0.2279102 | 0 | 0.1468014 | 0.6252884 | 0.1468014 | 0.05823067 | 0.4467574 | 0.4950119
2021-01-08 08:00 | 1.829329 | 3500 | 19.48477 | 16.77097 | 2021-01-06 | 1146.787 | 380.9211 | (19.0, 19.5] | normal | 8083.71 | 503.8743 | 34.87304 | 3.522985 | 0.6908469 | 6.131071 | 0.8732002 | 0.248335 | 0.05150404 | 76.29944 | 23.57927 | 0.6034729 | 0.02181548 | 0.2279102 | 0 | 0.1468014 | 0.6252884 | 0.1468014 | 0.05823067 | 0.4467574 | 0.4950119
2021-01-08 16:00 | 1.809231 | 3500 | 19.31461 | 17.08027 | 2021-01-06 | 1146.787 | 382.6402 | (19.0, 19.5] | normal | 8083.71 | 503.8743 | 34.87304 | 3.522985 | 0.6908469 | 6.131071 | 0.8732002 | 0.248335 | 0.05150404 | 76.29944 | 23.57927 | 0.6034729 | 0.02181548 | 0.2279102 | 0 | 0.1468014 | 0.6252884 | 0.1468014 | 0.05823067 | 0.4467574 | 0.4950119
2021-01-09 | 1.785676 | 3500 | 19.58289 | 17.49231 | 2021-01-07 | 1115.552 | 382.3354 | (19.5, 20.0] | normal | 6903.55 | 502.9507 | 33.13245 | 3.669959 | 0.8196707 | 6.057705 | 0.851467 | 0.2526912 | 0.06185113 | 83.12291 | 35.74543 | 0.5806114 | 0 | 0.2348371 | 0 | 0.1845514 | 0.5806114 | 0.1845514 | 0.06277012 | 0.36657 | 0.5706599
2021-01-09 08:00 | 1.774854 | 3500 | 19.6161 | 17.48593 | 2021-01-07 | 1115.552 | 381.345 | (19.5, 20.0] | normal | 6903.55 | 502.9507 | 33.13245 | 3.669959 | 0.8196707 | 6.057705 | 0.851467 | 0.2526912 | 0.06185113 | 83.12291 | 35.74543 | 0.5806114 | 0 | 0.2348371 | 0 | 0.1845514 | 0.5806114 | 0.1845514 | 0.06277012 | 0.36657 | 0.5706599
2021-01-09 16:00 | 1.791406 | 3500 | 19.61545 | 17.71025 | 2021-01-07 | 1115.552 | 365.0239 | (19.5, 20.0] | normal | 6903.55 | 502.9507 | 33.13245 | 3.669959 | 0.8196707 | 6.057705 | 0.851467 | 0.2526912 | 0.06185113 | 83.12291 | 35.74543 | 0.5806114 | 0 | 0.2348371 | 0 | 0.1845514 | 0.5806114 | 0.1845514 | 0.06277012 | 0.36657 | 0.5706599
2021-01-10 | 1.809707 | 3500 | 19.73161 | 17.16582 | 2021-01-08 | 1147.007 | 382.1849 | (19.5, 20.0] | normal | 8078.74 | 496.2351 | 39.57305 | 3.661247 | 0.9184245 | 6.234077 | 0.8350786 | 0.2576562 | 0.06924749 | 77.99148 | 25.44412 | 0.5727428 | 0 | 0.2507247 | 0 | 0.1765325 | 0.5727428 | 0.1765325 | 0.191186 | 0.2819553 | 0.5268587 |  |  | 480.232
2021-01-10 08:00 | 1.792361 | 3500 | 19.7062 | 17.89504 | 2021-01-08 | 1147.007 | 381.6621 | (19.5, 20.0] | normal | 8078.74 | 496.2351 | 39.57305 | 3.661247 | 0.9184245 | 6.234077 | 0.8350786 | 0.2576562 | 0.06924749 | 77.99148 | 25.44412 | 0.5727428 | 0 | 0.2507247 | 0 | 0.1765325 | 0.5727428 | 0.1765325 | 0.191186 | 0.2819553 | 0.5268587 |  |  | 480.232
2021-01-10 16:00 | 1.757029 | 3500 | 19.60527 | 17.33284 | 2021-01-08 | 1147.007 | 381.9685 | (19.5, 20.0] | normal | 8078.74 | 496.2351 | 39.57305 | 3.661247 | 0.9184245 | 6.234077 | 0.8350786 | 0.2576562 | 0.06924749 | 77.99148 | 25.44412 | 0.5727428 | 0 | 0.2507247 | 0 | 0.1765325 | 0.5727428 | 0.1765325 | 0.191186 | 0.2819553 | 0.5268587 |  |  | 480.232
2021-01-11 | 1.766896 | 3500 | 19.52354 | 17.23998 | 2021-01-09 | 1144.485 | 380.8318 | (19.5, 20.0] | normal | 9246.65837 | 501.8069 | 39.62083 | 3.574644 | 0.6315967 | 6.136251 | 0.802382 | 0.2388315 | 0.05376804 | 94.85307 | 52.48882 | 0.6790708 | 0.03104151 | 0.1119745 | 0 | 0.1779132 | 0.7101123 | 0.1779132 | 0.2667737 | 0.2314839 | 0.5017424
2021-01-11 08:00 | 1.841061 | 3500 | 19.62245 | 17.01876 | 2021-01-09 | 1144.485 | 381.9417 | (19.5, 20.0] | normal | 9246.65837 | 501.8069 | 39.62083 | 3.574644 | 0.6315967 | 6.136251 | 0.802382 | 0.2388315 | 0.05376804 | 94.85307 | 52.48882 | 0.6790708 | 0.03104151 | 0.1119745 | 0 | 0.1779132 | 0.7101123 | 0.1779132 | 0.2667737 | 0.2314839 | 0.5017424
2021-01-11 16:00 | 1.784721 | 3500 | 19.52564 | 16.91173 | 2021-01-09 | 1144.485 | 379.4472 | (19.5, 20.0] | normal | 9246.65837 | 501.8069 | 39.62083 | 3.574644 | 0.6315967 | 6.136251 | 0.802382 | 0.2388315 | 0.05376804 | 94.85307 | 52.48882 | 0.6790708 | 0.03104151 | 0.1119745 | 0 | 0.1779132 | 0.7101123 | 0.1779132 | 0.2667737 | 0.2314839 | 0.5017424
2021-01-12 | 1.776127 | 3500 | 19.27756 | 17.14522 | 2021-01-10 | 1148.074 | 381.6446 | (19.0, 19.5] | normal | 7161.07 | 504.765 | 30.58634 | 3.507676 | 0.574302 | 5.850877 | 0.7504697 | 0.2397815 | 0.06276423 | 73.82812 | 30.33572 | 0.8132053 | 0 | 0 | 0 | 0.1867947 | 0.8132053 | 0.1867947 | 0.2089714 | 0.1142572 | 0.6767714
2021-01-12 08:00 | 1.818143 | 3500 | 19.33683 | 17.49874 | 2021-01-10 | 1148.074 | 382.2791 | (19.0, 19.5] | normal | 7161.07 | 504.765 | 30.58634 | 3.507676 | 0.574302 | 5.850877 | 0.7504697 | 0.2397815 | 0.06276423 | 73.82812 | 30.33572 | 0.8132053 | 0 | 0 | 0 | 0.1867947 | 0.8132053 | 0.1867947 | 0.2089714 | 0.1142572 | 0.6767714
2021-01-12 16:00 | 1.823873 | 3500 | 19.29159 | 17.26857 | 2021-01-10 | 1148.074 | 381.8065 | (19.0, 19.5] | normal | 7161.07 | 504.765 | 30.58634 | 3.507676 | 0.574302 | 5.850877 | 0.7504697 | 0.2397815 | 0.06276423 | 73.82812 | 30.33572 | 0.8132053 | 0 | 0 | 0 | 0.1867947 | 0.8132053 | 0.1867947 | 0.2089714 | 0.1142572 | 0.6767714
2021-01-13 | 1.923183 | 3500 | 19.51837 | 17.52394 | 2021-01-11 | 813.3263 | 382.0868 | (19.5, 20.0] | baixo | 8515.56526 | 492.6287 | 29.78911 | 3.66909 | 0.553124 | 6.114451 | 0.724416 | 0.2447553 | 0.05875726 | 90.43696 | 59.35513 | 0.7375112 | 0.0251868 | 0 | 0 | 0.237302 | 0.762698 | 0.237302 | 0.1521059 | 0.06245568 | 0.7854384 |  |  | 489.973 |  | 0.572862
2021-01-13 08:00 | 1.914271 | 3500 | 19.43907 | 17.41471 | 2021-01-11 | 813.3263 | 261.984 | (19.0, 19.5] | baixo | 8515.56526 | 492.6287 | 29.78911 | 3.66909 | 0.553124 | 6.114451 | 0.724416 | 0.2447553 | 0.05875726 | 90.43696 | 59.35513 | 0.7375112 | 0.0251868 | 0 | 0 | 0.237302 | 0.762698 | 0.237302 | 0.1521059 | 0.06245568 | 0.7854384 |  |  | 489.973 |  | 0.572862
2021-01-14 | 2.30271 | 3450 | 20.08125 | 15.48032 | 2021-01-11 | 1114.946 | 377.7474 | (20.0, 20.5] | normal | 8515.56526 | 492.6287 | 29.78911 | 3.66909 | 0.553124 | 6.114451 | 0.724416 | 0.2447553 | 0.05875726 | 90.43696 | 59.35513 | 0.7375112 | 0.0251868 | 0 | 0 | 0.237302 | 0.762698 | 0.237302 | 0.1521059 | 0.06245568 | 0.7854384 |  |  | 486.901 |  | 0.423539
2021-01-14 08:00 | 2.350502 | 3450 | 19.49229 | 16.77887 | 2021-01-11 | 1114.946 | 369.4741 | (19.0, 19.5] | normal | 8515.56526 | 492.6287 | 29.78911 | 3.66909 | 0.553124 | 6.114451 | 0.724416 | 0.2447553 | 0.05875726 | 90.43696 | 59.35513 | 0.7375112 | 0.0251868 | 0 | 0 | 0.237302 | 0.762698 | 0.237302 | 0.1521059 | 0.06245568 | 0.7854384 |  |  | 486.901 |  | 0.423539
2021-01-14 16:00 | 2.412179 | 3450 | 19.13112 | 17.45552 | 2021-01-12 | 1114.946 | 366.4766 | (19.0, 19.5] | normal | 8942.70718 | 492.9231 | 28.9374 | 3.582213 | 0.6171125 | 6.179952 | 0.8926289 | 0.2451517 | 0.06105072 | 84.2965 | 54.23 | 0.7748028 | 0.01858787 | 0 | 0 | 0.2066094 | 0.7933906 | 0.2066094 | 0.1503177 | 0.08015734 | 0.7695249 |  |  | 486.901 |  | 0.423539
2021-01-15 | 2.332741 | 3450 | 19.20602 | 17.48755 | 2021-01-12 | 299.3906 | 274.718 | (19.0, 19.5] | baixo | 8942.70718 | 492.9231 | 28.9374 | 3.582213 | 0.6171125 | 6.179952 | 0.8926289 | 0.2451517 | 0.06105072 | 84.2965 | 54.23 | 0.7748028 | 0.01858787 | 0 | 0 | 0.2066094 | 0.7933906 | 0.2066094 | 0.1503177 | 0.08015734 | 0.7695249
2021-01-16 16:00 | 3.105289 | 3285.414 | 18.81811 | 15.71069 | 2021-01-13 | 554.1955 | 237.5861 | (18.5, 19.0] | baixo | 7035.19856 | 476.5285 | 33.91474 | 3.657315 | 0.6355352 | 6.10013 | 0.8705652 | 0.2591121 | 0.07500287 | 88.93909 | 62.22547 | 0.7735066 | 0.02193575 | 0 | 0 | 0.2045577 | 0.7954423 | 0.2045577 | 0.2216112 | 0.02546852 | 0.7529203
2021-01-17 | 2.693899 | 3449.928 | 18.78781 | 17.09763 | 2021-01-14 | 1037.251 | 313.3829 | (18.5, 19.0] | normal | 8052.03142 | 475.1239 | 33.28196 | 3.683505 | 0.6504609 | 6.067171 | 0.7817238 | 0.2525591 | 0.08771478 | 89.7203 | 60.06071 | 0.7584084 | 0.02464728 | 0 | 0 | 0.2169444 | 0.7830556 | 0.2169444 | 0.3394896 | 0.02826645 | 0.6322439
2021-01-17 08:00 | 2.745427 | 3450 | 18.95948 | 18.15039 | 2021-01-14 | 1037.251 | 369.7114 | (18.5, 19.0] | normal | 8052.03142 | 475.1239 | 33.28196 | 3.683505 | 0.6504609 | 6.067171 | 0.7817238 | 0.2525591 | 0.08771478 | 89.7203 | 60.06071 | 0.7584084 | 0.02464728 | 0 | 0 | 0.2169444 | 0.7830556 | 0.2169444 | 0.3394896 | 0.02826645 | 0.6322439
2021-01-17 16:00 | 2.787406 | 3450 | 19.46423 | 17.61716 | 2021-01-14 | 1037.251 | 350.1765 | (19.0, 19.5] | normal | 8052.03142 | 475.1239 | 33.28196 | 3.683505 | 0.6504609 | 6.067171 | 0.7817238 | 0.2525591 | 0.08771478 | 89.7203 | 60.06071 | 0.7584084 | 0.02464728 | 0 | 0 | 0.2169444 | 0.7830556 | 0.2169444 | 0.3394896 | 0.02826645 | 0.6322439
2021-01-18 | 2.770615 | 3450 | 19.52852 | 17.15235 | 2021-01-15 | 1116.55 | 369.026 | (19.5, 20.0] | normal | 4347.43 | 485.2454 | 47.09716 | 3.817223 | 0.5521975 | 6.210013 | 0.861596 | 0.2802158 | 0.07211205 | 82.87054 | 43.8456 | 0.7296495 | 0 | 0 | 0 | 0.2703505 | 0.7296495 | 0.2703505 | 0.1146458 | 0 | 0.8853542
2021-01-18 08:00 | 2.775781 | 3450 | 19.37758 | 17.85474 | 2021-01-15 | 1116.55 | 373.9144 | (19.0, 19.5] | normal | 4347.43 | 485.2454 | 47.09716 | 3.817223 | 0.5521975 | 6.210013 | 0.861596 | 0.2802158 | 0.07211205 | 82.87054 | 43.8456 | 0.7296495 | 0 | 0 | 0 | 0.2703505 | 0.7296495 | 0.2703505 | 0.1146458 | 0 | 0.8853542
2021-01-18 16:00 | 2.759502 | 3450 | 19.36645 | 18.17536 | 2021-01-15 | 1116.55 | 373.0211 | (19.0, 19.5] | normal | 4347.43 | 485.2454 | 47.09716 | 3.817223 | 0.5521975 | 6.210013 | 0.861596 | 0.2802158 | 0.07211205 | 82.87054 | 43.8456 | 0.7296495 | 0 | 0 | 0 | 0.2703505 | 0.7296495 | 0.2703505 | 0.1146458 | 0 | 0.8853542
2021-01-19 | 2.773521 | 3450 | 19.35 | 17.9497 | 2021-01-16 | 1050.233 | 343.2822 | (19.0, 19.5] | normal | 4332.31 | 475.6187 | 43.24846 | 3.86879 | 0.509824 | 6.010744 | 0.7794021 | 0.2772363 | 0.06476024 | 67.69309 | 36.46486 | 0.840577 | 0 | 0 | 0 | 0.159423 | 0.840577 | 0.159423 | 0.09108054 | 0 | 0.9089195 |  |  | 448.693 | 64.71 | 0.800402
2021-01-19 08:00 | 2.785469 | 3450 | 19.28495 | 17.95891 | 2021-01-16 | 1050.233 | 332.0206 | (19.0, 19.5] | normal | 4332.31 | 475.6187 | 43.24846 | 3.86879 | 0.509824 | 6.010744 | 0.7794021 | 0.2772363 | 0.06476024 | 67.69309 | 36.46486 | 0.840577 | 0 | 0 | 0 | 0.159423 | 0.840577 | 0.159423 | 0.09108054 | 0 | 0.9089195 |  |  | 448.693 | 64.71 | 0.800402
2021-01-19 16:00 | 2.752532 | 3450 | 19.24525 | 17.76407 | 2021-01-16 | 1050.233 | 373.3023 | (19.0, 19.5] | normal | 4332.31 | 475.6187 | 43.24846 | 3.86879 | 0.509824 | 6.010744 | 0.7794021 | 0.2772363 | 0.06476024 | 67.69309 | 36.46486 | 0.840577 | 0 | 0 | 0 | 0.159423 | 0.840577 | 0.159423 | 0.09108054 | 0 | 0.9089195 |  |  | 448.693 | 64.71 | 0.800402
2021-01-20 | 2.814854 | 3449.645 | 19.3221 | 17.99906 | 2021-01-17 | 1142.783 | 384.2293 | (19.0, 19.5] | normal | 8755.68 | 495.2549 | 42.21003 | 3.548167 | 0.6208811 | 5.811896 | 0.704026 | 0.2836572 | 0.05892571 | 66.65332 | 39.88587 | 0.8428243 | 0 | 0 | 0 | 0.1571757 | 0.8428243 | 0.1571757 | 0.1024228 | 0 | 0.8975772 |  |  | 463.526 |  | 0.503614
2021-01-20 08:00 | 2.799381 | 3449.697 | 19.396 | 16.89846 | 2021-01-17 | 1142.783 | 379.5567 | (19.0, 19.5] | normal | 8755.68 | 495.2549 | 42.21003 | 3.548167 | 0.6208811 | 5.811896 | 0.704026 | 0.2836572 | 0.05892571 | 66.65332 | 39.88587 | 0.8428243 | 0 | 0 | 0 | 0.1571757 | 0.8428243 | 0.1571757 | 0.1024228 | 0 | 0.8975772 |  |  | 463.526 |  | 0.503614
2021-01-20 16:00 | 2.75124 | 3450 | 19.39778 | 17.80157 | 2021-01-17 | 1142.783 | 378.046 | (19.0, 19.5] | normal | 8755.68 | 495.2549 | 42.21003 | 3.548167 | 0.6208811 | 5.811896 | 0.704026 | 0.2836572 | 0.05892571 | 66.65332 | 39.88587 | 0.8428243 | 0 | 0 | 0 | 0.1571757 | 0.8428243 | 0.1571757 | 0.1024228 | 0 | 0.8975772 |  |  | 463.526 |  | 0.503614
2021-01-21 | 2.766094 | 3450 | 19.4 | 18.11763 | 2021-01-18 | 1083.392 | 372.9084 | (19.0, 19.5] | normal | 7914.05 | 482.2379 | 46.32973 | 3.638183 | 0.7459467 | 5.888774 | 0.6876318 | 0.262903 | 0.05756706 | 59.92667 | 41.09278 | 0.8172061 | 0 | 0 | 0.03293762 | 0.1498563 | 0.8172061 | 0.1827939 | 0.2123408 | 0.02171858 | 0.7659406 |  |  | 447.756 | 66.6 | 0.585558
2021-01-21 08:00 | 2.699315 | 3450 | 19.29161 | 18.51003 | 2021-01-18 | 1083.392 | 360.4043 | (19.0, 19.5] | normal | 7914.05 | 482.2379 | 46.32973 | 3.638183 | 0.7459467 | 5.888774 | 0.6876318 | 0.262903 | 0.05756706 | 59.92667 | 41.09278 | 0.8172061 | 0 | 0 | 0.03293762 | 0.1498563 | 0.8172061 | 0.1827939 | 0.2123408 | 0.02171858 | 0.7659406 |  |  | 447.756 | 66.6 | 0.585558
2021-01-21 16:00 | 2.432522 | 3450 | 19.25 | 17.67405 | 2021-01-19 | 1083.392 | 380.1412 | (19.0, 19.5] | normal | 8795.98002 | 484.5184 | 41.28753 | 3.801998 | 0.8448289 | 5.749255 | 0.7770394 | 0.2408186 | 0.07403265 | 57.04062 | 39.74479 | 0.6010532 | 0.001436279 | 0 | 0.2263523 | 0.1711582 | 0.6024895 | 0.3975105 | 0.3406545 | 0.002137095 | 0.6572084 |  |  | 447.756 | 66.6 | 0.585558
2021-01-22 | 2.40346 | 3450 | 19.3093 | 18.0516 | 2021-01-19 | 1127.451 | 375.9653 | (19.0, 19.5] | normal | 8795.98002 | 484.5184 | 41.28753 | 3.801998 | 0.8448289 | 5.749255 | 0.7770394 | 0.2408186 | 0.07403265 | 57.04062 | 39.74479 | 0.6010532 | 0.001436279 | 0 | 0.2263523 | 0.1711582 | 0.6024895 | 0.3975105 | 0.3406545 | 0.002137095 | 0.6572084 |  |  | 443.867 | 65.27 | 0.999187
2021-01-22 08:00 | 2.370522 | 3442.085 | 19.35 | 17.86358 | 2021-01-19 | 1127.451 | 374.0289 | (19.0, 19.5] | normal | 8795.98002 | 484.5184 | 41.28753 | 3.801998 | 0.8448289 | 5.749255 | 0.7770394 | 0.2408186 | 0.07403265 | 57.04062 | 39.74479 | 0.6010532 | 0.001436279 | 0 | 0.2263523 | 0.1711582 | 0.6024895 | 0.3975105 | 0.3406545 | 0.002137095 | 0.6572084 |  |  | 443.867 | 65.27 | 0.999187
2021-01-22 16:00 | 2.424587 | 3448.212 | 19.30999 | 18.62115 | 2021-01-20 | 1127.451 | 375.8541 | (19.0, 19.5] | normal | 8407.47 | 480.0801 | 43.12322 | 3.897361 | 0.676957 | 5.694157 | 0.6516894 | 0.2357672 | 0.07034635 | 56.15128 | 37.23505 | 0.6483913 | 0 | 0 | 0.1987423 | 0.1528664 | 0.6483913 | 0.3516087 | 0.4019739 | 0 | 0.5980261 |  |  | 443.867 | 65.27 | 0.999187
2021-01-23 | 2.40346 | 3450 | 19.41004 | 17.40123 | 2021-01-20 | 1115.453 | 374.9628 | (19.0, 19.5] | normal | 8407.47 | 480.0801 | 43.12322 | 3.897361 | 0.676957 | 5.694157 | 0.6516894 | 0.2357672 | 0.07034635 | 56.15128 | 37.23505 | 0.6483913 | 0 | 0 | 0.1987423 | 0.1528664 | 0.6483913 | 0.3516087 | 0.4019739 | 0 | 0.5980261 |  |  | 448.957 | 64.34
2021-01-23 08:00 | 2.441241 | 3450 | 19.39949 | 17.38062 | 2021-01-20 | 1115.453 | 365.4639 | (19.0, 19.5] | normal | 8407.47 | 480.0801 | 43.12322 | 3.897361 | 0.676957 | 5.694157 | 0.6516894 | 0.2357672 | 0.07034635 | 56.15128 | 37.23505 | 0.6483913 | 0 | 0 | 0.1987423 | 0.1528664 | 0.6483913 | 0.3516087 | 0.4019739 | 0 | 0.5980261 |  |  | 448.957 | 64.34
2021-01-23 16:00 | 2.505501 | 3450 | 19.35224 | 17.5411 | 2021-01-21 | 1115.453 | 373.5725 | (19.0, 19.5] | normal | 7200.44 | 489.4166 | 46.62591 | 3.714346 | 0.6548201 | 5.673684 | 0.7868883 | 0.239714 | 0.07320466 | 54.852 | 29.72702 | 0.6654982 | 0 | 0 | 0.1550558 | 0.179446 | 0.6654982 | 0.3345018 | 0.303674 | 0.09726906 | 0.5990569 |  |  | 448.957 | 64.34
2021-01-24 | 2.551678 | 3450 | 19.27303 | 17.75812 | 2021-01-21 | 1126.235 | 374.9074 | (19.0, 19.5] | normal | 7200.44 | 489.4166 | 46.62591 | 3.714346 | 0.6548201 | 5.673684 | 0.7868883 | 0.239714 | 0.07320466 | 54.852 | 29.72702 | 0.6654982 | 0 | 0 | 0.1550558 | 0.179446 | 0.6654982 | 0.3345018 | 0.303674 | 0.09726906 | 0.5990569 |  |  | 449.786 | 63.43
2021-01-24 08:00 | 2.59624 | 3442.349 | 19.20512 | 17.76827 | 2021-01-21 | 1126.235 | 373.7425 | (19.0, 19.5] | normal | 7200.44 | 489.4166 | 46.62591 | 3.714346 | 0.6548201 | 5.673684 | 0.7868883 | 0.239714 | 0.07320466 | 54.852 | 29.72702 | 0.6654982 | 0 | 0 | 0.1550558 | 0.179446 | 0.6654982 | 0.3345018 | 0.303674 | 0.09726906 | 0.5990569 |  |  | 449.786 | 63.43
2021-01-24 16:00 | 2.686334 | 3450 | 19.17183 | 18.3294 | 2021-01-21 | 1126.235 | 375.7955 | (19.0, 19.5] | normal | 7200.44 | 489.4166 | 46.62591 | 3.714346 | 0.6548201 | 5.673684 | 0.7868883 | 0.239714 | 0.07320466 | 54.852 | 29.72702 | 0.6654982 | 0 | 0 | 0.1550558 | 0.179446 | 0.6654982 | 0.3345018 | 0.303674 | 0.09726906 | 0.5990569 |  |  | 449.786 | 63.43
2021-01-25 | 2.58074 | 3450 | 19.14463 | 18.73655 | 2021-01-22 | 1110.76 | 371.5593 | (19.0, 19.5] | normal | 9504.89 | 490.3246 | 48.23653 | 3.65528 | 0.5171181 | 5.555502 | 0.4085339 | 0.2569929 | 0.05962883 | 52.57867 | 25.73976 | 0.7140998 | 0 | 0.08011666 | 0.08407567 | 0.1217079 | 0.7140998 | 0.2057835 | 0.2253111 | 0.01852264 | 0.7561663 |  |  | 448.254 |  | 1.21349
2021-01-25 08:00 | 2.625303 | 3450 | 19.29619 | 19.12747 | 2021-01-22 | 1110.76 | 369.6948 | (19.0, 19.5] | normal | 9504.89 | 490.3246 | 48.23653 | 3.65528 | 0.5171181 | 5.555502 | 0.4085339 | 0.2569929 | 0.05962883 | 52.57867 | 25.73976 | 0.7140998 | 0 | 0.08011666 | 0.08407567 | 0.1217079 | 0.7140998 | 0.2057835 | 0.2253111 | 0.01852264 | 0.7561663 |  |  | 448.254 |  | 1.21349
2021-01-25 16:00 | 2.555696 | 3450 | 19.32887 | 18.17088 | 2021-01-23 | 1110.76 | 368.1453 | (19.0, 19.5] | normal | 9741.62 | 472.1537 | 42.89415 | 3.76896 | 0.5312144 | 5.766377 | 0.6622159 | 0.2645512 | 0.05623839 | 53.97503 | 29.20598 | 0.6938466 | 0 | 0.1704799 | 0 | 0.1356735 | 0.6938466 | 0.1356735 | 0.2440408 | 0 | 0.7559592 |  |  | 448.254 |  | 1.21349
2021-01-26 | 2.586553 | 3450 | 19.35003 | 17.99571 | 2021-01-23 | 1112.738 | 366.9787 | (19.0, 19.5] | normal | 9741.62 | 472.1537 | 42.89415 | 3.76896 | 0.5312144 | 5.766377 | 0.6622159 | 0.2645512 | 0.05623839 | 53.97503 | 29.20598 | 0.6938466 | 0 | 0.1704799 | 0 | 0.1356735 | 0.6938466 | 0.1356735 | 0.2440408 | 0 | 0.7559592 |  |  | 436.494 | 63.53 | 0.736412
2021-01-26 08:00 | 2.578319 | 3450 | 19.36386 | 18.07773 | 2021-01-23 | 1112.738 | 368.7266 | (19.0, 19.5] | normal | 9741.62 | 472.1537 | 42.89415 | 3.76896 | 0.5312144 | 5.766377 | 0.6622159 | 0.2645512 | 0.05623839 | 53.97503 | 29.20598 | 0.6938466 | 0 | 0.1704799 | 0 | 0.1356735 | 0.6938466 | 0.1356735 | 0.2440408 | 0 | 0.7559592 |  |  | 436.494 | 63.53 | 0.736412
2021-01-26 16:00 | 2.548126 | 3450 | 19.43448 | 16.7019 | 2021-01-24 | 1112.738 | 375.8896 | (19.0, 19.5] | normal | 8094.36 | 475.2448 | 47.24625 | 3.831929 | 0.5277794 | 5.678605 | 0.4302233 | 0.2777291 | 0.05280116 | 53.34304 | 26.96105 | 0.7449335 | 0 | 0.1508038 | 0 | 0.1042627 | 0.7449335 | 0.1042627 | 0.1737836 | 0 | 0.8262164 |  |  | 436.494 | 63.53 | 0.736412
2021-01-27 | 2.64274 | 3450 | 19.33001 | 17.23095 | 2021-01-24 | 1117.881 | 374.2799 | (19.0, 19.5] | normal | 8094.36 | 475.2448 | 47.24625 | 3.831929 | 0.5277794 | 5.678605 | 0.4302233 | 0.2777291 | 0.05280116 | 53.34304 | 26.96105 | 0.7449335 | 0 | 0.1508038 | 0 | 0.1042627 | 0.7449335 | 0.1042627 | 0.1737836 | 0 | 0.8262164 |  |  | 446.482 | 62.74 | 0.953709
2021-01-27 08:00 | 2.700865 | 3449.773 | 19.53348 | 17.95212 | 2021-01-24 | 1117.881 | 371.1851 | (19.5, 20.0] | normal | 8094.36 | 475.2448 | 47.24625 | 3.831929 | 0.5277794 | 5.678605 | 0.4302233 | 0.2777291 | 0.05280116 | 53.34304 | 26.96105 | 0.7449335 | 0 | 0.1508038 | 0 | 0.1042627 | 0.7449335 | 0.1042627 | 0.1737836 | 0 | 0.8262164 |  |  | 446.482 | 62.74 | 0.953709
2021-01-27 16:00 | 2.722177 | 3450 | 19.41782 | 16.57328 | 2021-01-24 | 1117.881 | 370.767 | (19.0, 19.5] | normal | 8094.36 | 475.2448 | 47.24625 | 3.831929 | 0.5277794 | 5.678605 | 0.4302233 | 0.2777291 | 0.05280116 | 53.34304 | 26.96105 | 0.7449335 | 0 | 0.1508038 | 0 | 0.1042627 | 0.7449335 | 0.1042627 | 0.1737836 | 0 | 0.8262164 |  |  | 446.482 | 62.74 | 0.953709
2021-01-28 | 2.731865 | 3450 | 19.30529 | 17.13368 | 2021-01-25 | 900.352 | 367.9254 | (19.0, 19.5] | baixo | 9180.33 | 471.3904 | 45.81654 | 3.815505 | 0.5337785 | 5.728501 | 0.3961245 | 0.2767818 | 0.05571113 | 53.09921 | 25.68038 | 0.7731149 | 0 | 0.1306936 | 0 | 0.09619153 | 0.7731149 | 0.09619153 | 0.1446032 | 0 | 0.8553968 |  |  | 471.358
2021-01-28 08:00 | 2.756406 | 3450 | 19.30558 | 17.27098 | 2021-01-25 | 900.352 | 334.423 | (19.0, 19.5] | baixo | 9180.33 | 471.3904 | 45.81654 | 3.815505 | 0.5337785 | 5.728501 | 0.3961245 | 0.2767818 | 0.05571113 | 53.09921 | 25.68038 | 0.7731149 | 0 | 0.1306936 | 0 | 0.09619153 | 0.7731149 | 0.09619153 | 0.1446032 | 0 | 0.8553968 |  |  | 471.358
2021-01-28 16:00 | 2.471272 | 3450 | 19.29504 | 17.88841 | 2021-01-26 | 900.352 | 376.3087 | (19.0, 19.5] | baixo | 9431.73 | 474.6166 | 44.81728 | 3.668783 | 0.52603 | 5.82417 | 0.4188147 | 0.2724814 | 0.05180046 | 49.3769 | 24.29598 | 0.8072072 | 0 | 0.12582 | 0 | 0.06697287 | 0.8072072 | 0.06697287 | 0.1552921 | 0 | 0.8447079 |  |  | 471.358
2021-01-29 | 2.501303 | 3450 | 19.33394 | 17.24207 | 2021-01-26 | 1129.341 | 375.519 | (19.0, 19.5] | normal | 9431.73 | 474.6166 | 44.81728 | 3.668783 | 0.52603 | 5.82417 | 0.4188147 | 0.2724814 | 0.05180046 | 49.3769 | 24.29598 | 0.8072072 | 0 | 0.12582 | 0 | 0.06697287 | 0.8072072 | 0.06697287 | 0.1552921 | 0 | 0.8447079 |  |  |  | 65.15
2021-01-29 08:00 | 2.538116 | 3450 | 19.43271 | 17.36596 | 2021-01-26 | 1129.341 | 375.5359 | (19.0, 19.5] | normal | 9431.73 | 474.6166 | 44.81728 | 3.668783 | 0.52603 | 5.82417 | 0.4188147 | 0.2724814 | 0.05180046 | 49.3769 | 24.29598 | 0.8072072 | 0 | 0.12582 | 0 | 0.06697287 | 0.8072072 | 0.06697287 | 0.1552921 | 0 | 0.8447079 |  |  |  | 65.15
2021-01-29 16:00 | 2.531334 | 3450 | 19.59751 | 17.19939 | 2021-01-27 | 1129.341 | 377.1678 | (19.5, 20.0] | normal | 10351.21 | 474.7742 | 34.89861 | 3.615851 | 0.503809 | 5.787566 | 0.4307631 | 0.2644481 | 0.05610509 | 53.85925 | 34.07844 | 0.723442 | 0 | 0.1228224 | 0.05553071 | 0.09820494 | 0.723442 | 0.1537357 | 0.3538829 | 0 | 0.6461171 |  |  |  | 65.15
2021-01-30 | 2.627115 | 3450 | 19.62717 | 17.08325 | 2021-01-27 | 1139.764 | 378.2478 | (19.5, 20.0] | normal | 10351.21 | 474.7742 | 34.89861 | 3.615851 | 0.503809 | 5.787566 | 0.4307631 | 0.2644481 | 0.05610509 | 53.85925 | 34.07844 | 0.723442 | 0 | 0.1228224 | 0.05553071 | 0.09820494 | 0.723442 | 0.1537357 | 0.3538829 | 0 | 0.6461171 |  |  | 462.186 | 59
2021-01-30 08:00 | 2.705709 | 3450 | 19.56401 | 17.18459 | 2021-01-27 | 1139.764 | 378.7146 | (19.5, 20.0] | normal | 10351.21 | 474.7742 | 34.89861 | 3.615851 | 0.503809 | 5.787566 | 0.4307631 | 0.2644481 | 0.05610509 | 53.85925 | 34.07844 | 0.723442 | 0 | 0.1228224 | 0.05553071 | 0.09820494 | 0.723442 | 0.1537357 | 0.3538829 | 0 | 0.6461171 |  |  | 462.186 | 59
2021-01-30 16:00 | 2.806943 | 3450 | 19.67809 | 17.19455 | 2021-01-27 | 1139.764 | 380.7687 | (19.5, 20.0] | normal | 10351.21 | 474.7742 | 34.89861 | 3.615851 | 0.503809 | 5.787566 | 0.4307631 | 0.2644481 | 0.05610509 | 53.85925 | 34.07844 | 0.723442 | 0 | 0.1228224 | 0.05553071 | 0.09820494 | 0.723442 | 0.1537357 | 0.3538829 | 0 | 0.6461171 |  |  | 462.186 | 59
2021-01-31 | 2.75124 | 3450 | 19.7912 | 17.15839 | 2021-01-28 | 1068.955 | 339.932 | (19.5, 20.0] | normal | 8045.96 | 476.2765 | 36.80297 | 3.726323 | 0.5514756 | 5.580919 | 0.3254163 | 0.2395843 | 0.05579073 | 51.4227 | 33.1021 | 0.6507154 | 0 | 0.1543135 | 0.1606471 | 0.03432406 | 0.6507154 | 0.1949711 | 0.4916233 | 0 | 0.5083767 |  |  | 462.762 | 62.67
2021-01-31 08:00 | 2.763834 | 3450 | 19.78485 | 17.02211 | 2021-01-28 | 1068.955 | 348.6514 | (19.5, 20.0] | normal | 8045.96 | 476.2765 | 36.80297 | 3.726323 | 0.5514756 | 5.580919 | 0.3254163 | 0.2395843 | 0.05579073 | 51.4227 | 33.1021 | 0.6507154 | 0 | 0.1543135 | 0.1606471 | 0.03432406 | 0.6507154 | 0.1949711 | 0.4916233 | 0 | 0.5083767 |  |  | 462.762 | 62.67
2021-01-31 16:00 | 2.793219 | 3450 | 19.83692 | 17.28636 | 2021-01-28 | 1068.955 | 378.1948 | (19.5, 20.0] | normal | 8045.96 | 476.2765 | 36.80297 | 3.726323 | 0.5514756 | 5.580919 | 0.3254163 | 0.2395843 | 0.05579073 | 51.4227 | 33.1021 | 0.6507154 | 0 | 0.1543135 | 0.1606471 | 0.03432406 | 0.6507154 | 0.1949711 | 0.4916233 | 0 | 0.5083767 |  |  | 462.762 | 62.67
2021-02-01 | 2.762219 | 3450 | 19.82773 | 17.26243 | 2021-01-29 | 1120.954 | 378.702 | (19.5, 20.0] | normal | 10786.01 | 485.4109 | 37.67872 | 3.716624 | 0.7077624 | 5.581386 | 0.2434772 | 0.2398161 | 0.05693622 | 60.77963 | 53.06153 | 0.5394423 | 0 | 0.1753364 | 0.1655496 | 0.1196717 | 0.5394423 | 0.2852213 | 0.4308732 | 0 | 0.5691268 |  |  | 477.316 | 69.69 | 0.579178
2021-02-01 08:00 | 2.819052 | 3450 | 19.34691 | 16.23214 | 2021-01-29 | 1120.954 | 373.242 | (19.0, 19.5] | normal | 10786.01 | 485.4109 | 37.67872 | 3.716624 | 0.7077624 | 5.581386 | 0.2434772 | 0.2398161 | 0.05693622 | 60.77963 | 53.06153 | 0.5394423 | 0 | 0.1753364 | 0.1655496 | 0.1196717 | 0.5394423 | 0.2852213 | 0.4308732 | 0 | 0.5691268 |  |  | 477.316 | 69.69 | 0.579178
2021-02-01 16:00 | 2.741042 | 3450 | 19.52246 | 16.92169 | 2021-01-29 | 1120.954 | 367.0142 | (19.5, 20.0] | normal | 10786.01 | 485.4109 | 37.67872 | 3.716624 | 0.7077624 | 5.581386 | 0.2434772 | 0.2398161 | 0.05693622 | 60.77963 | 53.06153 | 0.5394423 | 0 | 0.1753364 | 0.1655496 | 0.1196717 | 0.5394423 | 0.2852213 | 0.4308732 | 0 | 0.5691268 |  |  | 477.316 | 69.69 | 0.579178
2021-02-02 | 2.75124 | 3450 | 19.45512 | 16.60894 | 2021-01-30 | 1112.345 | 369.0814 | (19.0, 19.5] | normal | 9668.04 | 475.4624 | 43.38854 | 3.975312 | 0.7053173 | 5.531753 | 0.2398234 | 0.2385127 | 0.05770649 | 56.99691 | 46.25076 | 0.5967456 | 0 | 0.1798451 | 0.1382566 | 0.08515273 | 0.5967456 | 0.2234093 | 0.3534819 | 0 | 0.6465181 |  |  | 451.246 | 63.68 | 0.945581
2021-02-02 08:00 | 2.780302 | 3237.83 | 19.38588 | 16.87096 | 2021-01-30 | 1112.345 | 370.8473 | (19.0, 19.5] | normal | 9668.04 | 475.4624 | 43.38854 | 3.975312 | 0.7053173 | 5.531753 | 0.2398234 | 0.2385127 | 0.05770649 | 56.99691 | 46.25076 | 0.5967456 | 0 | 0.1798451 | 0.1382566 | 0.08515273 | 0.5967456 | 0.2234093 | 0.3534819 | 0 | 0.6465181 |  |  | 451.246 | 63.68 | 0.945581
2021-02-02 16:00 | 2.89927 | 3440.372 | 19.50048 | 16.59243 | 2021-01-30 | 1112.345 | 370.4821 | (19.5, 20.0] | normal | 9668.04 | 475.4624 | 43.38854 | 3.975312 | 0.7053173 | 5.531753 | 0.2398234 | 0.2385127 | 0.05770649 | 56.99691 | 46.25076 | 0.5967456 | 0 | 0.1798451 | 0.1382566 | 0.08515273 | 0.5967456 | 0.2234093 | 0.3534819 | 0 | 0.6465181 |  |  | 451.246 | 63.68 | 0.945581
2021-02-03 | 2.700865 | 3450 | 19.51939 | 17.47917 | 2021-01-31 | 1121.357 | 372.4585 | (19.5, 20.0] | normal | 9432.76 | 461.8119 | 35.38256 | 3.92941 | 0.5761731 | 5.520371 | 0.2104443 | 0.2371079 | 0.0547049 | 57.57123 | 49.62349 | 0.5146214 | 0 | 0.2066468 | 0.1810721 | 0.09765965 | 0.5146214 | 0.2787318 | 0.4296815 | 0 | 0.5703185 |  |  | 449.726 | 63.885 | 0.523719
2021-02-03 08:00 | 2.740906 | 3450 | 19.58993 | 16.75645 | 2021-01-31 | 1121.357 | 375.0442 | (19.5, 20.0] | normal | 9432.76 | 461.8119 | 35.38256 | 3.92941 | 0.5761731 | 5.520371 | 0.2104443 | 0.2371079 | 0.0547049 | 57.57123 | 49.62349 | 0.5146214 | 0 | 0.2066468 | 0.1810721 | 0.09765965 | 0.5146214 | 0.2787318 | 0.4296815 | 0 | 0.5703185 |  |  | 449.726 | 63.885 | 0.523719
2021-02-03 16:00 | 2.545866 | 3450 | 19.47757 | 16.82267 | 2021-02-01 | 1121.357 | 373.2404 | (19.0, 19.5] | normal | 9668.34002 | 481.6145 | 35.29961 | 3.829936 | 0.4618998 | 5.454239 | 0.2823279 | 0.235915 | 0.04851363 | 52.52002 | 44.30026 | 0.5645697 | 0.001306686 | 0.2866521 | 0.0850601 | 0.06241137 | 0.5658764 | 0.1474715 | 0.4108812 | 0.001892554 | 0.5872262 |  |  | 449.726 | 63.885 | 0.523719
2021-02-04 | 2.547804 | 3450 | 19.53213 | 16.65192 | 2021-02-01 | 1097.704 | 368.1739 | (19.5, 20.0] | normal | 9668.34002 | 481.6145 | 35.29961 | 3.829936 | 0.4618998 | 5.454239 | 0.2823279 | 0.235915 | 0.04851363 | 52.52002 | 44.30026 | 0.5645697 | 0.001306686 | 0.2866521 | 0.0850601 | 0.06241137 | 0.5658764 | 0.1474715 | 0.4108812 | 0.001892554 | 0.5872262 |  |  | 449.46 | 69.06 | 0.792124
2021-02-04 08:00 | 2.58397 | 3450 | 19.58616 | 16.29286 | 2021-02-01 | 1097.704 | 362.4932 | (19.5, 20.0] | normal | 9668.34002 | 481.6145 | 35.29961 | 3.829936 | 0.4618998 | 5.454239 | 0.2823279 | 0.235915 | 0.04851363 | 52.52002 | 44.30026 | 0.5645697 | 0.001306686 | 0.2866521 | 0.0850601 | 0.06241137 | 0.5658764 | 0.1474715 | 0.4108812 | 0.001892554 | 0.5872262 |  |  | 449.46 | 69.06 | 0.792124
2021-02-04 16:00 | 2.682136 | 3450 | 19.2192 | 17.36745 | 2021-02-01 | 1097.704 | 364.1846 | (19.0, 19.5] | normal | 9668.34002 | 481.6145 | 35.29961 | 3.829936 | 0.4618998 | 5.454239 | 0.2823279 | 0.235915 | 0.04851363 | 52.52002 | 44.30026 | 0.5645697 | 0.001306686 | 0.2866521 | 0.0850601 | 0.06241137 | 0.5658764 | 0.1474715 | 0.4108812 | 0.001892554 | 0.5872262 |  |  | 449.46 | 69.06 | 0.792124
2021-02-05 | 2.642256 | 3450 | 19.45217 | 16.95045 | 2021-02-02 | 1089.989 | 364.3498 | (19.0, 19.5] | normal | 9168.1 | 481.0453 | 35.74654 | 3.877799 | 0.5456799 | 5.548258 | 0.2485726 | 0.2372912 | 0.04397451 | 54.25369 | 44.57252 | 0.6093564 | 0 | 0.3159815 | 0 | 0.07466214 | 0.6093564 | 0.07466214 | 0.3414769 | 0.02810485 | 0.6304183 |  |  | 466.805 | 64.59 | 0.802756
2021-02-05 08:00 | 2.638865 | 3450 | 19.4595 | 16.44138 | 2021-02-02 | 1089.989 | 362.024 | (19.0, 19.5] | normal | 9168.1 | 481.0453 | 35.74654 | 3.877799 | 0.5456799 | 5.548258 | 0.2485726 | 0.2372912 | 0.04397451 | 54.25369 | 44.57252 | 0.6093564 | 0 | 0.3159815 | 0 | 0.07466214 | 0.6093564 | 0.07466214 | 0.3414769 | 0.02810485 | 0.6304183 |  |  | 466.805 | 64.59 | 0.802756
2021-02-05 16:00 | 2.573636 | 3450 | 19.5284 | 17.38197 | 2021-02-03 | 1089.989 | 361.9398 | (19.5, 20.0] | normal | 9888.19 | 481.3883 | 40.10076 | 3.730593 | 0.547305 | 5.5268 | 0.2676199 | 0.2313281 | 0.04674062 | 58.86685 | 50.07418 | 0.5016065 | 0 | 0.3633739 | 0 | 0.1350197 | 0.5016065 | 0.1350197 | 0.420095 | 0.1578868 | 0.4220182 |  |  | 466.805 | 64.59 | 0.802756
2021-02-06 | 2.599792 | 3450 | 19.53145 | 17.06769 | 2021-02-03 | 1078.78 | 366.4906 | (19.5, 20.0] | normal | 9888.19 | 481.3883 | 40.10076 | 3.730593 | 0.547305 | 5.5268 | 0.2676199 | 0.2313281 | 0.04674062 | 58.86685 | 50.07418 | 0.5016065 | 0 | 0.3633739 | 0 | 0.1350197 | 0.5016065 | 0.1350197 | 0.420095 | 0.1578868 | 0.4220182 |  |  | 459.492 | 64.42
2021-02-06 08:00 | 2.587199 | 3450 | 19.64542 | 16.9598 | 2021-02-03 | 1078.78 | 367.9207 | (19.5, 20.0] | normal | 9888.19 | 481.3883 | 40.10076 | 3.730593 | 0.547305 | 5.5268 | 0.2676199 | 0.2313281 | 0.04674062 | 58.86685 | 50.07418 | 0.5016065 | 0 | 0.3633739 | 0 | 0.1350197 | 0.5016065 | 0.1350197 | 0.420095 | 0.1578868 | 0.4220182 |  |  | 459.492 | 64.42
2021-02-06 16:00 | 2.648553 | 3450 | 19.55066 | 17.1867 | 2021-02-04 | 1078.78 | 354.1238 | (19.5, 20.0] | normal | 10373.77 | 490.41 | 42.31792 | 4.367366 | 1.472215 | 6.340423 | 1.676795 | 0.275387 | 0.09248669 | 56.44658 | 33.51308 | 0.6519154 | 0 | 0.2813172 | 0.01116373 | 0.0556037 | 0.6519154 | 0.06676743 | 0.2038645 | 0.1837388 | 0.6123967 |  |  | 459.492 | 64.42
2021-02-07 | 2.684073 | 3433.526 | 20.11414 | 17.7274 | 2021-02-04 | 1127.51 | 372.9692 | (20.0, 20.5] | normal | 10373.77 | 490.41 | 42.31792 | 4.367366 | 1.472215 | 6.340423 | 1.676795 | 0.275387 | 0.09248669 | 56.44658 | 33.51308 | 0.6519154 | 0 | 0.2813172 | 0.01116373 | 0.0556037 | 0.6519154 | 0.06676743 | 0.2038645 | 0.1837388 | 0.6123967 |  |  | 456.029
2021-02-07 08:00 | 2.807104 | 3450 | 20.22522 | 17.29715 | 2021-02-04 | 1127.51 | 376.8217 | (20.0, 20.5] | normal | 10373.77 | 490.41 | 42.31792 | 4.367366 | 1.472215 | 6.340423 | 1.676795 | 0.275387 | 0.09248669 | 56.44658 | 33.51308 | 0.6519154 | 0 | 0.2813172 | 0.01116373 | 0.0556037 | 0.6519154 | 0.06676743 | 0.2038645 | 0.1837388 | 0.6123967 |  |  | 456.029
2021-02-07 16:00 | 2.770615 | 3450 | 20.33407 | 17.00301 | 2021-02-04 | 1127.51 | 376.2496 | (20.0, 20.5] | normal | 10373.77 | 490.41 | 42.31792 | 4.367366 | 1.472215 | 6.340423 | 1.676795 | 0.275387 | 0.09248669 | 56.44658 | 33.51308 | 0.6519154 | 0 | 0.2813172 | 0.01116373 | 0.0556037 | 0.6519154 | 0.06676743 | 0.2038645 | 0.1837388 | 0.6123967 |  |  | 456.029
2021-02-08 | 2.773844 | 3450 | 20.31985 | 17.51402 | 2021-02-05 | 1123.227 | 379.1991 | (20.0, 20.5] | normal | 9098.94 | 510.0884 | 36.50941 | 4.879776 | 1.975633 | 7.041714 | 2.115438 | 0.2529897 | 0.08891849 | 48.34157 | 29.26063 | 0.6111712 | 0 | 0.2041831 | 0.1003293 | 0.08431641 | 0.6111712 | 0.1846457 | 0.513808 | 0 | 0.486192 |  |  | 479 | 64.43 | 0.832595
2021-02-08 08:00 | 2.778649 | 3450 | 20.32778 | 17.18307 | 2021-02-05 | 1123.227 | 373.9985 | (20.0, 20.5] | normal | 9098.94 | 510.0884 | 36.50941 | 4.879776 | 1.975633 | 7.041714 | 2.115438 | 0.2529897 | 0.08891849 | 48.34157 | 29.26063 | 0.6111712 | 0 | 0.2041831 | 0.1003293 | 0.08431641 | 0.6111712 | 0.1846457 | 0.513808 | 0 | 0.486192 |  |  | 479 | 64.43 | 0.832595
2021-02-08 16:00 | 2.797417 | 3450 | 20.39974 | 16.89401 | 2021-02-05 | 1123.227 | 368.2416 | (20.0, 20.5] | normal | 9098.94 | 510.0884 | 36.50941 | 4.879776 | 1.975633 | 7.041714 | 2.115438 | 0.2529897 | 0.08891849 | 48.34157 | 29.26063 | 0.6111712 | 0 | 0.2041831 | 0.1003293 | 0.08431641 | 0.6111712 | 0.1846457 | 0.513808 | 0 | 0.486192 |  |  | 479 | 64.43 | 0.832595
2021-02-09 | 2.760927 | 3450 | 20.3909 | 16.94474 | 2021-02-06 | 1108.102 | 369.9683 | (20.0, 20.5] | normal | 9849.76 | 501.6653 | 28.98512 | 4.245272 | 1.187991 | 6.897083 | 2.034619 | 0.2621183 | 0.1197065 | 39.353 | 19.55973 | 0.6278884 | 0 | 0.2161007 | 0.1315768 | 0.0244341 | 0.6278884 | 0.1560109 | 0.5824964 | 0.003916084 | 0.4135876 |  |  | 459.154 | 62.28 | 0.947774
2021-02-09 08:00 | 2.775781 | 3450 | 20.33743 | 16.64205 | 2021-02-06 | 1108.102 | 371.8151 | (20.0, 20.5] | normal | 9849.76 | 501.6653 | 28.98512 | 4.245272 | 1.187991 | 6.897083 | 2.034619 | 0.2621183 | 0.1197065 | 39.353 | 19.55973 | 0.6278884 | 0 | 0.2161007 | 0.1315768 | 0.0244341 | 0.6278884 | 0.1560109 | 0.5824964 | 0.003916084 | 0.4135876 |  |  | 459.154 | 62.28 | 0.947774
2021-02-09 16:00 | 2.792573 | 3450 | 20.35138 | 17.09824 | 2021-02-06 | 1108.102 | 365.0726 | (20.0, 20.5] | normal | 9849.76 | 501.6653 | 28.98512 | 4.245272 | 1.187991 | 6.897083 | 2.034619 | 0.2621183 | 0.1197065 | 39.353 | 19.55973 | 0.6278884 | 0 | 0.2161007 | 0.1315768 | 0.0244341 | 0.6278884 | 0.1560109 | 0.5824964 | 0.003916084 | 0.4135876 |  |  | 459.154 | 62.28 | 0.947774
2021-02-10 | 2.768677 | 3450 | 20.2239 | 17.23096 | 2021-02-07 | 1102.608 | 364.5201 | (20.0, 20.5] | normal | 9407.14 | 503.6517 | 29.26962 | 4.540759 | 1.341213 | 7.056935 | 2.128403 | 0.2823379 | 0.1032 | 43.28598 | 23.28753 | 0.6135138 | 0 | 0.3443555 | 0 | 0.04213076 | 0.6135138 | 0.04213076 | 0.3914498 | 0 | 0.6085502 |  |  | 460.412 | 65.73 | 0.836171
2021-02-10 08:00 | 2.799031 | 3476.512 | 19.76652 | 16.92258 | 2021-02-07 | 1102.608 | 367.8916 | (19.5, 20.0] | normal | 9407.14 | 503.6517 | 29.26962 | 4.540759 | 1.341213 | 7.056935 | 2.128403 | 0.2823379 | 0.1032 | 43.28598 | 23.28753 | 0.6135138 | 0 | 0.3443555 | 0 | 0.04213076 | 0.6135138 | 0.04213076 | 0.3914498 | 0 | 0.6085502 |  |  | 460.412 | 65.73 | 0.836171
2021-02-10 16:00 | 2.665623 | 3470.886 | 19.89348 | 16.76675 | 2021-02-08 | 1102.608 | 368.816 | (19.5, 20.0] | normal | 9376.56 | 487.77 | 36.14813 | 3.99543 | 0.8577875 | 5.841341 | 0.9714753 | 0.2647686 | 0.07051996 | 42.16202 | 16.81898 | 0.7586055 | 0 | 0.2332881 | 0 | 0.008106384 | 0.7586055 | 0.008106384 | 0.2351947 | 0.006399622 | 0.7584057 |  |  | 460.412 | 65.73 | 0.836171
2021-02-11 | 2.756406 | 3450 | 19.78262 | 16.77678 | 2021-02-08 | 1108.678 | 369.2764 | (19.5, 20.0] | normal | 9376.56 | 487.77 | 36.14813 | 3.99543 | 0.8577875 | 5.841341 | 0.9714753 | 0.2647686 | 0.07051996 | 42.16202 | 16.81898 | 0.7586055 | 0 | 0.2332881 | 0 | 0.008106384 | 0.7586055 | 0.008106384 | 0.2351947 | 0.006399622 | 0.7584057 |  |  | 450.522 | 62.18 | 1.05127
2021-02-11 08:00 | 2.775781 | 3450 | 19.71853 | 17.46299 | 2021-02-08 | 1108.678 | 367.8651 | (19.5, 20.0] | normal | 9376.56 | 487.77 | 36.14813 | 3.99543 | 0.8577875 | 5.841341 | 0.9714753 | 0.2647686 | 0.07051996 | 42.16202 | 16.81898 | 0.7586055 | 0 | 0.2332881 | 0 | 0.008106384 | 0.7586055 | 0.008106384 | 0.2351947 | 0.006399622 | 0.7584057 |  |  | 450.522 | 62.18 | 1.05127
2021-02-11 16:00 | 2.634022 | 3450 | 19.75962 | 16.72806 | 2021-02-09 | 1108.678 | 370.3027 | (19.5, 20.0] | normal | 8936.74 | 484.5198 | 32.51822 | 3.711198 | 0.7406944 | 5.574042 | 0.1618362 | 0.2398374 | 0.04509104 | 39.03909 | 16.34031 | 0.5776032 | 0 | 0.3323919 | 0 | 0.09000486 | 0.5776032 | 0.09000486 | 0.3814082 | 0 | 0.6185918 |  |  | 450.522 | 62.18 | 1.05127
2021-02-12 | 2.645324 | 3450 | 19.73991 | 16.8032 | 2021-02-09 | 1019.368 | 372.6218 | (19.5, 20.0] | normal | 8936.74 | 484.5198 | 32.51822 | 3.711198 | 0.7406944 | 5.574042 | 0.1618362 | 0.2398374 | 0.04509104 | 39.03909 | 16.34031 | 0.5776032 | 0 | 0.3323919 | 0 | 0.09000486 | 0.5776032 | 0.09000486 | 0.3814082 | 0 | 0.6185918 |  |  | 466.919 | 62.715 | 1.01359
2021-02-12 08:00 | 2.732188 | 3450 | 19.72215 | 17.13874 | 2021-02-09 | 1019.368 | 352.3094 | (19.5, 20.0] | normal | 8936.74 | 484.5198 | 32.51822 | 3.711198 | 0.7406944 | 5.574042 | 0.1618362 | 0.2398374 | 0.04509104 | 39.03909 | 16.34031 | 0.5776032 | 0 | 0.3323919 | 0 | 0.09000486 | 0.5776032 | 0.09000486 | 0.3814082 | 0 | 0.6185918 |  |  | 466.919 | 62.715 | 1.01359
2021-02-12 16:00 | 2.623652 | 3450 | 19.69354 | 16.73482 | 2021-02-10 | 1019.368 | 381.4242 | (19.5, 20.0] | normal | 10004.74 | 483.0284 | 29.40342 | 3.463678 | 0.4597457 | 5.542624 | 0.1814747 | 0.2276857 | 0.0464124 | 43.08707 | 14.5165 | 0.5513627 | 0 | 0.2856956 | 0.02469529 | 0.1382465 | 0.5513627 | 0.1629418 | 0.4745245 | 0.01259856 | 0.5128769 |  |  | 466.919 | 62.715 | 1.01359
2021-02-13 | 2.671803 | 3450 | 19.51111 | 17.21467 | 2021-02-10 | 1140.351 | 378.3942 | (19.5, 20.0] | normal | 10004.74 | 483.0284 | 29.40342 | 3.463678 | 0.4597457 | 5.542624 | 0.1814747 | 0.2276857 | 0.0464124 | 43.08707 | 14.5165 | 0.5513627 | 0 | 0.2856956 | 0.02469529 | 0.1382465 | 0.5513627 | 0.1629418 | 0.4745245 | 0.01259856 | 0.5128769 |  |  |  | 65.93
2021-02-13 08:00 | 2.731865 | 3450 | 19.22254 | 16.88197 | 2021-02-10 | 1140.351 | 380.5322 | (19.0, 19.5] | normal | 10004.74 | 483.0284 | 29.40342 | 3.463678 | 0.4597457 | 5.542624 | 0.1814747 | 0.2276857 | 0.0464124 | 43.08707 | 14.5165 | 0.5513627 | 0 | 0.2856956 | 0.02469529 | 0.1382465 | 0.5513627 | 0.1629418 | 0.4745245 | 0.01259856 | 0.5128769 |  |  |  | 65.93
2021-02-13 16:00 | 2.655334 | 3450 | 19.38378 | 17.07035 | 2021-02-11 | 1140.351 | 380.1452 | (19.0, 19.5] | normal | 8955 | 477.1012 | 39.19024 | 3.788217 | 0.8339882 | 5.535774 | 0.2138708 | 0.2310811 | 0.05181502 | 44.24456 | 11.30039 | 0.5855321 | 0 | 0.1774082 | 0.1410776 | 0.09598213 | 0.5855321 | 0.2370597 | 0.463576 | 0 | 0.536424 |  |  |  | 65.93
2021-02-14 | 2.611094 | 3450 | 19.70862 | 17.43765 | 2021-02-11 | 1140.096 | 378.5081 | (19.5, 20.0] | normal | 8955 | 477.1012 | 39.19024 | 3.788217 | 0.8339882 | 5.535774 | 0.2138708 | 0.2310811 | 0.05181502 | 44.24456 | 11.30039 | 0.5855321 | 0 | 0.1774082 | 0.1410776 | 0.09598213 | 0.5855321 | 0.2370597 | 0.463576 | 0 | 0.536424 |  |  | 461.327 | 64.78
2021-02-14 08:00 | 2.725729 | 3450 | 19.724 | 16.7651 | 2021-02-11 | 1140.096 | 380.0403 | (19.5, 20.0] | normal | 8955 | 477.1012 | 39.19024 | 3.788217 | 0.8339882 | 5.535774 | 0.2138708 | 0.2310811 | 0.05181502 | 44.24456 | 11.30039 | 0.5855321 | 0 | 0.1774082 | 0.1410776 | 0.09598213 | 0.5855321 | 0.2370597 | 0.463576 | 0 | 0.536424 |  |  | 461.327 | 64.78
2021-02-14 16:00 | 2.705386 | 3450 | 19.84101 | 16.6222 | 2021-02-11 | 1140.096 | 380.1071 | (19.5, 20.0] | normal | 8955 | 477.1012 | 39.19024 | 3.788217 | 0.8339882 | 5.535774 | 0.2138708 | 0.2310811 | 0.05181502 | 44.24456 | 11.30039 | 0.5855321 | 0 | 0.1774082 | 0.1410776 | 0.09598213 | 0.5855321 | 0.2370597 | 0.463576 | 0 | 0.536424 |  |  | 461.327 | 64.78
2021-02-15 | 2.726052 | 3450 | 20.31022 | 17.0368 | 2021-02-12 | 1142.747 | 379.4929 | (20.0, 20.5] | normal | 10299.38004 | 479.1105 | 38.38659 | 4.028488 | 0.8494859 | 5.554519 | 0.2402034 | 0.218127 | 0.05064248 | 46.15563 | 27.34129 | 0.4688733 | 0.002453251 | 0.2248844 | 0.1664372 | 0.1373518 | 0.4713266 | 0.303789 | 0.560482 | 0.01712958 | 0.4223885 |  |  |  | 64.11
2021-02-15 08:00 | 2.774167 | 3450 | 20.16079 | 17.19647 | 2021-02-12 | 1142.747 | 381.2529 | (20.0, 20.5] | normal | 10299.38004 | 479.1105 | 38.38659 | 4.028488 | 0.8494859 | 5.554519 | 0.2402034 | 0.218127 | 0.05064248 | 46.15563 | 27.34129 | 0.4688733 | 0.002453251 | 0.2248844 | 0.1664372 | 0.1373518 | 0.4713266 | 0.303789 | 0.560482 | 0.01712958 | 0.4223885 |  |  |  | 64.11
2021-02-15 16:00 | 2.732511 | 3450 | 20.30458 | 17.11534 | 2021-02-12 | 1142.747 | 381.1062 | (20.0, 20.5] | normal | 10299.38004 | 479.1105 | 38.38659 | 4.028488 | 0.8494859 | 5.554519 | 0.2402034 | 0.218127 | 0.05064248 | 46.15563 | 27.34129 | 0.4688733 | 0.002453251 | 0.2248844 | 0.1664372 | 0.1373518 | 0.4713266 | 0.303789 | 0.560482 | 0.01712958 | 0.4223885 |  |  |  | 64.11
2021-02-16 | 2.782885 | 3450 | 20.16676 | 16.76557 | 2021-02-13 | 1135.432 | 375.1373 | (20.0, 20.5] | normal | 9531.71 | 475.6833 | 34.98497 | 4.110159 | 0.8302138 | 5.540501 | 0.2462895 | 0.2102936 | 0.04834521 | 40.93859 | 19.71225 | 0.4265709 | 0 | 0.3346346 | 0.1066199 | 0.1321746 | 0.4265709 | 0.2387945 | 0.6207262 | 0.05807279 | 0.321201 |  |  | 473.654 | 63.97
2021-02-16 08:00 | 2.782886 | 3450 | 19.8736 | 16.55427 | 2021-02-13 | 1135.432 | 378.2007 | (19.5, 20.0] | normal | 9531.71 | 475.6833 | 34.98497 | 4.110159 | 0.8302138 | 5.540501 | 0.2462895 | 0.2102936 | 0.04834521 | 40.93859 | 19.71225 | 0.4265709 | 0 | 0.3346346 | 0.1066199 | 0.1321746 | 0.4265709 | 0.2387945 | 0.6207262 | 0.05807279 | 0.321201 |  |  | 473.654 | 63.97
2021-02-16 16:00 | 2.780302 | 3450 | 19.91387 | 17.11151 | 2021-02-13 | 1135.432 | 381.3653 | (19.5, 20.0] | normal | 9531.71 | 475.6833 | 34.98497 | 4.110159 | 0.8302138 | 5.540501 | 0.2462895 | 0.2102936 | 0.04834521 | 40.93859 | 19.71225 | 0.4265709 | 0 | 0.3346346 | 0.1066199 | 0.1321746 | 0.4265709 | 0.2387945 | 0.6207262 | 0.05807279 | 0.321201 |  |  | 473.654 | 63.97
2021-02-17 | 2.758344 | 3450 | 19.62031 | 17.06212 | 2021-02-14 | 1140.782 | 380.6869 | (19.5, 20.0] | normal | 10845.93 | 470.4985 | 31.052 | 4.043822 | 0.6622606 | 5.568091 | 0.264951 | 0.2443383 | 0.0468185 | 42.62033 | 21.96186 | 0.5543148 | 0 | 0.2751226 | 0.06091409 | 0.1096485 | 0.5543148 | 0.1705626 | 0.3774202 | 0.02156122 | 0.6010186 |  |  | 457.753 | 62.575
2021-02-17 08:00 | 2.811302 | 3450 | 19.54774 | 16.74583 | 2021-02-14 | 1140.782 | 378.9451 | (19.5, 20.0] | normal | 10845.93 | 470.4985 | 31.052 | 4.043822 | 0.6622606 | 5.568091 | 0.264951 | 0.2443383 | 0.0468185 | 42.62033 | 21.96186 | 0.5543148 | 0 | 0.2751226 | 0.06091409 | 0.1096485 | 0.5543148 | 0.1705626 | 0.3774202 | 0.02156122 | 0.6010186 |  |  | 457.753 | 62.575
2021-02-17 16:00 | 2.72799 | 3450 | 19.59124 | 16.98652 | 2021-02-14 | 1140.782 | 379.5873 | (19.5, 20.0] | normal | 10845.93 | 470.4985 | 31.052 | 4.043822 | 0.6622606 | 5.568091 | 0.264951 | 0.2443383 | 0.0468185 | 42.62033 | 21.96186 | 0.5543148 | 0 | 0.2751226 | 0.06091409 | 0.1096485 | 0.5543148 | 0.1705626 | 0.3774202 | 0.02156122 | 0.6010186 |  |  | 457.753 | 62.575
2021-02-18 | 2.796771 | 3450 | 19.4795 | 16.71841 | 2021-02-15 | 1114.217 | 380.1001 | (19.0, 19.5] | normal | 12127.17 | 475.122 | 29.99354 | 3.644876 | 0.7016199 | 5.429194 | 0.4934244 | 0.2535606 | 0.04462476 | 44.50523 | 18.18788 | 0.674323 | 0 | 0.1765515 | 0 | 0.1491255 | 0.674323 | 0.1491255 | 0.2386589 | 0.1826015 | 0.5787396 |  |  | 438.938 | 60.94 | 0.570049
2021-02-18 08:00 | 2.781271 | 3425.802 | 19.35433 | 17.24567 | 2021-02-15 | 1114.217 | 368.5833 | (19.0, 19.5] | normal | 12127.17 | 475.122 | 29.99354 | 3.644876 | 0.7016199 | 5.429194 | 0.4934244 | 0.2535606 | 0.04462476 | 44.50523 | 18.18788 | 0.674323 | 0 | 0.1765515 | 0 | 0.1491255 | 0.674323 | 0.1491255 | 0.2386589 | 0.1826015 | 0.5787396 |  |  | 438.938 | 60.94 | 0.570049
2021-02-18 16:00 | 2.696021 | 3450 | 19.17378 | 17.45335 | 2021-02-15 | 1114.217 | 364.4189 | (19.0, 19.5] | normal | 12127.17 | 475.122 | 29.99354 | 3.644876 | 0.7016199 | 5.429194 | 0.4934244 | 0.2535606 | 0.04462476 | 44.50523 | 18.18788 | 0.674323 | 0 | 0.1765515 | 0 | 0.1491255 | 0.674323 | 0.1491255 | 0.2386589 | 0.1826015 | 0.5787396 |  |  | 438.938 | 60.94 | 0.570049
2021-02-19 | 2.764802 | 3320.741 | 19.4248 | 16.81913 | 2021-02-16 | 1068.559 | 348.1768 | (19.0, 19.5] | normal | 10086.29 | 469.6235 | 33.19569 | 3.826597 | 0.5941139 | 5.380936 | 0.5064558 | 0.2562174 | 0.04626589 | 42.50698 | 20.93335 | 0.6700194 | 0 | 0.2445894 | 0 | 0.08539116 | 0.6700194 | 0.08539116 | 0.1584389 | 0.2419455 | 0.5996156 |  |  | 451.933 | 60.36 | 0.723321
2021-02-19 08:00 | 2.806781 | 3450 | 19.38997 | 17.0589 | 2021-02-16 | 1068.559 | 360.4102 | (19.0, 19.5] | normal | 10086.29 | 469.6235 | 33.19569 | 3.826597 | 0.5941139 | 5.380936 | 0.5064558 | 0.2562174 | 0.04626589 | 42.50698 | 20.93335 | 0.6700194 | 0 | 0.2445894 | 0 | 0.08539116 | 0.6700194 | 0.08539116 | 0.1584389 | 0.2419455 | 0.5996156 |  |  | 451.933 | 60.36 | 0.723321
2021-02-19 16:00 | 2.738646 | 3403.286 | 19.48098 | 17.24324 | 2021-02-16 | 1068.559 | 358.3222 | (19.0, 19.5] | normal | 10086.29 | 469.6235 | 33.19569 | 3.826597 | 0.5941139 | 5.380936 | 0.5064558 | 0.2562174 | 0.04626589 | 42.50698 | 20.93335 | 0.6700194 | 0 | 0.2445894 | 0 | 0.08539116 | 0.6700194 | 0.08539116 | 0.1584389 | 0.2419455 | 0.5996156 |  |  | 451.933 | 60.36 | 0.723321
2021-02-20 | 2.702157 | 3450 | 19.36148 | 17.16227 | 2021-02-17 | 1076.985 | 360.8207 | (19.0, 19.5] | normal | 9890.83 | 467.7033 | 32.31864 | 4.031619 | 0.447772 | 5.473424 | 0.4294041 | 0.2589727 | 0.03647265 | 42.88616 | 21.17578 | 0.6117474 | 0 | 0.2709247 | 0.003559863 | 0.113768 | 0.6117474 | 0.1173279 | 0.1648393 | 0.2408104 | 0.5943504 |  |  | 462.478 | 62.03
2021-02-20 08:00 | 2.770615 | 3450 | 19.19733 | 16.95932 | 2021-02-17 | 1076.985 | 356.7314 | (19.0, 19.5] | normal | 9890.83 | 467.7033 | 32.31864 | 4.031619 | 0.447772 | 5.473424 | 0.4294041 | 0.2589727 | 0.03647265 | 42.88616 | 21.17578 | 0.6117474 | 0 | 0.2709247 | 0.003559863 | 0.113768 | 0.6117474 | 0.1173279 | 0.1648393 | 0.2408104 | 0.5943504 |  |  | 462.478 | 62.03
2021-02-20 16:00 | 2.791927 | 3450 | 19.15049 | 16.72792 | 2021-02-17 | 1076.985 | 358.4447 | (19.0, 19.5] | normal | 9890.83 | 467.7033 | 32.31864 | 4.031619 | 0.447772 | 5.473424 | 0.4294041 | 0.2589727 | 0.03647265 | 42.88616 | 21.17578 | 0.6117474 | 0 | 0.2709247 | 0.003559863 | 0.113768 | 0.6117474 | 0.1173279 | 0.1648393 | 0.2408104 | 0.5943504 |  |  | 462.478 | 62.03
2021-02-21 | 2.760927 | 3450 | 19.16466 | 17.04272 | 2021-02-18 | 1067.27 | 355.5726 | (19.0, 19.5] | normal | 10535.28 | 458.6571 | 26.80634 | 3.89181 | 0.3462034 | 5.520241 | 0.2789878 | 0.272311 | 0.02994917 | 57.1548 | 27.47556 | 0.6556836 | 0 | 0.1944656 | 0 | 0.1498508 | 0.6556836 | 0.1498508 | 0.05304939 | 0.1784826 | 0.768468 |  |  | 463.379 | 64.86
2021-02-21 08:00 | 2.773521 | 3450 | 19.30483 | 17.04334 | 2021-02-18 | 1067.27 | 356.3497 | (19.0, 19.5] | normal | 10535.28 | 458.6571 | 26.80634 | 3.89181 | 0.3462034 | 5.520241 | 0.2789878 | 0.272311 | 0.02994917 | 57.1548 | 27.47556 | 0.6556836 | 0 | 0.1944656 | 0 | 0.1498508 | 0.6556836 | 0.1498508 | 0.05304939 | 0.1784826 | 0.768468 |  |  | 463.379 | 64.86
2021-02-21 16:00 | 2.753177 | 3450 | 19.44965 | 17.48555 | 2021-02-18 | 1067.27 | 353.5927 | (19.0, 19.5] | normal | 10535.28 | 458.6571 | 26.80634 | 3.89181 | 0.3462034 | 5.520241 | 0.2789878 | 0.272311 | 0.02994917 | 57.1548 | 27.47556 | 0.6556836 | 0 | 0.1944656 | 0 | 0.1498508 | 0.6556836 | 0.1498508 | 0.05304939 | 0.1784826 | 0.768468 |  |  | 463.379 | 64.86
2021-02-22 | 2.770615 | 3450 | 19.72636 | 17.06995 | 2021-02-19 | 1096.466 | 358.0471 | (19.5, 20.0] | normal | 9324.57 | 460.5936 | 32.95372 | 3.896669 | 0.3203347 | 5.474996 | 0.2134376 | 0.267567 | 0.03448651 | 55.13362 | 26.85513 | 0.629022 | 0 | 0.2742861 | 0 | 0.09669186 | 0.629022 | 0.09669186 | 0.1522873 | 0.1513589 | 0.6963538 |  |  | 493.24 | 62.99 | 0.767081
2021-02-22 08:00 | 2.728959 | 3450 | 19.82107 | 16.56705 | 2021-02-19 | 1096.466 | 367.1612 | (19.5, 20.0] | normal | 9324.57 | 460.5936 | 32.95372 | 3.896669 | 0.3203347 | 5.474996 | 0.2134376 | 0.267567 | 0.03448651 | 55.13362 | 26.85513 | 0.629022 | 0 | 0.2742861 | 0 | 0.09669186 | 0.629022 | 0.09669186 | 0.1522873 | 0.1513589 | 0.6963538 |  |  | 493.24 | 62.99 | 0.767081
2021-02-22 16:00 | 2.68375 | 3450 | 19.94602 | 16.07837 | 2021-02-19 | 1096.466 | 369.7241 | (19.5, 20.0] | normal | 9324.57 | 460.5936 | 32.95372 | 3.896669 | 0.3203347 | 5.474996 | 0.2134376 | 0.267567 | 0.03448651 | 55.13362 | 26.85513 | 0.629022 | 0 | 0.2742861 | 0 | 0.09669186 | 0.629022 | 0.09669186 | 0.1522873 | 0.1513589 | 0.6963538 |  |  | 493.24 | 62.99 | 0.767081
2021-02-23 | 2.665344 | 3450 | 20.33182 | 16.16387 | 2021-02-20 | 1112.691 | 369.6748 | (20.0, 20.5] | normal | 9908.59 | 484.5404 | 35.80499 | 3.900782 | 0.5660797 | 5.631375 | 0.5785164 | 0.2586834 | 0.0227261 | 53.11431 | 25.95764 | 0.6412406 | 0 | 0.2647279 | 0 | 0.09403154 | 0.6412406 | 0.09403154 | 0.005616657 | 0.2569648 | 0.7374185 |  |  | 501.827 | 62.59 | 1.34196
2021-02-23 08:00 | 2.663084 | 3450 | 20.3913 | 16.48148 | 2021-02-20 | 1112.691 | 370.4848 | (20.0, 20.5] | normal | 9908.59 | 484.5404 | 35.80499 | 3.900782 | 0.5660797 | 5.631375 | 0.5785164 | 0.2586834 | 0.0227261 | 53.11431 | 25.95764 | 0.6412406 | 0 | 0.2647279 | 0 | 0.09403154 | 0.6412406 | 0.09403154 | 0.005616657 | 0.2569648 | 0.7374185 |  |  | 501.827 | 62.59 | 1.34196
2021-02-23 16:00 | 2.64831 | 3450 | 20.50904 | 17.08718 | 2021-02-21 | 1112.691 | 370.1894 | (20.5, inf] | normal | 8341.04 | 504.9813 | 37.49044 | 5.19558 | 1.701396 | 7.745366 | 2.372938 | 0.333129 | 0.139492 | 59.82911 | 36.57353 | 0.5352738 | 0 | 0.300815 | 0 | 0.1639112 | 0.5352738 | 0.1639112 | 0.05861954 | 0.1108609 | 0.8305195 |  |  | 501.827 | 62.59 | 1.34196
2021-02-24 | 2.688594 | 3450 | 20.43094 | 16.98571 | 2021-02-21 | 1114.722 | 369.2814 | (20.0, 20.5] | normal | 8341.04 | 504.9813 | 37.49044 | 5.19558 | 1.701396 | 7.745366 | 2.372938 | 0.333129 | 0.139492 | 59.82911 | 36.57353 | 0.5352738 | 0 | 0.300815 | 0 | 0.1639112 | 0.5352738 | 0.1639112 | 0.05861954 | 0.1108609 | 0.8305195 |  |  | 485.389 | 65.05 | 0.251738
2021-02-24 08:00 | 2.706354 | 3450 | 20.42655 | 16.61774 | 2021-02-21 | 1114.722 | 371.2622 | (20.0, 20.5] | normal | 8341.04 | 504.9813 | 37.49044 | 5.19558 | 1.701396 | 7.745366 | 2.372938 | 0.333129 | 0.139492 | 59.82911 | 36.57353 | 0.5352738 | 0 | 0.300815 | 0 | 0.1639112 | 0.5352738 | 0.1639112 | 0.05861954 | 0.1108609 | 0.8305195 |  |  | 485.389 | 65.05 | 0.251738
2021-02-24 16:00 | 2.693115 | 3450 | 20.60637 | 16.49268 | 2021-02-21 | 1114.722 | 371.6695 | (20.5, inf] | normal | 8341.04 | 504.9813 | 37.49044 | 5.19558 | 1.701396 | 7.745366 | 2.372938 | 0.333129 | 0.139492 | 59.82911 | 36.57353 | 0.5352738 | 0 | 0.300815 | 0 | 0.1639112 | 0.5352738 | 0.1639112 | 0.05861954 | 0.1108609 | 0.8305195 |  |  | 485.389 | 65.05 | 0.251738
2021-02-25 | 2.626641 | 3450 | 20.41471 | 15.88565 | 2021-02-22 | 1021.017 | 375.6204 | (20.0, 20.5] | normal | 8253.34 | 504.7438 | 41.42139 | 5.682145 | 1.460431 | 8.146972 | 2.223365 | 0.3698795 | 0.1630155 | 64.63467 | 38.81619 | 0.506 | 0 | 0.2778257 | 0 | 0.2161743 | 0.506 | 0.2161743 | 0.1178904 | 0.007751822 | 0.8743578 |  |  | 455.375 | 63.77 | 0.546099
2021-02-25 08:00 | 2.636395 | 3450 | 20.37382 | 16.5831 | 2021-02-22 | 1021.017 | 347.7398 | (20.0, 20.5] | normal | 8253.34 | 504.7438 | 41.42139 | 5.682145 | 1.460431 | 8.146972 | 2.223365 | 0.3698795 | 0.1630155 | 64.63467 | 38.81619 | 0.506 | 0 | 0.2778257 | 0 | 0.2161743 | 0.506 | 0.2161743 | 0.1178904 | 0.007751822 | 0.8743578 |  |  | 455.375 | 63.77 | 0.546099
2021-02-25 16:00 | 2.407981 | 3450 | 20.57511 | 16.40182 | 2021-02-23 | 1021.017 | 380.1626 | (20.5, inf] | normal | 10088.74 | 489.4883 | 43.02849 | 5.094914 | 1.332897 | 7.329304 | 2.056763 | 0.3172015 | 0.1457169 | 54.40356 | 39.06774 | 0.4085218 | 0 | 0.3124196 | 0 | 0.2790586 | 0.4085218 | 0.2790586 | 0.1309534 | 0.1426806 | 0.726366 |  |  | 455.375 | 63.77 | 0.546099
2021-02-26 | 2.447053 | 3450 | 20.58877 | 16.36464 | 2021-02-23 | 1137.89 | 377.4442 | (20.5, inf] | normal | 10088.74 | 489.4883 | 43.02849 | 5.094914 | 1.332897 | 7.329304 | 2.056763 | 0.3172015 | 0.1457169 | 54.40356 | 39.06774 | 0.4085218 | 0 | 0.3124196 | 0 | 0.2790586 | 0.4085218 | 0.2790586 | 0.1309534 | 0.1426806 | 0.726366 |  |  | 465.837 | 63.12 | 0.368405
2021-02-26 08:00 | 2.503887 | 3450 | 20.53657 | 16.42595 | 2021-02-23 | 1137.89 | 379.0649 | (20.5, inf] | normal | 10088.74 | 489.4883 | 43.02849 | 5.094914 | 1.332897 | 7.329304 | 2.056763 | 0.3172015 | 0.1457169 | 54.40356 | 39.06774 | 0.4085218 | 0 | 0.3124196 | 0 | 0.2790586 | 0.4085218 | 0.2790586 | 0.1309534 | 0.1426806 | 0.726366 |  |  | 465.837 | 63.12 | 0.368405
2021-02-26 16:00 | 2.550709 | 3450 | 20.60149 | 16.67407 | 2021-02-24 | 1137.89 | 380.1433 | (20.5, inf] | normal | 8268.26 | 496.6738 | 37.91928 | 4.579863 | 1.170769 | 6.543307 | 1.447811 | 0.2472123 | 0.09527449 | 54.87208 | 45.66519 | 0.4410275 | 0 | 0.2915257 | 0 | 0.2674468 | 0.4410275 | 0.2674468 | 0.1698148 | 0.3927252 | 0.43746 |  |  | 465.837 | 63.12 | 0.368405
2021-02-27 | 2.603667 | 3450 | 20.44546 | 16.36311 | 2021-02-24 | 1150.395 | 382.8207 | (20.0, 20.5] | normal | 8268.26 | 496.6738 | 37.91928 | 4.579863 | 1.170769 | 6.543307 | 1.447811 | 0.2472123 | 0.09527449 | 54.87208 | 45.66519 | 0.4410275 | 0 | 0.2915257 | 0 | 0.2674468 | 0.4410275 | 0.2674468 | 0.1698148 | 0.3927252 | 0.43746 |  |  | 490.066 | 63.63
2021-02-27 08:00 | 2.646938 | 3450 | 20.77963 | 17.16121 | 2021-02-24 | 1150.395 | 382.8911 | (20.5, inf] | normal | 8268.26 | 496.6738 | 37.91928 | 4.579863 | 1.170769 | 6.543307 | 1.447811 | 0.2472123 | 0.09527449 | 54.87208 | 45.66519 | 0.4410275 | 0 | 0.2915257 | 0 | 0.2674468 | 0.4410275 | 0.2674468 | 0.1698148 | 0.3927252 | 0.43746 |  |  | 490.066 | 63.63
2021-02-27 16:00 | 2.722177 | 3446.036 | 20.87507 | 16.46461 | 2021-02-24 | 1150.395 | 383.407 | (20.5, inf] | normal | 8268.26 | 496.6738 | 37.91928 | 4.579863 | 1.170769 | 6.543307 | 1.447811 | 0.2472123 | 0.09527449 | 54.87208 | 45.66519 | 0.4410275 | 0 | 0.2915257 | 0 | 0.2674468 | 0.4410275 | 0.2674468 | 0.1698148 | 0.3927252 | 0.43746 |  |  | 490.066 | 63.63
2021-02-28 | 2.780302 | 3450 | 20.69382 | 16.32396 | 2021-02-25 | 1147.363 | 383.8103 | (20.5, inf] | normal | 8093.26 | 502.6891 | 33.82134 | 4.441499 | 0.9824618 | 5.933661 | 0.6882764 | 0.2290966 | 0.03364689 | 42.61513 | 29.65132 | 0.4071548 | 0 | 0.3523796 | 0 | 0.2404655 | 0.4071548 | 0.2404655 | 0.07138163 | 0.7702288 | 0.1583895
2021-02-28 08:00 | 2.73667 | 3450 | 20.59913 | 16.59629 | 2021-02-25 | 1147.363 | 379.6605 | (20.5, inf] | normal | 8093.26 | 502.6891 | 33.82134 | 4.441499 | 0.9824618 | 5.933661 | 0.6882764 | 0.2290966 | 0.03364689 | 42.61513 | 29.65132 | 0.4071548 | 0 | 0.3523796 | 0 | 0.2404655 | 0.4071548 | 0.2404655 | 0.07138163 | 0.7702288 | 0.1583895
2021-02-28 16:00 | 2.783208 | 3450 | 20.25281 | 16.19366 | 2021-02-25 | 1147.363 | 381.7907 | (20.0, 20.5] | normal | 8093.26 | 502.6891 | 33.82134 | 4.441499 | 0.9824618 | 5.933661 | 0.6882764 | 0.2290966 | 0.03364689 | 42.61513 | 29.65132 | 0.4071548 | 0 | 0.3523796 | 0 | 0.2404655 | 0.4071548 | 0.2404655 | 0.07138163 | 0.7702288 | 0.1583895
2021-03-01 | 2.645 | 3450 | 20.25269 | 15.95086 | 2021-02-26 | 1136.78 | 379.4762 | (20.0, 20.5] | normal | 9759 | 484.9899 | 35.17765 | 3.892465 | 0.5916996 | 5.908752 | 0.9214923 | 0.2263792 | 0.04585268 | 47.07989 | 32.36025 | 0.4599918 | 0 | 0.2872364 | 0 | 0.2527718 | 0.4599918 | 0.2527718 | 0.1594556 | 0.5564313 | 0.2841131 |  |  | 488.289 | 63.97 | 0.959763
2021-03-01 08:00 | 2.731865 | 3450 | 20.25153 | 16.64166 | 2021-02-26 | 1136.78 | 377.6503 | (20.0, 20.5] | normal | 9759 | 484.9899 | 35.17765 | 3.892465 | 0.5916996 | 5.908752 | 0.9214923 | 0.2263792 | 0.04585268 | 47.07989 | 32.36025 | 0.4599918 | 0 | 0.2872364 | 0 | 0.2527718 | 0.4599918 | 0.2527718 | 0.1594556 | 0.5564313 | 0.2841131 |  |  | 488.289 | 63.97 | 0.959763
2021-03-01 16:00 | 2.618199 | 3450 | 20.38598 | 16.41704 | 2021-02-27 | 1136.78 | 378.5672 | (20.0, 20.5] | normal | 10131.94 | 484.7602 | 31.10197 | 3.930031 | 0.7646305 | 5.996362 | 1.170016 | 0.2430288 | 0.05044962 | 46.3009 | 35.1342 | 0.3863623 | 0 | 0.3444375 | 0 | 0.2692002 | 0.3863623 | 0.2692002 | 0.1726081 | 0.1518291 | 0.6755629 |  |  | 488.289 | 63.97 | 0.959763
2021-03-02 | 2.53424 | 3450 | 20.06794 | 15.57698 | 2021-02-27 | 1119.713 | 379.5893 | (20.0, 20.5] | normal | 10131.94 | 484.7602 | 31.10197 | 3.930031 | 0.7646305 | 5.996362 | 1.170016 | 0.2430288 | 0.05044962 | 46.3009 | 35.1342 | 0.3863623 | 0 | 0.3444375 | 0 | 0.2692002 | 0.3863623 | 0.2692002 | 0.1726081 | 0.1518291 | 0.6755629
2021-03-02 08:00 | 2.499366 | 3450 | 19.72272 | 16.38233 | 2021-02-27 | 1119.713 | 372.7735 | (19.5, 20.0] | normal | 10131.94 | 484.7602 | 31.10197 | 3.930031 | 0.7646305 | 5.996362 | 1.170016 | 0.2430288 | 0.05044962 | 46.3009 | 35.1342 | 0.3863623 | 0 | 0.3444375 | 0 | 0.2692002 | 0.3863623 | 0.2692002 | 0.1726081 | 0.1518291 | 0.6755629
2021-03-02 16:00 | 2.459647 | 3450 | 19.7267 | 16.83334 | 2021-02-28 | 1119.713 | 366.6875 | (19.5, 20.0] | normal | 7926.47 | 487.0113 | 34.27901 | 3.86433 | 0.6328701 | 5.93131 | 0.9434419 | 0.2369539 | 0.05877603 | 47.56399 | 35.18833 | 0.4504161 | 0 | 0.2901796 | 0 | 0.2594042 | 0.4504161 | 0.2594042 | 0.1996974 | 0.2525867 | 0.5477159
2021-03-03 | 2.431553 | 3450 | 19.93743 | 17.10776 | 2021-02-28 | 1106.786 | 368.8126 | (19.5, 20.0] | normal | 7926.47 | 487.0113 | 34.27901 | 3.86433 | 0.6328701 | 5.93131 | 0.9434419 | 0.2369539 | 0.05877603 | 47.56399 | 35.18833 | 0.4504161 | 0 | 0.2901796 | 0 | 0.2594042 | 0.4504161 | 0.2594042 | 0.1996974 | 0.2525867 | 0.5477159 |  |  | 464.793 | 61.125 | 0.739416
2021-03-03 08:00 | 2.512112 | 3431.526 | 19.88942 | 17.39447 | 2021-02-28 | 1106.786 | 367.1042 | (19.5, 20.0] | normal | 7926.47 | 487.0113 | 34.27901 | 3.86433 | 0.6328701 | 5.93131 | 0.9434419 | 0.2369539 | 0.05877603 | 47.56399 | 35.18833 | 0.4504161 | 0 | 0.2901796 | 0 | 0.2594042 | 0.4504161 | 0.2594042 | 0.1996974 | 0.2525867 | 0.5477159 |  |  | 464.793 | 61.125 | 0.739416
2021-03-03 16:00 | 2.457392 | 3449.985 | 19.92078 | 17.1112 | 2021-03-01 | 1106.786 | 369.3519 | (19.5, 20.0] | normal | 8879.08 | 475.026 | 31.47865 | 3.995804 | 0.688243 | 5.795627 | 0.9195069 | 0.2516343 | 0.05194114 | 45.92459 | 32.96938 | 0.4749985 | 0 | 0.2882844 | 0 | 0.2367171 | 0.4749985 | 0.2367171 | 0.1663089 | 0.1095843 | 0.7241068 |  |  | 464.793 | 61.125 | 0.739416
2021-03-04 | 2.443178 | 3450 | 20.00492 | 17.36925 | 2021-03-01 | 1117.103 | 373.3716 | (20.0, 20.5] | normal | 8879.08 | 475.026 | 31.47865 | 3.995804 | 0.688243 | 5.795627 | 0.9195069 | 0.2516343 | 0.05194114 | 45.92459 | 32.96938 | 0.4749985 | 0 | 0.2882844 | 0 | 0.2367171 | 0.4749985 | 0.2367171 | 0.1663089 | 0.1095843 | 0.7241068 |  |  | 495.208 | 62.62 | 0.757001
2021-03-04 08:00 | 2.472241 | 3450 | 20.40554 | 17.59643 | 2021-03-01 | 1117.103 | 374.7704 | (20.0, 20.5] | normal | 8879.08 | 475.026 | 31.47865 | 3.995804 | 0.688243 | 5.795627 | 0.9195069 | 0.2516343 | 0.05194114 | 45.92459 | 32.96938 | 0.4749985 | 0 | 0.2882844 | 0 | 0.2367171 | 0.4749985 | 0.2367171 | 0.1663089 | 0.1095843 | 0.7241068 |  |  | 495.208 | 62.62 | 0.757001
2021-03-04 16:00 | 2.313366 | 3450 | 20.62544 | 16.21728 | 2021-03-02 | 1117.103 | 367.9096 | (20.5, inf] | normal | 8720.93 | 481.0733 | 28.7498 | 4.019464 | 0.9560568 | 5.930693 | 1.03891 | 0.251688 | 0.06151062 | 52.39128 | 39.15584 | 0.5010991 | 0 | 0.2480848 | 0 | 0.2508161 | 0.5010991 | 0.2508161 | 0.2374963 | 0.06904526 | 0.6934585 |  |  | 495.208 | 62.62 | 0.757001
2021-03-05 | 2.324991 | 3450 | 20.18601 | 16.93184 | 2021-03-02 | 1113.298 | 369.2986 | (20.0, 20.5] | normal | 8720.93 | 481.0733 | 28.7498 | 4.019464 | 0.9560568 | 5.930693 | 1.03891 | 0.251688 | 0.06151062 | 52.39128 | 39.15584 | 0.5010991 | 0 | 0.2480848 | 0 | 0.2508161 | 0.5010991 | 0.2508161 | 0.2374963 | 0.06904526 | 0.6934585 |  |  | 492.85 | 64.625 | 0.699335
2021-03-05 08:00 | 2.258471 | 3450 | 20.24605 | 16.79963 | 2021-03-03 | 1113.298 | 370.6396 | (20.0, 20.5] | normal | 9288.72 | 503.4019 | 32.78504 | 4.051263 | 1.000444 | 5.9039 | 1.004763 | 0.2381694 | 0.05087106 | 48.78919 | 36.71271 | 0.5073541 | 0.006275353 | 0.2969742 | 0 | 0.1893964 | 0.5136294 | 0.1893964 | 0.3725738 | 0.032654 | 0.5947722 |  |  | 492.85 | 64.625 | 0.699335
2021-03-05 16:00 | 2.24071 | 3450 | 20.22894 | 16.80033 | 2021-03-03 | 1113.298 | 372.1964 | (20.0, 20.5] | normal | 9288.72 | 503.4019 | 32.78504 | 4.051263 | 1.000444 | 5.9039 | 1.004763 | 0.2381694 | 0.05087106 | 48.78919 | 36.71271 | 0.5073541 | 0.006275353 | 0.2969742 | 0 | 0.1893964 | 0.5136294 | 0.1893964 | 0.3725738 | 0.032654 | 0.5947722 |  |  | 492.85 | 64.625 | 0.699335
2021-03-06 | 2.20971 | 3450 | 20.31138 | 17.4804 | 2021-03-03 | 1128.7 | 375.9472 | (20.0, 20.5] | normal | 9288.72 | 503.4019 | 32.78504 | 4.051263 | 1.000444 | 5.9039 | 1.004763 | 0.2381694 | 0.05087106 | 48.78919 | 36.71271 | 0.5073541 | 0.006275353 | 0.2969742 | 0 | 0.1893964 | 0.5136294 | 0.1893964 | 0.3725738 | 0.032654 | 0.5947722 |  |  |  | 64.395
2021-03-06 08:00 | 2.316454 | 3336.302 | 20.4775 | 16.67761 | 2021-03-04 | 1128.7 | 376.0479 | (20.0, 20.5] | normal | 8582.62 | 492.4736 | 35.26004 | 4.619697 | 1.044373 | 6.310517 | 1.409788 | 0.2448702 | 0.05952407 | 49.70488 | 38.90035 | 0.438838 | 0.04691924 | 0.2022914 | 0 | 0.3119514 | 0.4857573 | 0.3119514 | 0.2235265 | 0.07408893 | 0.7023845 |  |  |  | 64.395
2021-03-06 16:00 | 2.517076 | 3282.043 | 20.21183 | 16.2184 | 2021-03-04 | 1128.7 | 374.962 | (20.0, 20.5] | normal | 8582.62 | 492.4736 | 35.26004 | 4.619697 | 1.044373 | 6.310517 | 1.409788 | 0.2448702 | 0.05952407 | 49.70488 | 38.90035 | 0.438838 | 0.04691924 | 0.2022914 | 0 | 0.3119514 | 0.4857573 | 0.3119514 | 0.2235265 | 0.07408893 | 0.7023845 |  |  |  | 64.395
2021-03-07 | 2.408988 | 3441.347 | 20.35213 | 15.74306 | 2021-03-04 | 1105.674 | 369.024 | (20.0, 20.5] | normal | 8582.62 | 492.4736 | 35.26004 | 4.619697 | 1.044373 | 6.310517 | 1.409788 | 0.2448702 | 0.05952407 | 49.70488 | 38.90035 | 0.438838 | 0.04691924 | 0.2022914 | 0 | 0.3119514 | 0.4857573 | 0.3119514 | 0.2235265 | 0.07408893 | 0.7023845 |  |  |  | 64.1
2021-03-07 08:00 | 2.457158 | 3238.945 | 20.31223 | 16.23961 | 2021-03-04 | 1105.674 | 366.6061 | (20.0, 20.5] | normal | 8582.62 | 492.4736 | 35.26004 | 4.619697 | 1.044373 | 6.310517 | 1.409788 | 0.2448702 | 0.05952407 | 49.70488 | 38.90035 | 0.438838 | 0.04691924 | 0.2022914 | 0 | 0.3119514 | 0.4857573 | 0.3119514 | 0.2235265 | 0.07408893 | 0.7023845 |  |  |  | 64.1
2021-03-07 16:00 | 2.417868 | 3449.971 | 20.3728 | 16.03062 | 2021-03-05 | 1105.674 | 368.4388 | (20.0, 20.5] | normal | 7221.62 | 502.0569 | 34.93942 | 4.255385 | 1.556378 | 6.774476 | 2.006466 | 0.2663631 | 0.0691507 | 52.39856 | 38.94982 | 0.4932093 | 0.1922519 | 0 | 0 | 0.3145388 | 0.6854612 | 0.3145388 | 0.1276549 | 0.3060541 | 0.5662911 |  |  |  | 64.1
2021-03-08 | 2.447699 | 3450 | 20.86617 | 16.67562 | 2021-03-05 | 1112.325 | 369.6063 | (20.5, inf] | normal | 7221.62 | 502.0569 | 34.93942 | 4.255385 | 1.556378 | 6.774476 | 2.006466 | 0.2663631 | 0.0691507 | 52.39856 | 38.94982 | 0.4932093 | 0.1922519 | 0 | 0 | 0.3145388 | 0.6854612 | 0.3145388 | 0.1276549 | 0.3060541 | 0.5662911 |  |  | 494.206 | 64.61667 | 0.458572
2021-03-08 08:00 | 2.518741 | 3450 | 20.68327 | 16.32172 | 2021-03-05 | 1112.325 | 370.7977 | (20.5, inf] | normal | 7221.62 | 502.0569 | 34.93942 | 4.255385 | 1.556378 | 6.774476 | 2.006466 | 0.2663631 | 0.0691507 | 52.39856 | 38.94982 | 0.4932093 | 0.1922519 | 0 | 0 | 0.3145388 | 0.6854612 | 0.3145388 | 0.1276549 | 0.3060541 | 0.5662911 |  |  | 494.206 | 64.61667 | 0.458572
2021-03-08 16:00 | 2.414439 | 3450 | 20.4855 | 16.60728 | 2021-03-06 | 1112.325 | 369.9256 | (20.0, 20.5] | normal | 8359.29 | 515.3392 | 27.96568 | 4.411043 | 1.548953 | 6.957254 | 2.070798 | 0.2640551 | 0.07607422 | 54.8236 | 44.32681 | 0.545654 | 0.2110239 | 0 | 0 | 0.2433221 | 0.7566779 | 0.2433221 | 0.2137094 | 0.3389237 | 0.4473669 |  |  | 494.206 | 64.61667 | 0.458572
2021-03-09 | 2.47547 | 3450 | 20.83632 | 15.97169 | 2021-03-06 | 1112.282 | 372.5769 | (20.5, inf] | normal | 8359.29 | 515.3392 | 27.96568 | 4.411043 | 1.548953 | 6.957254 | 2.070798 | 0.2640551 | 0.07607422 | 54.8236 | 44.32681 | 0.545654 | 0.2110239 | 0 | 0 | 0.2433221 | 0.7566779 | 0.2433221 | 0.2137094 | 0.3389237 | 0.4473669 |  |  |  | 64.19
2021-03-09 08:00 | 2.496136 | 3450 | 20.49413 | 16.15578 | 2021-03-06 | 1112.282 | 370.3706 | (20.0, 20.5] | normal | 8359.29 | 515.3392 | 27.96568 | 4.411043 | 1.548953 | 6.957254 | 2.070798 | 0.2640551 | 0.07607422 | 54.8236 | 44.32681 | 0.545654 | 0.2110239 | 0 | 0 | 0.2433221 | 0.7566779 | 0.2433221 | 0.2137094 | 0.3389237 | 0.4473669 |  |  |  | 64.19
2021-03-09 16:00 | 2.438012 | 3450 | 20.68111 | 16.66092 | 2021-03-07 | 1112.282 | 367.1732 | (20.5, inf] | normal | 7753.54 | 511.005 | 30.2961 | 4.416412 | 1.577712 | 7.024523 | 2.066264 | 0.2800505 | 0.1011404 | 57.29457 | 44.90479 | 0.5117211 | 0.2272291 | 0 | 0 | 0.2610498 | 0.7389502 | 0.2610498 | 0.1968859 | 0.3611049 | 0.4420092 |  |  |  | 64.19
2021-03-10 | 2.47547 | 3450 | 20.57051 | 16.7253 | 2021-03-07 | 1113.781 | 368.6124 | (20.5, inf] | normal | 7753.54 | 511.005 | 30.2961 | 4.416412 | 1.577712 | 7.024523 | 2.066264 | 0.2800505 | 0.1011404 | 57.29457 | 44.90479 | 0.5117211 | 0.2272291 | 0 | 0 | 0.2610498 | 0.7389502 | 0.2610498 | 0.1968859 | 0.3611049 | 0.4420092 |  |  | 467.714 | 64.05 | 0.615216
2021-03-10 08:00 | 2.53198 | 3405.992 | 20.41511 | 16.80267 | 2021-03-07 | 1113.781 | 371.9948 | (20.0, 20.5] | normal | 7753.54 | 511.005 | 30.2961 | 4.416412 | 1.577712 | 7.024523 | 2.066264 | 0.2800505 | 0.1011404 | 57.29457 | 44.90479 | 0.5117211 | 0.2272291 | 0 | 0 | 0.2610498 | 0.7389502 | 0.2610498 | 0.1968859 | 0.3611049 | 0.4420092 |  |  | 467.714 | 64.05 | 0.615216
2021-03-10 16:00 | 2.512776 | 3448.043 | 20.27944 | 16.64754 | 2021-03-08 | 1113.781 | 370.2429 | (20.0, 20.5] | normal | 7891.73 | 500.0372 | 37.8168 | 4.427274 | 1.366147 | 6.810236 | 1.948746 | 0.2689887 | 0.0913978 | 54.36591 | 44.09415 | 0.4460822 | 0.2306528 | 0 | 0 | 0.323265 | 0.676735 | 0.323265 | 0.1580548 | 0.378501 | 0.4634442 |  |  | 467.714 | 64.05 | 0.615216
2021-03-11 | 2.46998 | 3450 | 20.18414 | 17.11882 | 2021-03-08 | 1095.942 | 365.2191 | (20.0, 20.5] | normal | 7891.73 | 500.0372 | 37.8168 | 4.427274 | 1.366147 | 6.810236 | 1.948746 | 0.2689887 | 0.0913978 | 54.36591 | 44.09415 | 0.4460822 | 0.2306528 | 0 | 0 | 0.323265 | 0.676735 | 0.323265 | 0.1580548 | 0.378501 | 0.4634442 |  |  | 473.195 | 64.29 | 0.881461
2021-03-11 08:00 | 2.456095 | 3450 | 20.44924 | 17.11072 | 2021-03-08 | 1095.942 | 362.8542 | (20.0, 20.5] | normal | 7891.73 | 500.0372 | 37.8168 | 4.427274 | 1.366147 | 6.810236 | 1.948746 | 0.2689887 | 0.0913978 | 54.36591 | 44.09415 | 0.4460822 | 0.2306528 | 0 | 0 | 0.323265 | 0.676735 | 0.323265 | 0.1580548 | 0.378501 | 0.4634442 |  |  | 473.195 | 64.29 | 0.881461
2021-03-11 16:00 | 2.24071 | 3450 | 20.23357 | 16.7926 | 2021-03-09 | 1095.942 | 364.786 | (20.0, 20.5] | normal | 7617.68 | 487.9597 | 45.64481 | 4.426928 | 1.408942 | 6.867656 | 1.889425 | 0.270722 | 0.09107692 | 52.49123 | 38.69117 | 0.3549335 | 0.3802431 | 0 | 0 | 0.2648234 | 0.7351766 | 0.2648234 | 0.2378531 | 0.2430442 | 0.5191026 |  |  | 473.195 | 64.29 | 0.881461
2021-03-12 | 2.232638 | 3450 | 20.10806 | 17.1175 | 2021-03-09 | 1055.118 | 366.3274 | (20.0, 20.5] | normal | 7617.68 | 487.9597 | 45.64481 | 4.426928 | 1.408942 | 6.867656 | 1.889425 | 0.270722 | 0.09107692 | 52.49123 | 38.69117 | 0.3549335 | 0.3802431 | 0 | 0 | 0.2648234 | 0.7351766 | 0.2648234 | 0.2378531 | 0.2430442 | 0.5191026 |  |  | 477.231 | 65.8 | 0.960583
2021-03-12 08:00 | 2.267835 | 3450 | 19.94617 | 16.93645 | 2021-03-10 | 1055.118 | 347.1769 | (19.5, 20.0] | normal | 7740.57 | 493.6711 | 42.07056 | 4.185895 | 1.436148 | 6.758405 | 1.83558 | 0.2657116 | 0.09342335 | 51.94845 | 39.30764 | 0.3361845 | 0.4290395 | 0 | 0 | 0.234776 | 0.765224 | 0.234776 | 0.2200023 | 0.2240845 | 0.5559132 |  |  | 477.231 | 65.8 | 0.960583
2021-03-12 16:00 | 2.216492 | 3450 | 19.87059 | 16.71914 | 2021-03-10 | 1055.118 | 385.0862 | (19.5, 20.0] | normal | 7740.57 | 493.6711 | 42.07056 | 4.185895 | 1.436148 | 6.758405 | 1.83558 | 0.2657116 | 0.09342335 | 51.94845 | 39.30764 | 0.3361845 | 0.4290395 | 0 | 0 | 0.234776 | 0.765224 | 0.234776 | 0.2200023 | 0.2240845 | 0.5559132 |  |  | 477.231 | 65.8 | 0.960583
2021-03-13 | 2.218429 | 3450 | 19.83577 | 17.02659 | 2021-03-10 | 1153.507 | 385.5434 | (19.5, 20.0] | normal | 7740.57 | 493.6711 | 42.07056 | 4.185895 | 1.436148 | 6.758405 | 1.83558 | 0.2657116 | 0.09342335 | 51.94845 | 39.30764 | 0.3361845 | 0.4290395 | 0 | 0 | 0.234776 | 0.765224 | 0.234776 | 0.2200023 | 0.2240845 | 0.5559132 |  |  | 474.934 | 62.855
2021-03-13 08:00 | 2.22521 | 3450 | 20.01345 | 17.80268 | 2021-03-11 | 1153.507 | 382.0394 | (20.0, 20.5] | normal | 7895.36 | 482.554 | 28.56618 | 4.390849 | 1.172926 | 6.583956 | 1.668632 | 0.2610688 | 0.1142108 | 55.25166 | 40.48899 | 0.26472 | 0.3864561 | 0 | 0 | 0.3488239 | 0.6511761 | 0.3488239 | 0.2956128 | 0.0637086 | 0.6406786 |  |  | 474.934 | 62.855
2021-03-13 16:00 | 2.208742 | 3450 | 20.22536 | 16.91281 | 2021-03-11 | 1153.507 | 384.4353 | (20.0, 20.5] | normal | 7895.36 | 482.554 | 28.56618 | 4.390849 | 1.172926 | 6.583956 | 1.668632 | 0.2610688 | 0.1142108 | 55.25166 | 40.48899 | 0.26472 | 0.3864561 | 0 | 0 | 0.3488239 | 0.6511761 | 0.3488239 | 0.2956128 | 0.0637086 | 0.6406786 |  |  | 474.934 | 62.855
2021-03-14 | 2.25621 | 3450 | 20.11344 | 16.98445 | 2021-03-11 | 1148.903 | 383.5823 | (20.0, 20.5] | normal | 7895.36 | 482.554 | 28.56618 | 4.390849 | 1.172926 | 6.583956 | 1.668632 | 0.2610688 | 0.1142108 | 55.25166 | 40.48899 | 0.26472 | 0.3864561 | 0 | 0 | 0.3488239 | 0.6511761 | 0.3488239 | 0.2956128 | 0.0637086 | 0.6406786 |  |  | 461.447 | 62.545
2021-03-14 08:00 | 2.148356 | 3450 | 20.35469 | 17.16026 | 2021-03-12 | 1148.903 | 381.1113 | (20.0, 20.5] | normal | 8620.3 | 475.6884 | 36.08364 | 4.184356 | 0.688502 | 6.125744 | 1.211295 | 0.2183612 | 0.05039103 | 45.52802 | 40.46259 | 0.1598239 | 0.5325348 | 0 | 0 | 0.3076413 | 0.6923587 | 0.3076413 | 0.3835129 | 0.2174808 | 0.3990062 |  |  | 461.447 | 62.545
2021-03-14 16:00 | 2.140929 | 3450 | 20.58396 | 17.01841 | 2021-03-12 | 1148.903 | 383.0129 | (20.5, inf] | normal | 8620.3 | 475.6884 | 36.08364 | 4.184356 | 0.688502 | 6.125744 | 1.211295 | 0.2183612 | 0.05039103 | 45.52802 | 40.46259 | 0.1598239 | 0.5325348 | 0 | 0 | 0.3076413 | 0.6923587 | 0.3076413 | 0.3835129 | 0.2174808 | 0.3990062 |  |  | 461.447 | 62.545
2021-03-15 | 2.157398 | 3450 | 20.38869 | 16.77784 | 2021-03-12 | 1149.481 | 382.4899 | (20.0, 20.5] | normal | 8620.3 | 475.6884 | 36.08364 | 4.184356 | 0.688502 | 6.125744 | 1.211295 | 0.2183612 | 0.05039103 | 45.52802 | 40.46259 | 0.1598239 | 0.5325348 | 0 | 0 | 0.3076413 | 0.6923587 | 0.3076413 | 0.3835129 | 0.2174808 | 0.3990062 |  |  | 480.207 | 62.30333 | 0.447148
2021-03-15 08:00 | 2.142867 | 3168.018 | 20.25517 | 16.00768 | 2021-03-13 | 1149.481 | 384.6612 | (20.0, 20.5] | normal | 8711.05 | 482.9123 | 41.75005 | 4.035496 | 0.7574535 | 6.164602 | 1.248097 | 0.2271261 | 0.05141836 | 43.13438 | 43.76617 | 0.06236332 | 0.6624735 | 0 | 0 | 0.2751632 | 0.7248368 | 0.2751632 | 0.2855193 | 0.2086671 | 0.5058136 |  |  | 480.207 | 62.30333 | 0.447148
2021-03-15 16:00 | 2.128659 | 3450 | 20.06363 | 15.48604 | 2021-03-13 | 1149.481 | 380.9721 | (20.0, 20.5] | normal | 8711.05 | 482.9123 | 41.75005 | 4.035496 | 0.7574535 | 6.164602 | 1.248097 | 0.2271261 | 0.05141836 | 43.13438 | 43.76617 | 0.06236332 | 0.6624735 | 0 | 0 | 0.2751632 | 0.7248368 | 0.2751632 | 0.2855193 | 0.2086671 | 0.5058136 |  |  | 480.207 | 62.30333 | 0.447148
2021-03-16 | 2.206481 | 3450 | 19.97187 | 16.13892 | 2021-03-13 | 1134.643 | 382.2743 | (19.5, 20.0] | normal | 8711.05 | 482.9123 | 41.75005 | 4.035496 | 0.7574535 | 6.164602 | 1.248097 | 0.2271261 | 0.05141836 | 43.13438 | 43.76617 | 0.06236332 | 0.6624735 | 0 | 0 | 0.2751632 | 0.7248368 | 0.2751632 | 0.2855193 | 0.2086671 | 0.5058136 |  |  | 451.039 | 58.2 | 0.715622
2021-03-16 08:00 | 2.189367 | 3458.215 | 19.71746 | 16.21603 | 2021-03-14 | 1134.643 | 383.055 | (19.5, 20.0] | normal | 8167.6 | 479.5275 | 38.19233 | 4.035234 | 0.7618994 | 6.182011 | 1.187209 | 0.242206 | 0.05356022 | 41.26577 | 39.71458 | 0.09559724 | 0.6047627 | 0 | 0 | 0.29964 | 0.70036 | 0.29964 | 0.1945356 | 0.1723803 | 0.6330841 |  |  | 451.039 | 58.2 | 0.715622
2021-03-16 16:00 | 2.12168 | 3497.104 | 19.76579 | 17.43315 | 2021-03-14 | 1134.643 | 368.3232 | (19.5, 20.0] | normal | 8167.6 | 479.5275 | 38.19233 | 4.035234 | 0.7618994 | 6.182011 | 1.187209 | 0.242206 | 0.05356022 | 41.26577 | 39.71458 | 0.09559724 | 0.6047627 | 0 | 0 | 0.29964 | 0.70036 | 0.29964 | 0.1945356 | 0.1723803 | 0.6330841 |  |  | 451.039 | 58.2 | 0.715622
2021-03-17 | 2.039682 | 3500 | 19.77212 | 16.97148 | 2021-03-14 | 1119.051 | 373.351 | (19.5, 20.0] | normal | 8167.6 | 479.5275 | 38.19233 | 4.035234 | 0.7618994 | 6.182011 | 1.187209 | 0.242206 | 0.05356022 | 41.26577 | 39.71458 | 0.09559724 | 0.6047627 | 0 | 0 | 0.29964 | 0.70036 | 0.29964 | 0.1945356 | 0.1723803 | 0.6330841 |  |  | 463.343 | 59.71
2021-03-17 08:00 | 2.081698 | 3496.035 | 19.88181 | 17.39124 | 2021-03-15 | 1119.051 | 372.7869 | (19.5, 20.0] | normal | 8279.89 | 477.8984 | 45.42031 | 3.688219 | 0.7172738 | 6.032452 | 1.238784 | 0.2270827 | 0.04326093 | 40.93949 | 37.95422 | 0.1091947 | 0.5904438 | 0 | 0 | 0.3003615 | 0.6996385 | 0.3003615 | 0.1762562 | 0.2942957 | 0.5294482 |  |  | 463.343 | 59.71
2021-03-17 16:00 | 2.068965 | 3466.101 | 19.66916 | 17.27291 | 2021-03-15 | 1119.051 | 371.9914 | (19.5, 20.0] | normal | 8279.89 | 477.8984 | 45.42031 | 3.688219 | 0.7172738 | 6.032452 | 1.238784 | 0.2270827 | 0.04326093 | 40.93949 | 37.95422 | 0.1091947 | 0.5904438 | 0 | 0 | 0.3003615 | 0.6996385 | 0.3003615 | 0.1762562 | 0.2942957 | 0.5294482 |  |  | 463.343 | 59.71
2021-03-18 | 2.131242 | 3450 | 19.85145 | 17.15132 | 2021-03-15 | 1126.252 | 375.3472 | (19.5, 20.0] | normal | 8279.89 | 477.8984 | 45.42031 | 3.688219 | 0.7172738 | 6.032452 | 1.238784 | 0.2270827 | 0.04326093 | 40.93949 | 37.95422 | 0.1091947 | 0.5904438 | 0 | 0 | 0.3003615 | 0.6996385 | 0.3003615 | 0.1762562 | 0.2942957 | 0.5294482 |  |  | 459.106 | 60.15 | 0.58139
2021-03-18 08:00 | 2.217138 | 3450 | 19.93123 | 16.94364 | 2021-03-16 | 1126.252 | 375.644 | (19.5, 20.0] | normal | 7370.63 | 478.0018 | 45.19941 | 3.801901 | 0.694773 | 6.185865 | 1.330612 | 0.2291608 | 0.04536381 | 44.68501 | 45.49673 | 0.1482031 | 0.5818051 | 0 | 0 | 0.2699918 | 0.7300082 | 0.2699918 | 0.198493 | 0.261304 | 0.5402031 |  |  | 459.106 | 60.15 | 0.58139
2021-03-18 16:00 | 1.99837 | 3450 | 20.72169 | 16.48983 | 2021-03-16 | 1126.252 | 374.2422 | (20.5, inf] | normal | 7370.63 | 478.0018 | 45.19941 | 3.801901 | 0.694773 | 6.185865 | 1.330612 | 0.2291608 | 0.04536381 | 44.68501 | 45.49673 | 0.1482031 | 0.5818051 | 0 | 0 | 0.2699918 | 0.7300082 | 0.2699918 | 0.198493 | 0.261304 | 0.5402031 |  |  | 459.106 | 60.15 | 0.58139
2021-03-19 | 2.067305 | 3450 | 20.52934 | 15.7518 | 2021-03-16 | 1129.906 | 372.5587 | (20.5, inf] | normal | 7370.63 | 478.0018 | 45.19941 | 3.801901 | 0.694773 | 6.185865 | 1.330612 | 0.2291608 | 0.04536381 | 44.68501 | 45.49673 | 0.1482031 | 0.5818051 | 0 | 0 | 0.2699918 | 0.7300082 | 0.2699918 | 0.198493 | 0.261304 | 0.5402031 |  |  |  | 63.36
2021-03-19 08:00 | 2.054388 | 3450 | 19.98843 | 16.1218 | 2021-03-17 | 1129.906 | 375.2096 | (19.5, 20.0] | normal | 7705.52391 | 479.7009 | 36.94473 | 3.967488 | 0.6313126 | 6.316177 | 1.058034 | 0.2598557 | 0.0618314 | 71.67907 | 87.81676 | 0.2072986 | 0.4936941 | 0 | 0 | 0.2990073 | 0.7009927 | 0.2990073 | 0.1513574 | 0.2021306 | 0.646512 |  |  |  | 63.36
2021-03-19 16:00 | 1.976566 | 3450 | 19.85752 | 16.43646 | 2021-03-17 | 1129.906 | 379.9608 | (19.5, 20.0] | normal | 7705.52391 | 479.7009 | 36.94473 | 3.967488 | 0.6313126 | 6.316177 | 1.058034 | 0.2598557 | 0.0618314 | 71.67907 | 87.81676 | 0.2072986 | 0.4936941 | 0 | 0 | 0.2990073 | 0.7009927 | 0.2990073 | 0.1513574 | 0.2021306 | 0.646512 |  |  |  | 63.36
2021-03-20 | 1.955576 | 3450 | 20.15874 | 17.02638 | 2021-03-18 | 1134.833 | 379.5544 | (20.0, 20.5] | normal | 7293.24037 | 480.3644 | 35.35819 | 4.104015 | 0.6804947 | 6.279791 | 0.9471194 | 0.2636535 | 0.06909271 | 90.17768 | 97.37137 | 0.2614407 | 0.516164 | 0 | 0 | 0.2223952 | 0.7776048 | 0.2223952 | 0.1569374 | 0.2662624 | 0.5768001 |  |  | 473.18 | 61.32
2021-03-20 08:00 | 1.976243 | 3450 | 20.48153 | 16.71903 | 2021-03-18 | 1134.833 | 376.0944 | (20.0, 20.5] | normal | 7293.24037 | 480.3644 | 35.35819 | 4.104015 | 0.6804947 | 6.279791 | 0.9471194 | 0.2636535 | 0.06909271 | 90.17768 | 97.37137 | 0.2614407 | 0.516164 | 0 | 0 | 0.2223952 | 0.7776048 | 0.2223952 | 0.1569374 | 0.2662624 | 0.5768001 |  |  | 473.18 | 61.32
2021-03-20 16:00 | 1.928451 | 3450 | 20.32569 | 16.68454 | 2021-03-18 | 1134.833 | 377.6038 | (20.0, 20.5] | normal | 7293.24037 | 480.3644 | 35.35819 | 4.104015 | 0.6804947 | 6.279791 | 0.9471194 | 0.2636535 | 0.06909271 | 90.17768 | 97.37137 | 0.2614407 | 0.516164 | 0 | 0 | 0.2223952 | 0.7776048 | 0.2223952 | 0.1569374 | 0.2662624 | 0.5768001 |  |  | 473.18 | 61.32
2021-03-21 | 1.913597 | 3450 | 20.47868 | 17.04758 | 2021-03-19 | 1133.333 | 375.9532 | (20.0, 20.5] | normal | 8198.87477 | 487.9905 | 40.14975 | 4.189047 | 0.6790557 | 6.218148 | 0.8490287 | 0.2593588 | 0.05463974 | 73.35783 | 78.36814 | 0.2389075 | 0.5407 | 0 | 0 | 0.2203925 | 0.7796075 | 0.2203925 | 0.08934449 | 0.3221416 | 0.5885139 |  |  | 489.422 | 66.045
2021-03-21 08:00 | 1.99368 | 3450 | 20.80752 | 16.38679 | 2021-03-19 | 1133.333 | 375.7103 | (20.5, inf] | normal | 8198.87477 | 487.9905 | 40.14975 | 4.189047 | 0.6790557 | 6.218148 | 0.8490287 | 0.2593588 | 0.05463974 | 73.35783 | 78.36814 | 0.2389075 | 0.5407 | 0 | 0 | 0.2203925 | 0.7796075 | 0.2203925 | 0.08934449 | 0.3221416 | 0.5885139 |  |  | 489.422 | 66.045
2021-03-21 16:00 | 1.968493 | 3450 | 20.45683 | 16.20654 | 2021-03-19 | 1133.333 | 380.4234 | (20.0, 20.5] | normal | 8198.87477 | 487.9905 | 40.14975 | 4.189047 | 0.6790557 | 6.218148 | 0.8490287 | 0.2593588 | 0.05463974 | 73.35783 | 78.36814 | 0.2389075 | 0.5407 | 0 | 0 | 0.2203925 | 0.7796075 | 0.2203925 | 0.08934449 | 0.3221416 | 0.5885139 |  |  | 489.422 | 66.045
2021-03-22 | 1.949118 | 3450 | 20.38797 | 16.68457 | 2021-03-20 | 1148.2 | 383.3429 | (20.0, 20.5] | normal | 8018.83 | 483.7066 | 37.77938 | 4.253463 | 0.6455662 | 6.557222 | 1.479148 | 0.2515721 | 0.05401614 | 59.51537 | 52.67269 | 0.2871623 | 0.4511362 | 0 | 0 | 0.2617014 | 0.7382986 | 0.2617014 | 0.1452801 | 0.2856526 | 0.5690673 |  |  | 483.743 |  | 0.688976
2021-03-22 08:00 | 1.987868 | 3450 | 20.47876 | 16.42586 | 2021-03-20 | 1148.2 | 381.3235 | (20.0, 20.5] | normal | 8018.83 | 483.7066 | 37.77938 | 4.253463 | 0.6455662 | 6.557222 | 1.479148 | 0.2515721 | 0.05401614 | 59.51537 | 52.67269 | 0.2871623 | 0.4511362 | 0 | 0 | 0.2617014 | 0.7382986 | 0.2617014 | 0.1452801 | 0.2856526 | 0.5690673 |  |  | 483.743 |  | 0.688976
2021-03-22 16:00 | 1.936524 | 3450 | 20.13848 | 17.07856 | 2021-03-20 | 1148.2 | 382.2794 | (20.0, 20.5] | normal | 8018.83 | 483.7066 | 37.77938 | 4.253463 | 0.6455662 | 6.557222 | 1.479148 | 0.2515721 | 0.05401614 | 59.51537 | 52.67269 | 0.2871623 | 0.4511362 | 0 | 0 | 0.2617014 | 0.7382986 | 0.2617014 | 0.1452801 | 0.2856526 | 0.5690673 |  |  | 483.743 |  | 0.688976
2021-03-23 | 1.994649 | 3450 | 20.3917 | 16.5861 | 2021-03-21 | 1085.15 | 379.6719 | (20.0, 20.5] | normal | 9171.66 | 482.3583 | 39.86185 | 3.765692 | 0.6623836 | 6.078503 | 1.04672 | 0.2447086 | 0.0485396 | 53.66515 | 47.8283 | 0.2162703 | 0.5635028 | 0 | 0 | 0.2202269 | 0.7797731 | 0.2202269 | 0.2702909 | 0.1765072 | 0.5532019 |  |  | 467.769 |  | 1.275645
2021-03-23 08:00 | 1.997555 | 3418.678 | 20.36055 | 16.06141 | 2021-03-21 | 1085.15 | 355.7661 | (20.0, 20.5] | normal | 9171.66 | 482.3583 | 39.86185 | 3.765692 | 0.6623836 | 6.078503 | 1.04672 | 0.2447086 | 0.0485396 | 53.66515 | 47.8283 | 0.2162703 | 0.5635028 | 0 | 0 | 0.2202269 | 0.7797731 | 0.2202269 | 0.2702909 | 0.1765072 | 0.5532019 |  |  | 467.769 |  | 1.275645
2021-03-23 16:00 | 2.064399 | 3450 | 20.30274 | 15.81708 | 2021-03-21 | 1085.15 | 379.3827 | (20.0, 20.5] | normal | 9171.66 | 482.3583 | 39.86185 | 3.765692 | 0.6623836 | 6.078503 | 1.04672 | 0.2447086 | 0.0485396 | 53.66515 | 47.8283 | 0.2162703 | 0.5635028 | 0 | 0 | 0.2202269 | 0.7797731 | 0.2202269 | 0.2702909 | 0.1765072 | 0.5532019 |  |  | 467.769 |  | 1.275645
2021-03-24 | 2.110898 | 3450 | 20.2803 | 16.55976 | 2021-03-21 | 1134.39 | 376.0174 | (20.0, 20.5] | normal | 9171.66 | 482.3583 | 39.86185 | 3.765692 | 0.6623836 | 6.078503 | 1.04672 | 0.2447086 | 0.0485396 | 53.66515 | 47.8283 | 0.2162703 | 0.5635028 | 0 | 0 | 0.2202269 | 0.7797731 | 0.2202269 | 0.2702909 | 0.1765072 | 0.5532019 |  |  | 477.555 | 62.31 | 1.19475
2021-03-24 08:00 | 2.082805 | 3450 | 20.63906 | 16.63107 | 2021-03-22 | 1134.39 | 377.7419 | (20.5, inf] | normal | 9404.62 | 485.7779 | 45.21209 | 3.720043 | 0.7194199 | 6.021682 | 1.032031 | 0.2436362 | 0.04701509 | 48.38303 | 43.76591 | 0.1773599 | 0.6751844 | 2.075469e-05 | 0 | 0.1474349 | 0.8525443 | 0.1474349 | 0.2298434 | 0.04583318 | 0.7243234 |  |  | 477.555 | 62.31 | 1.19475
2021-03-24 16:00 | 2.080221 | 3450 | 20.69801 | 15.73968 | 2021-03-22 | 1134.39 | 379.3224 | (20.5, inf] | normal | 9404.62 | 485.7779 | 45.21209 | 3.720043 | 0.7194199 | 6.021682 | 1.032031 | 0.2436362 | 0.04701509 | 48.38303 | 43.76591 | 0.1773599 | 0.6751844 | 2.075469e-05 | 0 | 0.1474349 | 0.8525443 | 0.1474349 | 0.2298434 | 0.04583318 | 0.7243234 |  |  | 477.555 | 62.31 | 1.19475
2021-03-25 | 1.947189 | 3450 | 19.96283 | 16.3611 | 2021-03-23 | 1143.132 | 380.889 | (19.5, 20.0] | normal | 8221.14 | 488.2199 | 33.56142 | 3.742484 | 0.827131 | 5.894757 | 0.4614352 | 0.2721227 | 0.05914679 | 36.16259 | 40.02845 | 0.1977095 | 0.750359 | 0 | 0 | 0.0519315 | 0.9480685 | 0.0519315 | 0.14146 | 0.08629136 | 0.7722487 |  |  | 479.903 | 63.31 | 0.364586
2021-03-25 08:00 | 2.017899 | 3450 | 19.96572 | 16.39687 | 2021-03-23 | 1143.132 | 382.9901 | (19.5, 20.0] | normal | 8221.14 | 488.2199 | 33.56142 | 3.742484 | 0.827131 | 5.894757 | 0.4614352 | 0.2721227 | 0.05914679 | 36.16259 | 40.02845 | 0.1977095 | 0.750359 | 0 | 0 | 0.0519315 | 0.9480685 | 0.0519315 | 0.14146 | 0.08629136 | 0.7722487 |  |  | 479.903 | 63.31 | 0.364586
2021-03-25 16:00 | 1.844493 | 3450 | 20.13982 | 16.60633 | 2021-03-23 | 1143.132 | 378.2183 | (20.0, 20.5] | normal | 8221.14 | 488.2199 | 33.56142 | 3.742484 | 0.827131 | 5.894757 | 0.4614352 | 0.2721227 | 0.05914679 | 36.16259 | 40.02845 | 0.1977095 | 0.750359 | 0 | 0 | 0.0519315 | 0.9480685 | 0.0519315 | 0.14146 | 0.08629136 | 0.7722487 |  |  | 479.903 | 63.31 | 0.364586
2021-03-26 | 1.827056 | 3450 | 20.22638 | 16.78533 | 2021-03-24 | 1133.842 | 376.6748 | (20.0, 20.5] | normal | 7629.99 | 489.1169 | 31.1818 | 3.716683 | 0.8828158 | 6.090081 | 1.411266 | 0.2630091 | 0.05414434 | 38.5635 | 37.31305 | 0.1930249 | 0.6772859 | 0 | 0 | 0.1296892 | 0.8703108 | 0.1296892 | 0.2290559 | 0.01988617 | 0.7510579 |  |  | 445.536 | 60.865 | 0.992544
2021-03-26 08:00 | 1.870649 | 3450 | 20.02609 | 16.70701 | 2021-03-24 | 1133.842 | 376.9091 | (20.0, 20.5] | normal | 7629.99 | 489.1169 | 31.1818 | 3.716683 | 0.8828158 | 6.090081 | 1.411266 | 0.2630091 | 0.05414434 | 38.5635 | 37.31305 | 0.1930249 | 0.6772859 | 0 | 0 | 0.1296892 | 0.8703108 | 0.1296892 | 0.2290559 | 0.01988617 | 0.7510579 |  |  | 445.536 | 60.865 | 0.992544
2021-03-26 16:00 | 1.830931 | 3450 | 20.25323 | 16.56153 | 2021-03-24 | 1133.842 | 378.6543 | (20.0, 20.5] | normal | 7629.99 | 489.1169 | 31.1818 | 3.716683 | 0.8828158 | 6.090081 | 1.411266 | 0.2630091 | 0.05414434 | 38.5635 | 37.31305 | 0.1930249 | 0.6772859 | 0 | 0 | 0.1296892 | 0.8703108 | 0.1296892 | 0.2290559 | 0.01988617 | 0.7510579 |  |  | 445.536 | 60.865 | 0.992544
2021-03-27 | 1.8987 | 3450 | 20.28313 | 16.95474 | 2021-03-25 | 1148.416 | 378.6719 | (20.0, 20.5] | normal | 7705.53881 | 485.4002 | 34.79222 | 3.811224 | 0.8828947 | 6.038673 | 0.6704816 | 0.2685238 | 0.0451972 | 39.61022 | 48.81033 | 0.08830926 | 0.6979401 | 0.069476 | 0 | 0.1442747 | 0.7862494 | 0.1442747 | 0.1822142 | 0.02086081 | 0.796925 |  |  |  | 64.765
2021-03-27 08:00 | 1.879368 | 3450 | 20.43437 | 16.46631 | 2021-03-25 | 1148.416 | 384.1492 | (20.0, 20.5] | normal | 7705.53881 | 485.4002 | 34.79222 | 3.811224 | 0.8828947 | 6.038673 | 0.6704816 | 0.2685238 | 0.0451972 | 39.61022 | 48.81033 | 0.08830926 | 0.6979401 | 0.069476 | 0 | 0.1442747 | 0.7862494 | 0.1442747 | 0.1822142 | 0.02086081 | 0.796925 |  |  |  | 64.765
2021-03-27 16:00 | 1.927159 | 3450 | 20.67954 | 16.41893 | 2021-03-25 | 1148.416 | 384.8366 | (20.5, inf] | normal | 7705.53881 | 485.4002 | 34.79222 | 3.811224 | 0.8828947 | 6.038673 | 0.6704816 | 0.2685238 | 0.0451972 | 39.61022 | 48.81033 | 0.08830926 | 0.6979401 | 0.069476 | 0 | 0.1442747 | 0.7862494 | 0.1442747 | 0.1822142 | 0.02086081 | 0.796925 |  |  |  | 64.765
2021-03-28 | 1.986899 | 3450 | 20.88504 | 15.51854 | 2021-03-26 | 1159.586 | 387.1031 | (20.5, inf] | normal | 7947.83686 | 501.8791 | 30.3349 | 3.336055 | 0.739598 | 6.114871 | 0.9013055 | 0.2528558 | 0.06031616 | 49.03931 | 63.28132 | 0.01891334 | 0.6898325 | 0.1742311 | 0 | 0.1170232 | 0.7087458 | 0.1170232 | 0.381178 | 0.02373142 | 0.5950906 |  |  | 478.628 | 65.715
2021-03-28 08:00 | 2.005628 | 3450 | 20.17554 | 16.09378 | 2021-03-26 | 1159.586 | 385.7499 | (20.0, 20.5] | normal | 7947.83686 | 501.8791 | 30.3349 | 3.336055 | 0.739598 | 6.114871 | 0.9013055 | 0.2528558 | 0.06031616 | 49.03931 | 63.28132 | 0.01891334 | 0.6898325 | 0.1742311 | 0 | 0.1170232 | 0.7087458 | 0.1170232 | 0.381178 | 0.02373142 | 0.5950906 |  |  | 478.628 | 65.715
2021-03-28 16:00 | 2.033399 | 3450 | 20.18142 | 16.76776 | 2021-03-26 | 1159.586 | 384.9323 | (20.0, 20.5] | normal | 7947.83686 | 501.8791 | 30.3349 | 3.336055 | 0.739598 | 6.114871 | 0.9013055 | 0.2528558 | 0.06031616 | 49.03931 | 63.28132 | 0.01891334 | 0.6898325 | 0.1742311 | 0 | 0.1170232 | 0.7087458 | 0.1170232 | 0.381178 | 0.02373142 | 0.5950906 |  |  | 478.628 | 65.715
2021-03-29 | 2.164954 | 3450 | 20.19717 | 16.72643 | 2021-03-26 | 1160.164 | 387.23 | (20.0, 20.5] | normal | 7947.83686 | 501.8791 | 30.3349 | 3.336055 | 0.739598 | 6.114871 | 0.9013055 | 0.2528558 | 0.06031616 | 49.03931 | 63.28132 | 0.01891334 | 0.6898325 | 0.1742311 | 0 | 0.1170232 | 0.7087458 | 0.1170232 | 0.381178 | 0.02373142 | 0.5950906 |  |  | 467.883 | 65.2 | 0.619223
2021-03-29 08:00 | 2.24071 | 3450 | 20.24304 | 17.15533 | 2021-03-27 | 1160.164 | 385.115 | (20.0, 20.5] | normal | 8736.9 | 488.618 | 36.65909 | 3.848563 | 0.7091268 | 6.172468 | 0.7028688 | 0.2576047 | 0.05645055 | 44.72345 | 41.64048 | 0.004639432 | 0.6164348 | 0.1584452 | 0 | 0.2204805 | 0.6210743 | 0.2204805 | 0.3034974 | 0.005630788 | 0.6908718 |  |  | 467.883 | 65.2 | 0.619223
2021-03-29 16:00 | 2.251367 | 3450 | 20.96671 | 17.13224 | 2021-03-27 | 1160.164 | 386.4009 | (20.5, inf] | normal | 8736.9 | 488.618 | 36.65909 | 3.848563 | 0.7091268 | 6.172468 | 0.7028688 | 0.2576047 | 0.05645055 | 44.72345 | 41.64048 | 0.004639432 | 0.6164348 | 0.1584452 | 0 | 0.2204805 | 0.6210743 | 0.2204805 | 0.3034974 | 0.005630788 | 0.6908718 |  |  | 467.883 | 65.2 | 0.619223
2021-03-30 | 2.319502 | 3450 | 21.08379 | 16.21817 | 2021-03-27 | 1172.551 | 391.5121 | (20.5, inf] | normal | 8736.9 | 488.618 | 36.65909 | 3.848563 | 0.7091268 | 6.172468 | 0.7028688 | 0.2576047 | 0.05645055 | 44.72345 | 41.64048 | 0.004639432 | 0.6164348 | 0.1584452 | 0 | 0.2204805 | 0.6210743 | 0.2204805 | 0.3034974 | 0.005630788 | 0.6908718 |  |  | 467.521 | 63.415 | 0.8524055
2021-03-30 08:00 | 2.433814 | 3411.755 | 20.52109 | 16.10149 | 2021-03-27 | 1172.551 | 388.5138 | (20.5, inf] | normal | 8736.9 | 488.618 | 36.65909 | 3.848563 | 0.7091268 | 6.172468 | 0.7028688 | 0.2576047 | 0.05645055 | 44.72345 | 41.64048 | 0.004639432 | 0.6164348 | 0.1584452 | 0 | 0.2204805 | 0.6210743 | 0.2204805 | 0.3034974 | 0.005630788 | 0.6908718 |  |  | 467.521 | 63.415 | 0.8524055
2021-03-30 16:00 | 2.35696 | 3450 | 20.33006 | 16.36904 | 2021-03-28 | 1172.551 | 390.5773 | (20.0, 20.5] | normal | 9878.49999 | 480.1919 | 43.53861 | 3.938187 | 0.7630984 | 6.129791 | 0.8471655 | 0.2530669 | 0.04446033 | 51.43586 | 52.139 | 0.00820656 | 0.616307 | 0.1760652 | 0 | 0.1994212 | 0.6245136 | 0.1994212 | 0.1904526 | 0.06334005 | 0.7462074 |  |  | 467.521 | 63.415 | 0.8524055
2021-03-31 | 2.498397 | 3450 | 20.36614 | 16.4391 | 2021-03-28 | 1083.225 | 382.3657 | (20.0, 20.5] | normal | 9878.49999 | 480.1919 | 43.53861 | 3.938187 | 0.7630984 | 6.129791 | 0.8471655 | 0.2530669 | 0.04446033 | 51.43586 | 52.139 | 0.00820656 | 0.616307 | 0.1760652 | 0 | 0.1994212 | 0.6245136 | 0.1994212 | 0.1904526 | 0.06334005 | 0.7462074 |  |  |  | 65.8
2021-03-31 08:00 | 2.538116 | 3450 | 20.41685 | 16.15993 | 2021-03-28 | 1083.225 | 357.8842 | (20.0, 20.5] | normal | 9878.49999 | 480.1919 | 43.53861 | 3.938187 | 0.7630984 | 6.129791 | 0.8471655 | 0.2530669 | 0.04446033 | 51.43586 | 52.139 | 0.00820656 | 0.616307 | 0.1760652 | 0 | 0.1994212 | 0.6245136 | 0.1994212 | 0.1904526 | 0.06334005 | 0.7462074 |  |  |  | 65.8
2021-03-31 16:00 | 2.491616 | 3450 | 20.52909 | 16.38684 | 2021-03-29 | 1083.225 | 379.7986 | (20.5, inf] | normal | 8950.98 | 474.7705 | 30.63493 | 4.253709 | 0.7078912 | 6.087095 | 0.7093605 | 0.2641678 | 0.04610202 | 28.62413 | 5.385608 | 0.08637713 | 0.6198003 | 0.1812684 | 0 | 0.1125542 | 0.7061774 | 0.1125542 | 0.2999568 | 0 | 0.7000432 |  |  |  | 65.8
2021-04-01 | 2.528428 | 3450 | 20.63274 | 16.0553 | 2021-03-29 | 1135.364 | 379.856 | (20.5, inf] | normal | 8950.98 | 474.7705 | 30.63493 | 4.253709 | 0.7078912 | 6.087095 | 0.7093605 | 0.2641678 | 0.04610202 | 28.62413 | 5.385608 | 0.08637713 | 0.6198003 | 0.1812684 | 0 | 0.1125542 | 0.7061774 | 0.1125542 | 0.2999568 | 0 | 0.7000432 |  |  | 472.14 | 64.615 | 0.601374
2021-04-01 08:00 | 2.53424 | 3450 | 20.34372 | 15.86622 | 2021-03-29 | 1135.364 | 375.7494 | (20.0, 20.5] | normal | 8950.98 | 474.7705 | 30.63493 | 4.253709 | 0.7078912 | 6.087095 | 0.7093605 | 0.2641678 | 0.04610202 | 28.62413 | 5.385608 | 0.08637713 | 0.6198003 | 0.1812684 | 0 | 0.1125542 | 0.7061774 | 0.1125542 | 0.2999568 | 0 | 0.7000432 |  |  | 472.14 | 64.615 | 0.601374
2021-04-01 16:00 | 2.315304 | 3450 | 20.1328 | 16.43057 | 2021-03-30 | 1135.364 | 378.5522 | (20.0, 20.5] | normal | 7626.36999 | 482.265 | 29.25715 | 4.319149 | 0.8876382 | 6.153604 | 0.7801978 | 0.2893688 | 0.03734459 | 46.38305 | 49.61399 | 0.3188658 | 0.2497163 | 0.2160871 | 0 | 0.2153308 | 0.5685821 | 0.2153308 | 0.04001666 | 0.0130209 | 0.9469624 |  |  | 472.14 | 64.615 | 0.601374
2021-04-02 | 2.286242 | 3450 | 20.30104 | 16.60196 | 2021-03-30 | 1102.748 | 382.5347 | (20.0, 20.5] | normal | 7626.36999 | 482.265 | 29.25715 | 4.319149 | 0.8876382 | 6.153604 | 0.7801978 | 0.2893688 | 0.03734459 | 46.38305 | 49.61399 | 0.3188658 | 0.2497163 | 0.2160871 | 0 | 0.2153308 | 0.5685821 | 0.2153308 | 0.04001666 | 0.0130209 | 0.9469624 |  |  | 473.167 |  | 0.544024
2021-04-02 08:00 | 2.315304 | 3450 | 20.07831 | 16.07059 | 2021-03-31 | 1102.748 | 381.9887 | (20.0, 20.5] | normal | 8737.08002 | 494.0578 | 36.00634 | 3.859127 | 0.9132313 | 6.190069 | 0.7461019 | 0.2677494 | 0.04593942 | 50.71427 | 60.07457 | 0.417177 | 0.2190937 | 0.2256669 | 0 | 0.1380624 | 0.6362707 | 0.1380624 | 0.175652 | 0.1275511 | 0.6967968 |  |  | 473.167 |  | 0.544024
2021-04-02 16:00 | 2.384085 | 3450 | 19.91973 | 16.23771 | 2021-03-31 | 1102.748 | 336.7619 | (19.5, 20.0] | normal | 8737.08002 | 494.0578 | 36.00634 | 3.859127 | 0.9132313 | 6.190069 | 0.7461019 | 0.2677494 | 0.04593942 | 50.71427 | 60.07457 | 0.417177 | 0.2190937 | 0.2256669 | 0 | 0.1380624 | 0.6362707 | 0.1380624 | 0.175652 | 0.1275511 | 0.6967968 |  |  | 473.167 |  | 0.544024
2021-04-03 | 2.316685 | 3404.52 | 19.77925 | 16.37998 | 2021-03-31 | 958.3802 | 323.8288 | (19.5, 20.0] | baixo | 8737.08002 | 494.0578 | 36.00634 | 3.859127 | 0.9132313 | 6.190069 | 0.7461019 | 0.2677494 | 0.04593942 | 50.71427 | 60.07457 | 0.417177 | 0.2190937 | 0.2256669 | 0 | 0.1380624 | 0.6362707 | 0.1380624 | 0.175652 | 0.1275511 | 0.6967968 |  |  | 456.904
2021-04-03 08:00 | 2.380008 | 3300 | 19.86122 | 16.33821 | 2021-03-31 | 958.3802 | 287.6324 | (19.5, 20.0] | baixo | 8737.08002 | 494.0578 | 36.00634 | 3.859127 | 0.9132313 | 6.190069 | 0.7461019 | 0.2677494 | 0.04593942 | 50.71427 | 60.07457 | 0.417177 | 0.2190937 | 0.2256669 | 0 | 0.1380624 | 0.6362707 | 0.1380624 | 0.175652 | 0.1275511 | 0.6967968 |  |  | 456.904
2021-04-04 | 2.958939 | 3354.185 | 19.8801 | 16.82923 | 2021-04-01 | 1150.329 | 378.4512 | (19.5, 20.0] | normal | 6187.60777 | 495.8883 | 31.61772 | 3.722511 | 0.6831031 | 6.043772 | 0.711418 | 0.2472124 | 0.0325768 | 41.45002 | 53.82221 | 0.5140162 | 0.2246465 | 0.1979586 | 0 | 0.06337869 | 0.7386627 | 0.06337869 | 0.2665278 | 0.1042864 | 0.6291858 |  |  | 472.627 | 61.52
2021-04-04 08:00 | 2.619167 | 3450 | 20.1084 | 17.14852 | 2021-04-01 | 1150.329 | 381.1116 | (20.0, 20.5] | normal | 6187.60777 | 495.8883 | 31.61772 | 3.722511 | 0.6831031 | 6.043772 | 0.711418 | 0.2472124 | 0.0325768 | 41.45002 | 53.82221 | 0.5140162 | 0.2246465 | 0.1979586 | 0 | 0.06337869 | 0.7386627 | 0.06337869 | 0.2665278 | 0.1042864 | 0.6291858 |  |  | 472.627 | 61.52
2021-04-04 16:00 | 2.695375 | 3450 | 20.40563 | 15.98334 | 2021-04-01 | 1150.329 | 389.9439 | (20.0, 20.5] | normal | 6187.60777 | 495.8883 | 31.61772 | 3.722511 | 0.6831031 | 6.043772 | 0.711418 | 0.2472124 | 0.0325768 | 41.45002 | 53.82221 | 0.5140162 | 0.2246465 | 0.1979586 | 0 | 0.06337869 | 0.7386627 | 0.06337869 | 0.2665278 | 0.1042864 | 0.6291858 |  |  | 472.627 | 61.52
2021-04-05 | 2.709907 | 3450 | 20.29387 | 16.5292 | 2021-04-02 | 1057.319 | 389.8985 | (20.0, 20.5] | normal | 7282.87019 | 483.9109 | 33.39549 | 4.026498 | 0.8523479 | 6.011775 | 0.75981 | 0.2776914 | 0.03166498 | 48.76845 | 74.59586 | 0.452076 | 0.3188322 | 0.2069706 | 0 | 0.02212123 | 0.7709082 | 0.02212123 | 0.01121561 | 0.1138306 | 0.8749538 |  |  | 471.013 | 63.305 | 0.832963
2021-04-05 08:00 | 2.761896 | 3450 | 20.41944 | 16.90984 | 2021-04-02 | 1057.319 | 348.626 | (20.0, 20.5] | normal | 7282.87019 | 483.9109 | 33.39549 | 4.026498 | 0.8523479 | 6.011775 | 0.75981 | 0.2776914 | 0.03166498 | 48.76845 | 74.59586 | 0.452076 | 0.3188322 | 0.2069706 | 0 | 0.02212123 | 0.7709082 | 0.02212123 | 0.01121561 | 0.1138306 | 0.8749538 |  |  | 471.013 | 63.305 | 0.832963
2021-04-05 16:00 | 2.77901 | 3450 | 20.62395 | 16.33031 | 2021-04-02 | 1057.319 | 366.4898 | (20.5, inf] | normal | 7282.87019 | 483.9109 | 33.39549 | 4.026498 | 0.8523479 | 6.011775 | 0.75981 | 0.2776914 | 0.03166498 | 48.76845 | 74.59586 | 0.452076 | 0.3188322 | 0.2069706 | 0 | 0.02212123 | 0.7709082 | 0.02212123 | 0.01121561 | 0.1138306 | 0.8749538 |  |  | 471.013 | 63.305 | 0.832963
2021-04-06 | 2.787264 | 3450 | 20.66193 | 15.88949 | 2021-04-03 | 1144.302 | 385.6982 | (20.5, inf] | normal | 8447.68676 | 490.1012 | 30.87182 | 3.962299 | 0.9321507 | 6.110444 | 0.8146868 | 0.264691 | 0.06671768 | 52.54347 | 67.00356 | 0.4063465 | 0.3368719 | 0.1703898 | 0 | 0.08639169 | 0.7432185 | 0.08639169 | 0.1093045 | 0.07981469 | 0.8108808 |  |  | 486.581 | 64.35 | 0.661985
2021-04-06 08:00 | 2.780302 | 3030.67 | 20.37133 | 15.45248 | 2021-04-03 | 1144.302 | 381.2385 | (20.0, 20.5] | normal | 8447.68676 | 490.1012 | 30.87182 | 3.962299 | 0.9321507 | 6.110444 | 0.8146868 | 0.264691 | 0.06671768 | 52.54347 | 67.00356 | 0.4063465 | 0.3368719 | 0.1703898 | 0 | 0.08639169 | 0.7432185 | 0.08639169 | 0.1093045 | 0.07981469 | 0.8108808 |  |  | 486.581 | 64.35 | 0.661985
2021-04-06 16:00 | 2.741552 | 3404.293 | 20.47221 | 17.11604 | 2021-04-03 | 1144.302 | 376.3563 | (20.0, 20.5] | normal | 8447.68676 | 490.1012 | 30.87182 | 3.962299 | 0.9321507 | 6.110444 | 0.8146868 | 0.264691 | 0.06671768 | 52.54347 | 67.00356 | 0.4063465 | 0.3368719 | 0.1703898 | 0 | 0.08639169 | 0.7432185 | 0.08639169 | 0.1093045 | 0.07981469 | 0.8108808 |  |  | 486.581 | 64.35 | 0.661985
2021-04-07 | 2.67374 | 3449.955 | 20.34949 | 16.3212 | 2021-04-04 | 1131.644 | 375.2856 | (20.0, 20.5] | normal | 8096.85 | 487.7352 | 33.8437 | 3.865806 | 0.9233751 | 6.072061 | 0.8344354 | 0.2672236 | 0.04563129 | 42.20003 | 45.86094 | 0.447089 | 0.3254471 | 0.1857142 | 0 | 0.04174966 | 0.7725361 | 0.04174966 | 0.1289781 | 0.07411422 | 0.7969077 |  |  | 476.956 | 63.04 | 0.542434
2021-04-07 08:00 | 2.764772 | 3448.145 | 20.39761 | 16.35011 | 2021-04-04 | 1131.644 | 376.9727 | (20.0, 20.5] | normal | 8096.85 | 487.7352 | 33.8437 | 3.865806 | 0.9233751 | 6.072061 | 0.8344354 | 0.2672236 | 0.04563129 | 42.20003 | 45.86094 | 0.447089 | 0.3254471 | 0.1857142 | 0 | 0.04174966 | 0.7725361 | 0.04174966 | 0.1289781 | 0.07411422 | 0.7969077 |  |  | 476.956 | 63.04 | 0.542434
2021-04-07 16:00 | 3.10102 | 3427.109 | 20.34161 | 16.04746 | 2021-04-04 | 1131.644 | 379.9071 | (20.0, 20.5] | normal | 8096.85 | 487.7352 | 33.8437 | 3.865806 | 0.9233751 | 6.072061 | 0.8344354 | 0.2672236 | 0.04563129 | 42.20003 | 45.86094 | 0.447089 | 0.3254471 | 0.1857142 | 0 | 0.04174966 | 0.7725361 | 0.04174966 | 0.1289781 | 0.07411422 | 0.7969077 |  |  | 476.956 | 63.04 | 0.542434
2021-04-08 | 2.785134 | 3450 | 20.50559 | 17.39451 | 2021-04-05 | 1145.378 | 377.7491 | (20.5, inf] | normal | 9502.38999 | 473.9891 | 26.00792 | 4.043981 | 0.9774056 | 6.133421 | 0.7026093 | 0.2684871 | 0.06005937 | 42.46689 | 28.99309 | 0.2602564 | 0.3104647 | 0.1586233 | 0 | 0.2706556 | 0.5707211 | 0.2706556 | 0.08628817 | 0.06347761 | 0.8502342 |  |  | 480.747 | 63.78 | 0.504996
2021-04-08 08:00 | 2.789021 | 3450 | 20.30356 | 15.8986 | 2021-04-05 | 1145.378 | 381.9186 | (20.0, 20.5] | normal | 9502.38999 | 473.9891 | 26.00792 | 4.043981 | 0.9774056 | 6.133421 | 0.7026093 | 0.2684871 | 0.06005937 | 42.46689 | 28.99309 | 0.2602564 | 0.3104647 | 0.1586233 | 0 | 0.2706556 | 0.5707211 | 0.2706556 | 0.08628817 | 0.06347761 | 0.8502342 |  |  | 480.747 | 63.78 | 0.504996
2021-04-08 16:00 | 2.784823 | 3450 | 20.10766 | 16.00819 | 2021-04-05 | 1145.378 | 383.8467 | (20.0, 20.5] | normal | 9502.38999 | 473.9891 | 26.00792 | 4.043981 | 0.9774056 | 6.133421 | 0.7026093 | 0.2684871 | 0.06005937 | 42.46689 | 28.99309 | 0.2602564 | 0.3104647 | 0.1586233 | 0 | 0.2706556 | 0.5707211 | 0.2706556 | 0.08628817 | 0.06347761 | 0.8502342 |  |  | 480.747 | 63.78 | 0.504996
2021-04-09 | 2.816146 | 3450 | 20.03376 | 16.50651 | 2021-04-06 | 1153.816 | 386.5703 | (20.0, 20.5] | normal | 7090.83 | 481.2429 | 34.02241 | 3.821383 | 0.6918403 | 6.073954 | 0.7715977 | 0.2726785 | 0.05529222 | 41.19628 | 34.667 | 0.3604458 | 0.3013441 | 0.2054837 | 0 | 0.1327264 | 0.6617899 | 0.1327264 | 0.06629489 | 0.1291994 | 0.8045057 |  |  | 467.674 | 64.51 | 0.538937
2021-04-09 08:00 | 2.751563 | 3450 | 20.13754 | 16.50444 | 2021-04-06 | 1153.816 | 383.8506 | (20.0, 20.5] | normal | 7090.83 | 481.2429 | 34.02241 | 3.821383 | 0.6918403 | 6.073954 | 0.7715977 | 0.2726785 | 0.05529222 | 41.19628 | 34.667 | 0.3604458 | 0.3013441 | 0.2054837 | 0 | 0.1327264 | 0.6617899 | 0.1327264 | 0.06629489 | 0.1291994 | 0.8045057 |  |  | 467.674 | 64.51 | 0.538937
2021-04-09 16:00 | 2.596563 | 3450 | 19.76449 | 16.2154 | 2021-04-07 | 1153.816 | 382.2666 | (19.5, 20.0] | normal | 7768.94 | 481.645 | 25.2147 | 3.816507 | 0.7283337 | 6.006765 | 0.6622868 | 0.2534392 | 0.05511684 | 38.9658 | 32.68746 | 0.2834286 | 0.3250727 | 0.208995 | 0 | 0.1825037 | 0.6085013 | 0.1825037 | 0.1058878 | 0 | 0.8941122 |  |  | 467.674 | 64.51 | 0.538937
2021-04-10 | 2.604959 | 3450 | 19.72583 | 16.25828 | 2021-04-07 | 1144.196 | 382.077 | (19.5, 20.0] | normal | 7768.94 | 481.645 | 25.2147 | 3.816507 | 0.7283337 | 6.006765 | 0.6622868 | 0.2534392 | 0.05511684 | 38.9658 | 32.68746 | 0.2834286 | 0.3250727 | 0.208995 | 0 | 0.1825037 | 0.6085013 | 0.1825037 | 0.1058878 | 0 | 0.8941122 |  |  | 470.153 | 64.54
2021-04-10 08:00 | 2.637573 | 3450 | 20.10488 | 16.22678 | 2021-04-07 | 1144.196 | 381.51 | (20.0, 20.5] | normal | 7768.94 | 481.645 | 25.2147 | 3.816507 | 0.7283337 | 6.006765 | 0.6622868 | 0.2534392 | 0.05511684 | 38.9658 | 32.68746 | 0.2834286 | 0.3250727 | 0.208995 | 0 | 0.1825037 | 0.6085013 | 0.1825037 | 0.1058878 | 0 | 0.8941122 |  |  | 470.153 | 64.54
2021-04-10 16:00 | 2.573959 | 3450 | 20.23932 | 15.75173 | 2021-04-08 | 1144.196 | 378.7164 | (20.0, 20.5] | normal | 8258.14 | 485.6825 | 21.32958 | 3.89135 | 0.7244528 | 5.941182 | 0.6162573 | 0.2377377 | 0.06182962 | 40.8603 | 31.96042 | 0.2770539 | 0.2455735 | 0.2225598 | 0 | 0.2548128 | 0.5226274 | 0.2548128 | 0.1076577 | 0.0644882 | 0.8278541 |  |  | 470.153 | 64.54
2021-04-11 | 2.576865 | 3450 | 20.19114 | 15.83393 | 2021-04-08 | 1067.315 | 379.2086 | (20.0, 20.5] | normal | 8258.14 | 485.6825 | 21.32958 | 3.89135 | 0.7244528 | 5.941182 | 0.6162573 | 0.2377377 | 0.06182962 | 40.8603 | 31.96042 | 0.2770539 | 0.2455735 | 0.2225598 | 0 | 0.2548128 | 0.5226274 | 0.2548128 | 0.1076577 | 0.0644882 | 0.8278541 |  |  | 480.909 | 62.62
2021-04-11 08:00 | 2.630792 | 3450 | 19.77761 | 16.75769 | 2021-04-08 | 1067.315 | 379.3212 | (19.5, 20.0] | normal | 8258.14 | 485.6825 | 21.32958 | 3.89135 | 0.7244528 | 5.941182 | 0.6162573 | 0.2377377 | 0.06182962 | 40.8603 | 31.96042 | 0.2770539 | 0.2455735 | 0.2225598 | 0 | 0.2548128 | 0.5226274 | 0.2548128 | 0.1076577 | 0.0644882 | 0.8278541 |  |  | 480.909 | 62.62
2021-04-11 16:00 | 2.659209 | 3449.153 | 19.9847 | 16.06046 | 2021-04-09 | 1067.315 | 351.6885 | (19.5, 20.0] | normal | 7520.55 | 491.2555 | 26.41762 | 3.54274 | 0.9006138 | 5.843336 | 0.6253969 | 0.2340534 | 0.05885801 | 40.91861 | 31.80347 | 0.3438193 | 0.2845204 | 0.1646675 | 0 | 0.2069928 | 0.6283397 | 0.2069928 | 0.2030404 | 0.177866 | 0.6190935 |  |  | 480.909 | 62.62
2021-04-12 | 2.703534 | 3449.976 | 20.20644 | 15.76179 | 2021-04-09 | 1152.159 | 394.4742 | (20.0, 20.5] | normal | 7520.55 | 491.2555 | 26.41762 | 3.54274 | 0.9006138 | 5.843336 | 0.6253969 | 0.2340534 | 0.05885801 | 40.91861 | 31.80347 | 0.3438193 | 0.2845204 | 0.1646675 | 0 | 0.2069928 | 0.6283397 | 0.2069928 | 0.2030404 | 0.177866 | 0.6190935 |  |  | 487.469 | 64.77 | 0.696145
2021-04-12 08:00 | 2.703771 | 3450 | 20.22086 | 15.87425 | 2021-04-09 | 1152.159 | 380.8242 | (20.0, 20.5] | normal | 7520.55 | 491.2555 | 26.41762 | 3.54274 | 0.9006138 | 5.843336 | 0.6253969 | 0.2340534 | 0.05885801 | 40.91861 | 31.80347 | 0.3438193 | 0.2845204 | 0.1646675 | 0 | 0.2069928 | 0.6283397 | 0.2069928 | 0.2030404 | 0.177866 | 0.6190935 |  |  | 487.469 | 64.77 | 0.696145
2021-04-12 16:00 | 2.645 | 3450 | 20.39187 | 16.09211 | 2021-04-10 | 1152.159 | 375.2072 | (20.0, 20.5] | normal | 8206.99 | 486.9649 | 24.57461 | 3.602067 | 0.939141 | 6.018176 | 1.208763 | 0.2392501 | 0.06627168 | 43.07566 | 34.33649 | 0.3108643 | 0.2360683 | 0.146954 | 0 | 0.3061134 | 0.5469326 | 0.3061134 | 0.2152395 | 0.1781976 | 0.6065629 |  |  | 487.469 | 64.77 | 0.696145
2021-04-13 | 2.667928 | 3450 | 20.33817 | 15.8245 | 2021-04-10 | 1186.296 | 379.2372 | (20.0, 20.5] | normal | 8206.99 | 486.9649 | 24.57461 | 3.602067 | 0.939141 | 6.018176 | 1.208763 | 0.2392501 | 0.06627168 | 43.07566 | 34.33649 | 0.3108643 | 0.2360683 | 0.146954 | 0 | 0.3061134 | 0.5469326 | 0.3061134 | 0.2152395 | 0.1781976 | 0.6065629 |  |  | 497.413 | 63.92 | 0.720832
2021-04-13 08:00 | 2.69699 | 3221.364 | 20.16584 | 15.97884 | 2021-04-10 | 1186.296 | 394.0338 | (20.0, 20.5] | normal | 8206.99 | 486.9649 | 24.57461 | 3.602067 | 0.939141 | 6.018176 | 1.208763 | 0.2392501 | 0.06627168 | 43.07566 | 34.33649 | 0.3108643 | 0.2360683 | 0.146954 | 0 | 0.3061134 | 0.5469326 | 0.3061134 | 0.2152395 | 0.1781976 | 0.6065629 |  |  | 497.413 | 63.92 | 0.720832
2021-04-13 16:00 | 2.895855 | 3419.898 | 19.83695 | 16.60929 | 2021-04-10 | 1186.296 | 418.3592 | (19.5, 20.0] | normal | 8206.99 | 486.9649 | 24.57461 | 3.602067 | 0.939141 | 6.018176 | 1.208763 | 0.2392501 | 0.06627168 | 43.07566 | 34.33649 | 0.3108643 | 0.2360683 | 0.146954 | 0 | 0.3061134 | 0.5469326 | 0.3061134 | 0.2152395 | 0.1781976 | 0.6065629 |  |  | 497.413 | 63.92 | 0.720832
2021-04-14 | 2.693112 | 3450 | 20.83751 | 16.37419 | 2021-04-11 | 1140.738 | 382.619 | (20.5, inf] | normal | 8997.67 | 488.1491 | 23.63432 | 3.559342 | 0.8024034 | 6.213708 | 1.810945 | 0.2307756 | 0.07825494 | 43.47908 | 36.77198 | 0.3947933 | 0.1549657 | 0.1723179 | 0 | 0.2779231 | 0.549759 | 0.2779231 | 0.1724337 | 0.2858569 | 0.5417094 |  |  | 467.289 | 63.16 | 0.951995
2021-04-14 08:00 | 2.680521 | 3450 | 20.28154 | 15.50686 | 2021-04-11 | 1140.738 | 376.797 | (20.0, 20.5] | normal | 8997.67 | 488.1491 | 23.63432 | 3.559342 | 0.8024034 | 6.213708 | 1.810945 | 0.2307756 | 0.07825494 | 43.47908 | 36.77198 | 0.3947933 | 0.1549657 | 0.1723179 | 0 | 0.2779231 | 0.549759 | 0.2779231 | 0.1724337 | 0.2858569 | 0.5417094 |  |  | 467.289 | 63.16 | 0.951995
2021-04-14 16:00 | 2.602053 | 3450 | 20.1034 | 16.26246 | 2021-04-12 | 1140.738 | 377.5505 | (20.0, 20.5] | normal | 8230.41436 | 481.5313 | 24.39346 | 3.604016 | 0.9468249 | 5.968111 | 0.5315404 | 0.2414358 | 0.08195975 | 50.83028 | 45.12167 | 0.3768068 | 0.1760171 | 0.1770458 | 0 | 0.2701303 | 0.5528239 | 0.2701303 | 0.163394 | 0.2126522 | 0.6239538 |  |  | 467.289 | 63.16 | 0.951995
2021-04-15 | 2.632407 | 3450 | 20.29939 | 16.62777 | 2021-04-12 | 1124.785 | 376.6749 | (20.0, 20.5] | normal | 8230.41436 | 481.5313 | 24.39346 | 3.604016 | 0.9468249 | 5.968111 | 0.5315404 | 0.2414358 | 0.08195975 | 50.83028 | 45.12167 | 0.3768068 | 0.1760171 | 0.1770458 | 0 | 0.2701303 | 0.5528239 | 0.2701303 | 0.163394 | 0.2126522 | 0.6239538
2021-04-15 08:00 | 2.629501 | 3450 | 20.46864 | 16.31685 | 2021-04-12 | 1124.785 | 372.313 | (20.0, 20.5] | normal | 8230.41436 | 481.5313 | 24.39346 | 3.604016 | 0.9468249 | 5.968111 | 0.5315404 | 0.2414358 | 0.08195975 | 50.83028 | 45.12167 | 0.3768068 | 0.1760171 | 0.1770458 | 0 | 0.2701303 | 0.5528239 | 0.2701303 | 0.163394 | 0.2126522 | 0.6239538
2021-04-15 16:00 | 2.38021 | 3450 | 20.17785 | 15.8732 | 2021-04-13 | 1124.785 | 374.4063 | (20.0, 20.5] | normal | 8343.65 | 485.0327 | 22.27386 | 3.40214 | 1.009578 | 5.989015 | 0.4912471 | 0.2419157 | 0.08332474 | 44.07093 | 36.59936 | 0.3375573 | 0.1908361 | 0.1785777 | 0 | 0.2930288 | 0.5283934 | 0.2930288 | 0.2057199 | 0.277812 | 0.5164682
2021-04-16 | 2.223596 | 3450 | 20.00715 | 16.3416 | 2021-04-13 | 1126.588 | 374.6232 | (20.0, 20.5] | normal | 8343.65 | 485.0327 | 22.27386 | 3.40214 | 1.009578 | 5.989015 | 0.4912471 | 0.2419157 | 0.08332474 | 44.07093 | 36.59936 | 0.3375573 | 0.1908361 | 0.1785777 | 0 | 0.2930288 | 0.5283934 | 0.2930288 | 0.2057199 | 0.277812 | 0.5164682 |  |  | 467.915 | 63.14 | 0.476069
2021-04-16 08:00 | 2.222304 | 3450 | 20.00263 | 16.17699 | 2021-04-14 | 1126.588 | 375.9063 | (20.0, 20.5] | normal | 8175.97563 | 491.8284 | 21.42863 | 3.322334 | 0.9351868 | 5.739619 | 0.7461792 | 0.1957096 | 0.06997325 | 46.53529 | 47.0804 | 0.4256504 | 0.107367 | 0.186346 | 0 | 0.2806366 | 0.5330174 | 0.2806366 | 0.4036282 | 0.3722 | 0.2241718 |  |  | 467.915 | 63.14 | 0.476069
2021-04-16 16:00 | 2.160305 | 3450 | 19.88206 | 15.93037 | 2021-04-14 | 1126.588 | 374.2067 | (19.5, 20.0] | normal | 8175.97563 | 491.8284 | 21.42863 | 3.322334 | 0.9351868 | 5.739619 | 0.7461792 | 0.1957096 | 0.06997325 | 46.53529 | 47.0804 | 0.4256504 | 0.107367 | 0.186346 | 0 | 0.2806366 | 0.5330174 | 0.2806366 | 0.4036282 | 0.3722 | 0.2241718 |  |  | 467.915 | 63.14 | 0.476069
2021-04-17 | 2.258199 | 3450 | 19.62293 | 16.10211 | 2021-04-14 | 1107.496 | 356.6962 | (19.5, 20.0] | normal | 8175.97563 | 491.8284 | 21.42863 | 3.322334 | 0.9351868 | 5.739619 | 0.7461792 | 0.1957096 | 0.06997325 | 46.53529 | 47.0804 | 0.4256504 | 0.107367 | 0.186346 | 0 | 0.2806366 | 0.5330174 | 0.2806366 | 0.4036282 | 0.3722 | 0.2241718 |  |  | 470.668 | 61.32
2021-04-17 08:00 | 2.173867 | 3450 | 19.8063 | 16.09992 | 2021-04-15 | 1107.496 | 376.7678 | (19.5, 20.0] | normal | 5697.73 | 493.9589 | 24.34288 | 3.416488 | 0.844419 | 5.674518 | 0.5941184 | 0.2257407 | 0.07433142 | 39.61401 | 35.63522 | 0.4707015 | 0 | 0.1732585 | 0 | 0.35604 | 0.4707015 | 0.35604 | 0.1492924 | 0.4800571 | 0.3706505 |  |  | 470.668 | 61.32
2021-04-17 16:00 | 2.224242 | 3450 | 19.78381 | 16.01275 | 2021-04-15 | 1107.496 | 373.3067 | (19.5, 20.0] | normal | 5697.73 | 493.9589 | 24.34288 | 3.416488 | 0.844419 | 5.674518 | 0.5941184 | 0.2257407 | 0.07433142 | 39.61401 | 35.63522 | 0.4707015 | 0 | 0.1732585 | 0 | 0.35604 | 0.4707015 | 0.35604 | 0.1492924 | 0.4800571 | 0.3706505 |  |  | 470.668 | 61.32
2021-04-18 | 2.189367 | 3450 | 19.9477 | 16.25949 | 2021-04-15 | 1120.438 | 372.7077 | (19.5, 20.0] | normal | 5697.73 | 493.9589 | 24.34288 | 3.416488 | 0.844419 | 5.674518 | 0.5941184 | 0.2257407 | 0.07433142 | 39.61401 | 35.63522 | 0.4707015 | 0 | 0.1732585 | 0 | 0.35604 | 0.4707015 | 0.35604 | 0.1492924 | 0.4800571 | 0.3706505 |  |  | 466.616 | 61.315
2021-04-18 08:00 | 2.237804 | 3450 | 20.38401 | 16.45704 | 2021-04-16 | 1120.438 | 372.2904 | (20.0, 20.5] | normal | 8381.25 | 484.7042 | 26.61637 | 4.190206 | 1.189894 | 5.988718 | 0.5435864 | 0.2330687 | 0.0914199 | 41.01159 | 44.661 | 0.4032644 | 0.1449318 | 0.215512 | 0 | 0.2362917 | 0.5481963 | 0.2362917 | 0.3139527 | 0.2438071 | 0.4422403 |  |  | 466.616 | 61.315
2021-04-18 16:00 | 2.251367 | 3450 | 20.45806 | 16.86483 | 2021-04-16 | 1120.438 | 374.0177 | (20.0, 20.5] | normal | 8381.25 | 484.7042 | 26.61637 | 4.190206 | 1.189894 | 5.988718 | 0.5435864 | 0.2330687 | 0.0914199 | 41.01159 | 44.661 | 0.4032644 | 0.1449318 | 0.215512 | 0 | 0.2362917 | 0.5481963 | 0.2362917 | 0.3139527 | 0.2438071 | 0.4422403 |  |  | 466.616 | 61.315
2021-04-19 | 2.10222 | 3450 | 20.44678 | 16.86831 | 2021-04-16 | 865.7299 | 314.0355 | (20.0, 20.5] | baixo | 8381.25 | 484.7042 | 26.61637 | 4.190206 | 1.189894 | 5.988718 | 0.5435864 | 0.2330687 | 0.0914199 | 41.01159 | 44.661 | 0.4032644 | 0.1449318 | 0.215512 | 0 | 0.2362917 | 0.5481963 | 0.2362917 | 0.3139527 | 0.2438071 | 0.4422403
2021-04-19 16:00 | 3.274494 | 3297.928 | 20.91737 | 16.48498 | 2021-04-16 | 865.7299 | 377.1211 | (20.5, inf] | baixo | 8381.25 | 484.7042 | 26.61637 | 4.190206 | 1.189894 | 5.988718 | 0.5435864 | 0.2330687 | 0.0914199 | 41.01159 | 44.661 | 0.4032644 | 0.1449318 | 0.215512 | 0 | 0.2362917 | 0.5481963 | 0.2362917 | 0.3139527 | 0.2438071 | 0.4422403
2021-04-20 | 2.458355 | 3450 | 20.44872 | 14.97195 | 2021-04-17 | 1144.373 | 383.5978 | (20.0, 20.5] | normal | 8959.78 | 480.8947 | 27.55497 | 4.357921 | 0.9445502 | 6.102216 | 0.5042638 | 0.2343264 | 0.08752435 | 38.41644 | 41.4395 | 0.2849266 | 0.2687521 | 0.2095386 | 0 | 0.2367826 | 0.5536788 | 0.2367826 | 0.4306661 | 0.04353117 | 0.5258027 |  |  | 475.815 | 61.98 | 0.678894
2021-04-20 08:00 | 2.511314 | 3450 | 20.0999 | 15.78964 | 2021-04-17 | 1144.373 | 380.3339 | (20.0, 20.5] | normal | 8959.78 | 480.8947 | 27.55497 | 4.357921 | 0.9445502 | 6.102216 | 0.5042638 | 0.2343264 | 0.08752435 | 38.41644 | 41.4395 | 0.2849266 | 0.2687521 | 0.2095386 | 0 | 0.2367826 | 0.5536788 | 0.2367826 | 0.4306661 | 0.04353117 | 0.5258027 |  |  | 475.815 | 61.98 | 0.678894
2021-04-20 16:00 | 2.577834 | 3450 | 20.20867 | 15.88672 | 2021-04-18 | 1144.373 | 379.2701 | (20.0, 20.5] | normal | 7996.75 | 493.4703 | 24.12971 | 3.828694 | 0.7286647 | 5.946449 | 0.6125359 | 0.2109333 | 0.0633511 | 34.21728 | 38.40477 | 0.3425579 | 0.2539719 | 0.2175359 | 0 | 0.1859343 | 0.5965298 | 0.1859343 | 0.4172779 | 0.3060398 | 0.2766824 |  |  | 475.815 | 61.98 | 0.678894
2021-04-21 | 2.612709 | 3450 | 19.94193 | 16.18912 | 2021-04-18 | 1140.124 | 381.498 | (19.5, 20.0] | normal | 7996.75 | 493.4703 | 24.12971 | 3.828694 | 0.7286647 | 5.946449 | 0.6125359 | 0.2109333 | 0.0633511 | 34.21728 | 38.40477 | 0.3425579 | 0.2539719 | 0.2175359 | 0 | 0.1859343 | 0.5965298 | 0.1859343 | 0.4172779 | 0.3060398 | 0.2766824 |  |  | 438.878 | 59.34 | 0.582431
2021-04-21 08:00 | 2.518741 | 3450 | 20.02134 | 16.60092 | 2021-04-18 | 1140.124 | 378.6567 | (20.0, 20.5] | normal | 7996.75 | 493.4703 | 24.12971 | 3.828694 | 0.7286647 | 5.946449 | 0.6125359 | 0.2109333 | 0.0633511 | 34.21728 | 38.40477 | 0.3425579 | 0.2539719 | 0.2175359 | 0 | 0.1859343 | 0.5965298 | 0.1859343 | 0.4172779 | 0.3060398 | 0.2766824 |  |  | 438.878 | 59.34 | 0.582431
2021-04-21 16:00 | 2.59398 | 3450 | 20.31524 | 15.698 | 2021-04-19 | 1140.124 | 378.4909 | (20.0, 20.5] | normal | 6577.29 | 485.3188 | 13.33013 | 3.768709 | 0.8024293 | 6.072269 | 0.7405683 | 0.1970302 | 0.057085 | 40.29184 | 40.68303 | 0.287395 | 0.2456969 | 0.1659255 | 0 | 0.3009826 | 0.5330919 | 0.3009826 | 0.5402986 | 0.2319234 | 0.227778 |  |  | 438.878 | 59.34 | 0.582431
2021-04-22 | 2.527459 | 3450 | 19.97727 | 16.04357 | 2021-04-19 | 1127.415 | 376.6341 | (19.5, 20.0] | normal | 6577.29 | 485.3188 | 13.33013 | 3.768709 | 0.8024293 | 6.072269 | 0.7405683 | 0.1970302 | 0.057085 | 40.29184 | 40.68303 | 0.287395 | 0.2456969 | 0.1659255 | 0 | 0.3009826 | 0.5330919 | 0.3009826 | 0.5402986 | 0.2319234 | 0.227778
2021-04-22 08:00 | 2.335971 | 3450 | 20.01036 | 16.18568 | 2021-04-19 | 1127.415 | 374.6734 | (20.0, 20.5] | normal | 6577.29 | 485.3188 | 13.33013 | 3.768709 | 0.8024293 | 6.072269 | 0.7405683 | 0.1970302 | 0.057085 | 40.29184 | 40.68303 | 0.287395 | 0.2456969 | 0.1659255 | 0 | 0.3009826 | 0.5330919 | 0.3009826 | 0.5402986 | 0.2319234 | 0.227778
2021-04-22 16:00 | 2.228763 | 3450 | 19.99646 | 15.79801 | 2021-04-20 | 1127.415 | 375.2327 | (19.5, 20.0] | normal | 8429.45 | 480.9341 | 17.84879 | 3.762867 | 0.7090157 | 6.083904 | 0.8778462 | 0.2035053 | 0.04622378 | 39.76465 | 40.42697 | 0.3362924 | 0.2507886 | 0.2298738 | 0 | 0.1830452 | 0.587081 | 0.1830452 | 0.5194236 | 0.2249321 | 0.2556443
2021-04-23 | 2.159659 | 3450 | 19.9651 | 15.80694 | 2021-04-20 | 1134.518 | 376.7606 | (19.5, 20.0] | normal | 8429.45 | 480.9341 | 17.84879 | 3.762867 | 0.7090157 | 6.083904 | 0.8778462 | 0.2035053 | 0.04622378 | 39.76465 | 40.42697 | 0.3362924 | 0.2507886 | 0.2298738 | 0 | 0.1830452 | 0.587081 | 0.1830452 | 0.5194236 | 0.2249321 | 0.2556443 |  |  |  | 64.905
2021-04-23 08:00 | 2.179679 | 3450 | 20.12304 | 16.32649 | 2021-04-21 | 1134.518 | 378.796 | (20.0, 20.5] | normal | 9094.46 | 480.5274 | 20.71897 | 3.538988 | 0.8995825 | 6.146253 | 0.987802 | 0.2153803 | 0.05015251 | 44.878 | 45.12274 | 0.3532766 | 0.3363861 | 0.1077678 | 0 | 0.2025695 | 0.6896627 | 0.2025695 | 0.3470609 | 0.5062125 | 0.1467265 |  |  |  | 64.905
2021-04-23 16:00 | 2.02468 | 3320.244 | 20.31898 | 15.98587 | 2021-04-21 | 1134.518 | 377.2745 | (20.0, 20.5] | normal | 9094.46 | 480.5274 | 20.71897 | 3.538988 | 0.8995825 | 6.146253 | 0.987802 | 0.2153803 | 0.05015251 | 44.878 | 45.12274 | 0.3532766 | 0.3363861 | 0.1077678 | 0 | 0.2025695 | 0.6896627 | 0.2025695 | 0.3470609 | 0.5062125 | 0.1467265 |  |  |  | 64.905
2021-04-24 08:00 | 3.040396 | 3319.166 | 20.07062 | 15.43872 | 2021-04-21 | 1006.074 | 358.3963 | (20.0, 20.5] | baixo | 9094.46 | 480.5274 | 20.71897 | 3.538988 | 0.8995825 | 6.146253 | 0.987802 | 0.2153803 | 0.05015251 | 44.878 | 45.12274 | 0.3532766 | 0.3363861 | 0.1077678 | 0 | 0.2025695 | 0.6896627 | 0.2025695 | 0.3470609 | 0.5062125 | 0.1467265 |  |  | 477.402 | 65.46
2021-04-24 16:00 | 2.368908 | 3450 | 19.80548 | 15.95345 | 2021-04-22 | 1006.074 | 373.5133 | (19.5, 20.0] | normal | 7279.62 | 480.3968 | 15.68891 | 3.518333 | 0.6939723 | 6.236309 | 1.091534 | 0.2102607 | 0.05611007 | 53.39782 | 48.70914 | 0.3109613 | 0.2927035 | 0.1014847 | 0 | 0.2948506 | 0.6036648 | 0.2948506 | 0.4674618 | 0.3981226 | 0.1344156 |  |  | 477.402 | 65.46
2021-04-25 | 2.439949 | 3450 | 19.75456 | 15.95985 | 2021-04-22 | 244.3701 | 219.1286 | (19.5, 20.0] | baixo | 7279.62 | 480.3968 | 15.68891 | 3.518333 | 0.6939723 | 6.236309 | 1.091534 | 0.2102607 | 0.05611007 | 53.39782 | 48.70914 | 0.3109613 | 0.2927035 | 0.1014847 | 0 | 0.2948506 | 0.6036648 | 0.2948506 | 0.4674618 | 0.3981226 | 0.1344156
2021-04-26 16:00 | 2.77449 | 3450 | 20.36297 | 15.60961 | 2021-04-23 | 568.3452 | 309.3829 | (20.0, 20.5] | baixo | 9403.01 | 485.8772 | 31.05713 | 3.640898 | 0.689299 | 6.442284 | 1.336738 | 0.2235662 | 0.07447134 | 52.99918 | 53.2394 | 0.3042334 | 0.3391095 | 0.04747203 | 0.08242467 | 0.2267604 | 0.6433429 | 0.309185 | 0.4033035 | 0.3564031 | 0.2402934
2021-04-27 | 2.764802 | 3450 | 20.74082 | 16.4461 | 2021-04-24 | 1111.223 | 354.5308 | (20.5, inf] | normal | 8933.99 | 495.0848 | 28.7313 | 3.662441 | 0.6263414 | 6.612402 | 1.564592 | 0.2310797 | 0.07029451 | 49.59264 | 43.55698 | 0.3135676 | 0.3024662 | 0 | 0.1013623 | 0.2826039 | 0.6160338 | 0.3839662 | 0.463503 | 0.3249095 | 0.2115874 |  |  | 486.028 | 65.97 | 0.9730035
2021-04-27 08:00 | 2.77449 | 3450 | 20.04529 | 16.21244 | 2021-04-24 | 1111.223 | 374.0046 | (20.0, 20.5] | normal | 8933.99 | 495.0848 | 28.7313 | 3.662441 | 0.6263414 | 6.612402 | 1.564592 | 0.2310797 | 0.07029451 | 49.59264 | 43.55698 | 0.3135676 | 0.3024662 | 0 | 0.1013623 | 0.2826039 | 0.6160338 | 0.3839662 | 0.463503 | 0.3249095 | 0.2115874 |  |  | 486.028 | 65.97 | 0.9730035
2021-04-27 16:00 | 2.70474 | 3450 | 20.23703 | 16.22559 | 2021-04-24 | 1111.223 | 383.8892 | (20.0, 20.5] | normal | 8933.99 | 495.0848 | 28.7313 | 3.662441 | 0.6263414 | 6.612402 | 1.564592 | 0.2310797 | 0.07029451 | 49.59264 | 43.55698 | 0.3135676 | 0.3024662 | 0 | 0.1013623 | 0.2826039 | 0.6160338 | 0.3839662 | 0.463503 | 0.3249095 | 0.2115874 |  |  | 486.028 | 65.97 | 0.9730035
2021-04-28 | 2.541991 | 3450 | 20.19533 | 15.77396 | 2021-04-25 | 1134.974 | 382.7725 | (20.0, 20.5] | normal | 3678.26 | 499.053 | 20.80708 | 3.859871 | 0.6895367 | 6.705634 | 1.357439 | 0.1983484 | 0.03504369 | 64.40788 | 60.6176 | 0.2373568 | 0.2429681 | 0 | 0.1094974 | 0.4101776 | 0.4803249 | 0.5196751 | 0.6585821 | 0.2991456 | 0.04227234 |  |  | 492.797 | 65.565 | 0.473093
2021-04-28 08:00 | 2.44221 | 3450 | 20.37812 | 15.83519 | 2021-04-25 | 1134.974 | 375.1137 | (20.0, 20.5] | normal | 3678.26 | 499.053 | 20.80708 | 3.859871 | 0.6895367 | 6.705634 | 1.357439 | 0.1983484 | 0.03504369 | 64.40788 | 60.6176 | 0.2373568 | 0.2429681 | 0 | 0.1094974 | 0.4101776 | 0.4803249 | 0.5196751 | 0.6585821 | 0.2991456 | 0.04227234 |  |  | 492.797 | 65.565 | 0.473093
2021-04-28 16:00 | 2.40346 | 3450 | 20.59808 | 16.30931 | 2021-04-26 | 1134.974 | 375.5105 | (20.5, inf] | normal | 5820.95 | 505.6921 | 23.27829 | 3.465365 | 0.668905 | 6.374956 | 1.353217 | 0.2011241 | 0.03460368 | 47.9528 | 43.9159 | 0.2923853 | 0.2720587 | 0 | 0.1379809 | 0.2975751 | 0.5644439 | 0.4355561 | 0.67609 | 0.3115575 | 0.01235253 |  |  | 492.797 | 65.565 | 0.473093
2021-04-29 | 2.412179 | 3419.023 | 20.74437 | 16.45372 | 2021-04-26 | 1127.826 | 377.1128 | (20.5, inf] | normal | 5820.95 | 505.6921 | 23.27829 | 3.465365 | 0.668905 | 6.374956 | 1.353217 | 0.2011241 | 0.03460368 | 47.9528 | 43.9159 | 0.2923853 | 0.2720587 | 0 | 0.1379809 | 0.2975751 | 0.5644439 | 0.4355561 | 0.67609 | 0.3115575 | 0.01235253 |  |  | 499.688 | 66.65 | 0.859763
2021-04-29 08:00 | 2.450928 | 3450 | 20.72516 | 16.25707 | 2021-04-26 | 1127.826 | 374.2882 | (20.5, inf] | normal | 5820.95 | 505.6921 | 23.27829 | 3.465365 | 0.668905 | 6.374956 | 1.353217 | 0.2011241 | 0.03460368 | 47.9528 | 43.9159 | 0.2923853 | 0.2720587 | 0 | 0.1379809 | 0.2975751 | 0.5644439 | 0.4355561 | 0.67609 | 0.3115575 | 0.01235253 |  |  | 499.688 | 66.65 | 0.859763
2021-04-29 16:00 | 2.331773 | 3450 | 20.87928 | 16.47025 | 2021-04-27 | 1127.826 | 374.8677 | (20.5, inf] | normal | 7939.79 | 498.6089 | 22.63921 | 3.964724 | 1.001063 | 7.068052 | 2.132865 | 0.2209642 | 0.07767398 | 53.42798 | 47.8642 | 0.2693018 | 0.3124642 | 0 | 0.1187475 | 0.2994865 | 0.581766 | 0.418234 | 0.6179649 | 0.1953723 | 0.1866627 |  |  | 499.688 | 66.65 | 0.859763
2021-04-30 | 2.199054 | 3450 | 20.71447 | 15.88563 | 2021-04-27 | 1127.717 | 377.236 | (20.5, inf] | normal | 7939.79 | 498.6089 | 22.63921 | 3.964724 | 1.001063 | 7.068052 | 2.132865 | 0.2209642 | 0.07767398 | 53.42798 | 47.8642 | 0.2693018 | 0.3124642 | 0 | 0.1187475 | 0.2994865 | 0.581766 | 0.418234 | 0.6179649 | 0.1953723 | 0.1866627 |  |  | 479.965 | 63.41 | 0.552361
2021-04-30 08:00 | 2.188566 | 3450 | 20.48108 | 15.89973 | 2021-04-28 | 1127.717 | 373.157 | (20.0, 20.5] | normal | 9164.62 | 491.6302 | 27.53374 | 3.92717 | 1.015825 | 6.266861 | 1.106268 | 0.2199171 | 0.06975816 | 48.2115 | 44.35525 | 0.3445555 | 0.3005766 | 0 | 0.1087901 | 0.2460779 | 0.645132 | 0.354868 | 0.5356737 | 0.1508315 | 0.3134948 |  |  | 479.965 | 63.41 | 0.552361
2021-04-30 16:00 | 2.222627 | 3450 | 20.44793 | 16.52001 | 2021-04-28 | 1127.717 | 374.879 | (20.0, 20.5] | normal | 9164.62 | 491.6302 | 27.53374 | 3.92717 | 1.015825 | 6.266861 | 1.106268 | 0.2199171 | 0.06975816 | 48.2115 | 44.35525 | 0.3445555 | 0.3005766 | 0 | 0.1087901 | 0.2460779 | 0.645132 | 0.354868 | 0.5356737 | 0.1508315 | 0.3134948 |  |  | 479.965 | 63.41 | 0.552361
2021-05-01 | 2.259763 | 3450 | 20.43533 | 16.45017 | 2021-04-28 | 1131.022 | 376.52 | (20.0, 20.5] | normal | 9164.62 | 491.6302 | 27.53374 | 3.92717 | 1.015825 | 6.266861 | 1.106268 | 0.2199171 | 0.06975816 | 48.2115 | 44.35525 | 0.3445555 | 0.3005766 | 0 | 0.1087901 | 0.2460779 | 0.645132 | 0.354868 | 0.5356737 | 0.1508315 | 0.3134948 |  |  | 496.872 | 63.3
2021-05-01 08:00 | 2.288179 | 3450 | 21.09601 | 17.13984 | 2021-04-29 | 1131.022 | 376.4063 | (20.5, inf] | normal | 6612.5 | 503.0136 | 24.252 | 4.0187 | 1.107978 | 6.917789 | 1.457849 | 0.205957 | 0.07588286 | 55.349 | 55.76334 | 0.2191894 | 0.2559486 | 0 | 0.2276461 | 0.2972159 | 0.475138 | 0.524862 | 0.7194061 | 0.1609989 | 0.1195951 |  |  | 496.872 | 63.3
2021-05-01 16:00 | 2.291731 | 3450 | 20.9014 | 16.25118 | 2021-04-29 | 1131.022 | 376.0078 | (20.5, inf] | normal | 6612.5 | 503.0136 | 24.252 | 4.0187 | 1.107978 | 6.917789 | 1.457849 | 0.205957 | 0.07588286 | 55.349 | 55.76334 | 0.2191894 | 0.2559486 | 0 | 0.2276461 | 0.2972159 | 0.475138 | 0.524862 | 0.7194061 | 0.1609989 | 0.1195951 |  |  | 496.872 | 63.3
2021-05-02 | 2.334679 | 3450 | 20.653 | 15.87245 | 2021-04-29 | 1134.172 | 377.5042 | (20.5, inf] | normal | 6612.5 | 503.0136 | 24.252 | 4.0187 | 1.107978 | 6.917789 | 1.457849 | 0.205957 | 0.07588286 | 55.349 | 55.76334 | 0.2191894 | 0.2559486 | 0 | 0.2276461 | 0.2972159 | 0.475138 | 0.524862 | 0.7194061 | 0.1609989 | 0.1195951 |  |  | 485.286 | 65.945
2021-05-02 08:00 | 2.366647 | 3450 | 20.73467 | 15.84851 | 2021-04-29 | 1134.172 | 379.7029 | (20.5, inf] | normal | 6612.5 | 503.0136 | 24.252 | 4.0187 | 1.107978 | 6.917789 | 1.457849 | 0.205957 | 0.07588286 | 55.349 | 55.76334 | 0.2191894 | 0.2559486 | 0 | 0.2276461 | 0.2972159 | 0.475138 | 0.524862 | 0.7194061 | 0.1609989 | 0.1195951 |  |  | 485.286 | 65.945
2021-05-02 16:00 | 2.402491 | 3450 | 20.55091 | 15.44944 | 2021-04-30 | 1134.172 | 375.4979 | (20.5, inf] | normal | 8318.21 | 500.4946 | 27.06181 | 3.527664 | 0.8986256 | 6.853782 | 1.326269 | 0.2050954 | 0.0682155 | 53.31393 | 48.70092 | 0.182163 | 0.2321858 | 0 | 0.3098058 | 0.2758454 | 0.4143488 | 0.5856512 | 0.5762885 | 0.2949172 | 0.1287943 |  |  | 485.286 | 65.945
2021-05-03 | 2.402491 | 3450 | 20.26359 | 15.38545 | 2021-04-30 | 1139.875 | 377.0825 | (20.0, 20.5] | normal | 8318.21 | 500.4946 | 27.06181 | 3.527664 | 0.8986256 | 6.853782 | 1.326269 | 0.2050954 | 0.0682155 | 53.31393 | 48.70092 | 0.182163 | 0.2321858 | 0 | 0.3098058 | 0.2758454 | 0.4143488 | 0.5856512 | 0.5762885 | 0.2949172 | 0.1287943 |  |  | 495.475 | 64.695 | 0.912907
2021-05-03 08:00 | 2.434783 | 3450 | 19.91986 | 15.80014 | 2021-04-30 | 1139.875 | 377.3683 | (19.5, 20.0] | normal | 8318.21 | 500.4946 | 27.06181 | 3.527664 | 0.8986256 | 6.853782 | 1.326269 | 0.2050954 | 0.0682155 | 53.31393 | 48.70092 | 0.182163 | 0.2321858 | 0 | 0.3098058 | 0.2758454 | 0.4143488 | 0.5856512 | 0.5762885 | 0.2949172 | 0.1287943 |  |  | 495.475 | 64.695 | 0.912907
2021-05-03 16:00 | 2.416054 | 3450 | 20.14372 | 16.58916 | 2021-05-01 | 1139.875 | 382.2063 | (20.0, 20.5] | normal | 8795.93 | 495.3733 | 35.27444 | 3.697447 | 0.7616107 | 6.711296 | 0.9866728 | 0.1993951 | 0.05315659 | 59.47747 | 55.30264 | 0.1735882 | 0.2199097 | 0 | 0.3268068 | 0.2796953 | 0.3934979 | 0.6065021 | 0.609601 | 0.0656134 | 0.3247856 |  |  | 495.475 | 64.695 | 0.912907
2021-05-04 | 2.441241 | 3450 | 20.60195 | 16.42313 | 2021-05-01 | 1122.251 | 373.9311 | (20.5, inf] | normal | 8795.93 | 495.3733 | 35.27444 | 3.697447 | 0.7616107 | 6.711296 | 0.9866728 | 0.1993951 | 0.05315659 | 59.47747 | 55.30264 | 0.1735882 | 0.2199097 | 0 | 0.3268068 | 0.2796953 | 0.3934979 | 0.6065021 | 0.609601 | 0.0656134 | 0.3247856 |  |  | 484.895 | 65.94 | 0.506979
2021-05-04 08:00 | 2.450283 | 3450 | 20.31691 | 16.2971 | 2021-05-01 | 1122.251 | 358.7349 | (20.0, 20.5] | normal | 8795.93 | 495.3733 | 35.27444 | 3.697447 | 0.7616107 | 6.711296 | 0.9866728 | 0.1993951 | 0.05315659 | 59.47747 | 55.30264 | 0.1735882 | 0.2199097 | 0 | 0.3268068 | 0.2796953 | 0.3934979 | 0.6065021 | 0.609601 | 0.0656134 | 0.3247856 |  |  | 484.895 | 65.94 | 0.506979
2021-05-04 16:00 | 2.447053 | 3450 | 20.17601 | 16.07594 | 2021-05-02 | 1122.251 | 383.7096 | (20.0, 20.5] | normal | 9038.47 | 495.3342 | 34.03552 | 3.768715 | 0.8186761 | 6.673738 | 1.011301 | 0.1971729 | 0.05687944 | 56.61134 | 54.48646 | 0.2036982 | 0.1985823 | 0 | 0.3668729 | 0.2308466 | 0.4022805 | 0.5977195 | 0.6938513 | 0.02289912 | 0.2832495 |  |  | 484.895 | 65.94 | 0.506979
2021-05-05 | 2.458678 | 3450 | 20.34629 | 16.88211 | 2021-05-02 | 1145.212 | 383.0644 | (20.0, 20.5] | normal | 9038.47 | 495.3342 | 34.03552 | 3.768715 | 0.8186761 | 6.673738 | 1.011301 | 0.1971729 | 0.05687944 | 56.61134 | 54.48646 | 0.2036982 | 0.1985823 | 0 | 0.3668729 | 0.2308466 | 0.4022805 | 0.5977195 | 0.6938513 | 0.02289912 | 0.2832495 |  |  | 481.353 | 63.14 | 1.07144
2021-05-05 08:00 | 2.417668 | 3449.819 | 20.95645 | 16.51572 | 2021-05-02 | 1145.212 | 379.8711 | (20.5, inf] | normal | 9038.47 | 495.3342 | 34.03552 | 3.768715 | 0.8186761 | 6.673738 | 1.011301 | 0.1971729 | 0.05687944 | 56.61134 | 54.48646 | 0.2036982 | 0.1985823 | 0 | 0.3668729 | 0.2308466 | 0.4022805 | 0.5977195 | 0.6938513 | 0.02289912 | 0.2832495 |  |  | 481.353 | 63.14 | 1.07144
2021-05-05 16:00 | 2.131921 | 3377.386 | 20.91202 | 15.54224 | 2021-05-03 | 1145.212 | 379.179 | (20.5, inf] | normal | 9416.44 | 489.6913 | 29.92146 | 4.040715 | 0.7876848 | 6.882874 | 0.9348699 | 0.2116235 | 0.04937616 | 54.00907 | 52.45314 | 0.1072794 | 0.2459857 | 0 | 0.3603326 | 0.2864023 | 0.3532651 | 0.6467349 | 0.6674497 | 0.1374753 | 0.195075 |  |  | 481.353 | 63.14 | 1.07144
2021-05-06 | 1.851166 | 3314.662 | 20.60661 | 16.01643 | 2021-05-04 | 1131.848 | 380.5688 | (20.5, inf] | normal | 9166.51 | 491.0327 | 39.4339 | 3.868193 | 0.7586824 | 6.70653 | 1.377706 | 0.2095688 | 0.04400077 | 49.69821 | 52.75582 | 0 | 0.3732457 | 0.05356782 | 0.3467405 | 0.2264461 | 0.3732457 | 0.5731865 | 0.4342966 | 0.4937184 | 0.07198496 |  |  | 484.15 | 66.135 | 0.811072
2021-05-06 08:00 | 1.704847 | 3300 | 20.70121 | 16.74891 | 2021-05-04 | 1131.848 | 376.152 | (20.5, inf] | normal | 9166.51 | 491.0327 | 39.4339 | 3.868193 | 0.7586824 | 6.70653 | 1.377706 | 0.2095688 | 0.04400077 | 49.69821 | 52.75582 | 0 | 0.3732457 | 0.05356782 | 0.3467405 | 0.2264461 | 0.3732457 | 0.5731865 | 0.4342966 | 0.4937184 | 0.07198496 |  |  | 484.15 | 66.135 | 0.811072
2021-05-06 16:00 | 1.482035 | 3300 | 21.27024 | 16.2261 | 2021-05-05 | 1131.848 | 373.1945 | (20.5, inf] | normal | 4479.37 | 489.9226 | 35.10087 | 3.641521 | 0.6386003 | 6.587672 | 1.032908 | 0.2091394 | 0.03454859 | 47.01501 | 47.99243 | 0 | 0.3623568 | 0.1638445 | 0.2180887 | 0.2557101 | 0.3623568 | 0.4737988 | 0.4906956 | 0.4316636 | 0.07764083 |  |  | 484.15 | 66.135 | 0.811072
2021-05-07 | 1.346998 | 3282.847 | 21.1382 | 15.63398 | 2021-05-05 | 1132.038 | 374.8177 | (20.5, inf] | normal | 4479.37 | 489.9226 | 35.10087 | 3.641521 | 0.6386003 | 6.587672 | 1.032908 | 0.2091394 | 0.03454859 | 47.01501 | 47.99243 | 0 | 0.3623568 | 0.1638445 | 0.2180887 | 0.2557101 | 0.3623568 | 0.4737988 | 0.4906956 | 0.4316636 | 0.07764083 |  |  | 472.629 | 61.86 | 1.2614
2021-05-07 08:00 | 1.424075 | 3250 | 20.93493 | 15.61642 | 2021-05-05 | 1132.038 | 375.5774 | (20.5, inf] | normal | 4479.37 | 489.9226 | 35.10087 | 3.641521 | 0.6386003 | 6.587672 | 1.032908 | 0.2091394 | 0.03454859 | 47.01501 | 47.99243 | 0 | 0.3623568 | 0.1638445 | 0.2180887 | 0.2557101 | 0.3623568 | 0.4737988 | 0.4906956 | 0.4316636 | 0.07764083 |  |  | 472.629 | 61.86 | 1.2614
2021-05-07 16:00 | 1.433125 | 3255.892 | 20.40776 | 15.87354 | 2021-05-06 | 1132.038 | 379.7709 | (20.0, 20.5] | normal | 5177.62 | 480.0945 | 20.06357 | 3.781209 | 0.7546406 | 6.256078 | 0.9598588 | 0.2170949 | 0.0484518 | 46.33941 | 43.54914 | 0 | 0.4323029 | 0.2317107 | 0.04274744 | 0.293239 | 0.4323029 | 0.3359864 | 0.4516592 | 0.09727533 | 0.4510655 |  |  | 472.629 | 61.86 | 1.2614
2021-05-08 | 1.590065 | 3300.472 | 20.10931 | 16.0765 | 2021-05-06 | 1132.4 | 376.6084 | (20.0, 20.5] | normal | 5177.62 | 480.0945 | 20.06357 | 3.781209 | 0.7546406 | 6.256078 | 0.9598588 | 0.2170949 | 0.0484518 | 46.33941 | 43.54914 | 0 | 0.4323029 | 0.2317107 | 0.04274744 | 0.293239 | 0.4323029 | 0.3359864 | 0.4516592 | 0.09727533 | 0.4510655 |  |  | 490.324 | 64.155
2021-05-08 08:00 | 1.701548 | 3349.905 | 20.27641 | 16.04903 | 2021-05-06 | 1132.4 | 377.1733 | (20.0, 20.5] | normal | 5177.62 | 480.0945 | 20.06357 | 3.781209 | 0.7546406 | 6.256078 | 0.9598588 | 0.2170949 | 0.0484518 | 46.33941 | 43.54914 | 0 | 0.4323029 | 0.2317107 | 0.04274744 | 0.293239 | 0.4323029 | 0.3359864 | 0.4516592 | 0.09727533 | 0.4510655 |  |  | 490.324 | 64.155
2021-05-08 16:00 | 1.775177 | 3368.507 | 20.31236 | 15.85928 | 2021-05-06 | 1132.4 | 376.5352 | (20.0, 20.5] | normal | 5177.62 | 480.0945 | 20.06357 | 3.781209 | 0.7546406 | 6.256078 | 0.9598588 | 0.2170949 | 0.0484518 | 46.33941 | 43.54914 | 0 | 0.4323029 | 0.2317107 | 0.04274744 | 0.293239 | 0.4323029 | 0.3359864 | 0.4516592 | 0.09727533 | 0.4510655 |  |  | 490.324 | 64.155
2021-05-09 | 1.749727 | 3400 | 20.30156 | 16.55142 | 2021-05-07 | 1135.267 | 376.9143 | (20.0, 20.5] | normal | 9209.58 | 475.5491 | 37.53362 | 3.840606 | 0.8014028 | 6.37383 | 1.770525 | 0.2297898 | 0.06267874 | 52.23982 | 45.69775 | 0 | 0.4724352 | 0.2482122 | 0.005442159 | 0.2739104 | 0.4724352 | 0.2793526 | 0.171482 | 0.2611475 | 0.5673705 |  |  | 472.821 | 66.57333
2021-05-09 08:00 | 1.811656 | 3400 | 20.30875 | 16.0351 | 2021-05-07 | 1135.267 | 378.8765 | (20.0, 20.5] | normal | 9209.58 | 475.5491 | 37.53362 | 3.840606 | 0.8014028 | 6.37383 | 1.770525 | 0.2297898 | 0.06267874 | 52.23982 | 45.69775 | 0 | 0.4724352 | 0.2482122 | 0.005442159 | 0.2739104 | 0.4724352 | 0.2793526 | 0.171482 | 0.2611475 | 0.5673705 |  |  | 472.821 | 66.57333
2021-05-09 16:00 | 1.874567 | 3400 | 20.63326 | 16.15268 | 2021-05-07 | 1135.267 | 376.7584 | (20.5, inf] | normal | 9209.58 | 475.5491 | 37.53362 | 3.840606 | 0.8014028 | 6.37383 | 1.770525 | 0.2297898 | 0.06267874 | 52.23982 | 45.69775 | 0 | 0.4724352 | 0.2482122 | 0.005442159 | 0.2739104 | 0.4724352 | 0.2793526 | 0.171482 | 0.2611475 | 0.5673705 |  |  | 472.821 | 66.57333
2021-05-10 | 1.923061 | 3358.068 | 20.38306 | 15.48115 | 2021-05-08 | 1106.886 | 377.2022 | (20.0, 20.5] | normal | 7637.64 | 470.5954 | 37.1771 | 3.699292 | 0.7404543 | 5.998624 | 0.7660408 | 0.2328775 | 0.06386057 | 51.42428 | 40.72745 | 0 | 0.5011587 | 0.2313751 | 0 | 0.2674661 | 0.5011587 | 0.2674661 | 0.1975136 | 0.302854 | 0.4996324 |  |  | 501.378 | 66.7 | 1.08196
2021-05-10 08:00 | 2.055188 | 3350 | 20.05238 | 15.47981 | 2021-05-08 | 1106.886 | 360.2036 | (20.0, 20.5] | normal | 7637.64 | 470.5954 | 37.1771 | 3.699292 | 0.7404543 | 5.998624 | 0.7660408 | 0.2328775 | 0.06386057 | 51.42428 | 40.72745 | 0 | 0.5011587 | 0.2313751 | 0 | 0.2674661 | 0.5011587 | 0.2674661 | 0.1975136 | 0.302854 | 0.4996324 |  |  | 501.378 | 66.7 | 1.08196
2021-05-10 16:00 | 2.101719 | 3350 | 19.86371 | 15.87962 | 2021-05-08 | 1106.886 | 373.1414 | (19.5, 20.0] | normal | 7637.64 | 470.5954 | 37.1771 | 3.699292 | 0.7404543 | 5.998624 | 0.7660408 | 0.2328775 | 0.06386057 | 51.42428 | 40.72745 | 0 | 0.5011587 | 0.2313751 | 0 | 0.2674661 | 0.5011587 | 0.2674661 | 0.1975136 | 0.302854 | 0.4996324 |  |  | 501.378 | 66.7 | 1.08196
2021-05-11 | 2.103741 | 3350 | 19.64214 | 16.25521 | 2021-05-08 | 1144.327 | 383.2268 | (19.5, 20.0] | normal | 7637.64 | 470.5954 | 37.1771 | 3.699292 | 0.7404543 | 5.998624 | 0.7660408 | 0.2328775 | 0.06386057 | 51.42428 | 40.72745 | 0 | 0.5011587 | 0.2313751 | 0 | 0.2674661 | 0.5011587 | 0.2674661 | 0.1975136 | 0.302854 | 0.4996324 |  |  | 472.638 | 63.2 | 1.68586
2021-05-11 08:00 | 2.164266 | 3221.324 | 19.74467 | 16.44243 | 2021-05-09 | 1144.327 | 379.735 | (19.5, 20.0] | normal | 8582.09 | 468.5209 | 34.65831 | 3.449247 | 0.8156394 | 6.021936 | 1.016211 | 0.2319978 | 0.06491682 | 50.30717 | 45.47624 | 0.08510631 | 0.4354371 | 0.2340316 | 0 | 0.2454251 | 0.5205434 | 0.2454251 | 0.2279491 | 0.3644281 | 0.4076227 |  |  | 472.638 | 63.2 | 1.68586
2021-05-11 16:00 | 2.280677 | 3212.471 | 19.7 | 16.35263 | 2021-05-09 | 1144.327 | 380.9464 | (19.5, 20.0] | normal | 8582.09 | 468.5209 | 34.65831 | 3.449247 | 0.8156394 | 6.021936 | 1.016211 | 0.2319978 | 0.06491682 | 50.30717 | 45.47624 | 0.08510631 | 0.4354371 | 0.2340316 | 0 | 0.2454251 | 0.5205434 | 0.2454251 | 0.2279491 | 0.3644281 | 0.4076227 |  |  | 472.638 | 63.2 | 1.68586
2021-05-12 16:00 | 2.795479 | 3449.938 | 19.83919 | 15.01958 | 2021-05-09 | 641.0608 | 351.0765 | (19.5, 20.0] | baixo | 8582.09 | 468.5209 | 34.65831 | 3.449247 | 0.8156394 | 6.021936 | 1.016211 | 0.2319978 | 0.06491682 | 50.30717 | 45.47624 | 0.08510631 | 0.4354371 | 0.2340316 | 0 | 0.2454251 | 0.5205434 | 0.2454251 | 0.2279491 | 0.3644281 | 0.4076227 |  |  | 472.457 | 64.07 | 0.780364
2021-05-13 | 2.701834 | 3450 | 20.77822 | 16.44026 | 2021-05-10 | 1103.515 | 355.7823 | (20.5, inf] | normal | 8793.07 | 452.76 | 26.94942 | 3.466225 | 0.8958949 | 5.992129 | 0.839435 | 0.2353502 | 0.05653482 | 45.99196 | 44.39941 | 0.1274936 | 0.3732246 | 0.2529537 | 0 | 0.2463281 | 0.5007182 | 0.2463281 | 0.3250582 | 0.2016943 | 0.4732475 |  |  | 489.083 | 62.99 | 0.924404
2021-05-13 08:00 | 2.587199 | 3450 | 20.24996 | 16.02444 | 2021-05-10 | 1103.515 | 369.7515 | (20.0, 20.5] | normal | 8793.07 | 452.76 | 26.94942 | 3.466225 | 0.8958949 | 5.992129 | 0.839435 | 0.2353502 | 0.05653482 | 45.99196 | 44.39941 | 0.1274936 | 0.3732246 | 0.2529537 | 0 | 0.2463281 | 0.5007182 | 0.2463281 | 0.3250582 | 0.2016943 | 0.4732475 |  |  | 489.083 | 62.99 | 0.924404
2021-05-13 16:00 | 2.49 | 3351.179 | 20.53604 | 15.67239 | 2021-05-11 | 1103.515 | 375.6413 | (20.5, inf] | normal | 6742.73 | 457.8778 | 29.60912 | 3.874616 | 0.8965807 | 5.992809 | 0.738449 | 0.2357822 | 0.07277257 | 48.79445 | 48.2568 | 0.1359879 | 0.3398831 | 0.230073 | 0 | 0.294056 | 0.475871 | 0.294056 | 0.3119611 | 0.1038225 | 0.5842164 |  |  | 489.083 | 62.99 | 0.924404
2021-05-14 | 2.449637 | 3450 | 20.24527 | 16.00551 | 2021-05-11 | 1033.996 | 376.593 | (20.0, 20.5] | normal | 6742.73 | 457.8778 | 29.60912 | 3.874616 | 0.8965807 | 5.992809 | 0.738449 | 0.2357822 | 0.07277257 | 48.79445 | 48.2568 | 0.1359879 | 0.3398831 | 0.230073 | 0 | 0.294056 | 0.475871 | 0.294056 | 0.3119611 | 0.1038225 | 0.5842164 |  |  | 485.004 | 65.4 | 0.398159
2021-05-14 08:00 | 2.43672 | 3450 | 20.04566 | 15.88011 | 2021-05-11 | 1033.996 | 325.0981 | (20.0, 20.5] | normal | 6742.73 | 457.8778 | 29.60912 | 3.874616 | 0.8965807 | 5.992809 | 0.738449 | 0.2357822 | 0.07277257 | 48.79445 | 48.2568 | 0.1359879 | 0.3398831 | 0.230073 | 0 | 0.294056 | 0.475871 | 0.294056 | 0.3119611 | 0.1038225 | 0.5842164 |  |  | 485.004 | 65.4 | 0.398159
2021-05-14 16:00 | 2.996021 | 3103.812 | 19.65 | 14.99506 | 2021-05-11 | 1033.996 | 324.2206 | (19.5, 20.0] | normal | 6742.73 | 457.8778 | 29.60912 | 3.874616 | 0.8965807 | 5.992809 | 0.738449 | 0.2357822 | 0.07277257 | 48.79445 | 48.2568 | 0.1359879 | 0.3398831 | 0.230073 | 0 | 0.294056 | 0.475871 | 0.294056 | 0.3119611 | 0.1038225 | 0.5842164 |  |  | 485.004 | 65.4 | 0.398159
2021-05-15 | 2.419929 | 3450 | 19.62868 | 15.73238 | 2021-05-12 | 1116.159 | 368.0008 | (19.5, 20.0] | normal | 6583.04 | 467.7821 | 28.9425 | 3.639982 | 0.8586159 | 5.91923 | 0.9351321 | 0.235685 | 0.06400859 | 44.88285 | 45.28274 | 0.1850801 | 0.3658796 | 0.1191532 | 0 | 0.3298871 | 0.5509597 | 0.3298871 | 0.4232321 | 0.275364 | 0.3014039 |  |  | 483.28 | 62.49
2021-05-15 08:00 | 2.355345 | 3450 | 19.78324 | 16.39312 | 2021-05-12 | 1116.159 | 372.0082 | (19.5, 20.0] | normal | 6583.04 | 467.7821 | 28.9425 | 3.639982 | 0.8586159 | 5.91923 | 0.9351321 | 0.235685 | 0.06400859 | 44.88285 | 45.28274 | 0.1850801 | 0.3658796 | 0.1191532 | 0 | 0.3298871 | 0.5509597 | 0.3298871 | 0.4232321 | 0.275364 | 0.3014039 |  |  | 483.28 | 62.49
2021-05-15 16:00 | 2.383439 | 3450 | 20.06985 | 15.96451 | 2021-05-13 | 1116.159 | 374.6376 | (20.0, 20.5] | normal | 4677.85 | 464.1547 | 23.7846 | 3.701733 | 0.7240807 | 5.80847 | 1.037748 | 0.2527687 | 0.0524394 | 42.83822 | 45.21164 | 0.1215665 | 0.46171 | 0.1066772 | 0 | 0.3100463 | 0.5832765 | 0.3100463 | 0.08604617 | 0.4628245 | 0.4511293 |  |  | 483.28 | 62.49
2021-05-16 | 2.356314 | 3450 | 20.01091 | 16.44294 | 2021-05-13 | 1148.623 | 380.3125 | (20.0, 20.5] | normal | 4677.85 | 464.1547 | 23.7846 | 3.701733 | 0.7240807 | 5.80847 | 1.037748 | 0.2527687 | 0.0524394 | 42.83822 | 45.21164 | 0.1215665 | 0.46171 | 0.1066772 | 0 | 0.3100463 | 0.5832765 | 0.3100463 | 0.08604617 | 0.4628245 | 0.4511293 |  |  | 499.261 | 65.41
2021-05-16 08:00 | 2.364387 | 3450 | 20.25227 | 16.12435 | 2021-05-13 | 1148.623 | 386.1763 | (20.0, 20.5] | normal | 4677.85 | 464.1547 | 23.7846 | 3.701733 | 0.7240807 | 5.80847 | 1.037748 | 0.2527687 | 0.0524394 | 42.83822 | 45.21164 | 0.1215665 | 0.46171 | 0.1066772 | 0 | 0.3100463 | 0.5832765 | 0.3100463 | 0.08604617 | 0.4628245 | 0.4511293 |  |  | 499.261 | 65.41
2021-05-16 16:00 | 2.321116 | 3450 | 20.37423 | 15.99244 | 2021-05-14 | 1148.623 | 379.5235 | (20.0, 20.5] | normal | 6883.74 | 473.434 | 23.70396 | 2.861334 | 0.7337801 | 5.897125 | 0.847207 | 0.2663313 | 0.04046946 | 31.37337 | 22.06496 | 0.1434496 | 0.4185196 | 0.2508811 | 0 | 0.1871497 | 0.5619692 | 0.1871497 | 0.01520978 | 0.4220371 | 0.5627531 |  |  | 499.261 | 65.41
2021-05-17 | 2.281075 | 3450 | 20.05723 | 16.40967 | 2021-05-14 | 1130.95 | 372.8621 | (20.0, 20.5] | normal | 6883.74 | 473.434 | 23.70396 | 2.861334 | 0.7337801 | 5.897125 | 0.847207 | 0.2663313 | 0.04046946 | 31.37337 | 22.06496 | 0.1434496 | 0.4185196 | 0.2508811 | 0 | 0.1871497 | 0.5619692 | 0.1871497 | 0.01520978 | 0.4220371 | 0.5627531 |  |  | 494.567 | 64.465 | 0.77124
2021-05-17 08:00 | 2.208742 | 3450 | 20.18119 | 16.43788 | 2021-05-15 | 1130.95 | 380.2649 | (20.0, 20.5] | normal | 7711.39 | 477.5006 | 30.58052 | 3.767192 | 0.8806905 | 6.859041 | 1.521266 | 0.2542553 | 0.06540048 | 59.65112 | 59.61805 | 0.1824678 | 0.2019467 | 0.1458388 | 0 | 0.4697467 | 0.3844145 | 0.4697467 | 0.1227849 | 0.3203659 | 0.5568492 |  |  | 494.567 | 64.465 | 0.77124
2021-05-17 16:00 | 2.154492 | 3450 | 20.15372 | 16.3022 | 2021-05-15 | 1130.95 | 374.2063 | (20.0, 20.5] | normal | 7711.39 | 477.5006 | 30.58052 | 3.767192 | 0.8806905 | 6.859041 | 1.521266 | 0.2542553 | 0.06540048 | 59.65112 | 59.61805 | 0.1824678 | 0.2019467 | 0.1458388 | 0 | 0.4697467 | 0.3844145 | 0.4697467 | 0.1227849 | 0.3203659 | 0.5568492 |  |  | 494.567 | 64.465 | 0.77124
2021-05-18 | 2.202283 | 3450 | 20.31347 | 16.24365 | 2021-05-15 | 1085.31 | 371.5669 | (20.0, 20.5] | normal | 7711.39 | 477.5006 | 30.58052 | 3.767192 | 0.8806905 | 6.859041 | 1.521266 | 0.2542553 | 0.06540048 | 59.65112 | 59.61805 | 0.1824678 | 0.2019467 | 0.1458388 | 0 | 0.4697467 | 0.3844145 | 0.4697467 | 0.1227849 | 0.3203659 | 0.5568492 |  |  | 483.066 | 66.56 | 0.717006
2021-05-18 08:00 | 2.298835 | 3450 | 20.55164 | 16.15658 | 2021-05-16 | 1085.31 | 364.6631 | (20.5, inf] | normal | 6947.37 | 474.8452 | 34.35352 | 3.687464 | 0.9302638 | 6.804874 | 1.41121 | 0.2401758 | 0.05172656 | 52.4003 | 55.15192 | 0.2519529 | 0.1820718 | 0.2436102 | 0 | 0.3223652 | 0.4340247 | 0.3223652 | 0.1869414 | 0.5070233 | 0.3060353 |  |  | 483.066 | 66.56 | 0.717006
2021-05-18 16:00 | 2.293669 | 3450 | 20.73504 | 15.77728 | 2021-05-16 | 1085.31 | 351.9995 | (20.5, inf] | normal | 6947.37 | 474.8452 | 34.35352 | 3.687464 | 0.9302638 | 6.804874 | 1.41121 | 0.2401758 | 0.05172656 | 52.4003 | 55.15192 | 0.2519529 | 0.1820718 | 0.2436102 | 0 | 0.3223652 | 0.4340247 | 0.3223652 | 0.1869414 | 0.5070233 | 0.3060353 |  |  | 483.066 | 66.56 | 0.717006
2021-05-19 | 2.395387 | 3450 | 21.15248 | 15.47707 | 2021-05-16 | 988.8495 | 361.341 | (20.5, inf] | baixo | 6947.37 | 474.8452 | 34.35352 | 3.687464 | 0.9302638 | 6.804874 | 1.41121 | 0.2401758 | 0.05172656 | 52.4003 | 55.15192 | 0.2519529 | 0.1820718 | 0.2436102 | 0 | 0.3223652 | 0.4340247 | 0.3223652 | 0.1869414 | 0.5070233 | 0.3060353 |  |  | 476.805 | 66.095 | 0.579011
2021-05-19 08:00 | 2.434758 | 3450 | 20.40166 | 15.5637 | 2021-05-16 | 988.8495 | 325.775 | (20.0, 20.5] | baixo | 6947.37 | 474.8452 | 34.35352 | 3.687464 | 0.9302638 | 6.804874 | 1.41121 | 0.2401758 | 0.05172656 | 52.4003 | 55.15192 | 0.2519529 | 0.1820718 | 0.2436102 | 0 | 0.3223652 | 0.4340247 | 0.3223652 | 0.1869414 | 0.5070233 | 0.3060353 |  |  | 476.805 | 66.095 | 0.579011
2021-05-19 16:00 | 2.454803 | 3450 | 20.46704 | 15.74206 | 2021-05-17 | 988.8495 | 305.13 | (20.0, 20.5] | baixo | 7533.02 | 469.5597 | 29.69524 | 3.5098 | 0.7388473 | 6.48491 | 1.103971 | 0.2619703 | 0.03325118 | 36.10946 | 32.60922 | 0.3548179 | 0.2000592 | 0.1799809 | 0.008233086 | 0.2569089 | 0.5548771 | 0.265142 | 0.02748074 | 0.4021647 | 0.5703546 |  |  | 476.805 | 66.095 | 0.579011
2021-05-20 | 2.557491 | 3450 | 21.01492 | 16.50643 | 2021-05-17 | 988.5607 | 356.2328 | (20.5, inf] | baixo | 7533.02 | 469.5597 | 29.69524 | 3.5098 | 0.7388473 | 6.48491 | 1.103971 | 0.2619703 | 0.03325118 | 36.10946 | 32.60922 | 0.3548179 | 0.2000592 | 0.1799809 | 0.008233086 | 0.2569089 | 0.5548771 | 0.265142 | 0.02748074 | 0.4021647 | 0.5703546 |  |  | 476.805 | 67.575 | 1.00353
2021-05-20 08:00 | 2.557491 | 3390.506 | 20.59105 | 15.92398 | 2021-05-17 | 988.5607 | 302.5625 | (20.5, inf] | baixo | 7533.02 | 469.5597 | 29.69524 | 3.5098 | 0.7388473 | 6.48491 | 1.103971 | 0.2619703 | 0.03325118 | 36.10946 | 32.60922 | 0.3548179 | 0.2000592 | 0.1799809 | 0.008233086 | 0.2569089 | 0.5548771 | 0.265142 | 0.02748074 | 0.4021647 | 0.5703546 |  |  | 476.805 | 67.575 | 1.00353
2021-05-20 16:00 | 2.517962 | 3200.655 | 20.30371 | 15.34667 | 2021-05-18 | 988.5607 | 325.3943 | (20.0, 20.5] | baixo | 8836.08 | 488.4026 | 36.40301 | 3.84705 | 0.8621752 | 6.953448 | 1.470634 | 0.2553847 | 0.04217882 | 48.25167 | 45.17362 | 0.2713432 | 0.2326099 | 0 | 0.2008572 | 0.2951897 | 0.5039531 | 0.4960469 | 0.2162895 | 0.1432598 | 0.6404507 |  |  | 476.805 | 67.575 | 1.00353
2021-05-21 | 2.687398 | 3200 | 20.30858 | 15.93021 | 2021-05-18 | 1083.493 | 343.3832 | (20.0, 20.5] | normal | 8836.08 | 488.4026 | 36.40301 | 3.84705 | 0.8621752 | 6.953448 | 1.470634 | 0.2553847 | 0.04217882 | 48.25167 | 45.17362 | 0.2713432 | 0.2326099 | 0 | 0.2008572 | 0.2951897 | 0.5039531 | 0.4960469 | 0.2162895 | 0.1432598 | 0.6404507 |  |  | 498.8 | 64.995 | 0.759856
2021-05-21 08:00 | 2.705073 | 3205.369 | 20.42748 | 15.87916 | 2021-05-18 | 1083.493 | 373.4686 | (20.0, 20.5] | normal | 8836.08 | 488.4026 | 36.40301 | 3.84705 | 0.8621752 | 6.953448 | 1.470634 | 0.2553847 | 0.04217882 | 48.25167 | 45.17362 | 0.2713432 | 0.2326099 | 0 | 0.2008572 | 0.2951897 | 0.5039531 | 0.4960469 | 0.2162895 | 0.1432598 | 0.6404507 |  |  | 498.8 | 64.995 | 0.759856
2021-05-21 16:00 | 2.704591 | 3310.644 | 20.82602 | 15.86314 | 2021-05-18 | 1083.493 | 358.7912 | (20.5, inf] | normal | 8836.08 | 488.4026 | 36.40301 | 3.84705 | 0.8621752 | 6.953448 | 1.470634 | 0.2553847 | 0.04217882 | 48.25167 | 45.17362 | 0.2713432 | 0.2326099 | 0 | 0.2008572 | 0.2951897 | 0.5039531 | 0.4960469 | 0.2162895 | 0.1432598 | 0.6404507 |  |  | 498.8 | 64.995 | 0.759856
2021-05-22 | 2.646471 | 3350 | 21.04393 | 16.55746 | 2021-05-19 | 1148.866 | 378.8315 | (20.5, inf] | normal | 8605.85 | 488.9949 | 33.59811 | 3.810871 | 0.8657367 | 6.86205 | 1.406163 | 0.2445146 | 0.03883386 | 45.61607 | 41.56512 | 0.2762853 | 0.2243927 | 0.004340071 | 0.2036731 | 0.2913088 | 0.500678 | 0.4949819 | 0.246984 | 0.2212981 | 0.5317179 |  |  | 480.716 | 64.87
2021-05-22 08:00 | 2.743244 | 3350 | 21.33419 | 15.90591 | 2021-05-19 | 1148.866 | 382.6624 | (20.5, inf] | normal | 8605.85 | 488.9949 | 33.59811 | 3.810871 | 0.8657367 | 6.86205 | 1.406163 | 0.2445146 | 0.03883386 | 45.61607 | 41.56512 | 0.2762853 | 0.2243927 | 0.004340071 | 0.2036731 | 0.2913088 | 0.500678 | 0.4949819 | 0.246984 | 0.2212981 | 0.5317179 |  |  | 480.716 | 64.87
2021-05-22 16:00 | 2.85332 | 3350 | 20.84841 | 15.96954 | 2021-05-19 | 1148.866 | 387.0178 | (20.5, inf] | normal | 8605.85 | 488.9949 | 33.59811 | 3.810871 | 0.8657367 | 6.86205 | 1.406163 | 0.2445146 | 0.03883386 | 45.61607 | 41.56512 | 0.2762853 | 0.2243927 | 0.004340071 | 0.2036731 | 0.2913088 | 0.500678 | 0.4949819 | 0.246984 | 0.2212981 | 0.5317179 |  |  | 480.716 | 64.87
2021-05-23 | 2.85332 | 3350 | 21.09811 | 16.13289 | 2021-05-20 | 1109.875 | 384.8247 | (20.5, inf] | normal | 6506.4 | 497.0269 | 33.57706 | 3.962656 | 0.8209312 | 6.763444 | 1.393234 | 0.2398045 | 0.02996364 | 44.57845 | 40.52127 | 0.2373171 | 0.2284351 | 0.00560525 | 0.2208641 | 0.3077785 | 0.4657522 | 0.5286426 | 0.2193388 | 0.4761246 | 0.3045366 |  |  | 478.593 | 66.755
2021-05-23 08:00 | 2.879924 | 3350 | 21.16187 | 15.76035 | 2021-05-20 | 1109.875 | 364.307 | (20.5, inf] | normal | 6506.4 | 497.0269 | 33.57706 | 3.962656 | 0.8209312 | 6.763444 | 1.393234 | 0.2398045 | 0.02996364 | 44.57845 | 40.52127 | 0.2373171 | 0.2284351 | 0.00560525 | 0.2208641 | 0.3077785 | 0.4657522 | 0.5286426 | 0.2193388 | 0.4761246 | 0.3045366 |  |  | 478.593 | 66.755
2021-05-23 16:00 | 2.863296 | 3350 | 21.00241 | 15.75541 | 2021-05-20 | 1109.875 | 371.8063 | (20.5, inf] | normal | 6506.4 | 497.0269 | 33.57706 | 3.962656 | 0.8209312 | 6.763444 | 1.393234 | 0.2398045 | 0.02996364 | 44.57845 | 40.52127 | 0.2373171 | 0.2284351 | 0.00560525 | 0.2208641 | 0.3077785 | 0.4657522 | 0.5286426 | 0.2193388 | 0.4761246 | 0.3045366 |  |  | 478.593 | 66.755
2021-05-24 | 2.85332 | 3350 | 21.17611 | 15.51512 | 2021-05-21 | 1155.787 | 387.6566 | (20.5, inf] | normal | 7624.37 | 491.0308 | 34.49902 | 3.715255 | 0.8621465 | 6.912188 | 1.471093 | 0.2641237 | 0.0321364 | 50.98432 | 47.44376 | 0.3185588 | 0.2081339 | 0.004615463 | 0.1592735 | 0.3094184 | 0.5266927 | 0.4686918 | 0.005377708 | 0.5296653 | 0.464957
2021-05-24 08:00 | 2.856313 | 3350 | 21.18287 | 4.64182 | 2021-05-21 | 1155.787 | 382.5146 | (20.5, inf] | normal | 7624.37 | 491.0308 | 34.49902 | 3.715255 | 0.8621465 | 6.912188 | 1.471093 | 0.2641237 | 0.0321364 | 50.98432 | 47.44376 | 0.3185588 | 0.2081339 | 0.004615463 | 0.1592735 | 0.3094184 | 0.5266927 | 0.4686918 | 0.005377708 | 0.5296653 | 0.464957
2021-05-24 16:00 | 2.859306 | 3248.656 | 20.89088 | 16.59593 | 2021-05-21 | 1155.787 | 383.7328 | (20.5, inf] | normal | 7624.37 | 491.0308 | 34.49902 | 3.715255 | 0.8621465 | 6.912188 | 1.471093 | 0.2641237 | 0.0321364 | 50.98432 | 47.44376 | 0.3185588 | 0.2081339 | 0.004615463 | 0.1592735 | 0.3094184 | 0.5266927 | 0.4686918 | 0.005377708 | 0.5296653 | 0.464957
2021-05-25 | 3.133289 | 3199.448 | 20.80051 | 16.16759 | 2021-05-21 | 1159.614 | 388.8296 | (20.5, inf] | normal | 7624.37 | 491.0308 | 34.49902 | 3.715255 | 0.8621465 | 6.912188 | 1.471093 | 0.2641237 | 0.0321364 | 50.98432 | 47.44376 | 0.3185588 | 0.2081339 | 0.004615463 | 0.1592735 | 0.3094184 | 0.5266927 | 0.4686918 | 0.005377708 | 0.5296653 | 0.464957 |  |  | 466.813 | 63.27 | 1.46849
2021-05-25 08:00 | 3.001819 | 3388.629 | 20.91727 | 16.87067 | 2021-05-22 | 1159.614 | 386.7135 | (20.5, inf] | normal | 9466.92 | 496.2747 | 28.28868 | 3.884019 | 0.736979 | 6.818781 | 1.331039 | 0.2502153 | 0.04083459 | 45.84512 | 40.20945 | 0.2254757 | 0.2176727 | 0 | 0.2777218 | 0.2791299 | 0.4431484 | 0.5568516 | 0.1464465 | 0.4785312 | 0.3750223 |  |  | 466.813 | 63.27 | 1.46849
2021-05-25 16:00 | 2.754146 | 3450 | 21.19675 | 18.28048 | 2021-05-22 | 1159.614 | 382.4845 | (20.5, inf] | normal | 9466.92 | 496.2747 | 28.28868 | 3.884019 | 0.736979 | 6.818781 | 1.331039 | 0.2502153 | 0.04083459 | 45.84512 | 40.20945 | 0.2254757 | 0.2176727 | 0 | 0.2777218 | 0.2791299 | 0.4431484 | 0.5568516 | 0.1464465 | 0.4785312 | 0.3750223 |  |  | 466.813 | 63.27 | 1.46849
2021-05-26 | 2.75899 | 3450 | 21.58517 | 17.23374 | 2021-05-23 | 1118.992 | 380.6602 | (20.5, inf] | normal | 8327.47 | 496.938 | 39.72706 | 4.172947 | 0.7766721 | 6.796924 | 1.355833 | 0.2382624 | 0.02499039 | 47.03795 | 40.23756 | 0.2020638 | 0.2280897 | 0.008935487 | 0.294177 | 0.2667341 | 0.4301535 | 0.5609111 | 0.1693283 | 0.521993 | 0.3086787 |  |  |  | 68.745 | 0.576407
2021-05-26 08:00 | 2.759959 | 3450 | 21.339 | 15.69832 | 2021-05-23 | 1118.992 | 371.7769 | (20.5, inf] | normal | 8327.47 | 496.938 | 39.72706 | 4.172947 | 0.7766721 | 6.796924 | 1.355833 | 0.2382624 | 0.02499039 | 47.03795 | 40.23756 | 0.2020638 | 0.2280897 | 0.008935487 | 0.294177 | 0.2667341 | 0.4301535 | 0.5609111 | 0.1693283 | 0.521993 | 0.3086787 |  |  |  | 68.745 | 0.576407
2021-05-26 16:00 | 2.683428 | 3450 | 21.15599 | 15.70097 | 2021-05-23 | 1118.992 | 380.9896 | (20.5, inf] | normal | 8327.47 | 496.938 | 39.72706 | 4.172947 | 0.7766721 | 6.796924 | 1.355833 | 0.2382624 | 0.02499039 | 47.03795 | 40.23756 | 0.2020638 | 0.2280897 | 0.008935487 | 0.294177 | 0.2667341 | 0.4301535 | 0.5609111 | 0.1693283 | 0.521993 | 0.3086787 |  |  |  | 68.745 | 0.576407
2021-05-27 | 2.631115 | 3433.03 | 21.5456 | 15.78593 | 2021-05-24 | 1158.241 | 383.3786 | (20.5, inf] | normal | 7773.67 | 493.5394 | 37.34977 | 4.052026 | 0.7806642 | 6.646499 | 1.226707 | 0.2402899 | 0.02499234 | 42.62765 | 33.89005 | 0.2593292 | 0.2539611 | 0 | 0.2699356 | 0.2167741 | 0.5132904 | 0.4867096 | 0.130767 | 0.5009198 | 0.3683132 |  |  | 472.036 | 64.75333 | 0.807183
2021-05-27 08:00 | 2.70367 | 3350 | 20.88135 | 15.5312 | 2021-05-24 | 1158.241 | 385.091 | (20.5, inf] | normal | 7773.67 | 493.5394 | 37.34977 | 4.052026 | 0.7806642 | 6.646499 | 1.226707 | 0.2402899 | 0.02499234 | 42.62765 | 33.89005 | 0.2593292 | 0.2539611 | 0 | 0.2699356 | 0.2167741 | 0.5132904 | 0.4867096 | 0.130767 | 0.5009198 | 0.3683132 |  |  | 472.036 | 64.75333 | 0.807183
2021-05-27 16:00 | 2.655117 | 3350 | 20.72583 | 15.65759 | 2021-05-25 | 1158.241 | 386.732 | (20.5, inf] | normal | 7298.78 | 497.6547 | 34.58205 | 4.024303 | 0.826339 | 6.753236 | 1.353462 | 0.2476005 | 0.0492738 | 54.10358 | 38.66508 | 0.1788299 | 0.2302015 | 0 | 0.2740801 | 0.3168886 | 0.4090314 | 0.5909686 | 0.2274256 | 0.3374353 | 0.4351391 |  |  | 472.036 | 64.75333 | 0.807183
2021-05-28 | 2.718967 | 3350 | 21.64767 | 15.67626 | 2021-05-25 | 1132.867 | 384.5916 | (20.5, inf] | normal | 7298.78 | 497.6547 | 34.58205 | 4.024303 | 0.826339 | 6.753236 | 1.353462 | 0.2476005 | 0.0492738 | 54.10358 | 38.66508 | 0.1788299 | 0.2302015 | 0 | 0.2740801 | 0.3168886 | 0.4090314 | 0.5909686 | 0.2274256 | 0.3374353 | 0.4351391 |  |  | 483.319 | 63.85 | 1.40419
2021-05-28 08:00 | 2.639534 | 3278.785 | 21.14637 | 15.8959 | 2021-05-25 | 1132.867 | 370.3531 | (20.5, inf] | normal | 7298.78 | 497.6547 | 34.58205 | 4.024303 | 0.826339 | 6.753236 | 1.353462 | 0.2476005 | 0.0492738 | 54.10358 | 38.66508 | 0.1788299 | 0.2302015 | 0 | 0.2740801 | 0.3168886 | 0.4090314 | 0.5909686 | 0.2274256 | 0.3374353 | 0.4351391 |  |  | 483.319 | 63.85 | 1.40419
2021-05-28 16:00 | 2.634662 | 3250 | 21.22216 | 15.9472 | 2021-05-26 | 1132.867 | 379.5599 | (20.5, inf] | normal | 7675.82 | 485.8633 | 39.95808 | 3.702378 | 0.7662428 | 6.725359 | 1.278309 | 0.2529488 | 0.06648031 | 47.28166 | 39.88226 | 0.2524668 | 0.2469599 | 0 | 0.2872019 | 0.2133713 | 0.4994268 | 0.5005732 | 0.2888045 | 0.2424645 | 0.468731 |  |  | 483.319 | 63.85 | 1.40419
2021-05-29 | 2.732357 | 3262.572 | 20.99469 | 15.26321 | 2021-05-26 | 1137.601 | 373.2283 | (20.5, inf] | normal | 7675.82 | 485.8633 | 39.95808 | 3.702378 | 0.7662428 | 6.725359 | 1.278309 | 0.2529488 | 0.06648031 | 47.28166 | 39.88226 | 0.2524668 | 0.2469599 | 0 | 0.2872019 | 0.2133713 | 0.4994268 | 0.5005732 | 0.2888045 | 0.2424645 | 0.468731 |  |  | 470.4 | 65.61333
2021-05-29 08:00 | 2.67374 | 3342.327 | 20.85224 | 16.50035 | 2021-05-26 | 1137.601 | 382.2614 | (20.5, inf] | normal | 7675.82 | 485.8633 | 39.95808 | 3.702378 | 0.7662428 | 6.725359 | 1.278309 | 0.2529488 | 0.06648031 | 47.28166 | 39.88226 | 0.2524668 | 0.2469599 | 0 | 0.2872019 | 0.2133713 | 0.4994268 | 0.5005732 | 0.2888045 | 0.2424645 | 0.468731 |  |  | 470.4 | 65.61333
2021-05-29 16:00 | 2.709656 | 3350 | 21.2373 | 16.64305 | 2021-05-26 | 1137.601 | 379.9494 | (20.5, inf] | normal | 7675.82 | 485.8633 | 39.95808 | 3.702378 | 0.7662428 | 6.725359 | 1.278309 | 0.2529488 | 0.06648031 | 47.28166 | 39.88226 | 0.2524668 | 0.2469599 | 0 | 0.2872019 | 0.2133713 | 0.4994268 | 0.5005732 | 0.2888045 | 0.2424645 | 0.468731 |  |  | 470.4 | 65.61333
2021-05-30 | 2.730607 | 3350 | 21.00396 | 16.5021 | 2021-05-27 | 1143.253 | 385.2573 | (20.5, inf] | normal | 8261.51 | 491.3344 | 39.65657 | 3.943876 | 0.9800172 | 6.986906 | 1.452004 | 0.2356188 | 0.05342272 | 53.98664 | 47.59139 | 0.2205299 | 0.2105063 | 0 | 0.2750429 | 0.2939208 | 0.4310362 | 0.5689638 | 0.1436952 | 0.6271428 | 0.2291621 |  |  | 474.934 | 66.14667
2021-05-30 08:00 | 2.798448 | 3350 | 21.24532 | 16.92876 | 2021-05-27 | 1143.253 | 380.6109 | (20.5, inf] | normal | 8261.51 | 491.3344 | 39.65657 | 3.943876 | 0.9800172 | 6.986906 | 1.452004 | 0.2356188 | 0.05342272 | 53.98664 | 47.59139 | 0.2205299 | 0.2105063 | 0 | 0.2750429 | 0.2939208 | 0.4310362 | 0.5689638 | 0.1436952 | 0.6271428 | 0.2291621 |  |  | 474.934 | 66.14667
2021-05-30 16:00 | 2.843343 | 3350 | 20.92675 | 16.28753 | 2021-05-27 | 1143.253 | 375.2064 | (20.5, inf] | normal | 8261.51 | 491.3344 | 39.65657 | 3.943876 | 0.9800172 | 6.986906 | 1.452004 | 0.2356188 | 0.05342272 | 53.98664 | 47.59139 | 0.2205299 | 0.2105063 | 0 | 0.2750429 | 0.2939208 | 0.4310362 | 0.5689638 | 0.1436952 | 0.6271428 | 0.2291621 |  |  | 474.934 | 66.14667
2021-05-31 | 2.839685 | 3350 | 20.77907 | 16.05256 | 2021-05-28 | 1129.067 | 380.7477 | (20.5, inf] | normal | 6554.67 | 501.0228 | 26.28712 | 3.876775 | 1.044002 | 7.274492 | 0.9361875 | 0.2193685 | 0.03889312 | 46.14624 | 42.13371 | 0.28965 | 0.01484285 | 0 | 0.3951854 | 0.3003218 | 0.3044928 | 0.6955072 | 0.2116258 | 0.6804499 | 0.1079243 |  |  | 471.749 | 66.04 | 0.984517
2021-05-31 08:00 | 2.865957 | 3350 | 20.6882 | 16.04973 | 2021-05-28 | 1129.067 | 376.3957 | (20.5, inf] | normal | 6554.67 | 501.0228 | 26.28712 | 3.876775 | 1.044002 | 7.274492 | 0.9361875 | 0.2193685 | 0.03889312 | 46.14624 | 42.13371 | 0.28965 | 0.01484285 | 0 | 0.3951854 | 0.3003218 | 0.3044928 | 0.6955072 | 0.2116258 | 0.6804499 | 0.1079243 |  |  | 471.749 | 66.04 | 0.984517
2021-05-31 16:00 | 2.794457 | 3350 | 20.5809 | 15.98728 | 2021-05-28 | 1129.067 | 370.311 | (20.5, inf] | normal | 6554.67 | 501.0228 | 26.28712 | 3.876775 | 1.044002 | 7.274492 | 0.9361875 | 0.2193685 | 0.03889312 | 46.14624 | 42.13371 | 0.28965 | 0.01484285 | 0 | 0.3951854 | 0.3003218 | 0.3044928 | 0.6955072 | 0.2116258 | 0.6804499 | 0.1079243 |  |  | 471.749 | 66.04 | 0.984517
2021-06-01 | 2.843343 | 3350 | 20.69282 | 16.70737 | 2021-05-29 | 1116.197 | 365.292 | (20.5, inf] | normal | 7043.34 | 505.0272 | 27.07227 | 4.208148 | 0.8890189 | 7.25677 | 0.9571186 | 0.231274 | 0.09173534 | 48.69382 | 42.54462 | 0.3748506 | 0 | 0 | 0.3189538 | 0.3061956 | 0.3748506 | 0.6251494 | 0.4153302 | 0.2479904 | 0.3366794 |  |  | 487.19 | 64.87 | 0.656309
2021-06-01 08:00 | 2.871278 | 3350 | 20.78611 | 17.04479 | 2021-05-29 | 1116.197 | 369.0639 | (20.5, inf] | normal | 7043.34 | 505.0272 | 27.07227 | 4.208148 | 0.8890189 | 7.25677 | 0.9571186 | 0.231274 | 0.09173534 | 48.69382 | 42.54462 | 0.3748506 | 0 | 0 | 0.3189538 | 0.3061956 | 0.3748506 | 0.6251494 | 0.4153302 | 0.2479904 | 0.3366794 |  |  | 487.19 | 64.87 | 0.656309
2021-06-01 16:00 | 2.88724 | 3350 | 20.99016 | 16.52342 | 2021-05-29 | 1116.197 | 380.2676 | (20.5, inf] | normal | 7043.34 | 505.0272 | 27.07227 | 4.208148 | 0.8890189 | 7.25677 | 0.9571186 | 0.231274 | 0.09173534 | 48.69382 | 42.54462 | 0.3748506 | 0 | 0 | 0.3189538 | 0.3061956 | 0.3748506 | 0.6251494 | 0.4153302 | 0.2479904 | 0.3366794 |  |  | 487.19 | 64.87 | 0.656309
2021-06-02 | 2.883247 | 3350 | 21.07085 | 16.34393 | 2021-05-30 | 1129.742 | 380.4189 | (20.5, inf] | normal | 8069.59 | 509.6405 | 31.97225 | 4.142849 | 0.7520876 | 6.985965 | 1.273645 | 0.2442071 | 0.1246911 | 49.96349 | 47.22268 | 0.3753871 | 0.004214588 | 0 | 0.3660793 | 0.254319 | 0.3796017 | 0.6203983 | 0.561891 | 0.01391327 | 0.4241957 |  |  | 505.999 | 66.72 | 1.17579
2021-06-02 08:00 | 2.863296 | 3314.093 | 21.09554 | 16.2344 | 2021-05-30 | 1129.742 | 375.3839 | (20.5, inf] | normal | 8069.59 | 509.6405 | 31.97225 | 4.142849 | 0.7520876 | 6.985965 | 1.273645 | 0.2442071 | 0.1246911 | 49.96349 | 47.22268 | 0.3753871 | 0.004214588 | 0 | 0.3660793 | 0.254319 | 0.3796017 | 0.6203983 | 0.561891 | 0.01391327 | 0.4241957 |  |  | 505.999 | 66.72 | 1.17579
2021-06-02 16:00 | 2.717087 | 3256.542 | 21.14666 | 15.58663 | 2021-05-30 | 1129.742 | 372.0929 | (20.5, inf] | normal | 8069.59 | 509.6405 | 31.97225 | 4.142849 | 0.7520876 | 6.985965 | 1.273645 | 0.2442071 | 0.1246911 | 49.96349 | 47.22268 | 0.3753871 | 0.004214588 | 0 | 0.3660793 | 0.254319 | 0.3796017 | 0.6203983 | 0.561891 | 0.01391327 | 0.4241957 |  |  | 505.999 | 66.72 | 1.17579
2021-06-03 | 2.792344 | 3250 | 20.6673 | 15.14474 | 2021-05-31 | 1120.774 | 376.0829 | (20.5, inf] | normal | 7418 | 504.983 | 28.08374 | 4.360153 | 0.5771218 | 6.99284 | 1.45409 | 0.2453131 | 0.1117847 | 57.63089 | 51.49053 | 0.2865732 | 0.005172553 | 0 | 0.349268 | 0.3589862 | 0.2917458 | 0.7082542 | 0.4544957 | 0.1854 | 0.3601043 |  |  | 472.207 | 66.11 | 1.22838
2021-06-03 08:00 | 2.713503 | 3263.291 | 20.59933 | 15.209 | 2021-05-31 | 1120.774 | 377.1663 | (20.5, inf] | normal | 7418 | 504.983 | 28.08374 | 4.360153 | 0.5771218 | 6.99284 | 1.45409 | 0.2453131 | 0.1117847 | 57.63089 | 51.49053 | 0.2865732 | 0.005172553 | 0 | 0.349268 | 0.3589862 | 0.2917458 | 0.7082542 | 0.4544957 | 0.1854 | 0.3601043 |  |  | 472.207 | 66.11 | 1.22838
2021-06-03 16:00 | 2.514614 | 3353.789 | 20.94959 | 15.71196 | 2021-06-01 | 1120.774 | 382.3089 | (20.5, inf] | normal | 7424.33 | 512.2514 | 36.64698 | 4.298062 | 0.5227564 | 7.233956 | 1.040798 | 0.2540128 | 0.1002078 | 59.39654 | 49.51656 | 0.3779695 | 0 | 0 | 0.3477283 | 0.2743022 | 0.3779695 | 0.6220305 | 0.305679 | 0.2557055 | 0.4386155 |  |  | 472.207 | 66.11 | 1.22838
2021-06-04 | 2.52916 | 3375 | 20.9206 | 15.87462 | 2021-06-01 | 1148.752 | 383.379 | (20.5, inf] | normal | 7424.33 | 512.2514 | 36.64698 | 4.298062 | 0.5227564 | 7.233956 | 1.040798 | 0.2540128 | 0.1002078 | 59.39654 | 49.51656 | 0.3779695 | 0 | 0 | 0.3477283 | 0.2743022 | 0.3779695 | 0.6220305 | 0.305679 | 0.2557055 | 0.4386155 |  |  | 474.726 | 63.07 | 0.674412
2021-06-04 08:00 | 2.5998 | 3375 | 21.32604 | 16.27271 | 2021-06-01 | 1148.752 | 381.9902 | (20.5, inf] | normal | 7424.33 | 512.2514 | 36.64698 | 4.298062 | 0.5227564 | 7.233956 | 1.040798 | 0.2540128 | 0.1002078 | 59.39654 | 49.51656 | 0.3779695 | 0 | 0 | 0.3477283 | 0.2743022 | 0.3779695 | 0.6220305 | 0.305679 | 0.2557055 | 0.4386155 |  |  | 474.726 | 63.07 | 0.674412
2021-06-04 16:00 | 2.630168 | 3373.144 | 21.5124 | 16.3261 | 2021-06-02 | 1148.752 | 382.4305 | (20.5, inf] | normal | 6363.56 | 513.6675 | 35.89103 | 4.268139 | 0.5258018 | 7.163977 | 0.9909335 | 0.2433141 | 0.1015866 | 58.44671 | 50.21667 | 0.3003052 | 0 | 0 | 0.4818026 | 0.2178922 | 0.3003052 | 0.6996948 | 0.2725267 | 0.3744805 | 0.3529928 |  |  | 474.726 | 63.07 | 0.674412
2021-06-05 | 2.711651 | 3350 | 21.37019 | 16.54719 | 2021-06-02 | 1145.682 | 382.4063 | (20.5, inf] | normal | 6363.56 | 513.6675 | 35.89103 | 4.268139 | 0.5258018 | 7.163977 | 0.9909335 | 0.2433141 | 0.1015866 | 58.44671 | 50.21667 | 0.3003052 | 0 | 0 | 0.4818026 | 0.2178922 | 0.3003052 | 0.6996948 | 0.2725267 | 0.3744805 | 0.3529928 |  |  |  | 65.07
2021-06-05 08:00 | 2.756214 | 3350 | 21.33363 | 16.74546 | 2021-06-02 | 1145.682 | 380.7091 | (20.5, inf] | normal | 6363.56 | 513.6675 | 35.89103 | 4.268139 | 0.5258018 | 7.163977 | 0.9909335 | 0.2433141 | 0.1015866 | 58.44671 | 50.21667 | 0.3003052 | 0 | 0 | 0.4818026 | 0.2178922 | 0.3003052 | 0.6996948 | 0.2725267 | 0.3744805 | 0.3529928 |  |  |  | 65.07
2021-06-05 16:00 | 2.773839 | 3350 | 21.53723 | 16.34612 | 2021-06-02 | 1145.682 | 381.0253 | (20.5, inf] | normal | 6363.56 | 513.6675 | 35.89103 | 4.268139 | 0.5258018 | 7.163977 | 0.9909335 | 0.2433141 | 0.1015866 | 58.44671 | 50.21667 | 0.3003052 | 0 | 0 | 0.4818026 | 0.2178922 | 0.3003052 | 0.6996948 | 0.2725267 | 0.3744805 | 0.3529928 |  |  |  | 65.07
2021-06-06 | 2.85332 | 3350 | 21.27738 | 15.13054 | 2021-06-03 | 1145.807 | 380.9161 | (20.5, inf] | normal | 6112.62 | 507.9757 | 26.23164 | 4.125275 | 0.8751455 | 7.301011 | 1.012597 | 0.2467377 | 0.08850025 | 61.90184 | 53.53952 | 0.3704156 | 0 | 0 | 0.3713072 | 0.2582771 | 0.3704156 | 0.6295844 | 0.3216475 | 0.1690885 | 0.509264 |  |  |  | 64.72
2021-06-06 08:00 | 2.868617 | 3350 | 21.05162 | 14.99477 | 2021-06-03 | 1145.807 | 380.1681 | (20.5, inf] | normal | 6112.62 | 507.9757 | 26.23164 | 4.125275 | 0.8751455 | 7.301011 | 1.012597 | 0.2467377 | 0.08850025 | 61.90184 | 53.53952 | 0.3704156 | 0 | 0 | 0.3713072 | 0.2582771 | 0.3704156 | 0.6295844 | 0.3216475 | 0.1690885 | 0.509264 |  |  |  | 64.72
2021-06-06 16:00 | 2.88325 | 3350 | 21.11665 | 15.56797 | 2021-06-03 | 1145.807 | 382.9772 | (20.5, inf] | normal | 6112.62 | 507.9757 | 26.23164 | 4.125275 | 0.8751455 | 7.301011 | 1.012597 | 0.2467377 | 0.08850025 | 61.90184 | 53.53952 | 0.3704156 | 0 | 0 | 0.3713072 | 0.2582771 | 0.3704156 | 0.6295844 | 0.3216475 | 0.1690885 | 0.509264 |  |  |  | 64.72
2021-06-07 | 2.895221 | 3350 | 21.02946 | 15.26476 | 2021-06-04 | 1127.284 | 377.5966 | (20.5, inf] | normal | 6068.37 | 509.6689 | 28.84195 | 3.679944 | 0.8211535 | 6.728002 | 0.9502804 | 0.2892589 | 0.08385174 | 53.65584 | 40.77996 | 0.5928824 | 0 | 0.1570966 | 0.06030944 | 0.1897116 | 0.5928824 | 0.250021 | 0.2377275 | 0.0784296 | 0.6838429 |  |  | 486.646 | 64.22
2021-06-07 08:00 | 2.880589 | 3350 | 20.69686 | 15.6383 | 2021-06-04 | 1127.284 | 375.4727 | (20.5, inf] | normal | 6068.37 | 509.6689 | 28.84195 | 3.679944 | 0.8211535 | 6.728002 | 0.9502804 | 0.2892589 | 0.08385174 | 53.65584 | 40.77996 | 0.5928824 | 0 | 0.1570966 | 0.06030944 | 0.1897116 | 0.5928824 | 0.250021 | 0.2377275 | 0.0784296 | 0.6838429 |  |  | 486.646 | 64.22
2021-06-07 16:00 | 2.833366 | 3243.211 | 20.6394 | 15.62719 | 2021-06-04 | 1127.284 | 370.6286 | (20.5, inf] | normal | 6068.37 | 509.6689 | 28.84195 | 3.679944 | 0.8211535 | 6.728002 | 0.9502804 | 0.2892589 | 0.08385174 | 53.65584 | 40.77996 | 0.5928824 | 0 | 0.1570966 | 0.06030944 | 0.1897116 | 0.5928824 | 0.250021 | 0.2377275 | 0.0784296 | 0.6838429 |  |  | 486.646 | 64.22
2021-06-10 08:00 | 2.994395 | 3037.705 | 21.16356 | 12.96941 | 2021-06-07 | 701.2292 | 337.16 | (20.5, inf] | baixo | 7512.8 | 495.725 | 22.94429 | 4.071202 | 0.9725612 | 6.580197 | 0.8671865 | 0.271356 | 0.07128029 | 54.527 | 26.58436 | 0.3878301 | 0 | 0.3383545 | 0 | 0.2738154 | 0.3878301 | 0.2738154 | 0.1669772 | 0.1009642 | 0.7320586
2021-06-10 16:00 | 2.882626 | 3251.101 | 20.93228 | 14.34951 | 2021-06-07 | 701.2292 | 360.487 | (20.5, inf] | baixo | 7512.8 | 495.725 | 22.94429 | 4.071202 | 0.9725612 | 6.580197 | 0.8671865 | 0.271356 | 0.07128029 | 54.527 | 26.58436 | 0.3878301 | 0 | 0.3383545 | 0 | 0.2738154 | 0.3878301 | 0.2738154 | 0.1669772 | 0.1009642 | 0.7320586
2021-06-11 | 2.855028 | 3343.808 | 20.40402 | 15.60251 | 2021-06-08 | 1135.042 | 365.3059 | (20.0, 20.5] | normal | 825.75 | 511.3296 | 31.78529 | 3.890871 | 0.9545948 | 6.778215 | 1.030163 | 0.2763899 | 0.09431792 | 45.96058 | 33.94689 | 0.6046624 | 0 | 0.2873025 | 0 | 0.1080351 | 0.6046624 | 0.1080351 | 0.3286709 | 0.06666667 | 0.6046624 |  |  | 478.898
2021-06-11 08:00 | 2.798034 | 3406.71 | 20.56822 | 15.05144 | 2021-06-08 | 1135.042 | 381.5888 | (20.5, inf] | normal | 825.75 | 511.3296 | 31.78529 | 3.890871 | 0.9545948 | 6.778215 | 1.030163 | 0.2763899 | 0.09431792 | 45.96058 | 33.94689 | 0.6046624 | 0 | 0.2873025 | 0 | 0.1080351 | 0.6046624 | 0.1080351 | 0.3286709 | 0.06666667 | 0.6046624 |  |  | 478.898
2021-06-11 16:00 | 2.650477 | 3450 | 20.63942 | 15.68332 | 2021-06-09 | 1135.042 | 385.2142 | (20.5, inf] | normal | [23 empty] | 478.898
2021-06-12 | 2.696021 | 3450 | 20.7766 | 15.41687 | 2021-06-09 | 1088.926 | 382.8064 | (20.5, inf] | normal
2021-06-12 08:00 | 2.741552 | 3450 | 20.31029 | 16.08379 | 2021-06-09 | 1088.926 | 375.1046 | (20.0, 20.5] | normal
2021-06-12 16:00 | 2.748657 | 3450 | 21.11183 | 16.46461 | 2021-06-09 | 1088.926 | 361.3152 | (20.5, inf] | normal
2021-06-13 | 2.645 | 3450 | 21.0374 | 16.29094 | 2021-06-10 | 1158.665 | 384.516 | (20.5, inf] | normal | 5348.37 | 504.0491 | 32.47387 | 5.856926 | 1.350461 | 8.621678 | 2.627817 | 0.2845958 | 0.1091681 | 46.25572 | 31.19603 | 0.2916533 | 0 | 0.337443 | 0 | 0.3709037 | 0.2916533 | 0.3709037 | 0.2966467 | 0.02788729 | 0.675466 |  |  | 487.133 | 63.29
2021-06-13 08:00 | 2.634022 | 3450 | 21.10305 | 17.2986 | 2021-06-10 | 1158.665 | 385.9733 | (20.5, inf] | normal | 5348.37 | 504.0491 | 32.47387 | 5.856926 | 1.350461 | 8.621678 | 2.627817 | 0.2845958 | 0.1091681 | 46.25572 | 31.19603 | 0.2916533 | 0 | 0.337443 | 0 | 0.3709037 | 0.2916533 | 0.3709037 | 0.2966467 | 0.02788729 | 0.675466 |  |  | 487.133 | 63.29
2021-06-13 16:00 | 2.692146 | 3450 | 21.42259 | 17.00817 | 2021-06-10 | 1158.665 | 386.1915 | (20.5, inf] | normal | 5348.37 | 504.0491 | 32.47387 | 5.856926 | 1.350461 | 8.621678 | 2.627817 | 0.2845958 | 0.1091681 | 46.25572 | 31.19603 | 0.2916533 | 0 | 0.337443 | 0 | 0.3709037 | 0.2916533 | 0.3709037 | 0.2966467 | 0.02788729 | 0.675466 |  |  | 487.133 | 63.29
2021-06-14 | 2.757736 | 3450 | 21.47639 | 16.26825 | 2021-06-11 | 1171.254 | 390.2912 | (20.5, inf] | normal | 5688.36 | 505.1652 | 25.13267 | 5.23902 | 1.240832 | 8.970861 | 2.423013 | 0.2677632 | 0.1197 | 58.17436 | 45.26435 | 0.3113797 | 0 | 0.2408743 | 0 | 0.4477459 | 0.3113797 | 0.4477459 | 0.3198255 | 0.01256021 | 0.6676143 |  |  | 490.774 | 65.28333 | 0.787932
2021-06-14 08:00 | 2.741552 | 3450 | 21.01405 | 15.98281 | 2021-06-11 | 1171.254 | 390.0751 | (20.5, inf] | normal | 5688.36 | 505.1652 | 25.13267 | 5.23902 | 1.240832 | 8.970861 | 2.423013 | 0.2677632 | 0.1197 | 58.17436 | 45.26435 | 0.3113797 | 0 | 0.2408743 | 0 | 0.4477459 | 0.3113797 | 0.4477459 | 0.3198255 | 0.01256021 | 0.6676143 |  |  | 490.774 | 65.28333 | 0.787932
2021-06-14 16:00 | 2.639511 | 3450 | 20.37497 | 16.47281 | 2021-06-12 | 1171.254 | 389.3604 | (20.0, 20.5] | normal | 6353.21 | 507.2385 | 26.06036 | 5.400014 | 1.434226 | 9.25752 | 2.463195 | 0.2668098 | 0.1307656 | 60.63278 | 41.6567 | 0.2550789 | 0 | 0.1640509 | 0.05608031 | 0.5247898 | 0.2550789 | 0.5808701 | 0.3698676 | 0 | 0.6301324 |  |  | 490.774 | 65.28333 | 0.787932
2021-06-15 | 2.595272 | 3450 | 20.65377 | 17.02448 | 2021-06-12 | 1188.703 | 392.9228 | (20.5, inf] | normal | 6353.21 | 507.2385 | 26.06036 | 5.400014 | 1.434226 | 9.25752 | 2.463195 | 0.2668098 | 0.1307656 | 60.63278 | 41.6567 | 0.2550789 | 0 | 0.1640509 | 0.05608031 | 0.5247898 | 0.2550789 | 0.5808701 | 0.3698676 | 0 | 0.6301324 |  |  | 485.426 | 66.435 | 0.81065
2021-06-15 08:00 | 2.579449 | 3418.696 | 21.49673 | 18.02555 | 2021-06-12 | 1188.703 | 400.229 | (20.5, inf] | normal | 6353.21 | 507.2385 | 26.06036 | 5.400014 | 1.434226 | 9.25752 | 2.463195 | 0.2668098 | 0.1307656 | 60.63278 | 41.6567 | 0.2550789 | 0 | 0.1640509 | 0.05608031 | 0.5247898 | 0.2550789 | 0.5808701 | 0.3698676 | 0 | 0.6301324 |  |  | 485.426 | 66.435 | 0.81065
2021-06-15 16:00 | 2.633833 | 3341.743 | 21.05539 | 17.07768 | 2021-06-13 | 1188.703 | 394.3005 | (20.5, inf] | normal | 7998.25 | 502.0876 | 31.77392 | 4.758967 | 1.285959 | 8.124521 | 2.565403 | 0.261102 | 0.1122462 | 60.84063 | 34.69989 | 0.1672778 | 0 | 0.3517457 | 0.1620267 | 0.3189498 | 0.1672778 | 0.4809765 | 0.3446058 | 0 | 0.6553942 |  |  | 485.426 | 66.435 | 0.81065
2021-06-16 | 2.68771 | 3289.144 | 20.99696 | 17.52321 | 2021-06-13 | 1166.531 | 398.0543 | (20.5, inf] | normal | 7998.25 | 502.0876 | 31.77392 | 4.758967 | 1.285959 | 8.124521 | 2.565403 | 0.261102 | 0.1122462 | 60.84063 | 34.69989 | 0.1672778 | 0 | 0.3517457 | 0.1620267 | 0.3189498 | 0.1672778 | 0.4809765 | 0.3446058 | 0 | 0.6553942 | 4.46 | 2.68 | 488.583 | 65.45 | 0.831735
2021-06-16 08:00 | 2.717617 | 3250 | 20.92812 | 17.00982 | 2021-06-13 | 1166.531 | 379.2947 | (20.5, inf] | normal | 7998.25 | 502.0876 | 31.77392 | 4.758967 | 1.285959 | 8.124521 | 2.565403 | 0.261102 | 0.1122462 | 60.84063 | 34.69989 | 0.1672778 | 0 | 0.3517457 | 0.1620267 | 0.3189498 | 0.1672778 | 0.4809765 | 0.3446058 | 0 | 0.6553942 | 4.46 | 2.68 | 488.583 | 65.45 | 0.831735
2021-06-16 16:00 | 2.574068 | 3250 | 21.09919 | 17.26596 | 2021-06-14 | 1166.531 | 393.2545 | (20.5, inf] | normal | 7248.16001 | 499.3131 | 31.63759 | 4.842366 | 1.344861 | 8.868765 | 2.59046 | 0.2527708 | 0.1290092 | 65.06284 | 44.48994 | 0.204018 | 2.243328e-06 | 0.211575 | 0.1859582 | 0.3984465 | 0.2040202 | 0.5844047 | 0.4796842 | 4.972022e-07 | 0.5203153 | 4.46 | 2.68 | 488.583 | 65.45 | 0.831735
2021-06-17 | 2.461212 | 3250 | 21.81683 | 17.4163 | 2021-06-14 | 1170.661 | 393.5211 | (20.5, inf] | normal | 7248.16001 | 499.3131 | 31.63759 | 4.842366 | 1.344861 | 8.868765 | 2.59046 | 0.2527708 | 0.1290092 | 65.06284 | 44.48994 | 0.204018 | 2.243328e-06 | 0.211575 | 0.1859582 | 0.3984465 | 0.2040202 | 0.5844047 | 0.4796842 | 4.972022e-07 | 0.5203153 | 4.73 | 2.9 | 486.067 | 65.915 | 0.538824
2021-06-17 08:00 | 2.29058 | 3225.549 | 21.88328 | 16.94379 | 2021-06-15 | 1170.661 | 391.9306 | (20.5, inf] | normal | 6772.84 | 509.7685 | 29.10072 | 4.685623 | 1.393204 | 8.934408 | 2.552501 | 0.2731817 | 0.127503 | 59.47012 | 38.64426 | 0.2348247 | 0 | 0.1456863 | 0.2168455 | 0.4026435 | 0.2348247 | 0.619489 | 0.4813491 | 0 | 0.5186509 | 4.73 | 2.9 | 486.067 | 65.915 | 0.538824
2021-06-17 16:00 | 2.198316 | 3200 | 21.70925 | 16.27876 | 2021-06-15 | 1170.661 | 383.412 | (20.5, inf] | normal | 6772.84 | 509.7685 | 29.10072 | 4.685623 | 1.393204 | 8.934408 | 2.552501 | 0.2731817 | 0.127503 | 59.47012 | 38.64426 | 0.2348247 | 0 | 0.1456863 | 0.2168455 | 0.4026435 | 0.2348247 | 0.619489 | 0.4813491 | 0 | 0.5186509 | 4.73 | 2.9 | 486.067 | 65.915 | 0.538824
2021-06-18 | 2.161969 | 3200 | 21.95391 | 16.16473 | 2021-06-15 | 1109.66 | 369.1877 | (20.5, inf] | normal | 6772.84 | 509.7685 | 29.10072 | 4.685623 | 1.393204 | 8.934408 | 2.552501 | 0.2731817 | 0.127503 | 59.47012 | 38.64426 | 0.2348247 | 0 | 0.1456863 | 0.2168455 | 0.4026435 | 0.2348247 | 0.619489 | 0.4813491 | 0 | 0.5186509 | 4.18 | 2.42 | 480.791 | 63.79333 | 0.891889
2021-06-18 08:00 | 2.042904 | 3200 | 21.75996 | 16.02847 | 2021-06-16 | 1109.66 | 371.1832 | (20.5, inf] | normal | 5033.42 | 501.2526 | 20.0516 | 5.309843 | 1.263334 | 9.930524 | 2.611532 | 0.2994278 | 0.1412649 | 69.72758 | 49.18825 | 0.2218651 | 0 | 0.2290967 | 0.08689917 | 0.4621391 | 0.2218651 | 0.5490382 | 0.413751 | 0 | 0.586249 | 4.18 | 2.42 | 480.791 | 63.79333 | 0.891889
2021-06-18 16:00 | 1.927321 | 3200 | 21.26693 | 16.33741 | 2021-06-16 | 1109.66 | 367.6414 | (20.5, inf] | normal | 5033.42 | 501.2526 | 20.0516 | 5.309843 | 1.263334 | 9.930524 | 2.611532 | 0.2994278 | 0.1412649 | 69.72758 | 49.18825 | 0.2218651 | 0 | 0.2290967 | 0.08689917 | 0.4621391 | 0.2218651 | 0.5490382 | 0.413751 | 0 | 0.586249 | 4.18 | 2.42 | 480.791 | 63.79333 | 0.891889
2021-06-19 | 1.886936 | 3200 | 21.11244 | 17.04554 | 2021-06-17 | 1014.393 | 367.4977 | (20.5, inf] | baixo | 5370.84 | 510.2342 | 18.62231 | 4.648191 | 1.12975 | 8.309496 | 2.070436 | 0.2788528 | 0.1089046 | 65.36758 | 41.36076 | 0.3419633 | 0 | 0.06690387 | 0.1338431 | 0.4572897 | 0.3419633 | 0.5911329 | 0.4127664 | 0 | 0.5872336 | 3.8 | 2.46 | 481.983 | 64.6
2021-06-19 08:00 | 1.848641 | 3200 | 21.19118 | 17.04327 | 2021-06-17 | 1014.393 | 335.7902 | (20.5, inf] | baixo | 5370.84 | 510.2342 | 18.62231 | 4.648191 | 1.12975 | 8.309496 | 2.070436 | 0.2788528 | 0.1089046 | 65.36758 | 41.36076 | 0.3419633 | 0 | 0.06690387 | 0.1338431 | 0.4572897 | 0.3419633 | 0.5911329 | 0.4127664 | 0 | 0.5872336 | 3.8 | 2.46 | 481.983 | 64.6
2021-06-20 08:00 | 2.254468 | 3450.082 | 21.159 | 16.72424 | 2021-06-18 | 1047.462 | 350.5627 | (20.5, inf] | normal | 5269.86 | 517.4786 | 23.89249 | 4.419752 | 1.049616 | 7.71614 | 1.326938 | 0.2576023 | 0.09348898 | 77.07974 | 49.77297 | 0.3605352 | 0 | 0.007844611 | 0.1667141 | 0.4649061 | 0.3605352 | 0.6316202 | 0.4937391 | 0.03034159 | 0.4759194 | 3.5 | 1.83 | 504.669
2021-06-20 16:00 | 2.209041 | 3447.96 | 20.90606 | 17.10484 | 2021-06-18 | 1047.462 | 386.1462 | (20.5, inf] | normal | 5269.86 | 517.4786 | 23.89249 | 4.419752 | 1.049616 | 7.71614 | 1.326938 | 0.2576023 | 0.09348898 | 77.07974 | 49.77297 | 0.3605352 | 0 | 0.007844611 | 0.1667141 | 0.4649061 | 0.3605352 | 0.6316202 | 0.4937391 | 0.03034159 | 0.4759194 | 3.5 | 1.83 | 504.669
2021-06-21 | 2.247492 | 3450 | 21.38557 | 17.1204 | 2021-06-18 | 1176.811 | 393.3948 | (20.5, inf] | normal | 5269.86 | 517.4786 | 23.89249 | 4.419752 | 1.049616 | 7.71614 | 1.326938 | 0.2576023 | 0.09348898 | 77.07974 | 49.77297 | 0.3605352 | 0 | 0.007844611 | 0.1667141 | 0.4649061 | 0.3605352 | 0.6316202 | 0.4937391 | 0.03034159 | 0.4759194 | 2.65 | 0.68 | 488.23 | 65.59 | 0.987714
2021-06-21 08:00 | 2.257179 | 3450 | 21.29141 | 16.27197 | 2021-06-19 | 1176.811 | 392.4998 | (20.5, inf] | normal | 7888.64 | 505.2207 | 20.14641 | 4.077392 | 0.9101448 | 7.367939 | 1.040888 | 0.2661272 | 0.07985656 | 64.06044 | 37.23667 | 0.4316587 | 0.0050503 | 0 | 0.217945 | 0.345346 | 0.436709 | 0.563291 | 0.251177 | 0.1856546 | 0.5631684 | 2.65 | 0.68 | 488.23 | 65.59 | 0.987714
2021-06-21 16:00 | 2.158367 | 3450 | 21.17586 | 16.57689 | 2021-06-19 | 1176.811 | 390.2298 | (20.5, inf] | normal | 7888.64 | 505.2207 | 20.14641 | 4.077392 | 0.9101448 | 7.367939 | 1.040888 | 0.2661272 | 0.07985656 | 64.06044 | 37.23667 | 0.4316587 | 0.0050503 | 0 | 0.217945 | 0.345346 | 0.436709 | 0.563291 | 0.251177 | 0.1856546 | 0.5631684 | 2.65 | 0.68 | 488.23 | 65.59 | 0.987714
2021-06-22 | 2.141575 | 3449.844 | 21.725 | 18.93374 | 2021-06-19 | 1058.27 | 390.7342 | (20.5, inf] | normal | 7888.64 | 505.2207 | 20.14641 | 4.077392 | 0.9101448 | 7.367939 | 1.040888 | 0.2661272 | 0.07985656 | 64.06044 | 37.23667 | 0.4316587 | 0.0050503 | 0 | 0.217945 | 0.345346 | 0.436709 | 0.563291 | 0.251177 | 0.1856546 | 0.5631684 | 3.16 | 1.61 | 477.664 | 66.40667
2021-06-22 08:00 | 2.121877 | 3450 | 20.8351 | 15.77034 | 2021-06-20 | 1058.27 | 353.3007 | (20.5, inf] | normal | 7579.73 | 503.8086 | 18.86735 | 4.162463 | 0.9370798 | 7.513153 | 1.108757 | 0.253727 | 0.08157013 | 65.29001 | 42.76906 | 0.392543 | 0.002508005 | 0 | 0.2320874 | 0.3728616 | 0.395051 | 0.604949 | 0.4382311 | 0.05109192 | 0.510677 | 3.16 | 1.61 | 477.664 | 66.40667
2021-06-22 16:00 | 2.16418 | 3450 | 20.62991 | 17.44793 | 2021-06-20 | 1058.27 | 385.2764 | (20.5, inf] | normal | 7579.73 | 503.8086 | 18.86735 | 4.162463 | 0.9370798 | 7.513153 | 1.108757 | 0.253727 | 0.08157013 | 65.29001 | 42.76906 | 0.392543 | 0.002508005 | 0 | 0.2320874 | 0.3728616 | 0.395051 | 0.604949 | 0.4382311 | 0.05109192 | 0.510677 | 3.16 | 1.61 | 477.664 | 66.40667
2021-06-23 | 2.092492 | 3449.85 | 21.43677 | 17.9756 | 2021-06-20 | 1181.872 | 389.7423 | (20.5, inf] | normal | 7579.73 | 503.8086 | 18.86735 | 4.162463 | 0.9370798 | 7.513153 | 1.108757 | 0.253727 | 0.08157013 | 65.29001 | 42.76906 | 0.392543 | 0.002508005 | 0 | 0.2320874 | 0.3728616 | 0.395051 | 0.604949 | 0.4382311 | 0.05109192 | 0.510677 | 3.52 | 1.96 | 482.948 | 64.24
2021-06-23 08:00 | 2.137674 | 3407.448 | 21.29915 | 16.38142 | 2021-06-21 | 1181.872 | 397.1034 | (20.5, inf] | normal | 7524.91 | 512.1936 | 21.40023 | 4.31725 | 1.377023 | 7.262384 | 1.130722 | 0.2940786 | 0.07420177 | 54.69095 | 40.06073 | 0.6092073 | 0 | 0 | 0.05558605 | 0.3352067 | 0.6092073 | 0.3907927 | 0.1402353 | 0.09722655 | 0.7625382 | 3.52 | 1.96 | 482.948 | 64.24
2021-06-23 16:00 | 1.970054 | 3350 | 20.84699 | 16.43263 | 2021-06-21 | 1181.872 | 393.0504 | (20.5, inf] | normal | 7524.91 | 512.1936 | 21.40023 | 4.31725 | 1.377023 | 7.262384 | 1.130722 | 0.2940786 | 0.07420177 | 54.69095 | 40.06073 | 0.6092073 | 0 | 0 | 0.05558605 | 0.3352067 | 0.6092073 | 0.3907927 | 0.1402353 | 0.09722655 | 0.7625382 | 3.52 | 1.96 | 482.948 | 64.24
2021-06-24 | 1.890689 | 3347.293 | 21.49678 | 17.72974 | 2021-06-22 | 1173.806 | 391.091 | (20.5, inf] | normal | 7077.26 | 505.413 | 21.62802 | 4.273256 | 1.40404 | 7.168393 | 1.367979 | 0.2737146 | 0.08360745 | 60.8651 | 50.99442 | 0.5109025 | 0 | 0.1461625 | 0 | 0.342935 | 0.5109025 | 0.342935 | 0.3214096 | 0.07453492 | 0.6040555 | 3.53 | 1.99 | 496.854 | 64.92
2021-06-24 08:00 | 1.88625 | 3266.017 | 21.26199 | 17.12036 | 2021-06-22 | 1173.806 | 388.6711 | (20.5, inf] | normal | 7077.26 | 505.413 | 21.62802 | 4.273256 | 1.40404 | 7.168393 | 1.367979 | 0.2737146 | 0.08360745 | 60.8651 | 50.99442 | 0.5109025 | 0 | 0.1461625 | 0 | 0.342935 | 0.5109025 | 0.342935 | 0.3214096 | 0.07453492 | 0.6040555 | 3.53 | 1.99 | 496.854 | 64.92
2021-06-24 16:00 | 1.837456 | 3300 | 21.20792 | 16.96447 | 2021-06-22 | 1173.806 | 392.4214 | (20.5, inf] | normal | 7077.26 | 505.413 | 21.62802 | 4.273256 | 1.40404 | 7.168393 | 1.367979 | 0.2737146 | 0.08360745 | 60.8651 | 50.99442 | 0.5109025 | 0 | 0.1461625 | 0 | 0.342935 | 0.5109025 | 0.342935 | 0.3214096 | 0.07453492 | 0.6040555 | 3.53 | 1.99 | 496.854 | 64.92
2021-06-25 | 1.853388 | 3300 | 21.11111 | 18.70727 | 2021-06-23 | 1168.765 | 393.2206 | (20.5, inf] | normal | 6627.46 | 510.9236 | 18.89879 | 3.819792 | 1.081803 | 6.689536 | 1.31784 | 0.2701899 | 0.06609352 | 51.54472 | 50.03117 | 0.4008534 | 0 | 0.2685267 | 0 | 0.3306199 | 0.4008534 | 0.3306199 | 0.2368728 | 0.3164943 | 0.4466329 | 3.04 | 1.96 | 486.905 | 66.16
2021-06-25 08:00 | 1.878318 | 3301.164 | 21.52984 | 18.12277 | 2021-06-23 | 1168.765 | 385.5524 | (20.5, inf] | normal | 6627.46 | 510.9236 | 18.89879 | 3.819792 | 1.081803 | 6.689536 | 1.31784 | 0.2701899 | 0.06609352 | 51.54472 | 50.03117 | 0.4008534 | 0 | 0.2685267 | 0 | 0.3306199 | 0.4008534 | 0.3306199 | 0.2368728 | 0.3164943 | 0.4466329 | 3.04 | 1.96 | 486.905 | 66.16
2021-06-25 16:00 | 1.856955 | 3299.947 | 21.04704 | 16.93793 | 2021-06-23 | 1168.765 | 388.4454 | (20.5, inf] | normal | 6627.46 | 510.9236 | 18.89879 | 3.819792 | 1.081803 | 6.689536 | 1.31784 | 0.2701899 | 0.06609352 | 51.54472 | 50.03117 | 0.4008534 | 0 | 0.2685267 | 0 | 0.3306199 | 0.4008534 | 0.3306199 | 0.2368728 | 0.3164943 | 0.4466329 | 3.04 | 1.96 | 486.905 | 66.16
2021-06-26 | 1.779117 | 3300 | 21.27845 | 16.91026 | 2021-06-24 | 1107.671 | 386.1102 | (20.5, inf] | normal | 6630.87 | 514.3238 | 21.54605 | 3.971368 | 1.048171 | 6.829437 | 1.430059 | 0.2961184 | 0.1013868 | 60.78928 | 52.44666 | 0.5194718 | 0 | 0.1078607 | 0 | 0.3726675 | 0.5194718 | 0.3726675 | 0.3037011 | 0.0921549 | 0.604144 | 3 | 2 | 507.154 | 64.16
2021-06-26 16:00 | 2.140929 | 3449.525 | 20.92684 | 16.49785 | 2021-06-24 | 1107.671 | 384.4979 | (20.5, inf] | normal | 6630.87 | 514.3238 | 21.54605 | 3.971368 | 1.048171 | 6.829437 | 1.430059 | 0.2961184 | 0.1013868 | 60.78928 | 52.44666 | 0.5194718 | 0 | 0.1078607 | 0 | 0.3726675 | 0.5194718 | 0.3726675 | 0.3037011 | 0.0921549 | 0.604144 | 3 | 2 | 507.154 | 64.16
2021-06-27 | 2.025972 | 3450 | 20.58606 | 17.3379 | 2021-06-24 | 1144.3 | 375.9014 | (20.5, inf] | normal | 6630.87 | 514.3238 | 21.54605 | 3.971368 | 1.048171 | 6.829437 | 1.430059 | 0.2961184 | 0.1013868 | 60.78928 | 52.44666 | 0.5194718 | 0 | 0.1078607 | 0 | 0.3726675 | 0.5194718 | 0.3726675 | 0.3037011 | 0.0921549 | 0.604144 | 3.45 | 2.01 | 497.12 | 65.25
2021-06-27 08:00 | 1.97043 | 3450 | 20.31289 | 17.91636 | 2021-06-25 | 1144.3 | 383.102 | (20.0, 20.5] | normal | 6857 | 508.0802 | 26.96856 | 3.874226 | 0.9326239 | 6.794443 | 1.331874 | 0.3046265 | 0.1108346 | 60.63187 | 47.17511 | 0.4021832 | 0 | 0.214324 | 0 | 0.3834928 | 0.4021832 | 0.3834928 | 0.3443245 | 0.1653274 | 0.4903481 | 3.45 | 2.01 | 497.12 | 65.25
2021-06-27 16:00 | 2.025649 | 3450 | 20.01369 | 17.81806 | 2021-06-25 | 1144.3 | 384.2526 | (20.0, 20.5] | normal | 6857 | 508.0802 | 26.96856 | 3.874226 | 0.9326239 | 6.794443 | 1.331874 | 0.3046265 | 0.1108346 | 60.63187 | 47.17511 | 0.4021832 | 0 | 0.214324 | 0 | 0.3834928 | 0.4021832 | 0.3834928 | 0.3443245 | 0.1653274 | 0.4903481 | 3.45 | 2.01 | 497.12 | 65.25
2021-06-28 | 1.940399 | 3450 | 19.94574 | 18.41569 | 2021-06-26 | 1151.526 | 383.9344 | (19.5, 20.0] | normal | 5979.35 | 491.3236 | 22.08284 | 4.17749 | 1.124601 | 6.98151 | 1.476339 | 0.2813175 | 0.1247345 | 62.79309 | 54.81287 | 0.3653758 | 0 | 0.2497546 | 0 | 0.3848696 | 0.3653758 | 0.3848696 | 0.4528468 | 0.09227627 | 0.4548769 | 3.43 | 2.03 | 491.113 | 60.36
2021-06-28 08:00 | 1.850306 | 3394.508 | 19.95615 | 17.90176 | 2021-06-26 | 1151.526 | 387.5046 | (19.5, 20.0] | normal | 5979.35 | 491.3236 | 22.08284 | 4.17749 | 1.124601 | 6.98151 | 1.476339 | 0.2813175 | 0.1247345 | 62.79309 | 54.81287 | 0.3653758 | 0 | 0.2497546 | 0 | 0.3848696 | 0.3653758 | 0.3848696 | 0.4528468 | 0.09227627 | 0.4548769 | 3.43 | 2.03 | 491.113 | 60.36
2021-06-28 16:00 | 1.746603 | 3425 | 19.82064 | 18.40942 | 2021-06-26 | 1151.526 | 379.246 | (19.5, 20.0] | normal | 5979.35 | 491.3236 | 22.08284 | 4.17749 | 1.124601 | 6.98151 | 1.476339 | 0.2813175 | 0.1247345 | 62.79309 | 54.81287 | 0.3653758 | 0 | 0.2497546 | 0 | 0.3848696 | 0.3653758 | 0.3848696 | 0.4528468 | 0.09227627 | 0.4548769 | 3.43 | 2.03 | 491.113 | 60.36
2021-06-29 | 1.729799 | 3425.312 | 19.53056 | 18.09331 | 2021-06-27 | 1137.329 | 376.2028 | (19.5, 20.0] | normal | 6328.38 | 487.2315 | 19.34086 | 3.985807 | 1.09833 | 6.793183 | 1.361144 | 0.2931535 | 0.1241108 | 55.17254 | 49.02444 | 0.3574659 | 0 | 0.2791093 | 0 | 0.3634248 | 0.3574659 | 0.3634248 | 0.4300559 | 0.1108987 | 0.4590453 | 1.75 | 0.58 | 498.367 | 61.355 | 0.604548
2021-06-29 08:00 | 1.716612 | 3407.976 | 20.16854 | 17.41774 | 2021-06-27 | 1137.329 | 380.5254 | (20.0, 20.5] | normal | 6328.38 | 487.2315 | 19.34086 | 3.985807 | 1.09833 | 6.793183 | 1.361144 | 0.2931535 | 0.1241108 | 55.17254 | 49.02444 | 0.3574659 | 0 | 0.2791093 | 0 | 0.3634248 | 0.3574659 | 0.3634248 | 0.4300559 | 0.1108987 | 0.4590453 | 1.75 | 0.58 | 498.367 | 61.355 | 0.604548
2021-06-29 16:00 | 1.771353 | 3400 | 20.5452 | 17.46575 | 2021-06-27 | 1137.329 | 379.5951 | (20.5, inf] | normal | 6328.38 | 487.2315 | 19.34086 | 3.985807 | 1.09833 | 6.793183 | 1.361144 | 0.2931535 | 0.1241108 | 55.17254 | 49.02444 | 0.3574659 | 0 | 0.2791093 | 0 | 0.3634248 | 0.3574659 | 0.3634248 | 0.4300559 | 0.1108987 | 0.4590453 | 1.75 | 0.58 | 498.367 | 61.355 | 0.604548
2021-06-30 | 1.692713 | 3435.484 | 20.65792 | 16.75622 | 2021-06-28 | 1162.714 | 385.7852 | (20.5, inf] | normal | 7574.12 | 490.7174 | 22.90423 | 3.979346 | 1.070618 | 6.615905 | 1.348106 | 0.2972818 | 0.1210516 | 51.20361 | 40.03295 | 0.4380773 | 0 | 0.2396767 | 0 | 0.322246 | 0.4380773 | 0.322246 | 0.3814047 | 0.1387078 | 0.4798875 | 2.81 | 1.15 | 486.053 | 62.85 | 0.674204
2021-06-30 08:00 | 1.642465 | 3446.35 | 20.57091 | 18.51158 | 2021-06-28 | 1162.714 | 388.246 | (20.5, inf] | normal | 7574.12 | 490.7174 | 22.90423 | 3.979346 | 1.070618 | 6.615905 | 1.348106 | 0.2972818 | 0.1210516 | 51.20361 | 40.03295 | 0.4380773 | 0 | 0.2396767 | 0 | 0.322246 | 0.4380773 | 0.322246 | 0.3814047 | 0.1387078 | 0.4798875 | 2.81 | 1.15 | 486.053 | 62.85 | 0.674204
2021-06-30 16:00 | 1.653685 | 3424.882 | 21.07586 | 19.13724 | 2021-06-29 | 1162.714 | 386.7571 | (20.5, inf] | normal | 8080.96 | 500.1716 | 28.15699 | 4.071299 | 0.9384946 | 6.483951 | 1.27518 | 0.3054812 | 0.1115253 | 48.44876 | 44.32929 | 0.5707602 | 0 | 0.1757192 | 0 | 0.2535206 | 0.5707602 | 0.2535206 | 0.1890663 | 0.3047512 | 0.5061824 | 2.81 | 1.15 | 486.053 | 62.85 | 0.674204
2021-07-01 | 1.697922 | 3425 | 21.34841 | 18.0889 | 2021-06-29 | 1114.997 | 389.0995 | (20.5, inf] | normal | 8080.96 | 500.1716 | 28.15699 | 4.071299 | 0.9384946 | 6.483951 | 1.27518 | 0.3054812 | 0.1115253 | 48.44876 | 44.32929 | 0.5707602 | 0 | 0.1757192 | 0 | 0.2535206 | 0.5707602 | 0.2535206 | 0.1890663 | 0.3047512 | 0.5061824 | 3.2 | 2.17 |  | 59.14 | 0.68275
2021-07-01 08:00 | 1.65889 | 3425.118 | 21.1667 | 16.88861 | 2021-06-29 | 1114.997 | 348.9496 | (20.5, inf] | normal | 8080.96 | 500.1716 | 28.15699 | 4.071299 | 0.9384946 | 6.483951 | 1.27518 | 0.3054812 | 0.1115253 | 48.44876 | 44.32929 | 0.5707602 | 0 | 0.1757192 | 0 | 0.2535206 | 0.5707602 | 0.2535206 | 0.1890663 | 0.3047512 | 0.5061824 | 3.2 | 2.17 |  | 59.14 | 0.68275
2021-07-01 16:00 | 1.497177 | 3449.002 | 20.48739 | 16.75614 | 2021-06-30 | 1114.997 | 385.3984 | (20.0, 20.5] | normal | 9440.89 | 494.1089 | 25.88625 | 4.071065 | 1.118459 | 6.694219 | 1.3273 | 0.3083582 | 0.1229498 | 48.29494 | 47.49125 | 0.4715784 | 0 | 0.2666126 | 0 | 0.261809 | 0.4715784 | 0.261809 | 0.190706 | 0.3292238 | 0.4800703 | 3.2 | 2.17 |  | 59.14 | 0.68275
2021-07-02 | 1.588744 | 3450 | 20.11703 | 16.96626 | 2021-06-30 | 1157.33 | 382.6382 | (20.0, 20.5] | normal | 9440.89 | 494.1089 | 25.88625 | 4.071065 | 1.118459 | 6.694219 | 1.3273 | 0.3083582 | 0.1229498 | 48.29494 | 47.49125 | 0.4715784 | 0 | 0.2666126 | 0 | 0.261809 | 0.4715784 | 0.261809 | 0.190706 | 0.3292238 | 0.4800703 | 3.52 | 1.94 |  | 61.76
2021-07-02 08:00 | 1.605213 | 3450 | 20.45068 | 17.58875 | 2021-06-30 | 1157.33 | 384.7553 | (20.0, 20.5] | normal | 9440.89 | 494.1089 | 25.88625 | 4.071065 | 1.118459 | 6.694219 | 1.3273 | 0.3083582 | 0.1229498 | 48.29494 | 47.49125 | 0.4715784 | 0 | 0.2666126 | 0 | 0.261809 | 0.4715784 | 0.261809 | 0.190706 | 0.3292238 | 0.4800703 | 3.52 | 1.94 |  | 61.76
2021-07-02 16:00 | 1.598432 | 3450 | 20.7053 | 17.78479 | 2021-07-01 | 1157.33 | 388.55 | (20.5, inf] | normal | 6795.91 | 498.255 | 29.03222 | 4.007041 | 0.9313684 | 6.406662 | 1.06567 | 0.3240481 | 0.1044021 | 41.47497 | 36.83112 | 0.5881567 | 0 | 0.25626 | 0 | 0.1555833 | 0.5881567 | 0.1555833 | 0.089776 | 0.3139829 | 0.5962411 | 3.52 | 1.94 |  | 61.76
2021-07-03 | 1.617806 | 3450 | 20.6428 | 17.47207 | 2021-07-01 | 1151.195 | 385.6813 | (20.5, inf] | normal | 6795.91 | 498.255 | 29.03222 | 4.007041 | 0.9313684 | 6.406662 | 1.06567 | 0.3240481 | 0.1044021 | 41.47497 | 36.83112 | 0.5881567 | 0 | 0.25626 | 0 | 0.1555833 | 0.5881567 | 0.1555833 | 0.089776 | 0.3139829 | 0.5962411 | 3.55 | 2.22 |  | 60.955
2021-07-03 08:00 | 1.676577 | 3450 | 20.70602 | 17.93655 | 2021-07-01 | 1151.195 | 383.219 | (20.5, inf] | normal | 6795.91 | 498.255 | 29.03222 | 4.007041 | 0.9313684 | 6.406662 | 1.06567 | 0.3240481 | 0.1044021 | 41.47497 | 36.83112 | 0.5881567 | 0 | 0.25626 | 0 | 0.1555833 | 0.5881567 | 0.1555833 | 0.089776 | 0.3139829 | 0.5962411 | 3.55 | 2.22 |  | 60.955
2021-07-03 16:00 | 1.65591 | 3450 | 20.59083 | 17.71336 | 2021-07-02 | 1151.195 | 380.7843 | (20.5, inf] | normal | 8918.33 | 503.031 | 25.47321 | 4.089713 | 0.945087 | 6.418442 | 1.252713 | 0.2878158 | 0.1006176 | 46.17847 | 36.86116 | 0.5256298 | 0 | 0.2125331 | 0 | 0.2618371 | 0.5256298 | 0.2618371 | 0.1169905 | 0.4046495 | 0.47836 | 3.55 | 2.22 |  | 60.955
2021-07-04 | 1.686265 | 3450 | 20.26954 | 17.21266 | 2021-07-02 | 1149.065 | 381.8514 | (20.0, 20.5] | normal | 8918.33 | 503.031 | 25.47321 | 4.089713 | 0.945087 | 6.418442 | 1.252713 | 0.2878158 | 0.1006176 | 46.17847 | 36.86116 | 0.5256298 | 0 | 0.2125331 | 0 | 0.2618371 | 0.5256298 | 0.2618371 | 0.1169905 | 0.4046495 | 0.47836 |  |  |  | 63.36333
2021-07-04 08:00 | 1.773129 | 3450 | 20.51491 | 19.11994 | 2021-07-02 | 1149.065 | 380.9917 | (20.5, inf] | normal | 8918.33 | 503.031 | 25.47321 | 4.089713 | 0.945087 | 6.418442 | 1.252713 | 0.2878158 | 0.1006176 | 46.17847 | 36.86116 | 0.5256298 | 0 | 0.2125331 | 0 | 0.2618371 | 0.5256298 | 0.2618371 | 0.1169905 | 0.4046495 | 0.47836 |  |  |  | 63.36333
2021-07-04 16:00 | 1.781525 | 3450 | 20.51534 | 18.05482 | 2021-07-02 | 1149.065 | 384.8748 | (20.5, inf] | normal | 8918.33 | 503.031 | 25.47321 | 4.089713 | 0.945087 | 6.418442 | 1.252713 | 0.2878158 | 0.1006176 | 46.17847 | 36.86116 | 0.5256298 | 0 | 0.2125331 | 0 | 0.2618371 | 0.5256298 | 0.2618371 | 0.1169905 | 0.4046495 | 0.47836 |  |  |  | 63.36333
2021-07-05 | 1.795087 | 3450 | 20.34078 | 17.56356 | 2021-07-03 | 1149.635 | 385.1802 | (20.0, 20.5] | normal | 7630.27 | 504.7764 | 19.68339 | 4.407722 | 0.9508522 | 6.667497 | 1.501173 | 0.2504876 | 0.06497203 | 53.38011 | 45.37675 | 0.4540875 | 0 | 0.2264324 | 0 | 0.3194802 | 0.4540875 | 0.3194802 | 0.1894796 | 0.3843507 | 0.4261696 | 3.02 | 2.02 | 498.443 | 63.67
2021-07-05 08:00 | 1.837362 | 3450 | 20.52479 | 17.05412 | 2021-07-03 | 1149.635 | 382.1015 | (20.5, inf] | normal | 7630.27 | 504.7764 | 19.68339 | 4.407722 | 0.9508522 | 6.667497 | 1.501173 | 0.2504876 | 0.06497203 | 53.38011 | 45.37675 | 0.4540875 | 0 | 0.2264324 | 0 | 0.3194802 | 0.4540875 | 0.3194802 | 0.1894796 | 0.3843507 | 0.4261696 | 3.02 | 2.02 | 498.443 | 63.67
2021-07-05 16:00 | 1.716619 | 3450 | 20.35396 | 17.85353 | 2021-07-03 | 1149.635 | 380.3823 | (20.0, 20.5] | normal | 7630.27 | 504.7764 | 19.68339 | 4.407722 | 0.9508522 | 6.667497 | 1.501173 | 0.2504876 | 0.06497203 | 53.38011 | 45.37675 | 0.4540875 | 0 | 0.2264324 | 0 | 0.3194802 | 0.4540875 | 0.3194802 | 0.1894796 | 0.3843507 | 0.4261696 | 3.02 | 2.02 | 498.443 | 63.67
2021-07-06 | 1.834483 | 3450 | 19.7616 | 17.66703 | 2021-07-04 | 1088.029 | 390.1742 | (19.5, 20.0] | normal | 7211.98 | 506.0602 | 19.8327 | 4.115884 | 1.235348 | 6.66319 | 1.507853 | 0.244349 | 0.05612722 | 57.31074 | 53.43414 | 0.3498651 | 0 | 0.3184992 | 0 | 0.3316357 | 0.3498651 | 0.3316357 | 0.1971194 | 0.4911063 | 0.3117743 | 3.28 | 1.82 | 491.638
2021-07-06 08:00 | 1.873233 | 3096.283 | 19.86006 | 18.79705 | 2021-07-04 | 1088.029 | 325.1467 | (19.5, 20.0] | normal | 7211.98 | 506.0602 | 19.8327 | 4.115884 | 1.235348 | 6.66319 | 1.507853 | 0.244349 | 0.05612722 | 57.31074 | 53.43414 | 0.3498651 | 0 | 0.3184992 | 0 | 0.3316357 | 0.3498651 | 0.3316357 | 0.1971194 | 0.4911063 | 0.3117743 | 3.28 | 1.82 | 491.638
2021-07-06 16:00 | 3.228332 | 3311.067 | 19.76068 | 17.21333 | 2021-07-03 | 1088.029 | 391.2339 | (19.5, 20.0] | normal | 7630.27 | 504.7764 | 19.68339 | 4.407722 | 0.9508522 | 6.667497 | 1.501173 | 0.2504876 | 0.06497203 | 53.38011 | 45.37675 | 0.4540875 | 0 | 0.2264324 | 0 | 0.3194802 | 0.4540875 | 0.3194802 | 0.1894796 | 0.3843507 | 0.4261696 | 3.28 | 1.82 | 491.638
2021-07-07 | 1.801868 | 3450 | 20.82492 | 18.89299 | 2021-07-05 | 1156.93 | 386.9924 | (20.5, inf] | normal | 9629.7 | 513.7071 | 20.39677 | 3.742874 | 1.171908 | 6.417897 | 1.264712 | 0.2384698 | 0.03980155 | 45.53155 | 48.77623 | 0.4285803 | 0.01311463 | 0.2732868 | 0 | 0.2850182 | 0.441695 | 0.2850182 | 0.1462459 | 0.7087739 | 0.1449802 | 3.63 | 2.13 | 486.585 | 64.55
2021-07-07 08:00 | 1.836059 | 3450 | 20.75124 | 17.86739 | 2021-07-05 | 1156.93 | 383.7439 | (20.5, inf] | normal | 9629.7 | 513.7071 | 20.39677 | 3.742874 | 1.171908 | 6.417897 | 1.264712 | 0.2384698 | 0.03980155 | 45.53155 | 48.77623 | 0.4285803 | 0.01311463 | 0.2732868 | 0 | 0.2850182 | 0.441695 | 0.2850182 | 0.1462459 | 0.7087739 | 0.1449802 | 3.63 | 2.13 | 486.585 | 64.55
2021-07-07 16:00 | 1.753754 | 3450 | 20.56542 | 19.8662 | 2021-07-05 | 1156.93 | 385.3988 | (20.5, inf] | normal | 9629.7 | 513.7071 | 20.39677 | 3.742874 | 1.171908 | 6.417897 | 1.264712 | 0.2384698 | 0.03980155 | 45.53155 | 48.77623 | 0.4285803 | 0.01311463 | 0.2732868 | 0 | 0.2850182 | 0.441695 | 0.2850182 | 0.1462459 | 0.7087739 | 0.1449802 | 3.63 | 2.13 | 486.585 | 64.55
2021-07-08 | 1.81909 | 3450 | 20.7817 | 18.45068 | 2021-07-06 | 1135.176 | 373.9247 | (20.5, inf] | normal | 8496.48 | 498.5618 | 31.28993 | 3.959428 | 1.099116 | 6.266095 | 1.361558 | 0.2480621 | 0.0562953 | 56.22858 | 50.47347 | 0.4589736 | 0.1438831 | 0.2133283 | 0 | 0.1838149 | 0.6028567 | 0.1838149 | 0.2879868 | 0.3749258 | 0.3370874 | 3.06 | 1.58 | 497.166 | 57.74
2021-07-08 08:00 | 1.823181 | 3450 | 20.61854 | 18.2262 | 2021-07-06 | 1135.176 | 380.0637 | (20.5, inf] | normal | 8496.48 | 498.5618 | 31.28993 | 3.959428 | 1.099116 | 6.266095 | 1.361558 | 0.2480621 | 0.0562953 | 56.22858 | 50.47347 | 0.4589736 | 0.1438831 | 0.2133283 | 0 | 0.1838149 | 0.6028567 | 0.1838149 | 0.2879868 | 0.3749258 | 0.3370874 | 3.06 | 1.58 | 497.166 | 57.74
2021-07-08 16:00 | 1.62482 | 3177.912 | 20.489 | 18.10122 | 2021-07-07 | 1135.176 | 380.0017 | (20.0, 20.5] | normal | 9626.1 | 506.6367 | 22.52197 | 4.331929 | 1.031569 | 6.439246 | 1.589284 | 0.2410161 | 0.0721241 | 54.80287 | 50.59842 | 0.3639324 | 0.1114927 | 0.2132712 | 0 | 0.3113036 | 0.4754251 | 0.3113036 | 0.5638507 | 0.08362253 | 0.3525268 | 3.06 | 1.58 | 497.166 | 57.74
2021-07-09 08:00 | 2.374133 | 3128.738 | 20.35 | 17.0532 | 2021-07-06 | 1096.442 | 354.1637 | (20.0, 20.5] | normal | 8496.48 | 498.5618 | 31.28993 | 3.959428 | 1.099116 | 6.266095 | 1.361558 | 0.2480621 | 0.0562953 | 56.22858 | 50.47347 | 0.4589736 | 0.1438831 | 0.2133283 | 0 | 0.1838149 | 0.6028567 | 0.1838149 | 0.2879868 | 0.3749258 | 0.3370874 | 3.26 | 1.73 | 503.676 | 58.86
2021-07-09 16:00 | 1.935469 | 3382.808 | 20.72448 | 17.72373 | 2021-07-07 | 1096.442 | 365.2643 | (20.5, inf] | normal | 9626.1 | 506.6367 | 22.52197 | 4.331929 | 1.031569 | 6.439246 | 1.589284 | 0.2410161 | 0.0721241 | 54.80287 | 50.59842 | 0.3639324 | 0.1114927 | 0.2132712 | 0 | 0.3113036 | 0.4754251 | 0.3113036 | 0.5638507 | 0.08362253 | 0.3525268 | 3.26 | 1.73 | 503.676 | 58.86
2021-07-10 | 1.956155 | 3411.529 | 20.56425 | 17.66022 | 2021-07-08 | 1124.467 | 364.2537 | (20.5, inf] | normal | 7968.4 | 496.3765 | 26.55033 | 3.656808 | 0.8401504 | 5.932679 | 1.40728 | 0.2123342 | 0.03504565 | 39.01632 | 36.73495 | 0.5507216 | 0 | 0.2601752 | 0 | 0.1891032 | 0.5507216 | 0.1891032 | 0.4033595 | 0.4477901 | 0.1488504 |  |  |  | 60.13
2021-07-10 08:00 | 1.883889 | 3450 | 20.21269 | 18.26114 | 2021-07-08 | 1124.467 | 376.9207 | (20.0, 20.5] | normal | 7968.4 | 496.3765 | 26.55033 | 3.656808 | 0.8401504 | 5.932679 | 1.40728 | 0.2123342 | 0.03504565 | 39.01632 | 36.73495 | 0.5507216 | 0 | 0.2601752 | 0 | 0.1891032 | 0.5507216 | 0.1891032 | 0.4033595 | 0.4477901 | 0.1488504 |  |  |  | 60.13
2021-07-10 16:00 | 1.903442 | 3450 | 20.44426 | 18.38877 | 2021-07-08 | 1124.467 | 382.1038 | (20.0, 20.5] | normal | 7968.4 | 496.3765 | 26.55033 | 3.656808 | 0.8401504 | 5.932679 | 1.40728 | 0.2123342 | 0.03504565 | 39.01632 | 36.73495 | 0.5507216 | 0 | 0.2601752 | 0 | 0.1891032 | 0.5507216 | 0.1891032 | 0.4033595 | 0.4477901 | 0.1488504 |  |  |  | 60.13
2021-07-11 | 1.873556 | 3450 | 20.21032 | 17.37993 | 2021-07-09 | 1155.826 | 382.3408 | (20.0, 20.5] | normal | 10028.69 | 494.6606 | 27.79979 | 3.677636 | 0.8911915 | 5.843782 | 1.471422 | 0.2131365 | 0.03747596 | 37.28157 | 36.92986 | 0.5129234 | 0 | 0.2553933 | 0 | 0.2316833 | 0.5129234 | 0.2316833 | 0.4117454 | 0.3605491 | 0.2277055 | 2.51 | 1.63 |  | 58.76
2021-07-11 08:00 | 1.844816 | 3450 | 20.2652 | 17.32421 | 2021-07-09 | 1155.826 | 386.5585 | (20.0, 20.5] | normal | 10028.69 | 494.6606 | 27.79979 | 3.677636 | 0.8911915 | 5.843782 | 1.471422 | 0.2131365 | 0.03747596 | 37.28157 | 36.92986 | 0.5129234 | 0 | 0.2553933 | 0 | 0.2316833 | 0.5129234 | 0.2316833 | 0.4117454 | 0.3605491 | 0.2277055 | 2.51 | 1.63 |  | 58.76
2021-07-11 16:00 | 1.792181 | 3450 | 20.28186 | 17.40097 | 2021-07-09 | 1155.826 | 385.5245 | (20.0, 20.5] | normal | 10028.69 | 494.6606 | 27.79979 | 3.677636 | 0.8911915 | 5.843782 | 1.471422 | 0.2131365 | 0.03747596 | 37.28157 | 36.92986 | 0.5129234 | 0 | 0.2553933 | 0 | 0.2316833 | 0.5129234 | 0.2316833 | 0.4117454 | 0.3605491 | 0.2277055 | 2.51 | 1.63 |  | 58.76
2021-07-12 | 1.80316 | 3450 | 20.22579 | 17.87687 | 2021-07-10 | 1061.486 | 384.4461 | (20.0, 20.5] | normal | 8857.85 | 489.6977 | 26.35023 | 3.804568 | 0.7926281 | 6.031176 | 1.341227 | 0.2315595 | 0.04042648 | 36.20297 | 32.36649 | 0.49919 | 0 | 0.2344192 | 0 | 0.2663908 | 0.49919 | 0.2663908 | 0.2605788 | 0.3495686 | 0.3898526 | 3.31 | 1.74 | 483.42 | 57.86
2021-07-12 08:00 | 1.831899 | 3450 | 20.19789 | 17.81249 | 2021-07-10 | 1061.486 | 383.6499 | (20.0, 20.5] | normal | 8857.85 | 489.6977 | 26.35023 | 3.804568 | 0.7926281 | 6.031176 | 1.341227 | 0.2315595 | 0.04042648 | 36.20297 | 32.36649 | 0.49919 | 0 | 0.2344192 | 0 | 0.2663908 | 0.49919 | 0.2663908 | 0.2605788 | 0.3495686 | 0.3898526 | 3.31 | 1.74 | 483.42 | 57.86
2021-07-14 08:00 | 3.136973 | 3306.181 | 20.60546 | 15.81194 | 2021-07-11 | 822.5304 | 313.7235 | (20.5, inf] | baixo | 9153.94 | 488.9195 | 22.31935 | 3.989486 | 0.7491816 | 5.946378 | 1.274903 | 0.2305176 | 0.04077108 | 36.8374 | 32.67969 | 0.535104 | 0 | 0.2551754 | 0 | 0.2097206 | 0.535104 | 0.2097206 | 0.2915992 | 0.1031166 | 0.6052842
2021-07-14 16:00 | 2.779333 | 3450 | 19.74918 | 17.18304 | 2021-07-11 | 822.5304 | 329.8035 | (19.5, 20.0] | baixo | 9153.94 | 488.9195 | 22.31935 | 3.989486 | 0.7491816 | 5.946378 | 1.274903 | 0.2305176 | 0.04077108 | 36.8374 | 32.67969 | 0.535104 | 0 | 0.2551754 | 0 | 0.2097206 | 0.535104 | 0.2097206 | 0.2915992 | 0.1031166 | 0.6052842
2021-07-15 | 2.791927 | 3450 | 19.65609 | 19.14612 | 2021-07-12 | 1143.996 | 371.7022 | (19.5, 20.0] | normal | 10914.71 | 480.7853 | 14.46984 | 4.181672 | 0.778159 | 6.016558 | 1.259452 | 0.2417146 | 0.03164857 | 37.80132 | 36.04347 | 0.5217234 | 0 | 0.2635956 | 0 | 0.2146809 | 0.5217234 | 0.2146809 | 0.1644323 | 0.1533121 | 0.6822556 |  |  | 488.238 | 60.44 | 1.80519
2021-07-15 08:00 | 2.695052 | 3450 | 20.59276 | 18.78355 | 2021-07-12 | 1143.996 | 382.8755 | (20.5, inf] | normal | 10914.71 | 480.7853 | 14.46984 | 4.181672 | 0.778159 | 6.016558 | 1.259452 | 0.2417146 | 0.03164857 | 37.80132 | 36.04347 | 0.5217234 | 0 | 0.2635956 | 0 | 0.2146809 | 0.5217234 | 0.2146809 | 0.1644323 | 0.1533121 | 0.6822556 |  |  | 488.238 | 60.44 | 1.80519
2021-07-15 16:00 | 2.599147 | 3450 | 20.61721 | 17.5823 | 2021-07-13 | 1143.996 | 388.2909 | (20.5, inf] | normal | 3206.4 | 482.0387 | 17.70499 | 4.230655 | 1.00748 | 6.304535 | 1.408995 | 0.2354354 | 0.03423017 | 40.48523 | 43.36008 | 0.4294006 | 0 | 0.3664452 | 0 | 0.2041542 | 0.4294006 | 0.2041542 | 0.1485144 | 0.340631 | 0.5108545 |  |  | 488.238 | 60.44 | 1.80519
2021-07-16 | 2.627563 | 3450 | 20.51288 | 17.59863 | 2021-07-13 | 1158.388 | 386.7026 | (20.5, inf] | normal | 3206.4 | 482.0387 | 17.70499 | 4.230655 | 1.00748 | 6.304535 | 1.408995 | 0.2354354 | 0.03423017 | 40.48523 | 43.36008 | 0.4294006 | 0 | 0.3664452 | 0 | 0.2041542 | 0.4294006 | 0.2041542 | 0.1485144 | 0.340631 | 0.5108545 | 3.84 | 1.96 | 481.781 | 58.59 | 1.04929
2021-07-16 08:00 | 2.710552 | 3450 | 20.61424 | 17.77457 | 2021-07-13 | 1158.388 | 384.5135 | (20.5, inf] | normal | 3206.4 | 482.0387 | 17.70499 | 4.230655 | 1.00748 | 6.304535 | 1.408995 | 0.2354354 | 0.03423017 | 40.48523 | 43.36008 | 0.4294006 | 0 | 0.3664452 | 0 | 0.2041542 | 0.4294006 | 0.2041542 | 0.1485144 | 0.340631 | 0.5108545 | 3.84 | 1.96 | 481.781 | 58.59 | 1.04929
2021-07-16 16:00 | 2.599147 | 3450 | 20.41961 | 18.04306 | 2021-07-14 | 1158.388 | 386.3976 | (20.0, 20.5] | normal | 7947.95 | 484.7245 | 19.82651 | 3.61173 | 0.8572723 | 6.155632 | 1.320176 | 0.2308645 | 0.02635214 | 39.89549 | 44.93034 | 0.4710082 | 0 | 0.3102423 | 0 | 0.2187495 | 0.4710082 | 0.2187495 | 0.2048919 | 0.5024931 | 0.292615 | 3.84 | 1.96 | 481.781 | 58.59 | 1.04929
2021-07-17 | 2.595917 | 3450 | 20.54084 | 18.03393 | 2021-07-14 | 1156.985 | 385.8073 | (20.5, inf] | normal | 7947.95 | 484.7245 | 19.82651 | 3.61173 | 0.8572723 | 6.155632 | 1.320176 | 0.2308645 | 0.02635214 | 39.89549 | 44.93034 | 0.4710082 | 0 | 0.3102423 | 0 | 0.2187495 | 0.4710082 | 0.2187495 | 0.2048919 | 0.5024931 | 0.292615 |  |  | 491.9
2021-07-17 08:00 | 2.654365 | 3450 | 20.56739 | 17.75398 | 2021-07-14 | 1156.985 | 387.268 | (20.5, inf] | normal | 7947.95 | 484.7245 | 19.82651 | 3.61173 | 0.8572723 | 6.155632 | 1.320176 | 0.2308645 | 0.02635214 | 39.89549 | 44.93034 | 0.4710082 | 0 | 0.3102423 | 0 | 0.2187495 | 0.4710082 | 0.2187495 | 0.2048919 | 0.5024931 | 0.292615 |  |  | 491.9
2021-07-17 16:00 | 2.654042 | 3450 | 20.16589 | 17.54704 | 2021-07-15 | 1156.985 | 382.5541 | (20.0, 20.5] | normal | 6837.38 | 487.1179 | 16.67363 | 3.600048 | 1.005054 | 6.32116 | 1.320824 | 0.2255961 | 0.02548458 | 48.32459 | 54.43543 | 0.3857779 | 0 | 0.4064788 | 0 | 0.2077433 | 0.3857779 | 0.2077433 | 0.2787128 | 0.5262674 | 0.1950198 |  |  | 491.9
2021-07-18 | 2.647907 | 3450 | 19.98665 | 17.51505 | 2021-07-15 | 1156.858 | 385.7659 | (19.5, 20.0] | normal | 6837.38 | 487.1179 | 16.67363 | 3.600048 | 1.005054 | 6.32116 | 1.320824 | 0.2255961 | 0.02548458 | 48.32459 | 54.43543 | 0.3857779 | 0 | 0.4064788 | 0 | 0.2077433 | 0.3857779 | 0.2077433 | 0.2787128 | 0.5262674 | 0.1950198 |  |  | 482.085
2021-07-19 | 2.799197 | 3449.924 | 20.55573 | 17.05623 | 2021-07-16 | 1160.203 | 384.2763 | (20.5, inf] | normal | 8806.71 | 492.5348 | 22.70502 | 3.548315 | 0.9273832 | 6.433546 | 1.460448 | 0.2246451 | 0.02556194 | 49.66395 | 50.22971 | 0.3572481 | 0 | 0.417074 | 0 | 0.2256779 | 0.3572481 | 0.2256779 | 0.2317734 | 0.5538964 | 0.2143303 | 3.08 | 1.85 | 493.0173 |  | 0.956005
2021-07-19 08:00 | 2.77449 | 3450 | 20.58016 | 17.2734 | 2021-07-16 | 1160.203 | 387.6391 | (20.5, inf] | normal | 8806.71 | 492.5348 | 22.70502 | 3.548315 | 0.9273832 | 6.433546 | 1.460448 | 0.2246451 | 0.02556194 | 49.66395 | 50.22971 | 0.3572481 | 0 | 0.417074 | 0 | 0.2256779 | 0.3572481 | 0.2256779 | 0.2317734 | 0.5538964 | 0.2143303 | 3.08 | 1.85 | 493.0173 |  | 0.956005
2021-07-19 16:00 | 2.655334 | 3450 | 20.49615 | 17.38053 | 2021-07-17 | 1160.203 | 385.8839 | (20.0, 20.5] | normal | 8895.6 | 492.854 | 22.48132 | 3.876521 | 0.8964555 | 6.28111 | 1.417254 | 0.2293999 | 0.0233752 | 53.63412 | 43.08497 | 0.3798361 | 0 | 0.4283657 | 0 | 0.1917982 | 0.3798361 | 0.1917982 | 0.2616309 | 0.6727411 | 0.06562801 | 3.08 | 1.85 | 493.0173 |  | 0.956005
2021-07-20 | 2.630469 | 3450 | 20.17643 | 17.65467 | 2021-07-17 | 1046.881 | 387.3253 | (20.0, 20.5] | normal | 8895.6 | 492.854 | 22.48132 | 3.876521 | 0.8964555 | 6.28111 | 1.417254 | 0.2293999 | 0.0233752 | 53.63412 | 43.08497 | 0.3798361 | 0 | 0.4283657 | 0 | 0.1917982 | 0.3798361 | 0.1917982 | 0.2616309 | 0.6727411 | 0.06562801 |  |  | 491.125 | 60.83 | 1.02263
2021-07-20 08:00 | 2.663407 | 3450 | 20.67253 | 18.40571 | 2021-07-17 | 1046.881 | 350.9692 | (20.5, inf] | normal | 8895.6 | 492.854 | 22.48132 | 3.876521 | 0.8964555 | 6.28111 | 1.417254 | 0.2293999 | 0.0233752 | 53.63412 | 43.08497 | 0.3798361 | 0 | 0.4283657 | 0 | 0.1917982 | 0.3798361 | 0.1917982 | 0.2616309 | 0.6727411 | 0.06562801 |  |  | 491.125 | 60.83 | 1.02263
2021-07-20 16:00 | 2.665344 | 3450 | 21.11142 | 17.57799 | 2021-07-18 | 1046.881 | 388.0036 | (20.5, inf] | normal | 6760.22 | 498.7999 | 25.69474 | 3.993677 | 0.9407455 | 6.459531 | 1.525762 | 0.2171497 | 0.0333083 | 57.26182 | 45.42119 | 0.3307614 | 0 | 0.4508611 | 0 | 0.2183775 | 0.3307614 | 0.2183775 | 0.4210343 | 0.5446442 | 0.03432155 |  |  | 491.125 | 60.83 | 1.02263
2021-07-21 | 2.708938 | 3450 | 20.63023 | 17.43644 | 2021-07-18 | 1172.717 | 391.4678 | (20.5, inf] | normal | 6760.22 | 498.7999 | 25.69474 | 3.993677 | 0.9407455 | 6.459531 | 1.525762 | 0.2171497 | 0.0333083 | 57.26182 | 45.42119 | 0.3307614 | 0 | 0.4508611 | 0 | 0.2183775 | 0.3307614 | 0.2183775 | 0.4210343 | 0.5446442 | 0.03432155 | 2.97 | 1.74 | 476.005 | 63.54 | 0.892154
2021-07-21 08:00 | 2.751886 | 3450 | 20.7856 | 18.08018 | 2021-07-18 | 1172.717 | 390.4186 | (20.5, inf] | normal | 6760.22 | 498.7999 | 25.69474 | 3.993677 | 0.9407455 | 6.459531 | 1.525762 | 0.2171497 | 0.0333083 | 57.26182 | 45.42119 | 0.3307614 | 0 | 0.4508611 | 0 | 0.2183775 | 0.3307614 | 0.2183775 | 0.4210343 | 0.5446442 | 0.03432155 | 2.97 | 1.74 | 476.005 | 63.54 | 0.892154
2021-07-21 16:00 | 2.72024 | 3450 | 20.6283 | 17.6179 | 2021-07-18 | 1172.717 | 389.7697 | (20.5, inf] | normal | 6760.22 | 498.7999 | 25.69474 | 3.993677 | 0.9407455 | 6.459531 | 1.525762 | 0.2171497 | 0.0333083 | 57.26182 | 45.42119 | 0.3307614 | 0 | 0.4508611 | 0 | 0.2183775 | 0.3307614 | 0.2183775 | 0.4210343 | 0.5446442 | 0.03432155 | 2.97 | 1.74 | 476.005 | 63.54 | 0.892154
2021-07-22 | 2.732834 | 3450 | 21.04643 | 18.04297 | 2021-07-19 | 1163.517 | 389.3586 | (20.5, inf] | normal | 6915.85 | 502.2772 | 27.15826 | 3.789611 | 0.8307285 | 6.469081 | 1.652566 | 0.2187717 | 0.04850418 | 59.13203 | 48.89866 | 0.4787597 | 0 | 0.2918484 | 0 | 0.2293919 | 0.4787597 | 0.2293919 | 0.3300408 | 0.5604537 | 0.1095055 |  |  | 485.99 | 63.46 | 0.868336
2021-07-22 08:00 | 2.760568 | 3450 | 20.80004 | 17.43918 | 2021-07-19 | 1163.517 | 387.6502 | (20.5, inf] | normal | 6915.85 | 502.2772 | 27.15826 | 3.789611 | 0.8307285 | 6.469081 | 1.652566 | 0.2187717 | 0.04850418 | 59.13203 | 48.89866 | 0.4787597 | 0 | 0.2918484 | 0 | 0.2293919 | 0.4787597 | 0.2293919 | 0.3300408 | 0.5604537 | 0.1095055 |  |  | 485.99 | 63.46 | 0.868336
2021-07-22 16:00 | 2.505178 | 3450 | 20.29049 | 17.88447 | 2021-07-20 | 1163.517 | 384.7927 | (20.0, 20.5] | normal | 6831.51 | 495.7944 | 31.16465 | 4.314534 | 1.187501 | 6.538007 | 1.711729 | 0.2586538 | 0.06231493 | 56.04655 | 46.87677 | 0.77803 | 0 | 0.008866268 | 0 | 0.2131037 | 0.77803 | 0.2131037 | 0.1434322 | 0.3934784 | 0.4630894 |  |  | 485.99 | 63.46 | 0.868336
2021-07-23 | 2.404157 | 3450 | 19.93931 | 18.31859 | 2021-07-20 | 1154.569 | 380.4871 | (19.5, 20.0] | normal | 6831.51 | 495.7944 | 31.16465 | 4.314534 | 1.187501 | 6.538007 | 1.711729 | 0.2586538 | 0.06231493 | 56.04655 | 46.87677 | 0.77803 | 0 | 0.008866268 | 0 | 0.2131037 | 0.77803 | 0.2131037 | 0.1434322 | 0.3934784 | 0.4630894 | 2.75 | 1.59 | 475.22 | 60.55 | 0.997263
2021-07-23 08:00 | 2.38247 | 3450 | 20.18392 | 18.7491 | 2021-07-20 | 1154.569 | 385.5034 | (20.0, 20.5] | normal | 6831.51 | 495.7944 | 31.16465 | 4.314534 | 1.187501 | 6.538007 | 1.711729 | 0.2586538 | 0.06231493 | 56.04655 | 46.87677 | 0.77803 | 0 | 0.008866268 | 0 | 0.2131037 | 0.77803 | 0.2131037 | 0.1434322 | 0.3934784 | 0.4630894 | 2.75 | 1.59 | 475.22 | 60.55 | 0.997263
2021-07-23 16:00 | 2.402491 | 3450 | 20.57578 | 16.94197 | 2021-07-21 | 1154.569 | 386.6952 | (20.5, inf] | normal | 6875.08 | 514.1548 | 28.32113 | 4.431994 | 1.329621 | 6.422779 | 1.822873 | 0.2176301 | 0.05098366 | 56.89575 | 49.48726 | 0.6739703 | 0 | 0 | 0 | 0.3260297 | 0.6739703 | 0.3260297 | 0.3671952 | 0.352541 | 0.2802638 | 2.75 | 1.59 | 475.22 | 60.55 | 0.997263
2021-07-24 | 2.396679 | 3450 | 20.19879 | 17.21815 | 2021-07-21 | 1154.308 | 383.5864 | (20.0, 20.5] | normal | 6875.08 | 514.1548 | 28.32113 | 4.431994 | 1.329621 | 6.422779 | 1.822873 | 0.2176301 | 0.05098366 | 56.89575 | 49.48726 | 0.6739703 | 0 | 0 | 0 | 0.3260297 | 0.6739703 | 0.3260297 | 0.3671952 | 0.352541 | 0.2802638 |  |  | 481.808 | 61.64
2021-07-24 08:00 | 2.386023 | 3450 | 19.97161 | 17.72363 | 2021-07-21 | 1154.308 | 384.1198 | (19.5, 20.0] | normal | 6875.08 | 514.1548 | 28.32113 | 4.431994 | 1.329621 | 6.422779 | 1.822873 | 0.2176301 | 0.05098366 | 56.89575 | 49.48726 | 0.6739703 | 0 | 0 | 0 | 0.3260297 | 0.6739703 | 0.3260297 | 0.3671952 | 0.352541 | 0.2802638 |  |  | 481.808 | 61.64
2021-07-24 16:00 | 2.327898 | 3450 | 20.25865 | 18.14264 | 2021-07-22 | 1154.308 | 385.5508 | (20.0, 20.5] | normal | 5235.39 | 512.1943 | 30.35807 | 4.427449 | 1.497328 | 6.286657 | 1.616978 | 0.2285277 | 0.05105383 | 51.55106 | 43.07085 | 0.7242479 | 0 | 0 | 0 | 0.2757521 | 0.7242479 | 0.2757521 | 0.3680024 | 0.189779 | 0.4422186 |  |  | 481.808 | 61.64
2021-07-25 | 2.394095 | 3450 | 20.09362 | 17.87493 | 2021-07-22 | 1160.844 | 388.3092 | (20.0, 20.5] | normal | 5235.39 | 512.1943 | 30.35807 | 4.427449 | 1.497328 | 6.286657 | 1.616978 | 0.2285277 | 0.05105383 | 51.55106 | 43.07085 | 0.7242479 | 0 | 0 | 0 | 0.2757521 | 0.7242479 | 0.2757521 | 0.3680024 | 0.189779 | 0.4422186 |  |  | 488.67 | 61.92667
2021-07-25 08:00 | 2.369231 | 3450 | 20.19865 | 18.17459 | 2021-07-22 | 1160.844 | 387.9392 | (20.0, 20.5] | normal | 5235.39 | 512.1943 | 30.35807 | 4.427449 | 1.497328 | 6.286657 | 1.616978 | 0.2285277 | 0.05105383 | 51.55106 | 43.07085 | 0.7242479 | 0 | 0 | 0 | 0.2757521 | 0.7242479 | 0.2757521 | 0.3680024 | 0.189779 | 0.4422186 |  |  | 488.67 | 61.92667
2021-07-25 16:00 | 2.400554 | 3450 | 19.93233 | 17.76133 | 2021-07-23 | 1160.844 | 383.5998 | (19.5, 20.0] | normal | 7422.11 | 504.827 | 35.0118 | 4.259545 | 1.22142 | 6.694376 | 1.729156 | 0.2650449 | 0.07203169 | 57.60227 | 49.8309 | 0.6476743 | 0 | 0 | 0 | 0.3523257 | 0.6476743 | 0.3523257 | 0.3002497 | 0.01875075 | 0.6809995 |  |  | 488.67 | 61.92667
2021-07-26 | 2.286242 | 3450 | 20.34516 | 18.85805 | 2021-07-23 | 1166.411 | 388.6363 | (20.0, 20.5] | normal | 7422.11 | 504.827 | 35.0118 | 4.259545 | 1.22142 | 6.694376 | 1.729156 | 0.2650449 | 0.07203169 | 57.60227 | 49.8309 | 0.6476743 | 0 | 0 | 0 | 0.3523257 | 0.6476743 | 0.3523257 | 0.3002497 | 0.01875075 | 0.6809995 | 3.32 | 2.09 | 489.198 | 62.5 | 0.739779
2021-07-26 08:00 | 2.09443 | 3450 | 20.50214 | 18.6229 | 2021-07-24 | 1166.411 | 389.755 | (20.5, inf] | normal | 7411.21 | 500.5275 | 33.8616 | 4.186417 | 1.199701 | 6.854167 | 1.531072 | 0.2963642 | 0.07911983 | 57.37926 | 47.4405 | 0.5810212 | 0.1031235 | 0 | 0 | 0.3158553 | 0.6841447 | 0.3158553 | 0.2895106 | 0 | 0.7104894 | 3.32 | 2.09 | 489.198 | 62.5 | 0.739779
2021-07-26 16:00 | 2.034367 | 3450 | 20.12293 | 17.7348 | 2021-07-24 | 1166.411 | 387.1267 | (20.0, 20.5] | normal | 7411.21 | 500.5275 | 33.8616 | 4.186417 | 1.199701 | 6.854167 | 1.531072 | 0.2963642 | 0.07911983 | 57.37926 | 47.4405 | 0.5810212 | 0.1031235 | 0 | 0 | 0.3158553 | 0.6841447 | 0.3158553 | 0.2895106 | 0 | 0.7104894 | 3.32 | 2.09 | 489.198 | 62.5 | 0.739779
2021-07-27 | 2.022097 | 3450 | 20.01646 | 18.11447 | 2021-07-24 | 1153.727 | 385.5676 | (20.0, 20.5] | normal | 7411.21 | 500.5275 | 33.8616 | 4.186417 | 1.199701 | 6.854167 | 1.531072 | 0.2963642 | 0.07911983 | 57.37926 | 47.4405 | 0.5810212 | 0.1031235 | 0 | 0 | 0.3158553 | 0.6841447 | 0.3158553 | 0.2895106 | 0 | 0.7104894 |  |  | 490.237 | 59.16 | 0.853487
2021-07-27 08:00 | 2.009826 | 3450 | 19.99447 | 18.15931 | 2021-07-25 | 1153.727 | 378.9036 | (19.5, 20.0] | normal | 7596.73 | 504.6496 | 32.45926 | 3.783095 | 1.085568 | 6.814366 | 1.58476 | 0.2476571 | 0.07782448 | 59.22837 | 44.19307 | 0.467334 | 0.167293 | 0 | 0 | 0.365373 | 0.634627 | 0.365373 | 0.5399813 | 0.0177822 | 0.4422365 |  |  | 490.237 | 59.16 | 0.853487
2021-07-27 16:00 | 1.950732 | 3450 | 20.31667 | 17.72729 | 2021-07-25 | 1153.727 | 386.0861 | (20.0, 20.5] | normal | 7596.73 | 504.6496 | 32.45926 | 3.783095 | 1.085568 | 6.814366 | 1.58476 | 0.2476571 | 0.07782448 | 59.22837 | 44.19307 | 0.467334 | 0.167293 | 0 | 0 | 0.365373 | 0.634627 | 0.365373 | 0.5399813 | 0.0177822 | 0.4422365 |  |  | 490.237 | 59.16 | 0.853487
2021-07-28 | 1.978503 | 3450 | 20.43732 | 17.28104 | 2021-07-26 | 1152.164 | 386.7249 | (20.0, 20.5] | normal | 5643.82 | 526.1802 | 21.04245 | 4.060375 | 1.659109 | 6.634722 | 1.582616 | 0.2068228 | 0.04378559 | 52.76074 | 45.33555 | 0.5506111 | 0.1707443 | 0 | 0 | 0.2786446 | 0.7213554 | 0.2786446 | 0.6297803 | 0.1612768 | 0.2089429 | 3.15 | 1.85 | 499.53 | 62.72 | 0.911281
2021-07-28 08:00 | 2.031461 | 3450 | 20.30425 | 16.9003 | 2021-07-26 | 1152.164 | 382.8163 | (20.0, 20.5] | normal | 5643.82 | 526.1802 | 21.04245 | 4.060375 | 1.659109 | 6.634722 | 1.582616 | 0.2068228 | 0.04378559 | 52.76074 | 45.33555 | 0.5506111 | 0.1707443 | 0 | 0 | 0.2786446 | 0.7213554 | 0.2786446 | 0.6297803 | 0.1612768 | 0.2089429 | 3.15 | 1.85 | 499.53 | 62.72 | 0.911281
2021-07-28 16:00 | 1.983024 | 3450 | 19.9336 | 17.69164 | 2021-07-26 | 1152.164 | 380.6848 | (19.5, 20.0] | normal | 5643.82 | 526.1802 | 21.04245 | 4.060375 | 1.659109 | 6.634722 | 1.582616 | 0.2068228 | 0.04378559 | 52.76074 | 45.33555 | 0.5506111 | 0.1707443 | 0 | 0 | 0.2786446 | 0.7213554 | 0.2786446 | 0.6297803 | 0.1612768 | 0.2089429 | 3.15 | 1.85 | 499.53 | 62.72 | 0.911281
2021-07-29 | 1.876462 | 3450 | 20.46054 | 18.07524 | 2021-07-27 | 1162.196 | 389.4566 | (20.0, 20.5] | normal | 7730.04 | 495.3382 | 35.72238 | 4.064577 | 1.214059 | 6.633852 | 1.427809 | 0.25057 | 0.04978989 | 53.30634 | 40.88115 | 0.5437113 | 0.1912383 | 0 | 0 | 0.2650504 | 0.7349496 | 0.2650504 | 0.2843483 | 0.06269402 | 0.6529577 |  |  | 490.237 |  | 0.933024
2021-07-29 08:00 | 1.859024 | 3450 | 20.30832 | 17.49463 | 2021-07-27 | 1162.196 | 388.2931 | (20.0, 20.5] | normal | 7730.04 | 495.3382 | 35.72238 | 4.064577 | 1.214059 | 6.633852 | 1.427809 | 0.25057 | 0.04978989 | 53.30634 | 40.88115 | 0.5437113 | 0.1912383 | 0 | 0 | 0.2650504 | 0.7349496 | 0.2650504 | 0.2843483 | 0.06269402 | 0.6529577 |  |  | 490.237 |  | 0.933024
2021-07-29 16:00 | 1.907139 | 3450 | 20.49338 | 17.56733 | 2021-07-27 | 1162.196 | 382.3987 | (20.0, 20.5] | normal | 7730.04 | 495.3382 | 35.72238 | 4.064577 | 1.214059 | 6.633852 | 1.427809 | 0.25057 | 0.04978989 | 53.30634 | 40.88115 | 0.5437113 | 0.1912383 | 0 | 0 | 0.2650504 | 0.7349496 | 0.2650504 | 0.2843483 | 0.06269402 | 0.6529577 |  |  | 490.237 |  | 0.933024
2021-07-30 | 1.822212 | 3450 | 19.72531 | 17.65888 | 2021-07-28 | 1139.947 | 381.905 | (19.5, 20.0] | normal | 8120.41 | 500.5482 | 33.31128 | 4.249311 | 1.343609 | 6.58113 | 1.621432 | 0.2302279 | 0.04651486 | 55.88455 | 46.47385 | 0.5036728 | 0.157513 | 0 | 0 | 0.3388142 | 0.6611858 | 0.3388142 | 0.3039543 | 0.2219692 | 0.4740765 | 2.84 | 1.42 | 478.043 | 61.64 | 0.604323
2021-07-30 08:00 | 1.809618 | 3450 | 19.71627 | 17.88303 | 2021-07-28 | 1139.947 | 390.6581 | (19.5, 20.0] | normal | 8120.41 | 500.5482 | 33.31128 | 4.249311 | 1.343609 | 6.58113 | 1.621432 | 0.2302279 | 0.04651486 | 55.88455 | 46.47385 | 0.5036728 | 0.157513 | 0 | 0 | 0.3388142 | 0.6611858 | 0.3388142 | 0.3039543 | 0.2219692 | 0.4740765 | 2.84 | 1.42 | 478.043 | 61.64 | 0.604323
2021-07-30 16:00 | 1.753754 | 3450 | 20.18681 | 17.73303 | 2021-07-28 | 1139.947 | 370.1785 | (20.0, 20.5] | normal | 8120.41 | 500.5482 | 33.31128 | 4.249311 | 1.343609 | 6.58113 | 1.621432 | 0.2302279 | 0.04651486 | 55.88455 | 46.47385 | 0.5036728 | 0.157513 | 0 | 0 | 0.3388142 | 0.6611858 | 0.3388142 | 0.3039543 | 0.2219692 | 0.4740765 | 2.84 | 1.42 | 478.043 | 61.64 | 0.604323
2021-07-31 | 1.714681 | 3450 | 20.31974 | 17.53559 | 2021-07-29 | 1163.281 | 393.8564 | (20.0, 20.5] | normal | 9227.63 | 505.4085 | 34.15453 | 4.146098 | 1.403145 | 6.606936 | 1.616977 | 0.2418422 | 0.0396337 | 55.59329 | 47.43646 | 0.4986817 | 0.1769273 | 0 | 0 | 0.324391 | 0.675609 | 0.324391 | 0.201461 | 0.229324 | 0.569215 |  |  | 474.293
2021-07-31 08:00 | 1.671088 | 3450 | 19.97463 | 17.68387 | 2021-07-29 | 1163.281 | 383.9908 | (19.5, 20.0] | normal | 9227.63 | 505.4085 | 34.15453 | 4.146098 | 1.403145 | 6.606936 | 1.616977 | 0.2418422 | 0.0396337 | 55.59329 | 47.43646 | 0.4986817 | 0.1769273 | 0 | 0 | 0.324391 | 0.675609 | 0.324391 | 0.201461 | 0.229324 | 0.569215 |  |  | 474.293
2021-07-31 16:00 | 1.549026 | 3450 | 19.68335 | 17.68545 | 2021-07-30 | 1163.281 | 384.7897 | (19.5, 20.0] | normal | 7543.8 | 493.9447 | 38.59955 | 4.223783 | 1.292855 | 6.556493 | 1.576111 | 0.2542766 | 0.04103539 | 56.88713 | 62.35595 | 0.5155147 | 0.2080318 | 0 | 0 | 0.2764535 | 0.7235465 | 0.2764535 | 0.153701 | 0.117218 | 0.729081 |  |  | 474.293
2021-08-01 | 1.580196 | 3450 | 20.04722 | 18.0907 | 2021-07-30 | 1154.188 | 390.306 | (20.0, 20.5] | normal | 7543.8 | 493.9447 | 38.59955 | 4.223783 | 1.292855 | 6.556493 | 1.576111 | 0.2542766 | 0.04103539 | 56.88713 | 62.35595 | 0.5155147 | 0.2080318 | 0 | 0 | 0.2764535 | 0.7235465 | 0.2764535 | 0.153701 | 0.117218 | 0.729081 |  |  | 475.501
2021-08-01 08:00 | 1.559682 | 3450 | 20.35062 | 17.36034 | 2021-07-30 | 1154.188 | 374.1612 | (20.0, 20.5] | normal | 7543.8 | 493.9447 | 38.59955 | 4.223783 | 1.292855 | 6.556493 | 1.576111 | 0.2542766 | 0.04103539 | 56.88713 | 62.35595 | 0.5155147 | 0.2080318 | 0 | 0 | 0.2764535 | 0.7235465 | 0.2764535 | 0.153701 | 0.117218 | 0.729081 |  |  | 475.501
2021-08-01 16:00 | 1.623619 | 3450 | 19.80862 | 17.47288 | 2021-07-31 | 1154.188 | 386.557 | (19.5, 20.0] | normal | 7596.01 | 494.7585 | 44.8459 | 4.399554 | 1.443855 | 6.669046 | 1.552171 | 0.2595541 | 0.0524778 | 61.04926 | 62.74358 | 0.4796531 | 0.1801038 | 0 | 0 | 0.3402431 | 0.6597569 | 0.3402431 | 0.2445951 | 0.06546356 | 0.6899413 |  |  | 475.501
2021-08-02 | 1.675931 | 3450 | 19.77768 | 18.76198 | 2021-07-31 | 1159.121 | 387.6955 | (19.5, 20.0] | normal | 7596.01 | 494.7585 | 44.8459 | 4.399554 | 1.443855 | 6.669046 | 1.552171 | 0.2595541 | 0.0524778 | 61.04926 | 62.74358 | 0.4796531 | 0.1801038 | 0 | 0 | 0.3402431 | 0.6597569 | 0.3402431 | 0.2445951 | 0.06546356 | 0.6899413 | 2.12 | 1.46 | 482.639 | 60.53 | 0.907953
2021-08-02 08:00 | 1.523838 | 3450 | 20.2011 | 18.43981 | 2021-07-31 | 1159.121 | 386.9982 | (20.0, 20.5] | normal | 7596.01 | 494.7585 | 44.8459 | 4.399554 | 1.443855 | 6.669046 | 1.552171 | 0.2595541 | 0.0524778 | 61.04926 | 62.74358 | 0.4796531 | 0.1801038 | 0 | 0 | 0.3402431 | 0.6597569 | 0.3402431 | 0.2445951 | 0.06546356 | 0.6899413 | 2.12 | 1.46 | 482.639 | 60.53 | 0.907953
2021-08-02 16:00 | 1.579057 | 3450 | 20.58727 | 17.36581 | 2021-08-01 | 1159.121 | 383.1589 | (20.5, inf] | normal | 7003.3 | 514.038 | 28.97789 | 4.328047 | 1.541902 | 6.646417 | 1.591403 | 0.225511 | 0.03987475 | 63.93999 | 69.851 | 0.5960304 | 0.1812517 | 0 | 0 | 0.2227179 | 0.7772821 | 0.2227179 | 0.307932 | 0.3508581 | 0.3412099 | 2.12 | 1.46 | 482.639 | 60.53 | 0.907953
2021-08-03 | 1.614254 | 3450 | 20.36467 | 17.58758 | 2021-08-01 | 1164.656 | 383.2425 | (20.0, 20.5] | normal | 7003.3 | 514.038 | 28.97789 | 4.328047 | 1.541902 | 6.646417 | 1.591403 | 0.225511 | 0.03987475 | 63.93999 | 69.851 | 0.5960304 | 0.1812517 | 0 | 0 | 0.2227179 | 0.7772821 | 0.2227179 | 0.307932 | 0.3508581 | 0.3412099
2021-08-03 08:00 | 1.57389 | 3230.348 | 19.75806 | 18.05083 | 2021-08-01 | 1164.656 | 390.2254 | (19.5, 20.0] | normal | 7003.3 | 514.038 | 28.97789 | 4.328047 | 1.541902 | 6.646417 | 1.591403 | 0.225511 | 0.03987475 | 63.93999 | 69.851 | 0.5960304 | 0.1812517 | 0 | 0 | 0.2227179 | 0.7772821 | 0.2227179 | 0.307932 | 0.3508581 | 0.3412099
2021-08-03 16:00 | 2.057934 | 3200 | 20.1 | 17.95687 | 2021-08-01 | 1164.656 | 388.1802 | (20.0, 20.5] | normal | 7003.3 | 514.038 | 28.97789 | 4.328047 | 1.541902 | 6.646417 | 1.591403 | 0.225511 | 0.03987475 | 63.93999 | 69.851 | 0.5960304 | 0.1812517 | 0 | 0 | 0.2227179 | 0.7772821 | 0.2227179 | 0.307932 | 0.3508581 | 0.3412099
2021-08-04 | 1.613609 | 3439.34 | 20.00062 | 17.30964 | 2021-08-02 | 1158.45 | 385.8409 | (20.0, 20.5] | normal | 7847.25 | 500.7524 | 35.04605 | 4.19137 | 1.309526 | 6.861474 | 1.714039 | 0.2406026 | 0.02905349 | 76.13282 | 82.17699 | 0.5782026 | 0.1748574 | 0 | 0 | 0.24694 | 0.75306 | 0.24694 | 0.1973647 | 0.3634208 | 0.4392146 | 2.57 | 1.4 | 487.356 | 62.26 | 1.25004
2021-08-04 08:00 | 1.58841 | 3449.994 | 20.45617 | 18.04789 | 2021-08-02 | 1158.45 | 385.8894 | (20.0, 20.5] | normal | 7847.25 | 500.7524 | 35.04605 | 4.19137 | 1.309526 | 6.861474 | 1.714039 | 0.2406026 | 0.02905349 | 76.13282 | 82.17699 | 0.5782026 | 0.1748574 | 0 | 0 | 0.24694 | 0.75306 | 0.24694 | 0.1973647 | 0.3634208 | 0.4392146 | 2.57 | 1.4 | 487.356 | 62.26 | 1.25004
2021-08-04 16:00 | 1.547088 | 3410.189 | 20.61448 | 18.26121 | 2021-08-03 | 1158.45 | 383.9357 | (20.5, inf] | normal | 7505.64 | 501.9602 | 35.39344 | 4.344047 | 1.35462 | 6.933569 | 1.705393 | 0.2451209 | 0.03406151 | 78.20012 | 85.45319 | 0.5424054 | 0.2200625 | 0 | 0 | 0.237532 | 0.762468 | 0.237532 | 0.332665 | 0.2828991 | 0.3844359 | 2.57 | 1.4 | 487.356 | 62.26 | 1.25004
2021-08-05 | 1.580348 | 3450 | 20.35526 | 18.74244 | 2021-08-03 | 1144.565 | 389.7339 | (20.0, 20.5] | normal | 7505.64 | 501.9602 | 35.39344 | 4.344047 | 1.35462 | 6.933569 | 1.705393 | 0.2451209 | 0.03406151 | 78.20012 | 85.45319 | 0.5424054 | 0.2200625 | 0 | 0 | 0.237532 | 0.762468 | 0.237532 | 0.332665 | 0.2828991 | 0.3844359 |  |  | 478.322 | 59.15333 | 0.648755
2021-08-05 08:00 | 1.59165 | 3450 | 20.80869 | 18.81807 | 2021-08-03 | 1144.565 | 374.3602 | (20.5, inf] | normal | 7505.64 | 501.9602 | 35.39344 | 4.344047 | 1.35462 | 6.933569 | 1.705393 | 0.2451209 | 0.03406151 | 78.20012 | 85.45319 | 0.5424054 | 0.2200625 | 0 | 0 | 0.237532 | 0.762468 | 0.237532 | 0.332665 | 0.2828991 | 0.3844359 |  |  | 478.322 | 59.15333 | 0.648755
2021-08-05 16:00 | 1.505109 | 3450 | 21.08779 | 17.51204 | 2021-08-04 | 1144.565 | 384.7042 | (20.5, inf] | normal | 8250.41 | 507.1464 | 33.40567 | 4.323549 | 1.433694 | 7.100487 | 1.4967 | 0.2525229 | 0.04194896 | 85.9764 | 78.33137 | 0.3226615 | 0.4634642 | 0 | 0 | 0.2138742 | 0.7861258 | 0.2138742 | 0.273144 | 0.365977 | 0.360879 |  |  | 478.322 | 59.15333 | 0.648755
2021-08-06 | 1.523838 | 3450 | 20.49996 | 17.75261 | 2021-08-04 | 1156.665 | 381.9967 | (20.0, 20.5] | normal | 8250.41 | 507.1464 | 33.40567 | 4.323549 | 1.433694 | 7.100487 | 1.4967 | 0.2525229 | 0.04194896 | 85.9764 | 78.33137 | 0.3226615 | 0.4634642 | 0 | 0 | 0.2138742 | 0.7861258 | 0.2138742 | 0.273144 | 0.365977 | 0.360879 | 3.04 | 1.98 | 504.502 | 63.515 | 1.50095
2021-08-06 08:00 | 1.559036 | 3450 | 20.56489 | 18.14541 | 2021-08-04 | 1156.665 | 386.5431 | (20.5, inf] | normal | 8250.41 | 507.1464 | 33.40567 | 4.323549 | 1.433694 | 7.100487 | 1.4967 | 0.2525229 | 0.04194896 | 85.9764 | 78.33137 | 0.3226615 | 0.4634642 | 0 | 0 | 0.2138742 | 0.7861258 | 0.2138742 | 0.273144 | 0.365977 | 0.360879 | 3.04 | 1.98 | 504.502 | 63.515 | 1.50095
2021-08-06 16:00 | 1.55613 | 3425.571 | 20.62119 | 17.70471 | 2021-08-05 | 1156.665 | 387.1633 | (20.5, inf] | normal | 7165.62 | 508.2084 | 36.73411 | 3.864964 | 1.127488 | 7.292811 | 1.569676 | 0.2525007 | 0.04331596 | 101.3338 | 87.88916 | 0.1638239 | 0.5424402 | 0 | 0 | 0.2937359 | 0.7062641 | 0.2937359 | 0.2345519 | 0.4135023 | 0.3519458 | 3.04 | 1.98 | 504.502 | 63.515 | 1.50095
2021-08-07 | 1.739594 | 3350 | 20.38955 | 17.43655 | 2021-08-05 | 1155.359 | 380.0471 | (20.0, 20.5] | normal | 7165.62 | 508.2084 | 36.73411 | 3.864964 | 1.127488 | 7.292811 | 1.569676 | 0.2525007 | 0.04331596 | 101.3338 | 87.88916 | 0.1638239 | 0.5424402 | 0 | 0 | 0.2937359 | 0.7062641 | 0.2937359 | 0.2345519 | 0.4135023 | 0.3519458 |  |  | 501.039
2021-08-07 08:00 | 1.74957 | 3350 | 20.09454 | 17.47359 | 2021-08-05 | 1155.359 | 389.2578 | (20.0, 20.5] | normal | 7165.62 | 508.2084 | 36.73411 | 3.864964 | 1.127488 | 7.292811 | 1.569676 | 0.2525007 | 0.04331596 | 101.3338 | 87.88916 | 0.1638239 | 0.5424402 | 0 | 0 | 0.2937359 | 0.7062641 | 0.2937359 | 0.2345519 | 0.4135023 | 0.3519458 |  |  | 501.039
2021-08-07 16:00 | 1.834705 | 3349.806 | 20.7534 | 17.71139 | 2021-08-05 | 1155.359 | 385.7905 | (20.5, inf] | normal | 7165.62 | 508.2084 | 36.73411 | 3.864964 | 1.127488 | 7.292811 | 1.569676 | 0.2525007 | 0.04331596 | 101.3338 | 87.88916 | 0.1638239 | 0.5424402 | 0 | 0 | 0.2937359 | 0.7062641 | 0.2937359 | 0.2345519 | 0.4135023 | 0.3519458 |  |  | 501.039
2021-08-08 | 1.872308 | 3286.657 | 20.86351 | 17.28592 | 2021-08-06 | 1153.026 | 379.8884 | (20.5, inf] | normal | 8806.75 | 496.9162 | 41.22548 | 4.092503 | 0.9550186 | 7.30876 | 1.703962 | 0.26003 | 0.04851624 | 103.2089 | 88.36807 | 0.1837193 | 0.5087291 | 0 | 0 | 0.3075516 | 0.6924484 | 0.3075516 | 0.08764414 | 0.4573253 | 0.4550305 |  |  | 489.215 | 63.45
2021-08-08 08:00 | 1.93332 | 3250 | 20.924 | 17.94439 | 2021-08-06 | 1153.026 | 387.7279 | (20.5, inf] | normal | 8806.75 | 496.9162 | 41.22548 | 4.092503 | 0.9550186 | 7.30876 | 1.703962 | 0.26003 | 0.04851624 | 103.2089 | 88.36807 | 0.1837193 | 0.5087291 | 0 | 0 | 0.3075516 | 0.6924484 | 0.3075516 | 0.08764414 | 0.4573253 | 0.4550305 |  |  | 489.215 | 63.45
2021-08-08 16:00 | 1.920979 | 3250 | 20.51231 | 18.371 | 2021-08-06 | 1153.026 | 383.9114 | (20.5, inf] | normal | 8806.75 | 496.9162 | 41.22548 | 4.092503 | 0.9550186 | 7.30876 | 1.703962 | 0.26003 | 0.04851624 | 103.2089 | 88.36807 | 0.1837193 | 0.5087291 | 0 | 0 | 0.3075516 | 0.6924484 | 0.3075516 | 0.08764414 | 0.4573253 | 0.4550305 |  |  | 489.215 | 63.45
2021-08-09 | 2.064265 | 3250 | 20.70551 | 18.23811 | 2021-08-06 | 1161.792 | 384.0703 | (20.5, inf] | normal | 8806.75 | 496.9162 | 41.22548 | 4.092503 | 0.9550186 | 7.30876 | 1.703962 | 0.26003 | 0.04851624 | 103.2089 | 88.36807 | 0.1837193 | 0.5087291 | 0 | 0 | 0.3075516 | 0.6924484 | 0.3075516 | 0.08764414 | 0.4573253 | 0.4550305 | 3.13 | 2.25 | 451.498 | 64.005 | 1.05259
2021-08-09 08:00 | 2.142763 | 3250 | 20.75108 | 17.46329 | 2021-08-07 | 1161.792 | 389.2731 | (20.5, inf] | normal | 7940 | 489.9414 | 38.91971 | 4.097865 | 1.038827 | 7.331478 | 1.541144 | 0.2717066 | 0.0466189 | 104.4826775 | 88.242 | 0.195631 | 0.5027166 | 0 | 0 | 0.3016524 | 0.6983476 | 0.3016524 | 0.1808967 | 0.2233866 | 0.5957166 | 3.13 | 2.25 | 451.498 | 64.005 | 1.05259
2021-08-09 16:00 | 2.162987 | 3250 | 21.1006 | 15.83024 | 2021-08-07 | 1161.792 | 387.7036 | (20.5, inf] | normal | 7940 | 489.9414 | 38.91971 | 4.097865 | 1.038827 | 7.331478 | 1.541144 | 0.2717066 | 0.0466189 | 104.4826775 | 88.242 | 0.195631 | 0.5027166 | 0 | 0 | 0.3016524 | 0.6983476 | 0.3016524 | 0.1808967 | 0.2233866 | 0.5957166 | 3.13 | 2.25 | 451.498 | 64.005 | 1.05259
2021-08-10 | 2.1719 | 3250 | 20.53443 | 16.00379 | 2021-08-07 | 1142.471 | 381.5155 | (20.5, inf] | normal | 7940 | 489.9414 | 38.91971 | 4.097865 | 1.038827 | 7.331478 | 1.541144 | 0.2717066 | 0.0466189 | 104.4826775 | 88.242 | 0.195631 | 0.5027166 | 0 | 0 | 0.3016524 | 0.6983476 | 0.3016524 | 0.1808967 | 0.2233866 | 0.5957166 |  |  | 496.835 |  | 0.983232
2021-08-10 08:00 | 2.262395 | 3250 | 20.79661 | 17.58197 | 2021-08-08 | 1142.471 | 384.4089 | (20.5, inf] | normal | 8627.46 | 518.0704 | 29.66454 | 3.820788 | 1.110687 | 7.28072 | 1.718493 | 0.2240975 | 0.03940488 | 112.9339 | 90.89356 | 0.2193485 | 0.4433031 | 0 | 0 | 0.3373484 | 0.6626516 | 0.3373484 | 0.3548344 | 0.4905129 | 0.1546527 |  |  | 496.835 |  | 0.983232
2021-08-10 16:00 | 2.221261 | 3250 | 20.45324 | 17.23037 | 2021-08-08 | 1142.471 | 374.6366 | (20.0, 20.5] | normal | 8627.46 | 518.0704 | 29.66454 | 3.820788 | 1.110687 | 7.28072 | 1.718493 | 0.2240975 | 0.03940488 | 112.9339 | 90.89356 | 0.2193485 | 0.4433031 | 0 | 0 | 0.3373484 | 0.6626516 | 0.3373484 | 0.3548344 | 0.4905129 | 0.1546527 |  |  | 496.835 |  | 0.983232
2021-08-11 | 2.29736 | 3250 | 20.32019 | 17.32349 | 2021-08-08 | 1141.471 | 375.521 | (20.0, 20.5] | normal | 8627.46 | 518.0704 | 29.66454 | 3.820788 | 1.110687 | 7.28072 | 1.718493 | 0.2240975 | 0.03940488 | 112.9339 | 90.89356 | 0.2193485 | 0.4433031 | 0 | 0 | 0.3373484 | 0.6626516 | 0.3373484 | 0.3548344 | 0.4905129 | 0.1546527 | 2.94 | 2.07 | 496.634 | 64.76 | 1.50627
2021-08-11 08:00 | 2.354948 | 3306.83 | 20.43643 | 17.72685 | 2021-08-08 | 1141.471 | 379.7039 | (20.0, 20.5] | normal | 8627.46 | 518.0704 | 29.66454 | 3.820788 | 1.110687 | 7.28072 | 1.718493 | 0.2240975 | 0.03940488 | 112.9339 | 90.89356 | 0.2193485 | 0.4433031 | 0 | 0 | 0.3373484 | 0.6626516 | 0.3373484 | 0.3548344 | 0.4905129 | 0.1546527 | 2.94 | 2.07 | 496.634 | 64.76 | 1.50627
2021-08-11 16:00 | 2.260707 | 3350 | 20.49195 | 17.63036 | 2021-08-09 | 1141.471 | 384.8073 | (20.0, 20.5] | normal | 9087.11 | 500.559 | 35.92523 | 3.77868 | 0.9248606 | 7.104411 | 1.581463 | 0.2343343 | 0.04088614 | 98.08515 | 84.96541 | 0.1920313 | 0.5159352 | 0 | 0 | 0.2920334 | 0.7079666 | 0.2920334 | 0.2758997 | 0.5239546 | 0.2001457 | 2.94 | 2.07 | 496.634 | 64.76 | 1.50627
2021-08-12 | 2.264033 | 3350 | 20.94224 | 17.24095 | 2021-08-09 | 1140.344 | 380.6872 | (20.5, inf] | normal | 9087.11 | 500.559 | 35.92523 | 3.77868 | 0.9248606 | 7.104411 | 1.581463 | 0.2343343 | 0.04088614 | 98.08515 | 84.96541 | 0.1920313 | 0.5159352 | 0 | 0 | 0.2920334 | 0.7079666 | 0.2920334 | 0.2758997 | 0.5239546 | 0.2001457 |  |  |  | 62.98
2021-08-12 08:00 | 2.345176 | 3350 | 20.26706 | 17.04533 | 2021-08-09 | 1140.344 | 377.8092 | (20.0, 20.5] | normal | 9087.11 | 500.559 | 35.92523 | 3.77868 | 0.9248606 | 7.104411 | 1.581463 | 0.2343343 | 0.04088614 | 98.08515 | 84.96541 | 0.1920313 | 0.5159352 | 0 | 0 | 0.2920334 | 0.7079666 | 0.2920334 | 0.2758997 | 0.5239546 | 0.2001457 |  |  |  | 62.98
2021-08-12 16:00 | 2.154289 | 3350 | 19.85697 | 18.1186 | 2021-08-10 | 1140.344 | 380.5422 | (19.5, 20.0] | normal | 5699.66 | 491.7896 | 32.12028 | 3.472049 | 0.5539104 | 6.321048 | 0.9962496 | 0.2352741 | 0.0421495 | 53.78586 | 40.75341 | 0.2760568 | 0.5191678 | 0.1274673 | 0 | 0.07730812 | 0.7952246 | 0.07730812 | 0.2348461 | 0.5143195 | 0.2508343 |  |  |  | 62.98
2021-08-13 | 2.150299 | 3350 | 20.13483 | 18.08307 | 2021-08-10 | 1032.208 | 378.2425 | (20.0, 20.5] | normal | 5699.66 | 491.7896 | 32.12028 | 3.472049 | 0.5539104 | 6.321048 | 0.9962496 | 0.2352741 | 0.0421495 | 53.78586 | 40.75341 | 0.2760568 | 0.5191678 | 0.1274673 | 0 | 0.07730812 | 0.7952246 | 0.07730812 | 0.2348461 | 0.5143195 | 0.2508343 | 3.05 | 2.39 | 469.444 | 61.2 | 0.138915
2021-08-13 08:00 | 2.144978 | 3350 | 20.39055 | 17.84029 | 2021-08-11 | 1032.208 | 358.8876 | (20.0, 20.5] | normal | 5648.28 | 465.6725 | 33.16097 | 3.565054 | 0.488855 | 6.189117 | 1.074745 | 0.2301117 | 0.0470414 | 45.29569 | 30.83588 | 0.2911134 | 0.3768669 | 0.2540543 | 0 | 0.07796533 | 0.6679803 | 0.07796533 | 0.353041 | 0.2964892 | 0.3504698 | 3.05 | 2.39 | 469.444 | 61.2 | 0.138915
2021-08-13 16:00 | 2.180229 | 3350 | 20.1628 | 16.9766 | 2021-08-11 | 1032.208 | 389.2999 | (20.0, 20.5] | normal | 5648.28 | 465.6725 | 33.16097 | 3.565054 | 0.488855 | 6.189117 | 1.074745 | 0.2301117 | 0.0470414 | 45.29569 | 30.83588 | 0.2911134 | 0.3768669 | 0.2540543 | 0 | 0.07796533 | 0.6679803 | 0.07796533 | 0.353041 | 0.2964892 | 0.3504698 | 3.05 | 2.39 | 469.444 | 61.2 | 0.138915
2021-08-14 | 2.030579 | 3351.691 | 20.52035 | 17.59733 | 2021-08-11 | 1164.669 | 391.4274 | (20.5, inf] | normal | 5648.28 | 465.6725 | 33.16097 | 3.565054 | 0.488855 | 6.189117 | 1.074745 | 0.2301117 | 0.0470414 | 45.29569 | 30.83588 | 0.2911134 | 0.3768669 | 0.2540543 | 0 | 0.07796533 | 0.6679803 | 0.07796533 | 0.353041 | 0.2964892 | 0.3504698 |  |  | 509.225 | 59.895
2021-08-14 08:00 | 1.982614 | 3390.632 | 21.38449 | 16.92288 | 2021-08-12 | 1164.669 | 387.0707 | (20.5, inf] | normal | 7072.75 | 494.7527 | 43.61718 | 3.355816 | 0.5263546 | 8.196031 | 3.396718 | 0.2632929 | 0.07415942 | 37.02909 | 14.26719 | 0.2013418 | 0.3480711 | 0.1544576 | 0 | 0.2961295 | 0.5494129 | 0.2961295 | 0.283688 | 0.2781163 | 0.4381957 |  |  | 509.225 | 59.895
2021-08-14 16:00 | 1.996326 | 3350 | 20.59797 | 16.2411 | 2021-08-12 | 1164.669 | 384.8539 | (20.5, inf] | normal | 7072.75 | 494.7527 | 43.61718 | 3.355816 | 0.5263546 | 8.196031 | 3.396718 | 0.2632929 | 0.07415942 | 37.02909 | 14.26719 | 0.2013418 | 0.3480711 | 0.1544576 | 0 | 0.2961295 | 0.5494129 | 0.2961295 | 0.283688 | 0.2781163 | 0.4381957 |  |  | 509.225 | 59.895
2021-08-15 | 2.069488 | 3350 | 19.77271 | 18.20369 | 2021-08-12 | 1146.508 | 383.1419 | (19.5, 20.0] | normal | 7072.75 | 494.7527 | 43.61718 | 3.355816 | 0.5263546 | 8.196031 | 3.396718 | 0.2632929 | 0.07415942 | 37.02909 | 14.26719 | 0.2013418 | 0.3480711 | 0.1544576 | 0 | 0.2961295 | 0.5494129 | 0.2961295 | 0.283688 | 0.2781163 | 0.4381957 |  |  | 497.074 | 56.68
2021-08-15 08:00 | 1.910859 | 3350 | 20.44901 | 19.03902 | 2021-08-13 | 1146.508 | 382.9239 | (20.0, 20.5] | normal | 7853.41 | 495.4269 | 41.07919 | 3.472632 | 0.7221726 | 8.51142 | 3.56538 | 0.2650525 | 0.07165148 | 38.29486 | 12.31326 | 0.1812728 | 0.3277481 | 0.1699096 | 0 | 0.3210694 | 0.5090209 | 0.3210694 | 0.2602819 | 0.2441502 | 0.495568 |  |  | 497.074 | 56.68
2021-08-15 16:00 | 1.758217 | 3350 | 20.70042 | 18.52005 | 2021-08-13 | 1146.508 | 379.4992 | (20.5, inf] | normal | 7853.41 | 495.4269 | 41.07919 | 3.472632 | 0.7221726 | 8.51142 | 3.56538 | 0.2650525 | 0.07165148 | 38.29486 | 12.31326 | 0.1812728 | 0.3277481 | 0.1699096 | 0 | 0.3210694 | 0.5090209 | 0.3210694 | 0.2602819 | 0.2441502 | 0.495568 |  |  | 497.074 | 56.68
2021-08-16 | 1.668095 | 3350 | 20.68221 | 17.58622 | 2021-08-14 | 1133.438 | 373.1184 | (20.5, inf] | normal | 8733.98 | 496.3172 | 32.34247 | 3.812819 | 1.013992 | 8.599946 | 3.636718 | 0.2674536 | 0.05938282 | 37.91376 | 12.05375 | 0.1674002 | 0.2948026 | 0.1916938 | 0 | 0.3461034 | 0.4622028 | 0.3461034 | 0.1613161 | 0.3819992 | 0.4566846 | 3.15 | 1.96 | 501.969 | 62.84 | 1.1481
2021-08-16 08:00 | 1.635172 | 3318.037 | 20.5542 | 18.41857 | 2021-08-14 | 1133.438 | 377.8022 | (20.5, inf] | normal | 8733.98 | 496.3172 | 32.34247 | 3.812819 | 1.013992 | 8.599946 | 3.636718 | 0.2674536 | 0.05938282 | 37.91376 | 12.05375 | 0.1674002 | 0.2948026 | 0.1916938 | 0 | 0.3461034 | 0.4622028 | 0.3461034 | 0.1613161 | 0.3819992 | 0.4566846 | 3.15 | 1.96 | 501.969 | 62.84 | 1.1481
2021-08-16 16:00 | 1.629557 | 3250.097 | 20.46133 | 17.49361 | 2021-08-15 | 1133.438 | 381.1315 | (20.0, 20.5] | normal | 5351.32 | 500.8361 | 29.91248 | 3.800926 | 1.075319 | 8.473318 | 3.678953 | 0.2651551 | 0.05850042 | 35.10098 | 13.29189 | 0.2506298 | 0.2621895 | 0.153919 | 0 | 0.3332617 | 0.5128193 | 0.3332617 | 0.1329337 | 0.425228 | 0.4418383 | 3.15 | 1.96 | 501.969 | 62.84 | 1.1481
2021-08-17 | 1.624811 | 3250 | 20.29869 | 17.79951 | 2021-08-15 | 1166.458 | 385.2141 | (20.0, 20.5] | normal | 5351.32 | 500.8361 | 29.91248 | 3.800926 | 1.075319 | 8.473318 | 3.678953 | 0.2651551 | 0.05850042 | 35.10098 | 13.29189 | 0.2506298 | 0.2621895 | 0.153919 | 0 | 0.3332617 | 0.5128193 | 0.3332617 | 0.1329337 | 0.425228 | 0.4418383 |  |  | 493.38 | 64.65 | 1.5802
2021-08-17 08:00 | 1.59682 | 3250 | 20.30132 | 18.21089 | 2021-08-15 | 1166.458 | 391.067 | (20.0, 20.5] | normal | 5351.32 | 500.8361 | 29.91248 | 3.800926 | 1.075319 | 8.473318 | 3.678953 | 0.2651551 | 0.05850042 | 35.10098 | 13.29189 | 0.2506298 | 0.2621895 | 0.153919 | 0 | 0.3332617 | 0.5128193 | 0.3332617 | 0.1329337 | 0.425228 | 0.4418383 |  |  | 493.38 | 64.65 | 1.5802
2021-08-17 16:00 | 1.615556 | 3250 | 20.25025 | 18.89974 | 2021-08-16 | 1166.458 | 389.1171 | (20.0, 20.5] | normal | 701.22 | 502.6119 | 31.81404 | 4.162227 | 1.138446 | 10.14072 | 3.76662 | 0.3033651 | 0.05856418 | 37.229 | 9.891582 | 0.07656656 | 0.2636833 | 0.1622458 | 0 | 0.4975043 | 0.3402499 | 0.4975043 | 0.1622458 | 0.07907647 | 0.7586777 |  |  | 493.38 | 64.65 | 1.5802
2021-08-18 | 1.586419 | 3250 | 20.6214 | 18.07127 | 2021-08-16 | 1156.227 | 379.3558 | (20.5, inf] | normal | 701.22 | 502.6119 | 31.81404 | 4.162227 | 1.138446 | 10.14072 | 3.76662 | 0.3033651 | 0.05856418 | 37.229 | 9.891582 | 0.07656656 | 0.2636833 | 0.1622458 | 0 | 0.4975043 | 0.3402499 | 0.4975043 | 0.1622458 | 0.07907647 | 0.7586777 | 3.36 | 1.81 | 505.193 | 62.28 | 0.897166
2021-08-18 08:00 | 1.636719 | 3251.688 | 20.32351 | 16.65289 | 2021-08-16 | 1156.227 | 388.8027 | (20.0, 20.5] | normal | 701.22 | 502.6119 | 31.81404 | 4.162227 | 1.138446 | 10.14072 | 3.76662 | 0.3033651 | 0.05856418 | 37.229 | 9.891582 | 0.07656656 | 0.2636833 | 0.1622458 | 0 | 0.4975043 | 0.3402499 | 0.4975043 | 0.1622458 | 0.07907647 | 0.7586777 | 3.36 | 1.81 | 505.193 | 62.28 | 0.897166
2021-08-18 16:00 | 1.655402 | 3304.067 | 20.01531 | 17.4814 | 2021-08-17 | 1156.227 | 387.3518 | (20.0, 20.5] | normal | 498.03 | 476.6929 | 29.03187 | 3.399473 | 0.6335935 | 7.768047 | 2.163022 | 0.2761692 | 0.02278526 | 40.44296 | 8.552751 | 0 | 0.7442724 | 0 | 0 | 0.2557276 | 0.7442724 | 0.2557276 | 0 | 0.2653165 | 0.7346835 | 3.36 | 1.81 | 505.193 | 62.28 | 0.897166
2021-08-19 | 1.758549 | 3370.817 | 19.81067 | 17.63994 | 2021-08-17 | 1169.147 | 386.3463 | (19.5, 20.0] | normal | 498.03 | 476.6929 | 29.03187 | 3.399473 | 0.6335935 | 7.768047 | 2.163022 | 0.2761692 | 0.02278526 | 40.44296 | 8.552751 | 0 | 0.7442724 | 0 | 0 | 0.2557276 | 0.7442724 | 0.2557276 | 0 | 0.2653165 | 0.7346835 |  |  | 477.547 | 61.24 | 0.940723
2021-08-19 08:00 | 1.808707 | 3400 | 20.49345 | 17.67975 | 2021-08-17 | 1169.147 | 388.0007 | (20.0, 20.5] | normal | 498.03 | 476.6929 | 29.03187 | 3.399473 | 0.6335935 | 7.768047 | 2.163022 | 0.2761692 | 0.02278526 | 40.44296 | 8.552751 | 0 | 0.7442724 | 0 | 0 | 0.2557276 | 0.7442724 | 0.2557276 | 0 | 0.2653165 | 0.7346835 |  |  | 477.547 | 61.24 | 0.940723
2021-08-19 16:00 | 1.708441 | 3400 | 20.7167 | 17.66943 | 2021-08-17 | 1169.147 | 393.7866 | (20.5, inf] | normal | 498.03 | 476.6929 | 29.03187 | 3.399473 | 0.6335935 | 7.768047 | 2.163022 | 0.2761692 | 0.02278526 | 40.44296 | 8.552751 | 0 | 0.7442724 | 0 | 0 | 0.2557276 | 0.7442724 | 0.2557276 | 0 | 0.2653165 | 0.7346835 |  |  | 477.547 | 61.24 | 0.940723
2021-08-20 | 1.850295 | 3400 | 20.27034 | 17.2823 | 2021-08-18 | 1073.222 | 393.3971 | (20.0, 20.5] | normal | 8695.34 | 493.3608 | 26.7505 | 3.914165 | 1.043325 | 8.454271 | 3.568305 | 0.2674398 | 0.05795126 | 36.52991 | 13.36675 | 0.1760966 | 0.2586765 | 0.225469 | 0 | 0.3397578 | 0.4347731 | 0.3397578 | 0.3382332 | 0.07745444 | 0.5843123 | 2.56 | 1.73 | 489.257 | 57.565 | 1.04517
2021-08-20 08:00 | 1.927649 | 3400 | 20.16201 | 17.4645 | 2021-08-18 | 1073.222 | 371.6496 | (20.0, 20.5] | normal | 8695.34 | 493.3608 | 26.7505 | 3.914165 | 1.043325 | 8.454271 | 3.568305 | 0.2674398 | 0.05795126 | 36.52991 | 13.36675 | 0.1760966 | 0.2586765 | 0.225469 | 0 | 0.3397578 | 0.4347731 | 0.3397578 | 0.3382332 | 0.07745444 | 0.5843123 | 2.56 | 1.73 | 489.257 | 57.565 | 1.04517
2021-08-20 16:00 | 1.946325 | 3137.948 | 20.22981 | 17.24113 | 2021-08-18 | 1073.222 | 392.2879 | (20.0, 20.5] | normal | 8695.34 | 493.3608 | 26.7505 | 3.914165 | 1.043325 | 8.454271 | 3.568305 | 0.2674398 | 0.05795126 | 36.52991 | 13.36675 | 0.1760966 | 0.2586765 | 0.225469 | 0 | 0.3397578 | 0.4347731 | 0.3397578 | 0.3382332 | 0.07745444 | 0.5843123 | 2.56 | 1.73 | 489.257 | 57.565 | 1.04517
2021-08-21 | 1.984961 | 3450 | 19.93403 | 17.5119 | 2021-08-19 | 1170.921 | 388.8757 | (19.5, 20.0] | normal | 8079.09 | 487.3393 | 26.8284 | 4.03344 | 0.8074555 | 7.376624 | 3.367269 | 0.2448573 | 0.06926017 | 36.13329 | 14.69791 | 0.2058239 | 0.1083649 | 0.4573324 | 0 | 0.2284787 | 0.3141889 | 0.2284787 | 0.3935079 | 0.1154942 | 0.4909979 |  |  | 501.801
2021-08-21 08:00 | 2.072149 | 3450 | 20.66262 | 18.17842 | 2021-08-19 | 1170.921 | 389.3591 | (20.5, inf] | normal | 8079.09 | 487.3393 | 26.8284 | 4.03344 | 0.8074555 | 7.376624 | 3.367269 | 0.2448573 | 0.06926017 | 36.13329 | 14.69791 | 0.2058239 | 0.1083649 | 0.4573324 | 0 | 0.2284787 | 0.3141889 | 0.2284787 | 0.3935079 | 0.1154942 | 0.4909979 |  |  | 501.801
2021-08-21 16:00 | 2.072471 | 3448.338 | 20.74531 | 17.62589 | 2021-08-19 | 1170.921 | 391.5526 | (20.5, inf] | normal | 8079.09 | 487.3393 | 26.8284 | 4.03344 | 0.8074555 | 7.376624 | 3.367269 | 0.2448573 | 0.06926017 | 36.13329 | 14.69791 | 0.2058239 | 0.1083649 | 0.4573324 | 0 | 0.2284787 | 0.3141889 | 0.2284787 | 0.3935079 | 0.1154942 | 0.4909979 |  |  | 501.801
2021-08-22 | 2.199905 | 3400.042 | 20.53098 | 17.27371 | 2021-08-19 | 1172.687 | 390.7944 | (20.5, inf] | normal | 8079.09 | 487.3393 | 26.8284 | 4.03344 | 0.8074555 | 7.376624 | 3.367269 | 0.2448573 | 0.06926017 | 36.13329 | 14.69791 | 0.2058239 | 0.1083649 | 0.4573324 | 0 | 0.2284787 | 0.3141889 | 0.2284787 | 0.3935079 | 0.1154942 | 0.4909979 |  |  | 492.353
2021-08-22 08:00 | 2.201904 | 3400 | 20.15316 | 16.84287 | 2021-08-20 | 1172.687 | 389.3106 | (20.0, 20.5] | normal | 9599.33 | 485.7714 | 25.15582 | 4.141936 | 0.7061573 | 7.485939 | 3.767392 | 0.2443817 | 0.06158425 | 36.1851 | 12.53067 | 0.2826926 | 0 | 0.4153727 | 0 | 0.3019346 | 0.2826926 | 0.3019346 | 0.2103742 | 0.4311974 | 0.3584284 |  |  | 492.353
2021-08-22 16:00 | 2.319863 | 3400 | 19.81219 | 17.23127 | 2021-08-20 | 1172.687 | 391.1475 | (19.5, 20.0] | normal | 9599.33 | 485.7714 | 25.15582 | 4.141936 | 0.7061573 | 7.485939 | 3.767392 | 0.2443817 | 0.06158425 | 36.1851 | 12.53067 | 0.2826926 | 0 | 0.4153727 | 0 | 0.3019346 | 0.2826926 | 0.3019346 | 0.2103742 | 0.4311974 | 0.3584284 |  |  | 492.353
2021-08-23 | 2.35525 | 3400 | 20.38074 | 17.88544 | 2021-08-20 | 1171.574 | 394.1372 | (20.0, 20.5] | normal | 9599.33 | 485.7714 | 25.15582 | 4.141936 | 0.7061573 | 7.485939 | 3.767392 | 0.2443817 | 0.06158425 | 36.1851 | 12.53067 | 0.2826926 | 0 | 0.4153727 | 0 | 0.3019346 | 0.2826926 | 0.3019346 | 0.2103742 | 0.4311974 | 0.3584284 | 2.7 | 1.57 | 502.693 | 62.12 | 1.37125
2021-08-23 08:00 | 2.426681 | 3400 | 20.42428 | 17.52885 | 2021-08-20 | 1171.574 | 388.3892 | (20.0, 20.5] | normal | 9599.33 | 485.7714 | 25.15582 | 4.141936 | 0.7061573 | 7.485939 | 3.767392 | 0.2443817 | 0.06158425 | 36.1851 | 12.53067 | 0.2826926 | 0 | 0.4153727 | 0 | 0.3019346 | 0.2826926 | 0.3019346 | 0.2103742 | 0.4311974 | 0.3584284 | 2.7 | 1.57 | 502.693 | 62.12 | 1.37125
2021-08-23 16:00 | 2.448962 | 3400 | 20.212 | 17.50905 | 2021-08-21 | 1171.574 | 388.2832 | (20.0, 20.5] | normal | 10034.79 | 500.659 | 26.59101 | 4.089731 | 1.055784 | 7.316183 | 3.657374 | 0.2397832 | 0.06302988 | 38.93109 | 12.73643 | 0.2878157 | 0 | 0.4351979 | 0 | 0.2769864 | 0.2878157 | 0.2769864 | 0.2503923 | 0.468961 | 0.2806467 | 2.7 | 1.57 | 502.693 | 62.12 | 1.37125
2021-08-24 | 2.514495 | 3401.983 | 20.14966 | 17.53119 | 2021-08-21 | 1165.536 | 391.9458 | (20.0, 20.5] | normal | 10034.79 | 500.659 | 26.59101 | 4.089731 | 1.055784 | 7.316183 | 3.657374 | 0.2397832 | 0.06302988 | 38.93109 | 12.73643 | 0.2878157 | 0 | 0.4351979 | 0 | 0.2769864 | 0.2878157 | 0.2769864 | 0.2503923 | 0.468961 | 0.2806467 |  |  | 470.612 | 61.21 | 0.770443
2021-08-24 08:00 | 2.516308 | 3438.822 | 20.07858 | 17.40982 | 2021-08-21 | 1165.536 | 389.2013 | (20.0, 20.5] | normal | 10034.79 | 500.659 | 26.59101 | 4.089731 | 1.055784 | 7.316183 | 3.657374 | 0.2397832 | 0.06302988 | 38.93109 | 12.73643 | 0.2878157 | 0 | 0.4351979 | 0 | 0.2769864 | 0.2878157 | 0.2769864 | 0.2503923 | 0.468961 | 0.2806467 |  |  | 470.612 | 61.21 | 0.770443
2021-08-24 16:00 | 2.372783 | 3450 | 20.11731 | 17.91152 | 2021-08-22 | 1165.536 | 383.697 | (20.0, 20.5] | normal | 9877.14 | 495.8557 | 22.80823 | 4.004716 | 0.6768338 | 7.740601 | 3.9391 | 0.2390979 | 0.06864217 | 39.99196 | 11.39549 | 0.3019649 | 0 | 0.3548669 | 0 | 0.3431682 | 0.3019649 | 0.3431682 | 0.3238626 | 0.3544026 | 0.3217348 |  |  | 470.612 | 61.21 | 0.770443
2021-08-25 | 2.236512 | 3430.874 | 20.64362 | 17.8993 | 2021-08-22 | 1164.816 | 389.6226 | (20.5, inf] | normal | 9877.14 | 495.8557 | 22.80823 | 4.004716 | 0.6768338 | 7.740601 | 3.9391 | 0.2390979 | 0.06864217 | 39.99196 | 11.39549 | 0.3019649 | 0 | 0.3548669 | 0 | 0.3431682 | 0.3019649 | 0.3431682 | 0.3238626 | 0.3544026 | 0.3217348 | 4.08 | 1.82 | 508.623 | 61.35 | 1.47438
2021-08-25 08:00 | 2.193057 | 3400 | 20.14945 | 17.54834 | 2021-08-23 | 1164.816 | 387.6791 | (20.0, 20.5] | normal | 10369.87 | 500.8079 | 24.80659 | 4.018754 | 0.6566063 | 7.375561 | 3.742935 | 0.2288039 | 0.06944605 | 40.5141 | 11.64293 | 0.3264486 | 0 | 0.3850125 | 0 | 0.2885388 | 0.3264486 | 0.2885388 | 0.4512766 | 0.2827815 | 0.2659419 | 4.08 | 1.82 | 508.623 | 61.35 | 1.47438
2021-08-25 16:00 | 2.122281 | 3400 | 19.76561 | 17.45011 | 2021-08-23 | 1164.816 | 386.0053 | (19.5, 20.0] | normal | 10369.87 | 500.8079 | 24.80659 | 4.018754 | 0.6566063 | 7.375561 | 3.742935 | 0.2288039 | 0.06944605 | 40.5141 | 11.64293 | 0.3264486 | 0 | 0.3850125 | 0 | 0.2885388 | 0.3264486 | 0.2885388 | 0.4512766 | 0.2827815 | 0.2659419 | 4.08 | 1.82 | 508.623 | 61.35 | 1.47438
2021-08-26 | 2.179295 | 3400 | 19.72218 | 17.77472 | 2021-08-23 | 1169.692 | 389.2057 | (19.5, 20.0] | normal | 10369.87 | 500.8079 | 24.80659 | 4.018754 | 0.6566063 | 7.375561 | 3.742935 | 0.2288039 | 0.06944605 | 40.5141 | 11.64293 | 0.3264486 | 0 | 0.3850125 | 0 | 0.2885388 | 0.3264486 | 0.2885388 | 0.4512766 | 0.2827815 | 0.2659419 |  |  | 502.768 | 58.595 | 1.31861
2021-08-26 08:00 | 2.192074 | 3431.342 | 19.8418 | 17.96196 | 2021-08-24 | 1169.692 | 390.0435 | (19.5, 20.0] | normal | 6990.61 | 493.6291 | 27.35622 | 4.00296 | 0.6713554 | 7.203197 | 3.597251 | 0.229627 | 0.06750064 | 40.32909 | 12.85807 | 0.3321713 | 0 | 0.3946866 | 0 | 0.2731421 | 0.3321713 | 0.2731421 | 0.3946958 | 0.3247927 | 0.2805115 |  |  | 502.768 | 58.595 | 1.31861
2021-08-26 16:00 | 2.140929 | 3450 | 19.55905 | 17.59314 | 2021-08-24 | 1169.692 | 388.2506 | (19.5, 20.0] | normal | 6990.61 | 493.6291 | 27.35622 | 4.00296 | 0.6713554 | 7.203197 | 3.597251 | 0.229627 | 0.06750064 | 40.32909 | 12.85807 | 0.3321713 | 0 | 0.3946866 | 0 | 0.2731421 | 0.3321713 | 0.2731421 | 0.3946958 | 0.3247927 | 0.2805115 |  |  | 502.768 | 58.595 | 1.31861
2021-08-27 | 2.04793 | 3450 | 20.02956 | 17.60795 | 2021-08-24 | 1154.238 | 394.845 | (20.0, 20.5] | normal | 6990.61 | 493.6291 | 27.35622 | 4.00296 | 0.6713554 | 7.203197 | 3.597251 | 0.229627 | 0.06750064 | 40.32909 | 12.85807 | 0.3321713 | 0 | 0.3946866 | 0 | 0.2731421 | 0.3321713 | 0.2731421 | 0.3946958 | 0.3247927 | 0.2805115 | 3.82 | 1.54 | 490.021 | 59.005 | 1.67088
2021-08-27 08:00 | 2.044055 | 3450 | 20.10589 | 17.73074 | 2021-08-25 | 1154.238 | 375.5314 | (20.0, 20.5] | normal | 7644.31 | 490.2843 | 22.81274 | 4.128668 | 0.7773658 | 7.13938 | 3.473565 | 0.2426204 | 0.07044386 | 40.51337 | 12.95757 | 0.2929669 | 0 | 0.4542411 | 0 | 0.2527919 | 0.2929669 | 0.2527919 | 0.3033055 | 0.3170319 | 0.3796626 | 3.82 | 1.54 | 490.021 | 59.005 | 1.67088
2021-08-27 16:00 | 1.916826 | 3450 | 20.03465 | 17.59186 | 2021-08-25 | 1154.238 | 390.8912 | (20.0, 20.5] | normal | 7644.31 | 490.2843 | 22.81274 | 4.128668 | 0.7773658 | 7.13938 | 3.473565 | 0.2426204 | 0.07044386 | 40.51337 | 12.95757 | 0.2929669 | 0 | 0.4542411 | 0 | 0.2527919 | 0.2929669 | 0.2527919 | 0.3033055 | 0.3170319 | 0.3796626 | 3.82 | 1.54 | 490.021 | 59.005 | 1.67088
2021-08-28 | 2.007242 | 3450 | 20.03145 | 17.29447 | 2021-08-25 | 1174.031 | 390.7826 | (20.0, 20.5] | normal | 7644.31 | 490.2843 | 22.81274 | 4.128668 | 0.7773658 | 7.13938 | 3.473565 | 0.2426204 | 0.07044386 | 40.51337 | 12.95757 | 0.2929669 | 0 | 0.4542411 | 0 | 0.2527919 | 0.2929669 | 0.2527919 | 0.3033055 | 0.3170319 | 0.3796626 |  |  | 501.219 | 60.575
2021-08-28 08:00 | 2.057617 | 3450 | 20.3628 | 17.25669 | 2021-08-26 | 1174.031 | 390.5218 | (20.0, 20.5] | normal | 8313.4 | 491.7865 | 23.78766 | 4.044128 | 0.7533655 | 7.26219 | 3.664195 | 0.2345511 | 0.07019902 | 43.64 | 11.74522 | 0.2996608 | 0 | 0.4319099 | 0 | 0.2684293 | 0.2996608 | 0.2684293 | 0.3662374 | 0.3453872 | 0.2883754 |  |  | 501.219 | 60.575
2021-08-28 16:00 | 2.140929 | 3450 | 20.23854 | 17.12259 | 2021-08-26 | 1174.031 | 391.5573 | (20.0, 20.5] | normal | 8313.4 | 491.7865 | 23.78766 | 4.044128 | 0.7533655 | 7.26219 | 3.664195 | 0.2345511 | 0.07019902 | 43.64 | 11.74522 | 0.2996608 | 0 | 0.4319099 | 0 | 0.2684293 | 0.2996608 | 0.2684293 | 0.3662374 | 0.3453872 | 0.2883754 |  |  | 501.219 | 60.575
2021-08-29 | 2.137054 | 3437.737 | 20.52933 | 17.47622 | 2021-08-26 | 1163.008 | 385.6648 | (20.5, inf] | normal | 8313.4 | 491.7865 | 23.78766 | 4.044128 | 0.7533655 | 7.26219 | 3.664195 | 0.2345511 | 0.07019902 | 43.64 | 11.74522 | 0.2996608 | 0 | 0.4319099 | 0 | 0.2684293 | 0.2996608 | 0.2684293 | 0.3662374 | 0.3453872 | 0.2883754 |  |  | 486.314 | 61.11
2021-08-29 08:00 | 2.118648 | 3450 | 20.30813 | 17.45309 | 2021-08-27 | 1163.008 | 386.5574 | (20.0, 20.5] | normal | 9081.68 | 498.2228 | 24.3778 | 4.280322 | 0.983993 | 7.750921 | 3.917152 | 0.2243616 | 0.06585348 | 44.20599 | 13.3497 | 0.2934975 | 0 | 0.3703368 | 0 | 0.3361658 | 0.2934975 | 0.3361658 | 0.3981976 | 0.3057383 | 0.296064 |  |  | 486.314 | 61.11
2021-08-29 16:00 | 2.082805 | 3409.009 | 20.07334 | 17.11828 | 2021-08-27 | 1163.008 | 388.4623 | (20.0, 20.5] | normal | 9081.68 | 498.2228 | 24.3778 | 4.280322 | 0.983993 | 7.750921 | 3.917152 | 0.2243616 | 0.06585348 | 44.20599 | 13.3497 | 0.2934975 | 0 | 0.3703368 | 0 | 0.3361658 | 0.2934975 | 0.3361658 | 0.3981976 | 0.3057383 | 0.296064 |  |  | 486.314 | 61.11
2021-08-30 | 2.289062 | 3400 | 20.07253 | 17.54528 | 2021-08-27 | 1173.508 | 392.8447 | (20.0, 20.5] | normal | 9081.68 | 498.2228 | 24.3778 | 4.280322 | 0.983993 | 7.750921 | 3.917152 | 0.2243616 | 0.06585348 | 44.20599 | 13.3497 | 0.2934975 | 0 | 0.3703368 | 0 | 0.3361658 | 0.2934975 | 0.3361658 | 0.3981976 | 0.3057383 | 0.296064 | 3.77 | 1.9 | 492.292 | 61.35 | 1.44557
2021-08-30 08:00 | 2.329693 | 3400 | 19.98901 | 17.81493 | 2021-08-28 | 1173.508 | 394.0269 | (19.5, 20.0] | normal | 9418.06 | 500.8908 | 22.20134 | 4.186759 | 0.9279324 | 7.862206 | 4.022441 | 0.2364426 | 0.07591143 | 42.84425 | 13.91986 | 0.2627027 | 0 | 0.3908799 | 0 | 0.3464174 | 0.2627027 | 0.3464174 | 0.4539117 | 0.1581649 | 0.3879234 | 3.77 | 1.9 | 492.292 | 61.35 | 1.44557
2021-08-30 16:00 | 2.339523 | 3400 | 20.25751 | 17.79441 | 2021-08-28 | 1173.508 | 385.191 | (20.0, 20.5] | normal | 9418.06 | 500.8908 | 22.20134 | 4.186759 | 0.9279324 | 7.862206 | 4.022441 | 0.2364426 | 0.07591143 | 42.84425 | 13.91986 | 0.2627027 | 0 | 0.3908799 | 0 | 0.3464174 | 0.2627027 | 0.3464174 | 0.4539117 | 0.1581649 | 0.3879234 | 3.77 | 1.9 | 492.292 | 61.35 | 1.44557
2021-08-31 | 2.413575 | 3400 | 20.1863 | 17.17498 | 2021-08-28 | 1146.69 | 382.7072 | (20.0, 20.5] | normal | 9418.06 | 500.8908 | 22.20134 | 4.186759 | 0.9279324 | 7.862206 | 4.022441 | 0.2364426 | 0.07591143 | 42.84425 | 13.91986 | 0.2627027 | 0 | 0.3908799 | 0 | 0.3464174 | 0.2627027 | 0.3464174 | 0.4539117 | 0.1581649 | 0.3879234 |  |  | 500.717 | 59.71 | 1.25881
2021-08-31 08:00 | 2.476159 | 3400 | 19.93207 | 17.30487 | 2021-08-28 | 1146.69 | 376.1213 | (19.5, 20.0] | normal | 9418.06 | 500.8908 | 22.20134 | 4.186759 | 0.9279324 | 7.862206 | 4.022441 | 0.2364426 | 0.07591143 | 42.84425 | 13.91986 | 0.2627027 | 0 | 0.3908799 | 0 | 0.3464174 | 0.2627027 | 0.3464174 | 0.4539117 | 0.1581649 | 0.3879234 |  |  | 500.717 | 59.71 | 1.25881
2021-08-31 16:00 | 2.402434 | 3400 | 20.02896 | 17.9447 | 2021-08-29 | 1146.69 | 384.2583 | (20.0, 20.5] | normal | 10087.93 | 492.2774 | 22.79205 | 4.274789 | 0.8192336 | 7.549626 | 3.748083 | 0.246729 | 0.07248677 | 46.09276 | 20.38874 | 0.3240367 | 0 | 0.3634442 | 0 | 0.312519 | 0.3240367 | 0.312519 | 0.2862173 | 0.355814 | 0.3579686 |  |  | 500.717 | 59.71 | 1.25881
2021-09-01 | 2.431268 | 3400 | 19.92105 | 17.66591 | 2021-08-29 | 1165.701 | 387.4645 | (19.5, 20.0] | normal | 10087.93 | 492.2774 | 22.79205 | 4.274789 | 0.8192336 | 7.549626 | 3.748083 | 0.246729 | 0.07248677 | 46.09276 | 20.38874 | 0.3240367 | 0 | 0.3634442 | 0 | 0.312519 | 0.3240367 | 0.312519 | 0.2862173 | 0.355814 | 0.3579686 | 3.19 | 2.24 | 488.526 | 59.57 | 1.14115
2021-09-01 08:00 | 2.49975 | 3377.516 | 20.11385 | 17.44766 | 2021-08-29 | 1165.701 | 386.2429 | (20.0, 20.5] | normal | 10087.93 | 492.2774 | 22.79205 | 4.274789 | 0.8192336 | 7.549626 | 3.748083 | 0.246729 | 0.07248677 | 46.09276 | 20.38874 | 0.3240367 | 0 | 0.3634442 | 0 | 0.312519 | 0.3240367 | 0.312519 | 0.2862173 | 0.355814 | 0.3579686 | 3.19 | 2.24 | 488.526 | 59.57 | 1.14115
2021-09-01 16:00 | 2.574458 | 3400 | 20.45571 | 17.50845 | 2021-08-30 | 1165.701 | 389.6435 | (20.0, 20.5] | normal | 9734.93 | 496.0573 | 23.7259 | 3.963741 | 0.8640052 | 7.356338 | 3.633743 | 0.2349217 | 0.08018107 | 49.44809 | 20.06317 | 0.2703204 | 0 | 0.4428876 | 0 | 0.286792 | 0.2703204 | 0.286792 | 0.3664319 | 0.2960175 | 0.3375506 | 3.19 | 2.24 | 488.526 | 59.57 | 1.14115
2021-09-02 | 2.591781 | 3400 | 20.02655 | 17.44867 | 2021-08-30 | 1081.25 | 387.4676 | (20.0, 20.5] | normal | 9734.93 | 496.0573 | 23.7259 | 3.963741 | 0.8640052 | 7.356338 | 3.633743 | 0.2349217 | 0.08018107 | 49.44809 | 20.06317 | 0.2703204 | 0 | 0.4428876 | 0 | 0.286792 | 0.2703204 | 0.286792 | 0.3664319 | 0.2960175 | 0.3375506 | 2.55 | 1.88 | 507.634 | 62.24 | 1.27108
2021-09-02 08:00 | 2.679638 | 3393.517 | 20.27036 | 18.00275 | 2021-08-30 | 1081.25 | 361.1045 | (20.0, 20.5] | normal | 9734.93 | 496.0573 | 23.7259 | 3.963741 | 0.8640052 | 7.356338 | 3.633743 | 0.2349217 | 0.08018107 | 49.44809 | 20.06317 | 0.2703204 | 0 | 0.4428876 | 0 | 0.286792 | 0.2703204 | 0.286792 | 0.3664319 | 0.2960175 | 0.3375506 | 2.55 | 1.88 | 507.634 | 62.24 | 1.27108
2021-09-02 16:00 | 2.450862 | 3350 | 20.3991 | 17.92039 | 2021-08-31 | 1081.25 | 385.5811 | (20.0, 20.5] | normal | 9163.97 | 499.0504 | 32.00427 | 3.864908 | 0.9605756 | 7.377015 | 3.714047 | 0.2190913 | 0.08577263 | 40.75612 | 8.734829 | 0.2750271 | 0 | 0.4282685 | 0 | 0.2967044 | 0.2750271 | 0.2967044 | 0.468639 | 0.2099362 | 0.3214248 | 2.55 | 1.88 | 507.634 | 62.24 | 1.27108
2021-09-03 | 2.509116 | 3396.126 | 20.90971 | 16.51783 | 2021-08-31 | 1155.254 | 385.7849 | (20.5, inf] | normal | 9163.97 | 499.0504 | 32.00427 | 3.864908 | 0.9605756 | 7.377015 | 3.714047 | 0.2190913 | 0.08577263 | 40.75612 | 8.734829 | 0.2750271 | 0 | 0.4282685 | 0 | 0.2967044 | 0.2750271 | 0.2967044 | 0.468639 | 0.2099362 | 0.3214248 | 4.36 | 2.12 | 485.788 | 61.79 | 1.06655
2021-09-03 08:00 | 2.469278 | 3400 | 20.20427 | 16.99932 | 2021-08-31 | 1155.254 | 385.4761 | (20.0, 20.5] | normal | 9163.97 | 499.0504 | 32.00427 | 3.864908 | 0.9605756 | 7.377015 | 3.714047 | 0.2190913 | 0.08577263 | 40.75612 | 8.734829 | 0.2750271 | 0 | 0.4282685 | 0 | 0.2967044 | 0.2750271 | 0.2967044 | 0.468639 | 0.2099362 | 0.3214248 | 4.36 | 2.12 | 485.788 | 61.79 | 1.06655
2021-09-03 16:00 | 2.488937 | 3400 | 20.26626 | 17.18406 | 2021-09-01 | 1155.254 | 383.8303 | (20.0, 20.5] | normal | 8873.98 | 512.6519 | 34.69391 | 4.441179 | 1.151391 | 7.274943 | 3.434749 | 0.2280665 | 0.08105773 | 40.0153 | 10.35141 | 0.2657905 | 0 | 0.4579636 | 0 | 0.2762458 | 0.2657905 | 0.2762458 | 0.5237809 | 0.2051338 | 0.2710853 | 4.36 | 2.12 | 485.788 | 61.79 | 1.06655
2021-09-04 | 2.477142 | 3400 | 21.47243 | 18.05332 | 2021-09-01 | 1155.496 | 386.8373 | (20.5, inf] | normal | 8873.98 | 512.6519 | 34.69391 | 4.441179 | 1.151391 | 7.274943 | 3.434749 | 0.2280665 | 0.08105773 | 40.0153 | 10.35141 | 0.2657905 | 0 | 0.4579636 | 0 | 0.2762458 | 0.2657905 | 0.2762458 | 0.5237809 | 0.2051338 | 0.2710853 | 2.91 | 1.94 |  | 59.41
2021-09-04 08:00 | 2.536121 | 3337.516 | 21.7172 | 17.21988 | 2021-09-01 | 1155.496 | 380.4335 | (20.5, inf] | normal | 8873.98 | 512.6519 | 34.69391 | 4.441179 | 1.151391 | 7.274943 | 3.434749 | 0.2280665 | 0.08105773 | 40.0153 | 10.35141 | 0.2657905 | 0 | 0.4579636 | 0 | 0.2762458 | 0.2657905 | 0.2762458 | 0.5237809 | 0.2051338 | 0.2710853 | 2.91 | 1.94 |  | 59.41
2021-09-04 16:00 | 2.792097 | 3300 | 20.97036 | 16.89383 | 2021-09-01 | 1155.496 | 388.095 | (20.5, inf] | normal | 8873.98 | 512.6519 | 34.69391 | 4.441179 | 1.151391 | 7.274943 | 3.434749 | 0.2280665 | 0.08105773 | 40.0153 | 10.35141 | 0.2657905 | 0 | 0.4579636 | 0 | 0.2762458 | 0.2657905 | 0.2762458 | 0.5237809 | 0.2051338 | 0.2710853 | 2.91 | 1.94 |  | 59.41
2021-09-05 | 2.875283 | 3300 | 20.89808 | 16.69713 | 2021-09-02 | 1154.462 | 387.7425 | (20.5, inf] | normal | 6819.23 | 503.2116 | 41.81506 | 4.135991 | 1.189092 | 7.041859 | 3.368243 | 0.2375112 | 0.07703966 | 39.60625 | 4.71006 | 0.409514 | 0 | 0.346982 | 0 | 0.243504 | 0.409514 | 0.243504 | 0.4530959 | 0.2759715 | 0.2709326 | 2.17 | 1.75 | 501.647 | 65.82
2021-09-05 08:00 | 2.916807 | 3300 | 20.90644 | 17.16402 | 2021-09-02 | 1154.462 | 388.1305 | (20.5, inf] | normal | 6819.23 | 503.2116 | 41.81506 | 4.135991 | 1.189092 | 7.041859 | 3.368243 | 0.2375112 | 0.07703966 | 39.60625 | 4.71006 | 0.409514 | 0 | 0.346982 | 0 | 0.243504 | 0.409514 | 0.243504 | 0.4530959 | 0.2759715 | 0.2709326 | 2.17 | 1.75 | 501.647 | 65.82
2021-09-05 16:00 | 2.90938 | 3300 | 20.77259 | 16.91213 | 2021-09-02 | 1154.462 | 378.2691 | (20.5, inf] | normal | 6819.23 | 503.2116 | 41.81506 | 4.135991 | 1.189092 | 7.041859 | 3.368243 | 0.2375112 | 0.07703966 | 39.60625 | 4.71006 | 0.409514 | 0 | 0.346982 | 0 | 0.243504 | 0.409514 | 0.243504 | 0.4530959 | 0.2759715 | 0.2709326 | 2.17 | 1.75 | 501.647 | 65.82
2021-09-06 | 2.906765 | 3300 | 20.5052 | 16.82422 | 2021-09-03 | 1142.514 | 383.4773 | (20.5, inf] | normal | 8491.06 | 504.4817 | 33.1494 | 4.185429 | 1.099674 | 7.785251 | 3.786072 | 0.2435027 | 0.06657076 | 35.47257 | 6.853555 | 0.3674959 | 0 | 0.3177401 | 0 | 0.314764 | 0.3674959 | 0.314764 | 0.2861528 | 0.4689329 | 0.2449143 |  |  | 470.874 | 58.96 | 1.25315
2021-09-06 08:00 | 2.90938 | 3300 | 20.4652 | 17.33535 | 2021-09-03 | 1142.514 | 377.9595 | (20.0, 20.5] | normal | 8491.06 | 504.4817 | 33.1494 | 4.185429 | 1.099674 | 7.785251 | 3.786072 | 0.2435027 | 0.06657076 | 35.47257 | 6.853555 | 0.3674959 | 0 | 0.3177401 | 0 | 0.314764 | 0.3674959 | 0.314764 | 0.2861528 | 0.4689329 | 0.2449143 |  |  | 470.874 | 58.96 | 1.25315
2021-09-06 16:00 | 2.941114 | 3300 | 20.59275 | 17.18442 | 2021-09-03 | 1142.514 | 380.5711 | (20.5, inf] | normal | 8491.06 | 504.4817 | 33.1494 | 4.185429 | 1.099674 | 7.785251 | 3.786072 | 0.2435027 | 0.06657076 | 35.47257 | 6.853555 | 0.3674959 | 0 | 0.3177401 | 0 | 0.314764 | 0.3674959 | 0.314764 | 0.2861528 | 0.4689329 | 0.2449143 |  |  | 470.874 | 58.96 | 1.25315
2021-09-07 | 2.916807 | 3300 | 20.6275 | 17.15831 | 2021-09-04 | 1126.541 | 382.9617 | (20.5, inf] | normal | 9876.88 | 494.9305 | 28.52298 | 4.029685 | 0.8766217 | 7.161047 | 3.359624 | 0.254254 | 0.05057324 | 31.29216 | 5.602872 | 0.4731514 | 0 | 0.2566114 | 0 | 0.2702372 | 0.4731514 | 0.2702372 | 0.04551525 | 0.7343542 | 0.2201305 | 2.71 | 2.01 | 469.922 | 59.035 | 1.47447
2021-09-07 08:00 | 2.866168 | 3295.645 | 20.28107 | 16.89144 | 2021-09-04 | 1126.541 | 364.4356 | (20.0, 20.5] | normal | 9876.88 | 494.9305 | 28.52298 | 4.029685 | 0.8766217 | 7.161047 | 3.359624 | 0.254254 | 0.05057324 | 31.29216 | 5.602872 | 0.4731514 | 0 | 0.2566114 | 0 | 0.2702372 | 0.4731514 | 0.2702372 | 0.04551525 | 0.7343542 | 0.2201305 | 2.71 | 2.01 | 469.922 | 59.035 | 1.47447
2021-09-07 16:00 | 2.845913 | 3300 | 20.56429 | 16.98808 | 2021-09-04 | 1126.541 | 376.4767 | (20.5, inf] | normal | 9876.88 | 494.9305 | 28.52298 | 4.029685 | 0.8766217 | 7.161047 | 3.359624 | 0.254254 | 0.05057324 | 31.29216 | 5.602872 | 0.4731514 | 0 | 0.2566114 | 0 | 0.2702372 | 0.4731514 | 0.2702372 | 0.04551525 | 0.7343542 | 0.2201305 | 2.71 | 2.01 | 469.922 | 59.035 | 1.47447
2021-09-08 | 2.926598 | 3313.497 | 20.43151 | 17.10037 | 2021-09-05 | 1148.097 | 381.2322 | (20.0, 20.5] | normal | 8485.76 | 492.152 | 34.79894 | 3.855396 | 1.082714 | 7.927207 | 3.861614 | 0.2540108 | 0.04867794 | 33.3666 | 12.67515 | 0.391721 | 0 | 0.3026329 | 0 | 0.3056462 | 0.391721 | 0.3056462 | 0.2108405 | 0.371744 | 0.4174155 | 4 | 2.35 | 477.867 | 59.625 | 0.928188
2021-09-08 08:00 | 2.851324 | 3350 | 20.68027 | 17.00511 | 2021-09-05 | 1148.097 | 386.0621 | (20.5, inf] | normal | 8485.76 | 492.152 | 34.79894 | 3.855396 | 1.082714 | 7.927207 | 3.861614 | 0.2540108 | 0.04867794 | 33.3666 | 12.67515 | 0.391721 | 0 | 0.3026329 | 0 | 0.3056462 | 0.391721 | 0.3056462 | 0.2108405 | 0.371744 | 0.4174155 | 4 | 2.35 | 477.867 | 59.625 | 0.928188
2021-09-08 16:00 | 2.811085 | 3356.429 | 20.32875 | 16.58822 | 2021-09-05 | 1148.097 | 380.6888 | (20.0, 20.5] | normal | 8485.76 | 492.152 | 34.79894 | 3.855396 | 1.082714 | 7.927207 | 3.861614 | 0.2540108 | 0.04867794 | 33.3666 | 12.67515 | 0.391721 | 0 | 0.3026329 | 0 | 0.3056462 | 0.391721 | 0.3056462 | 0.2108405 | 0.371744 | 0.4174155 | 4 | 2.35 | 477.867 | 59.625 | 0.928188
2021-09-09 | 2.839116 | 3375 | 20.408 | 16.92073 | 2021-09-06 | 1155.741 | 387.2099 | (20.0, 20.5] | normal | 8476.85 | 501.8243 | 37.26589 | 3.580652 | 0.8561445 | 7.505688 | 3.698559 | 0.2440634 | 0.05860481 | 37.17205 | 14.76551 | 0.480386 | 0 | 0.2359969 | 0 | 0.2836171 | 0.480386 | 0.2836171 | 0.3727946 | 0.205402 | 0.4218034 | 2.63 | 0.93 | 502.967 | 60.83 | 0.605739
2021-09-09 08:00 | 2.789932 | 3390.965 | 20.20516 | 16.40588 | 2021-09-06 | 1155.741 | 383.1357 | (20.0, 20.5] | normal | 8476.85 | 501.8243 | 37.26589 | 3.580652 | 0.8561445 | 7.505688 | 3.698559 | 0.2440634 | 0.05860481 | 37.17205 | 14.76551 | 0.480386 | 0 | 0.2359969 | 0 | 0.2836171 | 0.480386 | 0.2836171 | 0.3727946 | 0.205402 | 0.4218034 | 2.63 | 0.93 | 502.967 | 60.83 | 0.605739
2021-09-09 16:00 | 2.49975 | 3400 | 20.26461 | 16.84542 | 2021-09-07 | 1155.741 | 384.6916 | (20.0, 20.5] | normal | 8476.44 | 499.3925 | 36.67446 | 3.798196 | 1.01116 | 7.970182 | 3.841235 | 0.2508002 | 0.05505792 | 37.30859 | 12.46974 | 0.3896164 | 0 | 0.2820182 | 0 | 0.3283654 | 0.3896164 | 0.3283654 | 0.1710707 | 0.413724 | 0.4152053 | 2.63 | 0.93 | 502.967 | 60.83 | 0.605739
2021-09-10 | 2.63442 | 3405.212 | 20.46975 | 17.20116 | 2021-09-07 | 1137.437 | 389.4029 | (20.0, 20.5] | normal | 8476.44 | 499.3925 | 36.67446 | 3.798196 | 1.01116 | 7.970182 | 3.841235 | 0.2508002 | 0.05505792 | 37.30859 | 12.46974 | 0.3896164 | 0 | 0.2820182 | 0 | 0.3283654 | 0.3896164 | 0.3283654 | 0.1710707 | 0.413724 | 0.4152053 |  |  | 520.127 | 60.65667 | 0.47551
2021-09-10 08:00 | 2.64349 | 3426.097 | 20.20722 | 17.02207 | 2021-09-07 | 1137.437 | 386.218 | (20.0, 20.5] | normal | 8476.44 | 499.3925 | 36.67446 | 3.798196 | 1.01116 | 7.970182 | 3.841235 | 0.2508002 | 0.05505792 | 37.30859 | 12.46974 | 0.3896164 | 0 | 0.2820182 | 0 | 0.3283654 | 0.3896164 | 0.3283654 | 0.1710707 | 0.413724 | 0.4152053 |  |  | 520.127 | 60.65667 | 0.47551
2021-09-10 16:00 | 2.497178 | 3449.981 | 20.05848 | 17.14068 | 2021-09-08 | 1137.437 | 358.8148 | (20.0, 20.5] | normal | 8696.01 | 494.56 | 38.79907 | 3.454482 | 0.8132035 | 7.335086 | 3.446297 | 0.2499313 | 0.05225235 | 35.92226 | 13.24568 | 0.4114393 | 0 | 0.2715326 | 0 | 0.3170282 | 0.4114393 | 0.3170282 | 0.1941209 | 0.4582632 | 0.347616 |  |  | 520.127 | 60.65667 | 0.47551
2021-09-11 | 2.515834 | 3406.249 | 20.64884 | 17.0913 | 2021-09-08 | 1129.163 | 369.384 | (20.5, inf] | normal | 8696.01 | 494.56 | 38.79907 | 3.454482 | 0.8132035 | 7.335086 | 3.446297 | 0.2499313 | 0.05225235 | 35.92226 | 13.24568 | 0.4114393 | 0 | 0.2715326 | 0 | 0.3170282 | 0.4114393 | 0.3170282 | 0.1941209 | 0.4582632 | 0.347616 |  |  | 509.736
2021-09-11 08:00 | 2.623857 | 3350 | 20.18675 | 16.81075 | 2021-09-08 | 1129.163 | 383.2878 | (20.0, 20.5] | normal | 8696.01 | 494.56 | 38.79907 | 3.454482 | 0.8132035 | 7.335086 | 3.446297 | 0.2499313 | 0.05225235 | 35.92226 | 13.24568 | 0.4114393 | 0 | 0.2715326 | 0 | 0.3170282 | 0.4114393 | 0.3170282 | 0.1941209 | 0.4582632 | 0.347616 |  |  | 509.736
2021-09-11 16:00 | 2.623857 | 3364.489 | 20.35519 | 16.76671 | 2021-09-09 | 1129.163 | 383.7916 | (20.0, 20.5] | normal | 6686.27 | 493.9241 | 28.40451 | 3.676779 | 1.011062 | 6.822996 | 2.924066 | 0.2219544 | 0.04328095 | 31.86282 | 11.24017 | 0.3393506 | 0 | 0.3514889 | 0 | 0.3091604 | 0.3393506 | 0.3091604 | 0.3379744 | 0.5250549 | 0.1369707 |  |  | 509.736
2021-09-12 | 2.63442 | 3400 | 20.45656 | 17.24798 | 2021-09-09 | 1146.892 | 383.1175 | (20.0, 20.5] | normal | 6686.27 | 493.9241 | 28.40451 | 3.676779 | 1.011062 | 6.822996 | 2.924066 | 0.2219544 | 0.04328095 | 31.86282 | 11.24017 | 0.3393506 | 0 | 0.3514889 | 0 | 0.3091604 | 0.3393506 | 0.3091604 | 0.3379744 | 0.5250549 | 0.1369707 |  |  | 498 | 59.14
2021-09-12 08:00 | 2.669153 | 3378.126 | 20.86118 | 17.18123 | 2021-09-09 | 1146.892 | 380.8791 | (20.5, inf] | normal | 6686.27 | 493.9241 | 28.40451 | 3.676779 | 1.011062 | 6.822996 | 2.924066 | 0.2219544 | 0.04328095 | 31.86282 | 11.24017 | 0.3393506 | 0 | 0.3514889 | 0 | 0.3091604 | 0.3393506 | 0.3091604 | 0.3379744 | 0.5250549 | 0.1369707 |  |  | 498 | 59.14
2021-09-12 16:00 | 2.683717 | 3350 | 20.59197 | 17.33426 | 2021-09-09 | 1146.892 | 382.3922 | (20.5, inf] | normal | 6686.27 | 493.9241 | 28.40451 | 3.676779 | 1.011062 | 6.822996 | 2.924066 | 0.2219544 | 0.04328095 | 31.86282 | 11.24017 | 0.3393506 | 0 | 0.3514889 | 0 | 0.3091604 | 0.3393506 | 0.3091604 | 0.3379744 | 0.5250549 | 0.1369707 |  |  | 498 | 59.14
2021-09-13 | 2.804101 | 3320.706 | 20.48821 | 17.43205 | 2021-09-10 | 1160.154 | 386.1137 | (20.0, 20.5] | normal | 8553.25 | 481.0652 | 18.78139 | 4.243446 | 0.8140575 | 6.913191 | 3.019479 | 0.2392653 | 0.04613991 | 33.3735 | 13.53183 | 0.3605752 | 0 | 0.3576582 | 0 | 0.2817666 | 0.3605752 | 0.2817666 | 0.2288966 | 0.5304128 | 0.2406906 | 2.82 | 2.4 | 501.532 | 60.395 | 0.774848
2021-09-13 08:00 | 2.914107 | 3300 | 20.54358 | 16.90102 | 2021-09-10 | 1160.154 | 390.4046 | (20.5, inf] | normal | 8553.25 | 481.0652 | 18.78139 | 4.243446 | 0.8140575 | 6.913191 | 3.019479 | 0.2392653 | 0.04613991 | 33.3735 | 13.53183 | 0.3605752 | 0 | 0.3576582 | 0 | 0.2817666 | 0.3605752 | 0.2817666 | 0.2288966 | 0.5304128 | 0.2406906 | 2.82 | 2.4 | 501.532 | 60.395 | 0.774848
2021-09-13 16:00 | 2.92626 | 3307.052 | 20.29112 | 16.43228 | 2021-09-10 | 1160.154 | 386.2278 | (20.0, 20.5] | normal | 8553.25 | 481.0652 | 18.78139 | 4.243446 | 0.8140575 | 6.913191 | 3.019479 | 0.2392653 | 0.04613991 | 33.3735 | 13.53183 | 0.3605752 | 0 | 0.3576582 | 0 | 0.2817666 | 0.3605752 | 0.2817666 | 0.2288966 | 0.5304128 | 0.2406906 | 2.82 | 2.4 | 501.532 | 60.395 | 0.774848
2021-09-14 | 2.871278 | 3353.405 | 20.07874 | 16.92567 | 2021-09-11 | 1163.323 | 381.4847 | (20.0, 20.5] | normal | 8956.6 | 488.5695 | 23.46104 | 3.922297 | 0.956798 | 7.043282 | 3.079415 | 0.2482989 | 0.06275529 | 37.85331 | 10.34047 | 0.3192439 | 0 | 0.3354431 | 0 | 0.345313 | 0.3192439 | 0.345313 | 0.2441476 | 0.4986814 | 0.257171 | 2.57 | 1.35 | 473.701 | 59.74 | 1.13076
2021-09-14 08:00 | 2.839116 | 3375 | 19.84444 | 17.00687 | 2021-09-11 | 1163.323 | 382.1784 | (19.5, 20.0] | normal | 8956.6 | 488.5695 | 23.46104 | 3.922297 | 0.956798 | 7.043282 | 3.079415 | 0.2482989 | 0.06275529 | 37.85331 | 10.34047 | 0.3192439 | 0 | 0.3354431 | 0 | 0.345313 | 0.3192439 | 0.345313 | 0.2441476 | 0.4986814 | 0.257171 | 2.57 | 1.35 | 473.701 | 59.74 | 1.13076
2021-09-14 16:00 | 2.78267 | 3386.901 | 20.26213 | 16.91805 | 2021-09-11 | 1163.323 | 397.6794 | (20.0, 20.5] | normal | 8956.6 | 488.5695 | 23.46104 | 3.922297 | 0.956798 | 7.043282 | 3.079415 | 0.2482989 | 0.06275529 | 37.85331 | 10.34047 | 0.3192439 | 0 | 0.3354431 | 0 | 0.345313 | 0.3192439 | 0.345313 | 0.2441476 | 0.4986814 | 0.257171 | 2.57 | 1.35 | 473.701 | 59.74 | 1.13076
2021-09-15 | 2.807427 | 3400 | 21.11102 | 16.94765 | 2021-09-12 | 1161.852 | 394.1569 | (20.5, inf] | normal | 8621.86 | 491.2746 | 19.87284 | 4.098194 | 0.8118964 | 7.013051 | 2.951588 | 0.2543508 | 0.04948379 | 35.4994 | 7.947061 | 0.3130624 | 0 | 0.3499013 | 0 | 0.3370363 | 0.3130624 | 0.3370363 | 0.03656353 | 0.6808361 | 0.2826004 | 3.51 | 1.78 | 481.437 | 60.19 | 1.42185
2021-09-15 08:00 | 2.821189 | 3372.168 | 21.04076 | 15.86864 | 2021-09-12 | 1161.852 | 384.5219 | (20.5, inf] | normal | 8621.86 | 491.2746 | 19.87284 | 4.098194 | 0.8118964 | 7.013051 | 2.951588 | 0.2543508 | 0.04948379 | 35.4994 | 7.947061 | 0.3130624 | 0 | 0.3499013 | 0 | 0.3370363 | 0.3130624 | 0.3370363 | 0.03656353 | 0.6808361 | 0.2826004 | 3.51 | 1.78 | 481.437 | 60.19 | 1.42185
2021-09-15 16:00 | 2.872275 | 3341.414 | 20.43855 | 16.28788 | 2021-09-12 | 1161.852 | 382.3229 | (20.0, 20.5] | normal | 8621.86 | 491.2746 | 19.87284 | 4.098194 | 0.8118964 | 7.013051 | 2.951588 | 0.2543508 | 0.04948379 | 35.4994 | 7.947061 | 0.3130624 | 0 | 0.3499013 | 0 | 0.3370363 | 0.3130624 | 0.3370363 | 0.03656353 | 0.6808361 | 0.2826004 | 3.51 | 1.78 | 481.437 | 60.19 | 1.42185
2021-09-16 | 2.888845 | 3325 | 20.22493 | 16.82839 | 2021-09-13 | 1157.484 | 386.3073 | (20.0, 20.5] | normal | 8556.52 | 490.1672 | 21.92149 | 3.848887 | 0.8367617 | 6.888071 | 2.966768 | 0.2486606 | 0.05004797 | 29.91744 | 7.876746 | 0.4072508 | 0 | 0.291753 | 0 | 0.3009962 | 0.4072508 | 0.3009962 | 0.1282467 | 0.5240756 | 0.3476776 | 2.93 | 1.47 | 485.947 | 61.2 | 1.41422
2021-09-16 08:00 | 2.902516 | 3339.735 | 20.22904 | 16.39384 | 2021-09-13 | 1157.484 | 392.9229 | (20.0, 20.5] | normal | 8556.52 | 490.1672 | 21.92149 | 3.848887 | 0.8367617 | 6.888071 | 2.966768 | 0.2486606 | 0.05004797 | 29.91744 | 7.876746 | 0.4072508 | 0 | 0.291753 | 0 | 0.3009962 | 0.4072508 | 0.3009962 | 0.1282467 | 0.5240756 | 0.3476776 | 2.93 | 1.47 | 485.947 | 61.2 | 1.41422
2021-09-16 16:00 | 2.736934 | 3374.973 | 20.1108 | 16.60354 | 2021-09-13 | 1157.484 | 376.289 | (20.0, 20.5] | normal | 8556.52 | 490.1672 | 21.92149 | 3.848887 | 0.8367617 | 6.888071 | 2.966768 | 0.2486606 | 0.05004797 | 29.91744 | 7.876746 | 0.4072508 | 0 | 0.291753 | 0 | 0.3009962 | 0.4072508 | 0.3009962 | 0.1282467 | 0.5240756 | 0.3476776 | 2.93 | 1.47 | 485.947 | 61.2 | 1.41422
2021-09-17 | 2.762865 | 3375 | 19.96124 | 16.92429 | 2021-09-14 | 1096.057 | 385.9038 | (19.5, 20.0] | normal | 7565.81 | 494.6576 | 18.96335 | 3.801946 | 0.8370259 | 7.174991 | 3.259334 | 0.2405317 | 0.06300021 | 28.50013 | 5.546972 | 0.3859243 | 0 | 0.2827153 | 0 | 0.3313604 | 0.3859243 | 0.3313604 | 0.3570597 | 0.4200432 | 0.2228971 | 3.07 | 2.23 | 516.29 | 61.29 | 0.645696
2021-09-17 08:00 | 2.770457 | 3387.872 | 20.08881 | 16.87716 | 2021-09-14 | 1096.057 | 370.1216 | (20.0, 20.5] | normal | 7565.81 | 494.6576 | 18.96335 | 3.801946 | 0.8370259 | 7.174991 | 3.259334 | 0.2405317 | 0.06300021 | 28.50013 | 5.546972 | 0.3859243 | 0 | 0.2827153 | 0 | 0.3313604 | 0.3859243 | 0.3313604 | 0.3570597 | 0.4200432 | 0.2228971 | 3.07 | 2.23 | 516.29 | 61.29 | 0.645696
2021-09-17 16:00 | 2.691106 | 3400 | 20.29502 | 16.9806 | 2021-09-14 | 1096.057 | 384.2995 | (20.0, 20.5] | normal | 7565.81 | 494.6576 | 18.96335 | 3.801946 | 0.8370259 | 7.174991 | 3.259334 | 0.2405317 | 0.06300021 | 28.50013 | 5.546972 | 0.3859243 | 0 | 0.2827153 | 0 | 0.3313604 | 0.3859243 | 0.3313604 | 0.3570597 | 0.4200432 | 0.2228971 | 3.07 | 2.23 | 516.29 | 61.29 | 0.645696
2021-09-18 | 2.737962 | 3425.822 | 20.09181 | 17.05036 | 2021-09-15 | 1167.637 | 391.6529 | (20.0, 20.5] | normal | 8001.57 | 494.8377 | 19.82786 | 3.712411 | 0.7838651 | 6.700996 | 2.800879 | 0.2310157 | 0.04672976 | 29.03306 | 5.392822 | 0.3892811 | 0 | 0.3369226 | 0 | 0.2737963 | 0.3892811 | 0.2737963 | 0.415597 | 0.4226359 | 0.161767 | 2.95 | 2.31 | 480.13 | 60.48
2021-09-18 08:00 | 2.682459 | 3450 | 20.80048 | 16.96698 | 2021-09-15 | 1167.637 | 385.3588 | (20.5, inf] | normal | 8001.57 | 494.8377 | 19.82786 | 3.712411 | 0.7838651 | 6.700996 | 2.800879 | 0.2310157 | 0.04672976 | 29.03306 | 5.392822 | 0.3892811 | 0 | 0.3369226 | 0 | 0.2737963 | 0.3892811 | 0.2737963 | 0.415597 | 0.4226359 | 0.161767 | 2.95 | 2.31 | 480.13 | 60.48
2021-09-18 16:00 | 2.586553 | 3450 | 20.60841 | 16.51852 | 2021-09-16 | 1167.637 | 389.8247 | (20.5, inf] | normal | 7315.27 | 492.5639 | 19.41662 | 4.004027 | 0.7386844 | 7.110236 | 3.414326 | 0.2166297 | 0.07532209 | 36.47421 | 15.13327 | 0.2488466 | 0 | 0.4508665 | 0 | 0.3002869 | 0.2488466 | 0.3002869 | 0.5199672 | 0.2395641 | 0.2404687 | 2.95 | 2.31 | 480.13 | 60.48
2021-09-19 | 2.614647 | 3450 | 20.62174 | 16.65042 | 2021-09-16 | 1151.721 | 386.4117 | (20.5, inf] | normal | 7315.27 | 492.5639 | 19.41662 | 4.004027 | 0.7386844 | 7.110236 | 3.414326 | 0.2166297 | 0.07532209 | 36.47421 | 15.13327 | 0.2488466 | 0 | 0.4508665 | 0 | 0.3002869 | 0.2488466 | 0.3002869 | 0.5199672 | 0.2395641 | 0.2404687 | 3.3 | 3 | 485.358 | 61.455
2021-09-19 08:00 | 2.509053 | 3450 | 20.41439 | 16.68792 | 2021-09-16 | 1151.721 | 383.604 | (20.0, 20.5] | normal | 7315.27 | 492.5639 | 19.41662 | 4.004027 | 0.7386844 | 7.110236 | 3.414326 | 0.2166297 | 0.07532209 | 36.47421 | 15.13327 | 0.2488466 | 0 | 0.4508665 | 0 | 0.3002869 | 0.2488466 | 0.3002869 | 0.5199672 | 0.2395641 | 0.2404687 | 3.3 | 3 | 485.358 | 61.455
2021-09-19 16:00 | 2.557491 | 3450 | 20.03138 | 16.79881 | 2021-09-17 | 1151.721 | 381.3432 | (20.0, 20.5] | normal | 7400.31 | 492.1994 | 24.08194 | 4.023489 | 0.7563083 | 6.959798 | 3.191599 | 0.2171226 | 0.0620564 | 35.03838 | 14.2058 | 0.2525962 | 0 | 0.4502122 | 0 | 0.2971916 | 0.2525962 | 0.2971916 | 0.5426584 | 0.2776641 | 0.1796775 | 3.3 | 3 | 485.358 | 61.455
2021-09-20 | 2.624657 | 3450 | 20.15732 | 16.64362 | 2021-09-17 | 1154.328 | 382.3287 | (20.0, 20.5] | normal | 7400.31 | 492.1994 | 24.08194 | 4.023489 | 0.7563083 | 6.959798 | 3.191599 | 0.2171226 | 0.0620564 | 35.03838 | 14.2058 | 0.2525962 | 0 | 0.4502122 | 0 | 0.2971916 | 0.2525962 | 0.2971916 | 0.5426584 | 0.2776641 | 0.1796775 | 3.29 | 2.73 | 469.605 | 61.95667 | 0.618419
2021-09-20 08:00 | 2.567178 | 3424.866 | 19.90857 | 16.72267 | 2021-09-17 | 1154.328 | 386.0064 | (19.5, 20.0] | normal | 7400.31 | 492.1994 | 24.08194 | 4.023489 | 0.7563083 | 6.959798 | 3.191599 | 0.2171226 | 0.0620564 | 35.03838 | 14.2058 | 0.2525962 | 0 | 0.4502122 | 0 | 0.2971916 | 0.2525962 | 0.2971916 | 0.5426584 | 0.2776641 | 0.1796775 | 3.29 | 2.73 | 469.605 | 61.95667 | 0.618419
2021-09-20 16:00 | 2.528428 | 3450 | 20.06577 | 16.93836 | 2021-09-18 | 1154.328 | 385.8618 | (20.0, 20.5] | normal | 7914.5 | 486.7976 | 38.33711 | 4.160647 | 0.721801 | 6.864284 | 3.114617 | 0.2204396 | 0.06279655 | 34.40316 | 12.24552 | 0.2064565 | 0 | 0.5058323 | 0 | 0.2877112 | 0.2064565 | 0.2877112 | 0.5359042 | 0.2883889 | 0.1757069 | 3.29 | 2.73 | 469.605 | 61.95667 | 0.618419
2021-09-21 | 2.630982 | 3450 | 20.48461 | 16.74882 | 2021-09-18 | 1147.172 | 385.406 | (20.0, 20.5] | normal | 7914.5 | 486.7976 | 38.33711 | 4.160647 | 0.721801 | 6.864284 | 3.114617 | 0.2204396 | 0.06279655 | 34.40316 | 12.24552 | 0.2064565 | 0 | 0.5058323 | 0 | 0.2877112 | 0.2064565 | 0.2877112 | 0.5359042 | 0.2883889 | 0.1757069 | 2.82 | 1.35 | 461.401 | 60.55333 | 1.01298
2021-09-21 08:00 | 2.67374 | 3450 | 20.51643 | 16.76566 | 2021-09-18 | 1147.172 | 382.7633 | (20.5, inf] | normal | 7914.5 | 486.7976 | 38.33711 | 4.160647 | 0.721801 | 6.864284 | 3.114617 | 0.2204396 | 0.06279655 | 34.40316 | 12.24552 | 0.2064565 | 0 | 0.5058323 | 0 | 0.2877112 | 0.2064565 | 0.2877112 | 0.5359042 | 0.2883889 | 0.1757069 | 2.82 | 1.35 | 461.401 | 60.55333 | 1.01298
2021-09-21 16:00 | 2.645969 | 3444.004 | 20.46661 | 16.99235 | 2021-09-19 | 1147.172 | 378.5958 | (20.0, 20.5] | normal | 8175.67 | 492.4408 | 27.99006 | 4.141975 | 0.6749193 | 6.827836 | 2.986279 | 0.2410058 | 0.06352677 | 29.40209 | 7.268592 | 0.3343934 | 0 | 0.3596941 | 0 | 0.3059125 | 0.3343934 | 0.3059125 | 0.2257696 | 0.4650276 | 0.3092028 | 2.82 | 1.35 | 461.401 | 60.55333 | 1.01298
2021-09-22 | 2.752379 | 3378.247 | 20.78252 | 16.67752 | 2021-09-19 | 1168.704 | 390.5593 | (20.5, inf] | normal | 8175.67 | 492.4408 | 27.99006 | 4.141975 | 0.6749193 | 6.827836 | 2.986279 | 0.2410058 | 0.06352677 | 29.40209 | 7.268592 | 0.3343934 | 0 | 0.3596941 | 0 | 0.3059125 | 0.3343934 | 0.3059125 | 0.2257696 | 0.4650276 | 0.3092028 | 3.05 | 2.04 | 471.873 | 59.28 | 0.870636
2021-09-22 08:00 | 2.775859 | 3375 | 20.86313 | 16.44384 | 2021-09-19 | 1168.704 | 391.4494 | (20.5, inf] | normal | 8175.67 | 492.4408 | 27.99006 | 4.141975 | 0.6749193 | 6.827836 | 2.986279 | 0.2410058 | 0.06352677 | 29.40209 | 7.268592 | 0.3343934 | 0 | 0.3596941 | 0 | 0.3059125 | 0.3343934 | 0.3059125 | 0.2257696 | 0.4650276 | 0.3092028 | 3.05 | 2.04 | 471.873 | 59.28 | 0.870636
2021-09-22 16:00 | 2.616304 | 3375 | 20.26468 | 16.5971 | 2021-09-20 | 1168.704 | 385.8351 | (20.0, 20.5] | normal | 9123.03 | 495.529 | 20.71581 | 3.94406 | 0.824586 | 6.922198 | 3.081113 | 0.2488981 | 0.05387143 | 31.39845 | 7.349493 | 0.3990429 | 0 | 0.3128621 | 0 | 0.2880951 | 0.3990429 | 0.2880951 | 0.08077817 | 0.606187 | 0.3130348 | 3.05 | 2.04 | 471.873 | 59.28 | 0.870636
2021-09-23 | 2.509355 | 3375 | 20.40968 | 16.98758 | 2021-09-20 | 1162.31 | 388.0387 | (20.0, 20.5] | normal | 9123.03 | 495.529 | 20.71581 | 3.94406 | 0.824586 | 6.922198 | 3.081113 | 0.2488981 | 0.05387143 | 31.39845 | 7.349493 | 0.3990429 | 0 | 0.3128621 | 0 | 0.2880951 | 0.3990429 | 0.2880951 | 0.08077817 | 0.606187 | 0.3130348 | 2.58 | 2.32 | 469.84 | 61.51 | 0.873434
2021-09-23 08:00 | 2.438055 | 3392.258 | 20.27637 | 17.11271 | 2021-09-20 | 1162.31 | 387.4946 | (20.0, 20.5] | normal | 9123.03 | 495.529 | 20.71581 | 3.94406 | 0.824586 | 6.922198 | 3.081113 | 0.2488981 | 0.05387143 | 31.39845 | 7.349493 | 0.3990429 | 0 | 0.3128621 | 0 | 0.2880951 | 0.3990429 | 0.2880951 | 0.08077817 | 0.606187 | 0.3130348 | 2.58 | 2.32 | 469.84 | 61.51 | 0.873434
2021-09-23 16:00 | 2.368029 | 3400 | 20.88624 | 17.30421 | 2021-09-21 | 1162.31 | 386.4502 | (20.5, inf] | normal | 9067.77 | 494.9662 | 25.54624 | 3.911378 | 0.7277287 | 7.048906 | 3.14504 | 0.2671336 | 0.07741943 | 31.60813 | 7.275442 | 0.3907444 | 0 | 0.2809974 | 0 | 0.3282582 | 0.3907444 | 0.3282582 | 0.09056547 | 0.5945713 | 0.3148632 | 2.58 | 2.32 | 469.84 | 61.51 | 0.873434
2021-09-24 | 2.447652 | 3337.72 | 20.49733 | 17.05162 | 2021-09-21 | 1161.725 | 386.2297 | (20.0, 20.5] | normal | 9067.77 | 494.9662 | 25.54624 | 3.911378 | 0.7277287 | 7.048906 | 3.14504 | 0.2671336 | 0.07741943 | 31.60813 | 7.275442 | 0.3907444 | 0 | 0.2809974 | 0 | 0.3282582 | 0.3907444 | 0.3282582 | 0.09056547 | 0.5945713 | 0.3148632 |  |  | 487.805
2021-09-24 08:00 | 2.535466 | 3009.384 | 20.47995 | 16.14343 | 2021-09-21 | 1161.725 | 386.6337 | (20.0, 20.5] | normal | 9067.77 | 494.9662 | 25.54624 | 3.911378 | 0.7277287 | 7.048906 | 3.14504 | 0.2671336 | 0.07741943 | 31.60813 | 7.275442 | 0.3907444 | 0 | 0.2809974 | 0 | 0.3282582 | 0.3907444 | 0.3282582 | 0.09056547 | 0.5945713 | 0.3148632 |  |  | 487.805
2021-09-24 16:00 | 3.013966 | 3360.733 | 20.26282 | 16.10965 | 2021-09-21 | 1161.725 | 388.7191 | (20.0, 20.5] | normal | 9067.77 | 494.9662 | 25.54624 | 3.911378 | 0.7277287 | 7.048906 | 3.14504 | 0.2671336 | 0.07741943 | 31.60813 | 7.275442 | 0.3907444 | 0 | 0.2809974 | 0 | 0.3282582 | 0.3907444 | 0.3282582 | 0.09056547 | 0.5945713 | 0.3148632 |  |  | 487.805
2021-09-25 | 2.492584 | 3450 | 20.04189 | 16.29893 | 2021-09-22 | 1142.115 | 378.9871 | (20.0, 20.5] | normal | 6629.22 | 497.6242 | 29.27229 | 3.660819 | 0.7027898 | 6.957609 | 3.222749 | 0.2800018 | 0.08363028 | 33.12896 | 11.65531 | 0.5936867 | 0 | 0.09658904 | 0 | 0.3097242 | 0.5936867 | 0.3097242 | 0.2043293 | 0.3139508 | 0.4817198 |  |  |  | 59.34
2021-09-25 08:00 | 2.63499 | 3450 | 20.01145 | 16.53101 | 2021-09-22 | 1142.115 | 378.8669 | (20.0, 20.5] | normal | 6629.22 | 497.6242 | 29.27229 | 3.660819 | 0.7027898 | 6.957609 | 3.222749 | 0.2800018 | 0.08363028 | 33.12896 | 11.65531 | 0.5936867 | 0 | 0.09658904 | 0 | 0.3097242 | 0.5936867 | 0.3097242 | 0.2043293 | 0.3139508 | 0.4817198 |  |  |  | 59.34
2021-09-25 16:00 | 2.59624 | 3450 | 19.96364 | 16.65144 | 2021-09-23 | 1142.115 | 383.817 | (19.5, 20.0] | normal | 7559.81 | 492.5971 | 24.76561 | 3.500685 | 0.7102135 | 6.818276 | 2.900003 | 0.2891887 | 0.06651867 | 47.15378 | 34.08831 | 0.5851245 | 0 | 0.1553782 | 0 | 0.2594973 | 0.5851245 | 0.2594973 | 0.01720269 | 0.3624569 | 0.6203404 |  |  |  | 59.34
2021-09-26 | 2.632084 | 3450 | 20.39652 | 16.93398 | 2021-09-23 | 1126.011 | 376.2359 | (20.0, 20.5] | normal | 7559.81 | 492.5971 | 24.76561 | 3.500685 | 0.7102135 | 6.818276 | 2.900003 | 0.2891887 | 0.06651867 | 47.15378 | 34.08831 | 0.5851245 | 0 | 0.1553782 | 0 | 0.2594973 | 0.5851245 | 0.2594973 | 0.01720269 | 0.3624569 | 0.6203404 | 3.33 | 1.85 | 528 | 62.825
2021-09-26 08:00 | 2.664052 | 3450 | 20.74411 | 16.88481 | 2021-09-23 | 1126.011 | 379.2019 | (20.5, inf] | normal | 7559.81 | 492.5971 | 24.76561 | 3.500685 | 0.7102135 | 6.818276 | 2.900003 | 0.2891887 | 0.06651867 | 47.15378 | 34.08831 | 0.5851245 | 0 | 0.1553782 | 0 | 0.2594973 | 0.5851245 | 0.2594973 | 0.01720269 | 0.3624569 | 0.6203404 | 3.33 | 1.85 | 528 | 62.825
2021-09-26 16:00 | 2.684073 | 3450 | 20.49251 | 16.51632 | 2021-09-23 | 1126.011 | 383.1228 | (20.0, 20.5] | normal | 7559.81 | 492.5971 | 24.76561 | 3.500685 | 0.7102135 | 6.818276 | 2.900003 | 0.2891887 | 0.06651867 | 47.15378 | 34.08831 | 0.5851245 | 0 | 0.1553782 | 0 | 0.2594973 | 0.5851245 | 0.2594973 | 0.01720269 | 0.3624569 | 0.6203404 | 3.33 | 1.85 | 528 | 62.825
2021-09-27 | 2.71249 | 3450 | 20.13993 | 16.99557 | 2021-09-24 | 1143.775 | 381.9526 | (20.0, 20.5] | normal | 9209.36 | 500.7515 | 25.66017 | 3.672216 | 0.9993553 | 7.427931 | 3.360954 | 0.2865678 | 0.06564215 | 46.58777 | 33.50445 | 0.5729486 | 0 | 0.1705417 | 0 | 0.2565097 | 0.5729486 | 0.2565097 | 0.1370029 | 0.2036693 | 0.6593278 | 3.02 | 2.27 | 496.542 | 62.62 | 0.702712
2021-09-27 08:00 | 2.789021 | 3450 | 20.15067 | 16.89651 | 2021-09-24 | 1143.775 | 379.5322 | (20.0, 20.5] | normal | 9209.36 | 500.7515 | 25.66017 | 3.672216 | 0.9993553 | 7.427931 | 3.360954 | 0.2865678 | 0.06564215 | 46.58777 | 33.50445 | 0.5729486 | 0 | 0.1705417 | 0 | 0.2565097 | 0.5729486 | 0.2565097 | 0.1370029 | 0.2036693 | 0.6593278 | 3.02 | 2.27 | 496.542 | 62.62 | 0.702712
2021-09-27 16:00 | 2.798385 | 3450 | 20.60493 | 16.85167 | 2021-09-24 | 1143.775 | 381.9106 | (20.5, inf] | normal | 9209.36 | 500.7515 | 25.66017 | 3.672216 | 0.9993553 | 7.427931 | 3.360954 | 0.2865678 | 0.06564215 | 46.58777 | 33.50445 | 0.5729486 | 0 | 0.1705417 | 0 | 0.2565097 | 0.5729486 | 0.2565097 | 0.1370029 | 0.2036693 | 0.6593278 | 3.02 | 2.27 | 496.542 | 62.62 | 0.702712
2021-09-28 | 2.798385 | 3430.173 | 20.92438 | 17.03422 | 2021-09-25 | 1145.525 | 383.3503 | (20.5, inf] | normal | 8989.47 | 501.7008 | 29.84333 | 3.966842 | 0.9267914 | 7.227691 | 3.127529 | 0.292195 | 0.071779 | 38.31283 | 22.60092 | 0.637022 | 0 | 0.1324305 | 0 | 0.2305475 | 0.637022 | 0.2305475 | 0.1517789 | 0.08407062 | 0.7641505 | 3.46 | 2.45 | 467.89 | 61.32 | 0.655508
2021-09-28 08:00 | 2.815291 | 3400 | 20.46917 | 17.43515 | 2021-09-25 | 1145.525 | 380.6226 | (20.0, 20.5] | normal | 8989.47 | 501.7008 | 29.84333 | 3.966842 | 0.9267914 | 7.227691 | 3.127529 | 0.292195 | 0.071779 | 38.31283 | 22.60092 | 0.637022 | 0 | 0.1324305 | 0 | 0.2305475 | 0.637022 | 0.2305475 | 0.1517789 | 0.08407062 | 0.7641505 | 3.46 | 2.45 | 467.89 | 61.32 | 0.655508
2021-09-28 16:00 | 2.815946 | 3400 | 20.82637 | 16.99243 | 2021-09-25 | 1145.525 | 381.0095 | (20.5, inf] | normal | 8989.47 | 501.7008 | 29.84333 | 3.966842 | 0.9267914 | 7.227691 | 3.127529 | 0.292195 | 0.071779 | 38.31283 | 22.60092 | 0.637022 | 0 | 0.1324305 | 0 | 0.2305475 | 0.637022 | 0.2305475 | 0.1517789 | 0.08407062 | 0.7641505 | 3.46 | 2.45 | 467.89 | 61.32 | 0.655508
2021-09-29 | 2.791699 | 3400 | 20.3079 | 16.27693 | 2021-09-26 | 1070.911 | 379.7923 | (20.0, 20.5] | normal | 9859.09 | 502.5152 | 27.65728 | 4.267535 | 0.8342234 | 7.443194 | 3.325119 | 0.2673648 | 0.06237957 | 36.64263 | 12.45932 | 0.5537915 | 0 | 0.1663957 | 0 | 0.2798128 | 0.5537915 | 0.2798128 | 0.1574958 | 0.1777225 | 0.6647817 | 2.385 | 1.49 | 477.2225 | 60.165 | 0.783782
2021-09-29 08:00 | 2.82807 | 3400 | 20.67051 | 16.31235 | 2021-09-26 | 1070.911 | 380.6309 | (20.5, inf] | normal | 9859.09 | 502.5152 | 27.65728 | 4.267535 | 0.8342234 | 7.443194 | 3.325119 | 0.2673648 | 0.06237957 | 36.64263 | 12.45932 | 0.5537915 | 0 | 0.1663957 | 0 | 0.2798128 | 0.5537915 | 0.2798128 | 0.1574958 | 0.1777225 | 0.6647817 | 2.385 | 1.49 | 477.2225 | 60.165 | 0.783782
2021-09-29 16:00 | 2.791949 | 3400 | 20.80517 | 16.0836 | 2021-09-26 | 1070.911 | 281.5752 | (20.5, inf] | normal | 9859.09 | 502.5152 | 27.65728 | 4.267535 | 0.8342234 | 7.443194 | 3.325119 | 0.2673648 | 0.06237957 | 36.64263 | 12.45932 | 0.5537915 | 0 | 0.1663957 | 0 | 0.2798128 | 0.5537915 | 0.2798128 | 0.1574958 | 0.1777225 | 0.6647817 | 2.385 | 1.49 | 477.2225 | 60.165 | 0.783782
2021-09-30 | 2.848057 | 3400 | 20.17083 | 16.21765 | 2021-09-27 | 1147.52 | 383.5739 | (20.0, 20.5] | normal | 8880.23 | 505.6919 | 26.75036 | 3.777824 | 0.9107351 | 7.260172 | 3.291578 | 0.2571912 | 0.07244805 | 33.12715 | 7.132009 | 0.6051285 | 0 | 0.1399919 | 0 | 0.2548797 | 0.6051285 | 0.2548797 | 0.2422542 | 0.2689277 | 0.4888181 | 3.33 | 2.34 | 465.702 | 59.8 | 0.874982
2021-09-30 08:00 | 2.811359 | 3400 | 20.42985 | 16.5645 | 2021-09-27 | 1147.52 | 384.6322 | (20.0, 20.5] | normal | 8880.23 | 505.6919 | 26.75036 | 3.777824 | 0.9107351 | 7.260172 | 3.291578 | 0.2571912 | 0.07244805 | 33.12715 | 7.132009 | 0.6051285 | 0 | 0.1399919 | 0 | 0.2548797 | 0.6051285 | 0.2548797 | 0.2422542 | 0.2689277 | 0.4888181 | 3.33 | 2.34 | 465.702 | 59.8 | 0.874982
2021-09-30 16:00 | 2.619348 | 3400 | 20.17059 | 16.77285 | 2021-09-28 | 1147.52 | 381.4538 | (20.0, 20.5] | normal | 9113.49 | 510.2931 | 28.55914 | 3.988594 | 0.9126609 | 7.522729 | 3.411069 | 0.2720524 | 0.07682319 | 37.31497 | 11.30208 | 0.5599128 | 0 | 0.1731005 | 0 | 0.2669866 | 0.5599128 | 0.2669866 | 0.2058139 | 0.2472748 | 0.5469112 | 3.33 | 2.34 | 465.702 | 59.8 | 0.874982
2021-10-01 | 2.673085 | 3399.797 | 20.50837 | 16.87311 | 2021-09-28 | 1134.039 | 380.062 | (20.5, inf] | normal | 9113.49 | 510.2931 | 28.55914 | 3.988594 | 0.9126609 | 7.522729 | 3.411069 | 0.2720524 | 0.07682319 | 37.31497 | 11.30208 | 0.5599128 | 0 | 0.1731005 | 0 | 0.2669866 | 0.5599128 | 0.2669866 | 0.2058139 | 0.2472748 | 0.5469112 | 2.86 | 1.58 | 488.56 | 61.78 | 0.848488
2021-10-01 08:00 | 2.72289 | 3400 | 20.2889 | 16.93264 | 2021-09-28 | 1134.039 | 377.5412 | (20.0, 20.5] | normal | 9113.49 | 510.2931 | 28.55914 | 3.988594 | 0.9126609 | 7.522729 | 3.411069 | 0.2720524 | 0.07682319 | 37.31497 | 11.30208 | 0.5599128 | 0 | 0.1731005 | 0 | 0.2669866 | 0.5599128 | 0.2669866 | 0.2058139 | 0.2472748 | 0.5469112 | 2.86 | 1.58 | 488.56 | 61.78 | 0.848488
2021-10-01 16:00 | 2.751793 | 3400 | 20.85902 | 17.05902 | 2021-09-28 | 1134.039 | 375.8213 | (20.5, inf] | normal | 9113.49 | 510.2931 | 28.55914 | 3.988594 | 0.9126609 | 7.522729 | 3.411069 | 0.2720524 | 0.07682319 | 37.31497 | 11.30208 | 0.5599128 | 0 | 0.1731005 | 0 | 0.2669866 | 0.5599128 | 0.2669866 | 0.2058139 | 0.2472748 | 0.5469112 | 2.86 | 1.58 | 488.56 | 61.78 | 0.848488
2021-10-02 | 2.79858 | 3356.443 | 20.71323 | 16.84663 | 2021-09-29 | 1141.567 | 375.5087 | (20.5, inf] | normal | 8796.49 | 500.6903 | 28.65532 | 3.820727 | 1.061912 | 7.331302 | 3.235976 | 0.2822657 | 0.06595607 | 36.2869 | 8.63691 | 0.6465499 | 0 | 0.1585144 | 0 | 0.1949357 | 0.6465499 | 0.1949357 | 0.03768586 | 0.4076305 | 0.5546837 | 3.38 | 2.14 | 476.263 | 61.215
2021-10-02 08:00 | 2.849044 | 3350 | 20.08288 | 16.78847 | 2021-09-29 | 1141.567 | 377.6294 | (20.0, 20.5] | normal | 8796.49 | 500.6903 | 28.65532 | 3.820727 | 1.061912 | 7.331302 | 3.235976 | 0.2822657 | 0.06595607 | 36.2869 | 8.63691 | 0.6465499 | 0 | 0.1585144 | 0 | 0.1949357 | 0.6465499 | 0.1949357 | 0.03768586 | 0.4076305 | 0.5546837 | 3.38 | 2.14 | 476.263 | 61.215
2021-10-02 16:00 | 2.873273 | 3330.076 | 20.34216 | 16.8879 | 2021-09-29 | 1141.567 | 388.4193 | (20.0, 20.5] | normal | 8796.49 | 500.6903 | 28.65532 | 3.820727 | 1.061912 | 7.331302 | 3.235976 | 0.2822657 | 0.06595607 | 36.2869 | 8.63691 | 0.6465499 | 0 | 0.1585144 | 0 | 0.1949357 | 0.6465499 | 0.1949357 | 0.03768586 | 0.4076305 | 0.5546837 | 3.38 | 2.14 | 476.263 | 61.215
2021-10-03 | 2.847537 | 3300 | 20.51508 | 16.95419 | 2021-09-30 | 1150.708 | 388.761 | (20.5, inf] | normal | 7492.04 | 501.3525 | 35.95366 | 4.242687 | 0.8313044 | 7.507771 | 2.899361 | 0.2869621 | 0.07330107 | 28.1495 | 5.556304 | 0.5552813 | 0 | 0.1925991 | 0 | 0.2521196 | 0.5552813 | 0.2521196 | 0.1535967 | 0.1322136 | 0.7141897 | 3.39 | 0.99 | 484.023 | 62.625
2021-10-03 08:00 | 2.889462 | 3341.736 | 20.75448 | 17.16493 | 2021-09-30 | 1150.708 | 381.1833 | (20.5, inf] | normal | 7492.04 | 501.3525 | 35.95366 | 4.242687 | 0.8313044 | 7.507771 | 2.899361 | 0.2869621 | 0.07330107 | 28.1495 | 5.556304 | 0.5552813 | 0 | 0.1925991 | 0 | 0.2521196 | 0.5552813 | 0.2521196 | 0.1535967 | 0.1322136 | 0.7141897 | 3.39 | 0.99 | 484.023 | 62.625
2021-10-03 16:00 | 2.836027 | 3350 | 20.92882 | 17.34571 | 2021-09-30 | 1150.708 | 379.9362 | (20.5, inf] | normal | 7492.04 | 501.3525 | 35.95366 | 4.242687 | 0.8313044 | 7.507771 | 2.899361 | 0.2869621 | 0.07330107 | 28.1495 | 5.556304 | 0.5552813 | 0 | 0.1925991 | 0 | 0.2521196 | 0.5552813 | 0.2521196 | 0.1535967 | 0.1322136 | 0.7141897 | 3.39 | 0.99 | 484.023 | 62.625
2021-10-04 | 2.842678 | 3350 | 20.8078 | 16.89673 | 2021-10-01 | 1150.405 | 384.0651 | (20.5, inf] | normal | 8660.68 | 514.5441 | 32.60746 | 4.44339 | 0.8188112 | 7.914004 | 3.102918 | 0.2664594 | 0.0753381 | 27.45665 | 5.697977 | 0.4487996 | 0 | 0.2938476 | 0 | 0.2573528 | 0.4487996 | 0.2573528 | 0.1492656 | 0.3407006 | 0.5100338 | 3.4 | 2.36 | 491.71 | 61.065 | 1.01417
2021-10-04 08:00 | 2.76486 | 3350 | 20.76493 | 17.15199 | 2021-10-01 | 1150.405 | 384.8792 | (20.5, inf] | normal | 8660.68 | 514.5441 | 32.60746 | 4.44339 | 0.8188112 | 7.914004 | 3.102918 | 0.2664594 | 0.0753381 | 27.45665 | 5.697977 | 0.4487996 | 0 | 0.2938476 | 0 | 0.2573528 | 0.4487996 | 0.2573528 | 0.1492656 | 0.3407006 | 0.5100338 | 3.4 | 2.36 | 491.71 | 61.065 | 1.01417
2021-10-04 16:00 | 2.659773 | 3350 | 21.10892 | 17.1702 | 2021-10-02 | 1150.405 | 380.1317 | (20.5, inf] | normal | 8100.41 | 505.0793 | 30.69503 | 4.222222 | 0.8843162 | 8.003564 | 3.201181 | 0.2688681 | 0.06474126 | 27.45602 | 6.027461 | 0.3990675 | 0 | 0.3659679 | 0 | 0.2349646 | 0.3990675 | 0.2349646 | 0.03798543 | 0.5236078 | 0.4384068 | 3.4 | 2.36 | 491.71 | 61.065 | 1.01417
2021-10-05 | 2.753553 | 3350 | 20.90522 | 16.95542 | 2021-10-02 | 1138.483 | 385.6635 | (20.5, inf] | normal | 8100.41 | 505.0793 | 30.69503 | 4.222222 | 0.8843162 | 8.003564 | 3.201181 | 0.2688681 | 0.06474126 | 27.45602 | 6.027461 | 0.3990675 | 0 | 0.3659679 | 0 | 0.2349646 | 0.3990675 | 0.2349646 | 0.03798543 | 0.5236078 | 0.4384068 | 2.62 | 1.86 | 488.619 |  | 0.748037
2021-10-05 08:00 | 2.82738 | 3281.378 | 20.68735 | 16.62324 | 2021-10-02 | 1138.483 | 375.3944 | (20.5, inf] | normal | 8100.41 | 505.0793 | 30.69503 | 4.222222 | 0.8843162 | 8.003564 | 3.201181 | 0.2688681 | 0.06474126 | 27.45602 | 6.027461 | 0.3990675 | 0 | 0.3659679 | 0 | 0.2349646 | 0.3990675 | 0.2349646 | 0.03798543 | 0.5236078 | 0.4384068 | 2.62 | 1.86 | 488.619 |  | 0.748037
2021-10-05 16:00 | 2.723254 | 3374.999 | 21.012 | 16.95533 | 2021-10-02 | 1138.483 | 386.891 | (20.5, inf] | normal | 8100.41 | 505.0793 | 30.69503 | 4.222222 | 0.8843162 | 8.003564 | 3.201181 | 0.2688681 | 0.06474126 | 27.45602 | 6.027461 | 0.3990675 | 0 | 0.3659679 | 0 | 0.2349646 | 0.3990675 | 0.2349646 | 0.03798543 | 0.5236078 | 0.4384068 | 2.62 | 1.86 | 488.619 |  | 0.748037
2021-10-06 | 2.774687 | 3375 | 20.82216 | 17.12313 | 2021-10-03 | 1172.619 | 390.3784 | (20.5, inf] | normal | 7591.08 | 501.6783 | 29.90407 | 4.095624 | 0.8874791 | 8.099488 | 3.270881 | 0.2753977 | 0.06270264 | 27.95974 | 6.480234 | 0.3741391 | 0 | 0.3430158 | 0 | 0.2828451 | 0.3741391 | 0.2828451 | 0 | 0.5296554 | 0.4703446 | 3.5 | 2.19 | 469.96 | 59.23 | 1.08929
2021-10-06 08:00 | 2.691565 | 3379.531 | 20.7195 | 16.85263 | 2021-10-03 | 1172.619 | 392.6167 | (20.5, inf] | normal | 7591.08 | 501.6783 | 29.90407 | 4.095624 | 0.8874791 | 8.099488 | 3.270881 | 0.2753977 | 0.06270264 | 27.95974 | 6.480234 | 0.3741391 | 0 | 0.3430158 | 0 | 0.2828451 | 0.3741391 | 0.2828451 | 0 | 0.5296554 | 0.4703446 | 3.5 | 2.19 | 469.96 | 59.23 | 1.08929
2021-10-06 16:00 | 2.596084 | 3400 | 21.15547 | 16.92523 | 2021-10-04 | 1172.619 | 387.142 | (20.5, inf] | normal | 8122.84 | 497.1898 | 32.22867 | 4.234215 | 0.969217 | 7.907611 | 3.157238 | 0.2677038 | 0.05174544 | 28.79552 | 5.826334 | 0.4498931 | 0 | 0.3145255 | 0 | 0.2355814 | 0.4498931 | 0.2355814 | 0.1253785 | 0.326127 | 0.5484945 | 3.5 | 2.19 | 469.96 | 59.23 | 1.08929
2021-10-07 | 2.61476 | 3369.051 | 21.54978 | 16.92422 | 2021-10-04 | 1159.936 | 383.9394 | (20.5, inf] | normal | 8122.84 | 497.1898 | 32.22867 | 4.234215 | 0.969217 | 7.907611 | 3.157238 | 0.2677038 | 0.05174544 | 28.79552 | 5.826334 | 0.4498931 | 0 | 0.3145255 | 0 | 0.2355814 | 0.4498931 | 0.2355814 | 0.1253785 | 0.326127 | 0.5484945 | 3.39 | 2.02 | 490.909 | 64.78 | 0.866608
2021-10-07 08:00 | 2.675735 | 3350 | 20.60842 | 16.6748 | 2021-10-04 | 1159.936 | 387.0713 | (20.5, inf] | normal | 8122.84 | 497.1898 | 32.22867 | 4.234215 | 0.969217 | 7.907611 | 3.157238 | 0.2677038 | 0.05174544 | 28.79552 | 5.826334 | 0.4498931 | 0 | 0.3145255 | 0 | 0.2355814 | 0.4498931 | 0.2355814 | 0.1253785 | 0.326127 | 0.5484945 | 3.39 | 2.02 | 490.909 | 64.78 | 0.866608
2021-10-07 16:00 | 2.517107 | 3350 | 20.7712 | 16.85438 | 2021-10-05 | 1159.936 | 388.1756 | (20.5, inf] | normal | 8206.91 | 504.6122 | 31.32698 | 3.827028 | 0.847018 | 6.944775 | 2.142203 | 0.2528174 | 0.05198744 | 27.72639 | 6.389865 | 0.4863511 | 0 | 0.3284561 | 0 | 0.1851927 | 0.4863511 | 0.1851927 | 0.1206769 | 0.4798828 | 0.3994403 | 3.39 | 2.02 | 490.909 | 64.78 | 0.866608
2021-10-08 | 2.58395 | 3350 | 20.87351 | 16.72852 | 2021-10-05 | 1168.937 | 385.8605 | (20.5, inf] | normal | 8206.91 | 504.6122 | 31.32698 | 3.827028 | 0.847018 | 6.944775 | 2.142203 | 0.2528174 | 0.05198744 | 27.72639 | 6.389865 | 0.4863511 | 0 | 0.3284561 | 0 | 0.1851927 | 0.4863511 | 0.1851927 | 0.1206769 | 0.4798828 | 0.3994403 | 2.53 | 1.46 | 494.705 | 64.53 | 0.867245
2021-10-08 08:00 | 2.651126 | 3350 | 20.64172 | 16.77359 | 2021-10-05 | 1168.937 | 390.3188 | (20.5, inf] | normal | 8206.91 | 504.6122 | 31.32698 | 3.827028 | 0.847018 | 6.944775 | 2.142203 | 0.2528174 | 0.05198744 | 27.72639 | 6.389865 | 0.4863511 | 0 | 0.3284561 | 0 | 0.1851927 | 0.4863511 | 0.1851927 | 0.1206769 | 0.4798828 | 0.3994403 | 2.53 | 1.46 | 494.705 | 64.53 | 0.867245
2021-10-08 16:00 | 2.548034 | 3350 | 20.73532 | 16.87102 | 2021-10-06 | 1168.937 | 391.8559 | (20.5, inf] | normal | 7147.23 | 500.4579 | 26.23901 | 3.436558 | 0.8227859 | 7.105871 | 2.340088 | 0.2503983 | 0.05306348 | 30.20212 | 6.197658 | 0.4599698 | 0 | 0.3560764 | 0 | 0.1839538 | 0.4599698 | 0.1839538 | 0.1379995 | 0.5035142 | 0.3584863 | 2.53 | 1.46 | 494.705 | 64.53 | 0.867245
2021-10-09 | 2.534067 | 3350 | 20.27047 | 16.85739 | 2021-10-06 | 1166.919 | 387.0769 | (20.0, 20.5] | normal | 7147.23 | 500.4579 | 26.23901 | 3.436558 | 0.8227859 | 7.105871 | 2.340088 | 0.2503983 | 0.05306348 | 30.20212 | 6.197658 | 0.4599698 | 0 | 0.3560764 | 0 | 0.1839538 | 0.4599698 | 0.1839538 | 0.1379995 | 0.5035142 | 0.3584863 | 2.25 | 1.89 | 477.686 | 62.38
2021-10-09 08:00 | 2.599913 | 3350 | 20.24946 | 16.85294 | 2021-10-06 | 1166.919 | 385.6278 | (20.0, 20.5] | normal | 7147.23 | 500.4579 | 26.23901 | 3.436558 | 0.8227859 | 7.105871 | 2.340088 | 0.2503983 | 0.05306348 | 30.20212 | 6.197658 | 0.4599698 | 0 | 0.3560764 | 0 | 0.1839538 | 0.4599698 | 0.1839538 | 0.1379995 | 0.5035142 | 0.3584863 | 2.25 | 1.89 | 477.686 | 62.38
2021-10-09 16:00 | 2.862561 | 3350 | 20.64179 | 16.82849 | 2021-10-06 | 1166.919 | 393.5861 | (20.5, inf] | normal | 7147.23 | 500.4579 | 26.23901 | 3.436558 | 0.8227859 | 7.105871 | 2.340088 | 0.2503983 | 0.05306348 | 30.20212 | 6.197658 | 0.4599698 | 0 | 0.3560764 | 0 | 0.1839538 | 0.4599698 | 0.1839538 | 0.1379995 | 0.5035142 | 0.3584863 | 2.25 | 1.89 | 477.686 | 62.38
2021-10-10 | 2.861966 | 3336.198 | 20.40048 | 17.03944 | 2021-10-07 | 1164.853 | 391.4025 | (20.0, 20.5] | normal | 8070.49 | 496.4844 | 30.97655 | 3.683686 | 0.701646 | 6.97951 | 2.210859 | 0.26651 | 0.05907685 | 30.53202 | 6.844982 | 0.4969847 | 0 | 0.3146847 | 0 | 0.1883306 | 0.4969847 | 0.1883306 | 0.02531677 | 0.4701205 | 0.5045628 | 3.05 | 2.12 | 484.607 | 64.26
2021-10-10 08:00 | 2.928069 | 3368.432 | 20.22491 | 17.07233 | 2021-10-07 | 1164.853 | 387.6793 | (20.0, 20.5] | normal | 8070.49 | 496.4844 | 30.97655 | 3.683686 | 0.701646 | 6.97951 | 2.210859 | 0.26651 | 0.05907685 | 30.53202 | 6.844982 | 0.4969847 | 0 | 0.3146847 | 0 | 0.1883306 | 0.4969847 | 0.1883306 | 0.02531677 | 0.4701205 | 0.5045628 | 3.05 | 2.12 | 484.607 | 64.26
2021-10-10 16:00 | 2.300203 | 3400 | 20.37526 | 16.95916 | 2021-10-08 | 1164.853 | 385.4528 | (20.0, 20.5] | normal | 7686.76 | 507.5556 | 27.24847 | 3.949605 | 0.7232703 | 7.749142 | 2.985751 | 0.2747771 | 0.06679148 | 32.17222 | 8.961248 | 0.4299133 | 0 | 0.3219718 | 0 | 0.2481149 | 0.4299133 | 0.2481149 | 0 | 0.5566081 | 0.4433919 | 3.05 | 2.12 | 484.607 | 64.26
2021-10-11 | 2.349352 | 3400 | 20.36663 | 17.00433 | 2021-10-08 | 1161.939 | 386.1549 | (20.0, 20.5] | normal | 7686.76 | 507.5556 | 27.24847 | 3.949605 | 0.7232703 | 7.749142 | 2.985751 | 0.2747771 | 0.06679148 | 32.17222 | 8.961248 | 0.4299133 | 0 | 0.3219718 | 0 | 0.2481149 | 0.4299133 | 0.2481149 | 0 | 0.5566081 | 0.4433919 | 3 | 2.41 | 475.995 | 60.83 | 1.26382
2021-10-11 08:00 | 2.457482 | 3400 | 20.80775 | 16.89667 | 2021-10-08 | 1161.939 | 389.4257 | (20.5, inf] | normal | 7686.76 | 507.5556 | 27.24847 | 3.949605 | 0.7232703 | 7.749142 | 2.985751 | 0.2747771 | 0.06679148 | 32.17222 | 8.961248 | 0.4299133 | 0 | 0.3219718 | 0 | 0.2481149 | 0.4299133 | 0.2481149 | 0 | 0.5566081 | 0.4433919 | 3 | 2.41 | 475.995 | 60.83 | 1.26382
2021-10-11 16:00 | 2.467639 | 3400 | 21.18385 | 17.18962 | 2021-10-09 | 1161.939 | 385.6318 | (20.5, inf] | normal | 5547.82 | 512.469 | 27.83329 | 4.07173 | 0.6116868 | 8.734413 | 3.570435 | 0.2914956 | 0.08323164 | 36.59329 | 12.01281 | 0.1708076 | 0.02037557 | 0.4709706 | 0 | 0.3378462 | 0.1911832 | 0.3378462 | 0.02112131 | 0.4994096 | 0.4794691 | 3 | 2.41 | 475.995 | 60.83 | 1.26382
2021-10-12 | 2.522687 | 3395.358 | 20.7957 | 16.84917 | 2021-10-09 | 1159.56 | 385.5296 | (20.5, inf] | normal | 5547.82 | 512.469 | 27.83329 | 4.07173 | 0.6116868 | 8.734413 | 3.570435 | 0.2914956 | 0.08323164 | 36.59329 | 12.01281 | 0.1708076 | 0.02037557 | 0.4709706 | 0 | 0.3378462 | 0.1911832 | 0.3378462 | 0.02112131 | 0.4994096 | 0.4794691 | 3.2 | 1.93 | 497.035 | 63.41667 | 0.703318
2021-10-12 08:00 | 2.578629 | 3309.277 | 20.70136 | 17.102 | 2021-10-09 | 1159.56 | 385.5706 | (20.5, inf] | normal | 5547.82 | 512.469 | 27.83329 | 4.07173 | 0.6116868 | 8.734413 | 3.570435 | 0.2914956 | 0.08323164 | 36.59329 | 12.01281 | 0.1708076 | 0.02037557 | 0.4709706 | 0 | 0.3378462 | 0.1911832 | 0.3378462 | 0.02112131 | 0.4994096 | 0.4794691 | 3.2 | 1.93 | 497.035 | 63.41667 | 0.703318
2021-10-12 16:00 | 2.669222 | 3293.463 | 20.71717 | 17.25224 | 2021-10-09 | 1159.56 | 387.9314 | (20.5, inf] | normal | 5547.82 | 512.469 | 27.83329 | 4.07173 | 0.6116868 | 8.734413 | 3.570435 | 0.2914956 | 0.08323164 | 36.59329 | 12.01281 | 0.1708076 | 0.02037557 | 0.4709706 | 0 | 0.3378462 | 0.1911832 | 0.3378462 | 0.02112131 | 0.4994096 | 0.4794691 | 3.2 | 1.93 | 497.035 | 63.41667 | 0.703318
2021-10-13 | 2.743352 | 3177.751 | 21.03208 | 17.17139 | 2021-10-10 | 951.8546 | 387.1585 | (20.5, inf] | baixo | 5762.05 | 520.8989 | 23.65243 | 4.243756 | 0.768738 | 8.971668 | 3.632939 | 0.2774475 | 0.07594972 | 38.35956 | 16.12296 | 0 | 0.01193672 | 0.5862358 | 0 | 0.4018275 | 0.01193672 | 0.4018275 | 0.01328115 | 0.6406714 | 0.3460474 | 3.88 | 2.48 | 488.586 | 63.83 | 1.10871
2021-10-13 08:00 | 2.895844 | 3150 | 21.01322 | 17.25382 | 2021-10-10 | 951.8546 | 293.5414 | (20.5, inf] | baixo | 5762.05 | 520.8989 | 23.65243 | 4.243756 | 0.768738 | 8.971668 | 3.632939 | 0.2774475 | 0.07594972 | 38.35956 | 16.12296 | 0 | 0.01193672 | 0.5862358 | 0 | 0.4018275 | 0.01193672 | 0.4018275 | 0.01328115 | 0.6406714 | 0.3460474 | 3.88 | 2.48 | 488.586 | 63.83 | 1.10871
2021-10-13 16:00 | 3.79339 | 3060.393 | 20.55181 | 16.10945 | 2021-10-09 | 951.8546 | 383.9876 | (20.5, inf] | baixo | 5547.82 | 512.469 | 27.83329 | 4.07173 | 0.6116868 | 8.734413 | 3.570435 | 0.2914956 | 0.08323164 | 36.59329 | 12.01281 | 0.1708076 | 0.02037557 | 0.4709706 | 0 | 0.3378462 | 0.1911832 | 0.3378462 | 0.02112131 | 0.4994096 | 0.4794691 | 3.88 | 2.48 | 488.586 | 63.83 | 1.10871
2021-10-14 | 2.938175 | 3340.874 | 20.63193 | 17.33627 | 2021-10-11 | 1162.019 | 382.7517 | (20.5, inf] | normal | 5380.39 | 504.5876 | 22.22616 | 3.860506 | 0.3652764 | 8.275563 | 3.457301 | 0.2738836 | 0.06584275 | 50.94468 | 14.0679 | 0 | 0.006274638 | 0.6826754 | 0 | 0.3110499 | 0.006274638 | 0.3110499 | 0.02960368 | 0.6978488 | 0.2725475 | 3.16 | 2.14 | 494.1 |  | 1.16299
2021-10-14 08:00 | 2.873273 | 3350 | 20.84384 | 17.06812 | 2021-10-11 | 1162.019 | 391.1308 | (20.5, inf] | normal | 5380.39 | 504.5876 | 22.22616 | 3.860506 | 0.3652764 | 8.275563 | 3.457301 | 0.2738836 | 0.06584275 | 50.94468 | 14.0679 | 0 | 0.006274638 | 0.6826754 | 0 | 0.3110499 | 0.006274638 | 0.3110499 | 0.02960368 | 0.6978488 | 0.2725475 | 3.16 | 2.14 | 494.1 |  | 1.16299
2021-10-14 16:00 | 2.770514 | 3350 | 21.13622 | 17.21462 | 2021-10-11 | 1162.019 | 388.8601 | (20.5, inf] | normal | 5380.39 | 504.5876 | 22.22616 | 3.860506 | 0.3652764 | 8.275563 | 3.457301 | 0.2738836 | 0.06584275 | 50.94468 | 14.0679 | 0 | 0.006274638 | 0.6826754 | 0 | 0.3110499 | 0.006274638 | 0.3110499 | 0.02960368 | 0.6978488 | 0.2725475 | 3.16 | 2.14 | 494.1 |  | 1.16299
2021-10-15 | 2.904533 | 3350 | 21.3042 | 16.70955 | 2021-10-12 | 1160.075 | 385.6607 | (20.5, inf] | normal | 6581.56 | 506.5744 | 24.98321 | 3.755976 | 0.3473336 | 8.518243 | 3.701844 | 0.2826903 | 0.07150187 | 49.80194 | 17.21812 | 0 | 0.02367068 | 0.6131768 | 0 | 0.3631525 | 0.02367068 | 0.3631525 | 0.03491078 | 0.5458697 | 0.4192195 | 3.01 | 2.29 | 493.373 |  | 1.45824
2021-10-15 08:00 | 2.693693 | 3306.764 | 20.78121 | 16.91331 | 2021-10-12 | 1160.075 | 387.8344 | (20.5, inf] | normal | 6581.56 | 506.5744 | 24.98321 | 3.755976 | 0.3473336 | 8.518243 | 3.701844 | 0.2826903 | 0.07150187 | 49.80194 | 17.21812 | 0 | 0.02367068 | 0.6131768 | 0 | 0.3631525 | 0.02367068 | 0.3631525 | 0.03491078 | 0.5458697 | 0.4192195 | 3.01 | 2.29 | 493.373 |  | 1.45824
2021-10-15 16:00 | 2.913959 | 3320.915 | 20.68328 | 16.84702 | 2021-10-12 | 1160.075 | 385.8842 | (20.5, inf] | normal | 6581.56 | 506.5744 | 24.98321 | 3.755976 | 0.3473336 | 8.518243 | 3.701844 | 0.2826903 | 0.07150187 | 49.80194 | 17.21812 | 0 | 0.02367068 | 0.6131768 | 0 | 0.3631525 | 0.02367068 | 0.3631525 | 0.03491078 | 0.5458697 | 0.4192195 | 3.01 | 2.29 | 493.373 |  | 1.45824
2021-10-16 | 2.747137 | 3388.99 | 21.44702 | 17.52748 | 2021-10-13 | 1154.735 | 382.4963 | (20.5, inf] | normal | 5841.84 | 508.2837 | 22.21295 | 3.885326 | 0.2679639 | 8.46674 | 3.412576 | 0.2896486 | 0.07100909 | 56.90768 | 17.20265 | 0 | 0 | 0.6589088 | 0 | 0.3410912 | 0 | 0.3410912 | 0.02002205 | 0.4425667 | 0.5374113 | 3.36 | 2.03 | 491.729 | 64.39
2021-10-16 08:00 | 2.82206 | 3322.965 | 21.40555 | 16.68737 | 2021-10-13 | 1154.735 | 380.7425 | (20.5, inf] | normal | 5841.84 | 508.2837 | 22.21295 | 3.885326 | 0.2679639 | 8.46674 | 3.412576 | 0.2896486 | 0.07100909 | 56.90768 | 17.20265 | 0 | 0 | 0.6589088 | 0 | 0.3410912 | 0 | 0.3410912 | 0.02002205 | 0.4425667 | 0.5374113 | 3.36 | 2.03 | 491.729 | 64.39
2021-10-16 16:00 | 2.838823 | 3300 | 20.72553 | 16.50213 | 2021-10-13 | 1154.735 | 389.7625 | (20.5, inf] | normal | 5841.84 | 508.2837 | 22.21295 | 3.885326 | 0.2679639 | 8.46674 | 3.412576 | 0.2896486 | 0.07100909 | 56.90768 | 17.20265 | 0 | 0 | 0.6589088 | 0 | 0.3410912 | 0 | 0.3410912 | 0.02002205 | 0.4425667 | 0.5374113 | 3.36 | 2.03 | 491.729 | 64.39
2021-10-17 | 2.90668 | 3300 | 20.66034 | 16.62196 | 2021-10-14 | 1171.097 | 391.0607 | (20.5, inf] | normal | 5084.8 | 499.9644 | 23.49111 | 4.01823 | 0.6707272 | 8.086745 | 3.381962 | 0.2677405 | 0.077764 | 59.05362 | 13.94504 | 0 | 0.08087437 | 0.6519273 | 0 | 0.2671983 | 0.08087437 | 0.2671983 | 0.3533557 | 0.2559729 | 0.3906714 | 3.69 | 1.92 | 491.724 | 63.75
2021-10-17 08:00 | 2.929636 | 3321.37 | 20.92018 | 16.90478 | 2021-10-14 | 1171.097 | 388.6488 | (20.5, inf] | normal | 5084.8 | 499.9644 | 23.49111 | 4.01823 | 0.6707272 | 8.086745 | 3.381962 | 0.2677405 | 0.077764 | 59.05362 | 13.94504 | 0 | 0.08087437 | 0.6519273 | 0 | 0.2671983 | 0.08087437 | 0.2671983 | 0.3533557 | 0.2559729 | 0.3906714 | 3.69 | 1.92 | 491.724 | 63.75
2021-10-17 16:00 | 2.807427 | 3350 | 20.99684 | 17.09019 | 2021-10-14 | 1171.097 | 390.1898 | (20.5, inf] | normal | 5084.8 | 499.9644 | 23.49111 | 4.01823 | 0.6707272 | 8.086745 | 3.381962 | 0.2677405 | 0.077764 | 59.05362 | 13.94504 | 0 | 0.08087437 | 0.6519273 | 0 | 0.2671983 | 0.08087437 | 0.2671983 | 0.3533557 | 0.2559729 | 0.3906714 | 3.69 | 1.92 | 491.724 | 63.75
2021-10-18 | 2.793792 | 3350 | 21.26652 | 16.92471 | 2021-10-15 | 1171.113 | 387.8904 | (20.5, inf] | normal | 6351.58 | 499.1993 | 24.32708 | 4.287967 | 0.6620681 | 7.990377 | 3.269883 | 0.2561364 | 0.07926423 | 59.38277 | 13.16304 | 0 | 0.03633427 | 0.7083466 | 0 | 0.2553191 | 0.03633427 | 0.2553191 | 0.2709298 | 0.485542 | 0.2435283 | 3.51 | 2.22 | 493.639 | 64.445 | 1.21436
2021-10-18 08:00 | 2.812083 | 3350 | 21.0495 | 16.68006 | 2021-10-15 | 1171.113 | 388.4406 | (20.5, inf] | normal | 6351.58 | 499.1993 | 24.32708 | 4.287967 | 0.6620681 | 7.990377 | 3.269883 | 0.2561364 | 0.07926423 | 59.38277 | 13.16304 | 0 | 0.03633427 | 0.7083466 | 0 | 0.2553191 | 0.03633427 | 0.2553191 | 0.2709298 | 0.485542 | 0.2435283 | 3.51 | 2.22 | 493.639 | 64.445 | 1.21436
2021-10-18 16:00 | 2.764527 | 3350 | 20.83724 | 16.54596 | 2021-10-15 | 1171.113 | 393.3098 | (20.5, inf] | normal | 6351.58 | 499.1993 | 24.32708 | 4.287967 | 0.6620681 | 7.990377 | 3.269883 | 0.2561364 | 0.07926423 | 59.38277 | 13.16304 | 0 | 0.03633427 | 0.7083466 | 0 | 0.2553191 | 0.03633427 | 0.2553191 | 0.2709298 | 0.485542 | 0.2435283 | 3.51 | 2.22 | 493.639 | 64.445 | 1.21436
2021-10-19 | 2.79346 | 3359.193 | 20.81476 | 16.81009 | 2021-10-16 | 1143.304 | 380.5363 | (20.5, inf] | normal | 7292.32 | 497.2392 | 24.46234 | 3.823761 | 0.8753871 | 7.291948 | 3.099092 | 0.2337748 | 0.07807757 | 52.2355 | 18.89659 | 0 | 0.2042601 | 0.6101021 | 0 | 0.1856378 | 0.2042601 | 0.1856378 | 0.528312 | 0.2967408 | 0.1749472 | 2.9 | 1.84 | 468.185 |  | 1.55345
2021-10-19 08:00 | 2.85232 | 3392.291 | 20.78727 | 17.00007 | 2021-10-16 | 1143.304 | 378.4164 | (20.5, inf] | normal | 7292.32 | 497.2392 | 24.46234 | 3.823761 | 0.8753871 | 7.291948 | 3.099092 | 0.2337748 | 0.07807757 | 52.2355 | 18.89659 | 0 | 0.2042601 | 0.6101021 | 0 | 0.1856378 | 0.2042601 | 0.1856378 | 0.528312 | 0.2967408 | 0.1749472 | 2.9 | 1.84 | 468.185 |  | 1.55345
2021-10-19 16:00 | 2.818654 | 3400 | 20.76639 | 16.69122 | 2021-10-16 | 1143.304 | 384.6881 | (20.5, inf] | normal | 7292.32 | 497.2392 | 24.46234 | 3.823761 | 0.8753871 | 7.291948 | 3.099092 | 0.2337748 | 0.07807757 | 52.2355 | 18.89659 | 0 | 0.2042601 | 0.6101021 | 0 | 0.1856378 | 0.2042601 | 0.1856378 | 0.528312 | 0.2967408 | 0.1749472 | 2.9 | 1.84 | 468.185 |  | 1.55345
2021-10-20 | 2.830036 | 3400 | 20.81347 | 16.67726 | 2021-10-17 | 1158.099 | 383.6411 | (20.5, inf] | normal | 6311.4 | 502.3871 | 25.03299 | 3.78874 | 0.8554383 | 7.203244 | 3.014083 | 0.2285103 | 0.08140396 | 48.31122 | 19.42802 | 0 | 0.2212425 | 0.6198957 | 0 | 0.1588617 | 0.2212425 | 0.1588617 | 0.3359635 | 0.5051748 | 0.1588617 | 4.08 | 2.58 | 484.97 | 46.13 | 1.67823
2021-10-20 08:00 | 2.811359 | 3400 | 20.66769 | 16.89182 | 2021-10-17 | 1158.099 | 380.8275 | (20.5, inf] | normal | 6311.4 | 502.3871 | 25.03299 | 3.78874 | 0.8554383 | 7.203244 | 3.014083 | 0.2285103 | 0.08140396 | 48.31122 | 19.42802 | 0 | 0.2212425 | 0.6198957 | 0 | 0.1588617 | 0.2212425 | 0.1588617 | 0.3359635 | 0.5051748 | 0.1588617 | 4.08 | 2.58 | 484.97 | 46.13 | 1.67823
2021-10-20 16:00 | 2.777937 | 3335.159 | 20.99545 | 16.85685 | 2021-10-17 | 1158.099 | 388.5917 | (20.5, inf] | normal | 6311.4 | 502.3871 | 25.03299 | 3.78874 | 0.8554383 | 7.203244 | 3.014083 | 0.2285103 | 0.08140396 | 48.31122 | 19.42802 | 0 | 0.2212425 | 0.6198957 | 0 | 0.1588617 | 0.2212425 | 0.1588617 | 0.3359635 | 0.5051748 | 0.1588617 | 4.08 | 2.58 | 484.97 | 46.13 | 1.67823
2021-10-21 | 2.791223 | 3281.741 | 20.92134 | 16.75963 | 2021-10-18 | 1181.458 | 389.1443 | (20.5, inf] | normal | 6904.74 | 507.9455 | 26.94175 | 3.803489 | 0.95147 | 7.142915 | 2.943498 | 0.2227822 | 0.07010741 | 44.22345 | 16.44106 | 0 | 0.2409301 | 0.6127573 | 0 | 0.1463125 | 0.2409301 | 0.1463125 | 0.3730524 | 0.5142569 | 0.1126907 | 3.25 | 2.02 | 489.736 | 61.77 | 1.24887
2021-10-21 08:00 | 2.866168 | 3300 | 20.66744 | 16.77059 | 2021-10-18 | 1181.458 | 392.5527 | (20.5, inf] | normal | 6904.74 | 507.9455 | 26.94175 | 3.803489 | 0.95147 | 7.142915 | 2.943498 | 0.2227822 | 0.07010741 | 44.22345 | 16.44106 | 0 | 0.2409301 | 0.6127573 | 0 | 0.1463125 | 0.2409301 | 0.1463125 | 0.3730524 | 0.5142569 | 0.1126907 | 3.25 | 2.02 | 489.736 | 61.77 | 1.24887
2021-10-21 16:00 | 2.683868 | 3338.796 | 20.53428 | 16.98745 | 2021-10-18 | 1181.458 | 394.3056 | (20.5, inf] | normal | 6904.74 | 507.9455 | 26.94175 | 3.803489 | 0.95147 | 7.142915 | 2.943498 | 0.2227822 | 0.07010741 | 44.22345 | 16.44106 | 0 | 0.2409301 | 0.6127573 | 0 | 0.1463125 | 0.2409301 | 0.1463125 | 0.3730524 | 0.5142569 | 0.1126907 | 3.25 | 2.02 | 489.736 | 61.77 | 1.24887
2021-10-22 | 2.640646 | 3401.79 | 20.53508 | 17.10132 | 2021-10-19 | 1138.789 | 388.9031 | (20.5, inf] | normal | 7944.51 | 507.8016 | 26.92684 | 3.716796 | 0.988916 | 7.410858 | 3.150762 | 0.2322827 | 0.05671031 | 41.94019 | 13.09362 | 0 | 0.1997039 | 0.6100313 | 0 | 0.1902647 | 0.1997039 | 0.1902647 | 0.3649602 | 0.3877734 | 0.2472664 | 3.3 | 1.9 | 486.069 | 59.21 | 1.2225
2021-10-22 08:00 | 2.653573 | 3424.641 | 20.62338 | 16.79285 | 2021-10-19 | 1138.789 | 371.2538 | (20.5, inf] | normal | 7944.51 | 507.8016 | 26.92684 | 3.716796 | 0.988916 | 7.410858 | 3.150762 | 0.2322827 | 0.05671031 | 41.94019 | 13.09362 | 0 | 0.1997039 | 0.6100313 | 0 | 0.1902647 | 0.1997039 | 0.1902647 | 0.3649602 | 0.3877734 | 0.2472664 | 3.3 | 1.9 | 486.069 | 59.21 | 1.2225
2021-10-22 16:00 | 2.60456 | 3393.388 | 20.88051 | 16.61255 | 2021-10-20 | 1138.789 | 385.4915 | (20.5, inf] | normal | 7676.7 | 503.9855 | 26.94401 | 4.018408 | 1.102521 | 7.315588 | 3.328502 | 0.2286142 | 0.05499372 | 34.74846 | 12.91034 | 0.2088345 | 0.3597457 | 0.2248714 | 0 | 0.2065484 | 0.5685802 | 0.2065484 | 0.4666276 | 0.1960634 | 0.337309 | 3.3 | 1.9 | 486.069 | 59.21 | 1.2225
2021-10-23 | 2.621586 | 3366.934 | 20.87543 | 16.4397 | 2021-10-20 | 1164.612 | 388.5754 | (20.5, inf] | normal | 7676.7 | 503.9855 | 26.94401 | 4.018408 | 1.102521 | 7.315588 | 3.328502 | 0.2286142 | 0.05499372 | 34.74846 | 12.91034 | 0.2088345 | 0.3597457 | 0.2248714 | 0 | 0.2065484 | 0.5685802 | 0.2065484 | 0.4666276 | 0.1960634 | 0.337309 | 3.31 | 1.96 | 472.074 | 60.57333
2021-10-23 08:00 | 2.649796 | 3350 | 20.71241 | 16.20115 | 2021-10-20 | 1164.612 | 384.5788 | (20.5, inf] | normal | 7676.7 | 503.9855 | 26.94401 | 4.018408 | 1.102521 | 7.315588 | 3.328502 | 0.2286142 | 0.05499372 | 34.74846 | 12.91034 | 0.2088345 | 0.3597457 | 0.2248714 | 0 | 0.2065484 | 0.5685802 | 0.2065484 | 0.4666276 | 0.1960634 | 0.337309 | 3.31 | 1.96 | 472.074 | 60.57333
2021-10-23 16:00 | 2.624189 | 3361.928 | 20.51479 | 16.01612 | 2021-10-21 | 1164.612 | 390.8111 | (20.5, inf] | normal | 8276.3 | 506.6145 | 27.8466 | 4.094357 | 1.242048 | 7.525577 | 3.895955 | 0.2455805 | 0.0556139 | 38.66777 | 15.06182 | 0.460898 | 0.2818868 | 0 | 0 | 0.2572152 | 0.7427848 | 0.2572152 | 0.386262 | 0.007108249 | 0.6066298 | 3.31 | 1.96 | 472.074 | 60.57333
2021-10-24 | 2.653934 | 3397.33 | 20.46498 | 16.18594 | 2021-10-21 | 1171.281 | 392.7456 | (20.0, 20.5] | normal | 8276.3 | 506.6145 | 27.8466 | 4.094357 | 1.242048 | 7.525577 | 3.895955 | 0.2455805 | 0.0556139 | 38.66777 | 15.06182 | 0.460898 | 0.2818868 | 0 | 0 | 0.2572152 | 0.7427848 | 0.2572152 | 0.386262 | 0.007108249 | 0.6066298 | 3.23 | 2.26 | 505.386
2021-10-24 08:00 | 2.613239 | 3425 | 20.79077 | 16.01244 | 2021-10-21 | 1171.281 | 387.3216 | (20.5, inf] | normal | 8276.3 | 506.6145 | 27.8466 | 4.094357 | 1.242048 | 7.525577 | 3.895955 | 0.2455805 | 0.0556139 | 38.66777 | 15.06182 | 0.460898 | 0.2818868 | 0 | 0 | 0.2572152 | 0.7427848 | 0.2572152 | 0.386262 | 0.007108249 | 0.6066298 | 3.23 | 2.26 | 505.386
2021-10-24 16:00 | 2.598602 | 3419.501 | 20.88739 | 16.04118 | 2021-10-22 | 1171.281 | 390.2816 | (20.5, inf] | normal | 9208.72 | 500.6053 | 29.8892 | 4.331974 | 1.103098 | 7.297058 | 3.762718 | 0.2302339 | 0.05506696 | 38.27717 | 15.06947 | 0.4102199 | 0.3582691 | 0 | 0 | 0.231511 | 0.768489 | 0.231511 | 0.4833886 | 0.03169279 | 0.4849186 | 3.23 | 2.26 | 505.386
2021-10-25 | 2.604268 | 3409.735 | 20.89241 | 16.44719 | 2021-10-22 | 1154.496 | 391.6561 | (20.5, inf] | normal | 9208.72 | 500.6053 | 29.8892 | 4.331974 | 1.103098 | 7.297058 | 3.762718 | 0.2302339 | 0.05506696 | 38.27717 | 15.06947 | 0.4102199 | 0.3582691 | 0 | 0 | 0.231511 | 0.768489 | 0.231511 | 0.4833886 | 0.03169279 | 0.4849186 | 3.6 | 2.13 | 524.173 | 59.7 | 1.08799
2021-10-25 08:00 | 2.607668 | 3395.759 | 20.90931 | 16.56739 | 2021-10-22 | 1154.496 | 381.1139 | (20.5, inf] | normal | 9208.72 | 500.6053 | 29.8892 | 4.331974 | 1.103098 | 7.297058 | 3.762718 | 0.2302339 | 0.05506696 | 38.27717 | 15.06947 | 0.4102199 | 0.3582691 | 0 | 0 | 0.231511 | 0.768489 | 0.231511 | 0.4833886 | 0.03169279 | 0.4849186 | 3.6 | 2.13 | 524.173 | 59.7 | 1.08799
2021-10-25 16:00 | 2.563997 | 3339.281 | 20.87475 | 16.24388 | 2021-10-23 | 1154.496 | 380.8419 | (20.5, inf] | normal | 8799.43 | 496.9411 | 31.94997 | 4.531799 | 1.11113 | 7.475828 | 3.878291 | 0.2209576 | 0.05388078 | 39.97878 | 15.66432 | 0.3916561 | 0.3568708 | 0 | 0 | 0.2514731 | 0.7485269 | 0.2514731 | 0.560001 | 0.02628693 | 0.413712 | 3.6 | 2.13 | 524.173 | 59.7 | 1.08799
2021-10-26 | 2.710031 | 3300 | 20.95403 | 16.23054 | 2021-10-23 | 1154.936 | 378.8446 | (20.5, inf] | normal | 8799.43 | 496.9411 | 31.94997 | 4.531799 | 1.11113 | 7.475828 | 3.878291 | 0.2209576 | 0.05388078 | 39.97878 | 15.66432 | 0.3916561 | 0.3568708 | 0 | 0 | 0.2514731 | 0.7485269 | 0.2514731 | 0.560001 | 0.02628693 | 0.413712 | 3.54 | 2.13 | 471.847 | 60.65 | 1.76108
2021-10-26 08:00 | 2.665024 | 3300 | 20.31383 | 16.28829 | 2021-10-23 | 1154.936 | 388.5567 | (20.0, 20.5] | normal | 8799.43 | 496.9411 | 31.94997 | 4.531799 | 1.11113 | 7.475828 | 3.878291 | 0.2209576 | 0.05388078 | 39.97878 | 15.66432 | 0.3916561 | 0.3568708 | 0 | 0 | 0.2514731 | 0.7485269 | 0.2514731 | 0.560001 | 0.02628693 | 0.413712 | 3.54 | 2.13 | 471.847 | 60.65 | 1.76108
2021-10-26 16:00 | 2.637618 | 3300 | 20.57588 | 16.0534 | 2021-10-24 | 1154.936 | 383.8632 | (20.5, inf] | normal | 8056.91 | 501.4337 | 29.36629 | 4.250363 | 1.251242 | 8.008177 | 4.164878 | 0.211776 | 0.07500168 | 41.21844 | 17.69284 | 0.2812443 | 0.4073187 | 0 | 0 | 0.311437 | 0.688563 | 0.311437 | 0.5220339 | 0.02119051 | 0.4567756 | 3.54 | 2.13 | 471.847 | 60.65 | 1.76108
2021-10-27 | 2.65632 | 3327.449 | 20.39458 | 15.87528 | 2021-10-24 | 1168.652 | 389.8115 | (20.0, 20.5] | normal | 8056.91 | 501.4337 | 29.36629 | 4.250363 | 1.251242 | 8.008177 | 4.164878 | 0.211776 | 0.07500168 | 41.21844 | 17.69284 | 0.2812443 | 0.4073187 | 0 | 0 | 0.311437 | 0.688563 | 0.311437 | 0.5220339 | 0.02119051 | 0.4567756 | 2.42 | 2.11 | 493.529 | 65.71 | 1.28555
2021-10-27 08:00 | 2.587586 | 3398.063 | 20.30277 | 16.01188 | 2021-10-24 | 1168.652 | 387.6216 | (20.0, 20.5] | normal | 8056.91 | 501.4337 | 29.36629 | 4.250363 | 1.251242 | 8.008177 | 4.164878 | 0.211776 | 0.07500168 | 41.21844 | 17.69284 | 0.2812443 | 0.4073187 | 0 | 0 | 0.311437 | 0.688563 | 0.311437 | 0.5220339 | 0.02119051 | 0.4567756 | 2.42 | 2.11 | 493.529 | 65.71 | 1.28555
2021-10-27 16:00 | 2.590841 | 3400 | 20.29606 | 15.86928 | 2021-10-25 | 1168.652 | 389.7294 | (20.0, 20.5] | normal | 7956.86 | 495.5088 | 25.30027 | 4.142297 | 1.106812 | 7.229536 | 3.716604 | 0.2211115 | 0.07275075 | 40.71114 | 16.84103 | 0.4338508 | 0.3459443 | 0 | 0 | 0.220205 | 0.779795 | 0.220205 | 0.5056015 | 0 | 0.4943985 | 2.42 | 2.11 | 493.529 | 65.71 | 1.28555
2021-10-28 | 2.648182 | 3400 | 20.80817 | 15.79135 | 2021-10-25 | 1172.456 | 383.464 | (20.5, inf] | normal | 7956.86 | 495.5088 | 25.30027 | 4.142297 | 1.106812 | 7.229536 | 3.716604 | 0.2211115 | 0.07275075 | 40.71114 | 16.84103 | 0.4338508 | 0.3459443 | 0 | 0 | 0.220205 | 0.779795 | 0.220205 | 0.5056015 | 0 | 0.4943985 |  |  |  | 60.78
2021-10-28 08:00 | 2.66391 | 3387.345 | 20.64362 | 15.97092 | 2021-10-25 | 1172.456 | 390.5608 | (20.5, inf] | normal | 7956.86 | 495.5088 | 25.30027 | 4.142297 | 1.106812 | 7.229536 | 3.716604 | 0.2211115 | 0.07275075 | 40.71114 | 16.84103 | 0.4338508 | 0.3459443 | 0 | 0 | 0.220205 | 0.779795 | 0.220205 | 0.5056015 | 0 | 0.4943985 |  |  |  | 60.78
2021-10-28 16:00 | 2.530295 | 3425 | 21.09642 | 16.2109 | 2021-10-26 | 1172.456 | 394.1202 | (20.5, inf] | normal | 7437.06 | 506.1586 | 18.20216 | 3.882935 | 1.071929 | 8.043372 | 4.128661 | 0.2464572 | 0.07584854 | 40.60679 | 16.30642 | 0.4709092 | 0.2113335 | 0 | 0 | 0.3177573 | 0.6822427 | 0.3177573 | 0.2113335 | 0 | 0.7886665 |  |  |  | 60.78
2021-10-29 | 2.59047 | 3425 | 20.51842 | 15.8204 | 2021-10-26 | 1167.999 | 393.7634 | (20.5, inf] | normal | 7437.06 | 506.1586 | 18.20216 | 3.882935 | 1.071929 | 8.043372 | 4.128661 | 0.2464572 | 0.07584854 | 40.60679 | 16.30642 | 0.4709092 | 0.2113335 | 0 | 0 | 0.3177573 | 0.6822427 | 0.3177573 | 0.2113335 | 0 | 0.7886665 | 2.33 | 1.67 | 506.085 | 61.655 | 1.47797
2021-10-29 08:00 | 2.582013 | 3408.87 | 20.44599 | 15.75762 | 2021-10-26 | 1167.999 | 387.4608 | (20.0, 20.5] | normal | 7437.06 | 506.1586 | 18.20216 | 3.882935 | 1.071929 | 8.043372 | 4.128661 | 0.2464572 | 0.07584854 | 40.60679 | 16.30642 | 0.4709092 | 0.2113335 | 0 | 0 | 0.3177573 | 0.6822427 | 0.3177573 | 0.2113335 | 0 | 0.7886665 | 2.33 | 1.67 | 506.085 | 61.655 | 1.47797
2021-10-29 16:00 | 2.402491 | 3450 | 21.08732 | 16.05207 | 2021-10-27 | 1167.999 | 382.2657 | (20.5, inf] | normal | 9589.91 | 498.2004 | 23.33436 | 3.811173 | 0.9260407 | 7.576951 | 3.950951 | 0.2496615 | 0.07882105 | 37.20418 | 14.54588 | 0.4522587 | 0.2805782 | 0 | 0 | 0.2671631 | 0.7328369 | 0.2671631 | 0.2805782 | 0 | 0.7194218 | 2.33 | 1.67 | 506.085 | 61.655 | 1.47797
2021-10-30 | 2.485803 | 3450 | 21.07224 | 16.29844 | 2021-10-27 | 1154.493 | 383.0105 | (20.5, inf] | normal | 9589.91 | 498.2004 | 23.33436 | 3.811173 | 0.9260407 | 7.576951 | 3.950951 | 0.2496615 | 0.07882105 | 37.20418 | 14.54588 | 0.4522587 | 0.2805782 | 0 | 0 | 0.2671631 | 0.7328369 | 0.2671631 | 0.2805782 | 0 | 0.7194218 | 3.69 | 1.84 | 497.341 | 60.33
2021-10-30 08:00 | 2.512925 | 3431.166 | 21.03536 | 15.90456 | 2021-10-27 | 1154.493 | 382.4147 | (20.5, inf] | normal | 9589.91 | 498.2004 | 23.33436 | 3.811173 | 0.9260407 | 7.576951 | 3.950951 | 0.2496615 | 0.07882105 | 37.20418 | 14.54588 | 0.4522587 | 0.2805782 | 0 | 0 | 0.2671631 | 0.7328369 | 0.2671631 | 0.2805782 | 0 | 0.7194218 | 3.69 | 1.84 | 497.341 | 60.33
2021-10-30 16:00 | 2.627539 | 3361.257 | 21.01928 | 16.11719 | 2021-10-28 | 1154.493 | 383.6759 | (20.5, inf] | normal | 8356.88 | 498.1057 | 27.5 | 4.083409 | 1.073026 | 7.802711 | 4.10045 | 0.2479562 | 0.07445967 | 38.82471 | 27.10715 | 0.3902018 | 0.3154036 | 0 | 0 | 0.2943946 | 0.7056054 | 0.2943946 | 0.3027649 | 0.04618949 | 0.6510456 | 3.69 | 1.84 | 497.341 | 60.33
2021-10-31 | 2.731272 | 3350 | 20.90042 | 16.26498 | 2021-10-28 | 1152.353 | 388.7026 | (20.5, inf] | normal | 8356.88 | 498.1057 | 27.5 | 4.083409 | 1.073026 | 7.802711 | 4.10045 | 0.2479562 | 0.07445967 | 38.82471 | 27.10715 | 0.3902018 | 0.3154036 | 0 | 0 | 0.2943946 | 0.7056054 | 0.2943946 | 0.3027649 | 0.04618949 | 0.6510456 | 3.33 | 2.05 | 492.225 | 63.27
2021-10-31 08:00 | 2.758874 | 3350 | 20.37725 | 15.96464 | 2021-10-28 | 1152.353 | 382.9519 | (20.0, 20.5] | normal | 8356.88 | 498.1057 | 27.5 | 4.083409 | 1.073026 | 7.802711 | 4.10045 | 0.2479562 | 0.07445967 | 38.82471 | 27.10715 | 0.3902018 | 0.3154036 | 0 | 0 | 0.2943946 | 0.7056054 | 0.2943946 | 0.3027649 | 0.04618949 | 0.6510456 | 3.33 | 2.05 | 492.225 | 63.27
2021-10-31 16:00 | 2.76486 | 3350 | 20.4967 | 15.82076 | 2021-10-28 | 1152.353 | 375.808 | (20.0, 20.5] | normal | 8356.88 | 498.1057 | 27.5 | 4.083409 | 1.073026 | 7.802711 | 4.10045 | 0.2479562 | 0.07445967 | 38.82471 | 27.10715 | 0.3902018 | 0.3154036 | 0 | 0 | 0.2943946 | 0.7056054 | 0.2943946 | 0.3027649 | 0.04618949 | 0.6510456 | 3.33 | 2.05 | 492.225 | 63.27
2021-11-01 | 2.842678 | 3319.924 | 20.12562 | 15.74834 | 2021-10-29 | 1134.356 | 392.4869 | (20.0, 20.5] | normal | 8974.77 | 497.1605 | 23.86065 | 3.864514 | 0.9039271 | 7.357123 | 3.776188 | 0.2521143 | 0.06638936 | 74.17375 | 78.93468 | 0.4151293 | 0.3449258 | 0 | 0 | 0.2399449 | 0.7600551 | 0.2399449 | 0.2083875 | 0.1782898 | 0.6133227 | 2.71 | 1.58 | 496.415 | 63.98 | 1.47069
2021-11-01 08:00 | 2.811418 | 3350 | 20.34464 | 15.88166 | 2021-10-29 | 1134.356 | 364.6239 | (20.0, 20.5] | normal | 8974.77 | 497.1605 | 23.86065 | 3.864514 | 0.9039271 | 7.357123 | 3.776188 | 0.2521143 | 0.06638936 | 74.17375 | 78.93468 | 0.4151293 | 0.3449258 | 0 | 0 | 0.2399449 | 0.7600551 | 0.2399449 | 0.2083875 | 0.1782898 | 0.6133227 | 2.71 | 1.58 | 496.415 | 63.98 | 1.47069
2021-11-01 16:00 | 2.722626 | 3350 | 20.38541 | 16.08364 | 2021-10-29 | 1134.356 | 377.6941 | (20.0, 20.5] | normal | 8974.77 | 497.1605 | 23.86065 | 3.864514 | 0.9039271 | 7.357123 | 3.776188 | 0.2521143 | 0.06638936 | 74.17375 | 78.93468 | 0.4151293 | 0.3449258 | 0 | 0 | 0.2399449 | 0.7600551 | 0.2399449 | 0.2083875 | 0.1782898 | 0.6133227 | 2.71 | 1.58 | 496.415 | 63.98 | 1.47069
2021-11-02 | 2.704668 | 3356.841 | 20.43562 | 15.85527 | 2021-10-30 | 1155.296 | 385.8392 | (20.0, 20.5] | normal | 11148.23 | 496.6598 | 29.7045 | 3.98847 | 0.9267415 | 7.243128 | 3.684181 | 0.24827 | 0.05313265 | 79.09944 | 80.74267 | 0.435122 | 0.3423602 | 0 | 0 | 0.2225178 | 0.7774822 | 0.2225178 | 0.1716434 | 0.2576068 | 0.5707498 | 3.39 | 1.8 | 499.826 | 64.08 | 0.856768
2021-11-02 08:00 | 2.712691 | 3375 | 20.63691 | 15.97067 | 2021-10-30 | 1155.296 | 384.5322 | (20.5, inf] | normal | 11148.23 | 496.6598 | 29.7045 | 3.98847 | 0.9267415 | 7.243128 | 3.684181 | 0.24827 | 0.05313265 | 79.09944 | 80.74267 | 0.435122 | 0.3423602 | 0 | 0 | 0.2225178 | 0.7774822 | 0.2225178 | 0.1716434 | 0.2576068 | 0.5707498 | 3.39 | 1.8 | 499.826 | 64.08 | 0.856768
2021-11-02 16:00 | 2.78267 | 3374.128 | 20.80319 | 16.12069 | 2021-10-30 | 1155.296 | 380.8313 | (20.5, inf] | normal | 11148.23 | 496.6598 | 29.7045 | 3.98847 | 0.9267415 | 7.243128 | 3.684181 | 0.24827 | 0.05313265 | 79.09944 | 80.74267 | 0.435122 | 0.3423602 | 0 | 0 | 0.2225178 | 0.7774822 | 0.2225178 | 0.1716434 | 0.2576068 | 0.5707498 | 3.39 | 1.8 | 499.826 | 64.08 | 0.856768
2021-11-03 | 2.933714 | 3020.639 | 20.67038 | 15.34279 | 2021-10-31 | 1090.477 | 358.9551 | (20.5, inf] | normal | 9522.93 | 485.6051 | 36.7501 | 4.024993 | 0.9616186 | 7.050624 | 3.526538 | 0.2484309 | 0.05493873 | 38.28045 | 22.04633 | 0.5007723 | 0.2996977 | 0 | 0 | 0.19953 | 0.80047 | 0.19953 | 0.2188654 | 0.1281979 | 0.6529366 | 3.67 | 2.14 | 490.911 | 59.27 | 1.19519
2021-11-03 08:00 | 2.846708 | 3390.914 | 20.06957 | 15.47483 | 2021-10-31 | 1090.477 | 377.8193 | (20.0, 20.5] | normal | 9522.93 | 485.6051 | 36.7501 | 4.024993 | 0.9616186 | 7.050624 | 3.526538 | 0.2484309 | 0.05493873 | 38.28045 | 22.04633 | 0.5007723 | 0.2996977 | 0 | 0 | 0.19953 | 0.80047 | 0.19953 | 0.2188654 | 0.1281979 | 0.6529366 | 3.67 | 2.14 | 490.911 | 59.27 | 1.19519
2021-11-03 16:00 | 2.810704 | 3298.595 | 20.16988 | 15.85236 | 2021-10-31 | 1090.477 | 339.5658 | (20.0, 20.5] | normal | 9522.93 | 485.6051 | 36.7501 | 4.024993 | 0.9616186 | 7.050624 | 3.526538 | 0.2484309 | 0.05493873 | 38.28045 | 22.04633 | 0.5007723 | 0.2996977 | 0 | 0 | 0.19953 | 0.80047 | 0.19953 | 0.2188654 | 0.1281979 | 0.6529366 | 3.67 | 2.14 | 490.911 | 59.27 | 1.19519
2021-11-04 | 2.832985 | 3400 | 20.18775 | 15.82635 | 2021-11-01 | 986.8142 | 315.482 | (20.0, 20.5] | baixo | 7752.7 | 482.9148 | 37.05089 | 3.786364 | 1.065049 | 7.33693 | 3.750836 | 0.2488508 | 0.06774426 | 36.53827 | 16.02767 | 0.4868472 | 0.2836638 | 0 | 0 | 0.2294891 | 0.7705109 | 0.2294891 | 0.3360829 | 0.1005043 | 0.5634127
2021-11-04 16:00 | 3.082448 | 3409.536 | 19.88907 | 14.45267 | 2021-11-01 | 986.8142 | 383.2415 | (19.5, 20.0] | normal | 7752.7 | 482.9148 | 37.05089 | 3.786364 | 1.065049 | 7.33693 | 3.750836 | 0.2488508 | 0.06774426 | 36.53827 | 16.02767 | 0.4868472 | 0.2836638 | 0 | 0 | 0.2294891 | 0.7705109 | 0.2294891 | 0.3360829 | 0.1005043 | 0.5634127
2021-11-05 | 2.750271 | 3450 | 19.74543 | 15.48187 | 2021-11-02 | 1156.728 | 384.1462 | (19.5, 20.0] | normal | 9310.29 | 485.6306 | 36.37248 | 3.937387 | 1.0677 | 8.316702 | 4.167531 | 0.2607348 | 0.06636503 | 38.94523 | 16.0986 | 0.4313732 | 0.296835 | 0 | 0 | 0.2717917 | 0.7282083 | 0.2717917 | 0.3252767 | 0.09997433 | 0.574749 | 2.46 | 1.24 | 484.237 |  | 1.17899
2021-11-05 08:00 | 2.721209 | 3394.129 | 19.79772 | 15.95328 | 2021-11-02 | 1156.728 | 385.4632 | (19.5, 20.0] | normal | 9310.29 | 485.6306 | 36.37248 | 3.937387 | 1.0677 | 8.316702 | 4.167531 | 0.2607348 | 0.06636503 | 38.94523 | 16.0986 | 0.4313732 | 0.296835 | 0 | 0 | 0.2717917 | 0.7282083 | 0.2717917 | 0.3252767 | 0.09997433 | 0.574749 | 2.46 | 1.24 | 484.237 |  | 1.17899
2021-11-05 16:00 | 3.049735 | 3337.084 | 19.6888 | 15.29491 | 2021-11-02 | 1156.728 | 385.2967 | (19.5, 20.0] | normal | 9310.29 | 485.6306 | 36.37248 | 3.937387 | 1.0677 | 8.316702 | 4.167531 | 0.2607348 | 0.06636503 | 38.94523 | 16.0986 | 0.4313732 | 0.296835 | 0 | 0 | 0.2717917 | 0.7282083 | 0.2717917 | 0.3252767 | 0.09997433 | 0.574749 | 2.46 | 1.24 | 484.237 |  | 1.17899
2021-11-06 | 2.766417 | 3450 | 19.77549 | 15.64393 | 2021-11-03 | 947.8189 | 387.0269 | (19.5, 20.0] | baixo | 9135.68 | 486.9544 | 34.36145 | 3.921569 | 0.95611 | 7.398288 | 3.825185 | 0.2676834 | 0.07116753 | 39.32945 | 16.51397 | 0.444199 | 0.3068868 | 0 | 0 | 0.2489141 | 0.7510859 | 0.2489141 | 0.2531065 | 0.09304507 | 0.6538484 | 2.65 | 1.75 | 489.426 | 59.32
2021-11-06 08:00 | 2.787083 | 3196.306 | 20.16337 | 16.01617 | 2021-11-03 | 947.8189 | 385.8561 | (20.0, 20.5] | baixo | 9135.68 | 486.9544 | 34.36145 | 3.921569 | 0.95611 | 7.398288 | 3.825185 | 0.2676834 | 0.07116753 | 39.32945 | 16.51397 | 0.444199 | 0.3068868 | 0 | 0 | 0.2489141 | 0.7510859 | 0.2489141 | 0.2531065 | 0.09304507 | 0.6538484 | 2.65 | 1.75 | 489.426 | 59.32
2021-11-08 | 3.530185 | 3227.186 | 20.18848 | 14.27783 | 2021-11-04 | 1051.615 | 315.0601 | (20.0, 20.5] | normal | 5565.19 | 489.0347 | 38.57236 | 3.860514 | 1.219173 | 7.339413 | 3.802485 | 0.2504978 | 0.08169238 | 39.04489 | 15.07641 | 0.4612906 | 0.292795 | 0 | 0 | 0.2459143 | 0.7540857 | 0.2459143 | 0.292795 | 0.07594709 | 0.6312579 | 2.85 | 1.31 | 473.828 |  | 1.39942
2021-11-08 08:00 | 2.755761 | 3450 | 19.9126 | 15.12906 | 2021-11-05 | 1051.615 | 379.3798 | (19.5, 20.0] | normal | 8103.9 | 486.3457 | 28.2496 | 3.71038 | 0.851019 | 7.738272 | 3.94814 | 0.2708323 | 0.0846436 | 44.25083 | 16.58316 | 0.5052382 | 0.2022113 | 0 | 0 | 0.2925505 | 0.7074495 | 0.2925505 | 0.2241513 | 0 | 0.7758487 | 2.85 | 1.31 | 473.828 |  | 1.39942
2021-11-08 16:00 | 2.56847 | 3450 | 19.61093 | 15.37112 | 2021-11-06 | 1051.615 | 387.0261 | (19.5, 20.0] | normal | 5081.58 | 484.0628 | 32.90512 | 3.577271 | 1.081453 | 7.783976 | 3.992946 | 0.2537463 | 0.08619146 | 44.13244 | 16.31455 | 0.4627084 | 0.2410333 | 0 | 0 | 0.2962583 | 0.7037417 | 0.2962583 | 0.4013693 | 0.007501604 | 0.5911291 | 2.85 | 1.31 | 473.828 |  | 1.39942
2021-11-09 | 2.518741 | 3450 | 19.41321 | 15.65969 | 2021-11-06 | 1152.838 | 385.2284 | (19.0, 19.5] | normal | 5081.58 | 484.0628 | 32.90512 | 3.577271 | 1.081453 | 7.783976 | 3.992946 | 0.2537463 | 0.08619146 | 44.13244 | 16.31455 | 0.4627084 | 0.2410333 | 0 | 0 | 0.2962583 | 0.7037417 | 0.2962583 | 0.4013693 | 0.007501604 | 0.5911291 | 3.27 | 1.75 | 503.912 | 61.39 | 1.11389
2021-11-09 08:00 | 2.561043 | 3450 | 19.59495 | 16.45551 | 2021-11-06 | 1152.838 | 383.0939 | (19.5, 20.0] | normal | 5081.58 | 484.0628 | 32.90512 | 3.577271 | 1.081453 | 7.783976 | 3.992946 | 0.2537463 | 0.08619146 | 44.13244 | 16.31455 | 0.4627084 | 0.2410333 | 0 | 0 | 0.2962583 | 0.7037417 | 0.2962583 | 0.4013693 | 0.007501604 | 0.5911291 | 3.27 | 1.75 | 503.912 | 61.39 | 1.11389
2021-11-09 16:00 | 2.540699 | 3450 | 19.55584 | 16.12961 | 2021-11-07 | 1152.838 | 381.7714 | (19.5, 20.0] | normal | 693.32 | 494.3373 | 20.72857 | 3.437358 | 0.5794814 | 6.861153 | 3.420186 | 0.2620288 | 0.0756379 | 42.63459 | 18.80982 | 0.5632753 | 0.2478653 | 0 | 0 | 0.1888594 | 0.8111406 | 0.1888594 | 0.4081809 | 0 | 0.5918191 | 3.27 | 1.75 | 503.912 | 61.39 | 1.11389
2021-11-10 | 2.547803 | 3450 | 19.41539 | 15.75596 | 2021-11-07 | 1152.827 | 382.9673 | (19.0, 19.5] | normal | 693.32 | 494.3373 | 20.72857 | 3.437358 | 0.5794814 | 6.861153 | 3.420186 | 0.2620288 | 0.0756379 | 42.63459 | 18.80982 | 0.5632753 | 0.2478653 | 0 | 0 | 0.1888594 | 0.8111406 | 0.1888594 | 0.4081809 | 0 | 0.5918191 | 2.8 | 1.73 | 486.264 | 54.16 | 1.14506
2021-11-10 08:00 | 2.607865 | 3450 | 19.63253 | 15.6155 | 2021-11-07 | 1152.827 | 382.469 | (19.5, 20.0] | normal | 693.32 | 494.3373 | 20.72857 | 3.437358 | 0.5794814 | 6.861153 | 3.420186 | 0.2620288 | 0.0756379 | 42.63459 | 18.80982 | 0.5632753 | 0.2478653 | 0 | 0 | 0.1888594 | 0.8111406 | 0.1888594 | 0.4081809 | 0 | 0.5918191 | 2.8 | 1.73 | 486.264 | 54.16 | 1.14506
2021-11-10 16:00 | 2.480993 | 3450 | 19.35463 | 15.46179 | 2021-11-08 | 1152.827 | 385.2696 | (19.0, 19.5] | normal | 6913.07 | 495.5359 | 30.74922 | 3.585559 | 1.214521 | 7.684264 | 3.973643 | 0.2633787 | 0.07315207 | 43.97566 | 19.04622 | 0.6114548 | 0.1074703 | 0 | 0 | 0.2810748 | 0.7189252 | 0.2810748 | 0.4103502 | 0.03767212 | 0.5519776 | 2.8 | 1.73 | 486.264 | 54.16 | 1.14506
2021-11-11 | 2.349372 | 3450 | 19.29325 | 15.38647 | 2021-11-08 | 1102.87 | 379.7173 | (19.0, 19.5] | normal | 6913.07 | 495.5359 | 30.74922 | 3.585559 | 1.214521 | 7.684264 | 3.973643 | 0.2633787 | 0.07315207 | 43.97566 | 19.04622 | 0.6114548 | 0.1074703 | 0 | 0 | 0.2810748 | 0.7189252 | 0.2810748 | 0.4103502 | 0.03767212 | 0.5519776 | 3.05 | 1.69 | 474.302 |  | 0.954192
2021-11-11 08:00 | 2.296252 | 3450 | 19.24457 | 14.96888 | 2021-11-09 | 1102.87 | 368.9035 | (19.0, 19.5] | normal | 6966.96 | 493.7882 | 40.79072 | 3.821664 | 1.399807 | 8.112166 | 4.005548 | 0.2677303 | 0.05431445 | 41.87811 | 13.16016 | 0.584872 | 0 | 0.0821219 | 0 | 0.3330061 | 0.584872 | 0.3330061 | 0.3079105 | 0.1106939 | 0.5813956 | 3.05 | 1.69 | 474.302 |  | 0.954192
2021-11-11 16:00 | 2.232545 | 3450 | 19.98891 | 15.50246 | 2021-11-09 | 1102.87 | 353.1381 | (19.5, 20.0] | normal | 6966.96 | 493.7882 | 40.79072 | 3.821664 | 1.399807 | 8.112166 | 4.005548 | 0.2677303 | 0.05431445 | 41.87811 | 13.16016 | 0.584872 | 0 | 0.0821219 | 0 | 0.3330061 | 0.584872 | 0.3330061 | 0.3079105 | 0.1106939 | 0.5813956 | 3.05 | 1.69 | 474.302 |  | 0.954192
2021-11-12 | 2.107136 | 3450 | 19.74335 | 15.85212 | 2021-11-09 | 741.2306 | 327.7823 | (19.5, 20.0] | baixo | 6966.96 | 493.7882 | 40.79072 | 3.821664 | 1.399807 | 8.112166 | 4.005548 | 0.2677303 | 0.05431445 | 41.87811 | 13.16016 | 0.584872 | 0 | 0.0821219 | 0 | 0.3330061 | 0.584872 | 0.3330061 | 0.3079105 | 0.1106939 | 0.5813956
2021-11-12 08:00 | 2.043732 | 3450 | 19.66147 | 15.80359 | 2021-11-10 | 741.2306 | 206.8343 | (19.5, 20.0] | baixo | 5109.15 | 498.5977 | 35.16919 | 4.184514 | 1.186378 | 8.887808 | 3.534484 | 0.2614804 | 0.04598122 | 42.9165 | 15.85583 | 0 | 0 | 0.6411693 | 0 | 0.3588307 | 0 | 0.3588307 | 0.1986417 | 0.1737236 | 0.6276347
2021-11-14 08:00 | 3.023017 | 3322.062 | 19.84952 | 15.46995 | 2021-11-11 | 940.4778 | 341.304 | (19.5, 20.0] | baixo | 5354.26 | 504.299 | 26.20035 | 3.951198 | 1.103123 | 8.482553 | 3.536652 | 0.2450473 | 0.05176088 | 36.0682 | 13.44424 | 0 | 0 | 0.6748327 | 0 | 0.3251673 | 0 | 0.3251673 | 0.5043069 | 0 | 0.4956931 | 3.41 | 2.21 | 511.997 | 59.19
2021-11-14 16:00 | 2.775375 | 3432.484 | 19.49104 | 15.77281 | 2021-11-11 | 940.4778 | 385.2505 | (19.0, 19.5] | baixo | 5354.26 | 504.299 | 26.20035 | 3.951198 | 1.103123 | 8.482553 | 3.536652 | 0.2450473 | 0.05176088 | 36.0682 | 13.44424 | 0 | 0 | 0.6748327 | 0 | 0.3251673 | 0 | 0.3251673 | 0.5043069 | 0 | 0.4956931 | 3.41 | 2.21 | 511.997 | 59.19
2021-11-15 | 2.757463 | 3450 | 20.39073 | 16.02928 | 2021-11-12 | 1186.611 | 397.0558 | (20.0, 20.5] | normal | 6982.48 | 504.3877 | 25.783 | 3.933775 | 0.9715636 | 7.831039 | 3.474101 | 0.237086 | 0.05758871 | 38.7141 | 14.50484 | 0 | 0.2243171 | 0.5149431 | 0 | 0.2607397 | 0.2243171 | 0.2607397 | 0.545849 | 0.0967006 | 0.3574504 | 3.98 | 2.13 | 494.011 | 60.52 | 1.21622
2021-11-15 08:00 | 2.68375 | 3450 | 20.54699 | 15.6644 | 2021-11-12 | 1186.611 | 390.5064 | (20.5, inf] | normal | 6982.48 | 504.3877 | 25.783 | 3.933775 | 0.9715636 | 7.831039 | 3.474101 | 0.237086 | 0.05758871 | 38.7141 | 14.50484 | 0 | 0.2243171 | 0.5149431 | 0 | 0.2607397 | 0.2243171 | 0.2607397 | 0.545849 | 0.0967006 | 0.3574504 | 3.98 | 2.13 | 494.011 | 60.52 | 1.21622
2021-11-15 16:00 | 2.598467 | 3450 | 20.66759 | 15.71146 | 2021-11-13 | 1186.611 | 396.7991 | (20.5, inf] | normal | 5826.62 | 516.5368 | 29.04905 | 4.123599 | 1.353762 | 8.175834 | 3.803322 | 0.2278205 | 0.0615321 | 37.42979 | 12.46143 | 0 | 0.295535 | 0.3918138 | 0 | 0.3126512 | 0.295535 | 0.3126512 | 0.6632525 | 0.0240963 | 0.3126512 | 3.98 | 2.13 | 494.011 | 60.52 | 1.21622
2021-11-16 | 2.561792 | 3450 | 20.5186 | 15.76497 | 2021-11-13 | 1179.991 | 396.0699 | (20.5, inf] | normal | 5826.62 | 516.5368 | 29.04905 | 4.123599 | 1.353762 | 8.175834 | 3.803322 | 0.2278205 | 0.0615321 | 37.42979 | 12.46143 | 0 | 0.295535 | 0.3918138 | 0 | 0.3126512 | 0.295535 | 0.3126512 | 0.6632525 | 0.0240963 | 0.3126512 | 3.61 | 2.29 | 500.957 | 60.075 | 1.02279
2021-11-16 08:00 | 2.533815 | 3422.082 | 20.86061 | 16.69561 | 2021-11-13 | 1179.991 | 390.7016 | (20.5, inf] | normal | 5826.62 | 516.5368 | 29.04905 | 4.123599 | 1.353762 | 8.175834 | 3.803322 | 0.2278205 | 0.0615321 | 37.42979 | 12.46143 | 0 | 0.295535 | 0.3918138 | 0 | 0.3126512 | 0.295535 | 0.3126512 | 0.6632525 | 0.0240963 | 0.3126512 | 3.61 | 2.29 | 500.957 | 60.075 | 1.02279
2021-11-16 16:00 | 2.51719 | 3400 | 20.95991 | 16.5592 | 2021-11-14 | 1179.991 | 391.0858 | (20.5, inf] | normal | 6624.63 | 511.0493 | 24.50403 | 4.067794 | 1.343631 | 8.383584 | 3.48355 | 0.2407684 | 0.0516297 | 43.67353 | 14.67207 | 0 | 0.133766 | 0.5617446 | 0 | 0.3044895 | 0.133766 | 0.3044895 | 0.4244131 | 0.06983484 | 0.505752 | 3.61 | 2.29 | 500.957 | 60.075 | 1.02279
2021-11-17 | 2.548068 | 3162.651 | 21.26345 | 15.54749 | 2021-11-14 | 1172.964 | 396.1728 | (20.5, inf] | normal | 6624.63 | 511.0493 | 24.50403 | 4.067794 | 1.343631 | 8.383584 | 3.48355 | 0.2407684 | 0.0516297 | 43.67353 | 14.67207 | 0 | 0.133766 | 0.5617446 | 0 | 0.3044895 | 0.133766 | 0.3044895 | 0.4244131 | 0.06983484 | 0.505752 | 2.78 | 2 | 492.179 |  | 1.16945
2021-11-17 08:00 | 2.73245 | 3250 | 20.54493 | 15.09606 | 2021-11-14 | 1172.964 | 386.0226 | (20.5, inf] | normal | 6624.63 | 511.0493 | 24.50403 | 4.067794 | 1.343631 | 8.383584 | 3.48355 | 0.2407684 | 0.0516297 | 43.67353 | 14.67207 | 0 | 0.133766 | 0.5617446 | 0 | 0.3044895 | 0.133766 | 0.3044895 | 0.4244131 | 0.06983484 | 0.505752 | 2.78 | 2 | 492.179 |  | 1.16945
2021-11-17 16:00 | 2.684024 | 3253.037 | 20.34719 | 15.28783 | 2021-11-14 | 1172.964 | 388.5714 | (20.0, 20.5] | normal | 6624.63 | 511.0493 | 24.50403 | 4.067794 | 1.343631 | 8.383584 | 3.48355 | 0.2407684 | 0.0516297 | 43.67353 | 14.67207 | 0 | 0.133766 | 0.5617446 | 0 | 0.3044895 | 0.133766 | 0.3044895 | 0.4244131 | 0.06983484 | 0.505752 | 2.78 | 2 | 492.179 |  | 1.16945
2021-11-18 | 2.734971 | 3306.508 | 20.42664 | 16.18809 | 2021-11-15 | 1161.387 | 383.8812 | (20.0, 20.5] | normal | 7055.8 | 494.4213 | 23.40471 | 4.351939 | 1.277461 | 8.276305 | 3.767577 | 0.2324582 | 0.06051788 | 38.59177 | 12.64679 | 0 | 0.3162547 | 0.3601477 | 0 | 0.3235976 | 0.3162547 | 0.3235976 | 0.3562771 | 0.210159 | 0.4335639 | 3.32 | 2.23 | 494.844 | 55.95 | 1.14695
2021-11-18 08:00 | 2.630966 | 3350 | 20.6477 | 15.98057 | 2021-11-15 | 1161.387 | 382.6562 | (20.5, inf] | normal | 7055.8 | 494.4213 | 23.40471 | 4.351939 | 1.277461 | 8.276305 | 3.767577 | 0.2324582 | 0.06051788 | 38.59177 | 12.64679 | 0 | 0.3162547 | 0.3601477 | 0 | 0.3235976 | 0.3162547 | 0.3235976 | 0.3562771 | 0.210159 | 0.4335639 | 3.32 | 2.23 | 494.844 | 55.95 | 1.14695
2021-11-18 16:00 | 2.544044 | 3347.181 | 20.84501 | 16.15762 | 2021-11-16 | 1161.387 | 389.6346 | (20.5, inf] | normal | 5866.94 | 493.5945 | 33.52231 | 4.45225 | 1.161165 | 7.704151 | 3.436299 | 0.2255995 | 0.05491817 | 28.15137 | 9.680866 | 0 | 0.2231555 | 0.5190338 | 0 | 0.2578107 | 0.2231555 | 0.2578107 | 0.4295578 | 0.3126315 | 0.2578107 | 3.32 | 2.23 | 494.844 | 55.95 | 1.14695
2021-11-19 | 2.567061 | 3300.006 | 21.07151 | 15.53888 | 2021-11-16 | 1139.325 | 396.0285 | (20.5, inf] | normal | 5866.94 | 493.5945 | 33.52231 | 4.45225 | 1.161165 | 7.704151 | 3.436299 | 0.2255995 | 0.05491817 | 28.15137 | 9.680866 | 0 | 0.2231555 | 0.5190338 | 0 | 0.2578107 | 0.2231555 | 0.2578107 | 0.4295578 | 0.3126315 | 0.2578107 | 3.35 | 2.43 | 496.933 | 57.235 | 0.690514
2021-11-19 08:00 | 2.552207 | 3260.568 | 20.55796 | 15.33183 | 2021-11-16 | 1139.325 | 384.8206 | (20.5, inf] | normal | 5866.94 | 493.5945 | 33.52231 | 4.45225 | 1.161165 | 7.704151 | 3.436299 | 0.2255995 | 0.05491817 | 28.15137 | 9.680866 | 0 | 0.2231555 | 0.5190338 | 0 | 0.2578107 | 0.2231555 | 0.2578107 | 0.4295578 | 0.3126315 | 0.2578107 | 3.35 | 2.43 | 496.933 | 57.235 | 0.690514
2021-11-19 16:00 | 2.434818 | 3280.486 | 20.19336 | 15.73598 | 2021-11-17 | 1139.325 | 360.9097 | (20.0, 20.5] | normal | 4891.44 | 504.6962 | 26.79847 | 4.121033 | 0.9478646 | 7.087342 | 2.73879 | 0.2352494 | 0.04093975 | 28.08119 | 7.605371 | 0 | 0.01720966 | 0.7041485 | 0 | 0.2786419 | 0.01720966 | 0.2786419 | 0.385479 | 0.2444823 | 0.3700387 | 3.35 | 2.43 | 496.933 | 57.235 | 0.690514
2021-11-20 | 2.400289 | 3300 | 20.19594 | 15.58221 | 2021-11-17 | 1163.417 | 383.429 | (20.0, 20.5] | normal | 4891.44 | 504.6962 | 26.79847 | 4.121033 | 0.9478646 | 7.087342 | 2.73879 | 0.2352494 | 0.04093975 | 28.08119 | 7.605371 | 0 | 0.01720966 | 0.7041485 | 0 | 0.2786419 | 0.01720966 | 0.2786419 | 0.385479 | 0.2444823 | 0.3700387 | 3.38 | 2.22 | 485.962 | 56.73
2021-11-20 08:00 | 2.460719 | 3309.219 | 20.17441 | 15.55878 | 2021-11-17 | 1163.417 | 390.0411 | (20.0, 20.5] | normal | 4891.44 | 504.6962 | 26.79847 | 4.121033 | 0.9478646 | 7.087342 | 2.73879 | 0.2352494 | 0.04093975 | 28.08119 | 7.605371 | 0 | 0.01720966 | 0.7041485 | 0 | 0.2786419 | 0.01720966 | 0.2786419 | 0.385479 | 0.2444823 | 0.3700387 | 3.38 | 2.22 | 485.962 | 56.73
2021-11-20 16:00 | 2.363134 | 3144.74 | 20.62952 | 15.57755 | 2021-11-18 | 1163.417 | 388.3515 | (20.5, inf] | normal | 4174.71 | 511.0403 | 24.34461 | 3.951568 | 1.104263 | 7.709813 | 3.181432 | 0.2335866 | 0.04209887 | 37.09834 | 13.00931 | 0 | 0 | 0.6241272 | 0 | 0.3758728 | 0 | 0.3758728 | 0.5181623 | 0.1008827 | 0.380955 | 3.38 | 2.22 | 485.962 | 56.73
2021-11-21 | 2.253304 | 3450 | 20.86606 | 15.85401 | 2021-11-18 | 1150.061 | 381.9304 | (20.5, inf] | normal | 4174.71 | 511.0403 | 24.34461 | 3.951568 | 1.104263 | 7.709813 | 3.181432 | 0.2335866 | 0.04209887 | 37.09834 | 13.00931 | 0 | 0 | 0.6241272 | 0 | 0.3758728 | 0 | 0.3758728 | 0.5181623 | 0.1008827 | 0.380955 | 3.7 | 2.46 | 492.041
2021-11-21 08:00 | 2.214554 | 3450 | 20.40121 | 15.57657 | 2021-11-19 | 1150.061 | 385.2384 | (20.0, 20.5] | normal | 6417.49 | 497.7752 | 25.05848 | 3.901122 | 0.8857358 | 7.688699 | 3.439797 | 0.2244078 | 0.06133312 | 38.80674 | 14.19997 | 0 | 0.109761 | 0.5079603 | 0 | 0.3822787 | 0.109761 | 0.3822787 | 0.5856256 | 0.07149568 | 0.3428788 | 3.7 | 2.46 | 492.041
2021-11-21 16:00 | 2.16418 | 3450 | 20.1593 | 15.55338 | 2021-11-19 | 1150.061 | 380.0114 | (20.0, 20.5] | normal | 6417.49 | 497.7752 | 25.05848 | 3.901122 | 0.8857358 | 7.688699 | 3.439797 | 0.2244078 | 0.06133312 | 38.80674 | 14.19997 | 0 | 0.109761 | 0.5079603 | 0 | 0.3822787 | 0.109761 | 0.3822787 | 0.5856256 | 0.07149568 | 0.3428788 | 3.7 | 2.46 | 492.041
2021-11-22 | 2.095398 | 3450 | 19.87926 | 15.47963 | 2021-11-19 | 1116.417 | 387.9245 | (19.5, 20.0] | normal | 6417.49 | 497.7752 | 25.05848 | 3.901122 | 0.8857358 | 7.688699 | 3.439797 | 0.2244078 | 0.06133312 | 38.80674 | 14.19997 | 0 | 0.109761 | 0.5079603 | 0 | 0.3822787 | 0.109761 | 0.3822787 | 0.5856256 | 0.07149568 | 0.3428788 | 3.42 | 2.18 | 484.888 |  | 1.71413
2021-11-22 08:00 | 2.061492 | 3450 | 19.75216 | 15.54712 | 2021-11-20 | 1116.417 | 378.5047 | (19.5, 20.0] | normal | 7916.26 | 490.6494 | 28.312 | 3.897922 | 0.8473827 | 6.804738 | 3.165184 | 0.2037281 | 0.07251696 | 37.57105 | 12.72982 | 0 | 0.3282724 | 0.3963917 | 0 | 0.2753358 | 0.3282724 | 0.2753358 | 0.6782911 | 0.02419575 | 0.2975132 | 3.42 | 2.18 | 484.888 |  | 1.71413
2021-11-22 16:00 | 2.02468 | 3450 | 20.33103 | 15.64029 | 2021-11-20 | 1116.417 | 362.7127 | (20.0, 20.5] | normal | 7916.26 | 490.6494 | 28.312 | 3.897922 | 0.8473827 | 6.804738 | 3.165184 | 0.2037281 | 0.07251696 | 37.57105 | 12.72982 | 0 | 0.3282724 | 0.3963917 | 0 | 0.2753358 | 0.3282724 | 0.2753358 | 0.6782911 | 0.02419575 | 0.2975132 | 3.42 | 2.18 | 484.888 |  | 1.71413
2021-11-23 | 1.943305 | 3450 | 20.70493 | 15.45883 | 2021-11-21 | 1024.336 | 383.212 | (20.5, inf] | normal | 8109.04 | 499.1416 | 25.62297 | 3.84346 | 0.8594072 | 6.675533 | 3.032409 | 0.2096423 | 0.07473874 | 37.08816 | 9.729686 | 0 | 0.3139028 | 0.4284071 | 0 | 0.2576902 | 0.3139028 | 0.2576902 | 0.6875367 | 0.02316397 | 0.2892993
2021-11-23 08:00 | 1.831254 | 3450 | 20.21448 | 15.53798 | 2021-11-21 | 1024.336 | 384.3448 | (20.0, 20.5] | normal | 8109.04 | 499.1416 | 25.62297 | 3.84346 | 0.8594072 | 6.675533 | 3.032409 | 0.2096423 | 0.07473874 | 37.08816 | 9.729686 | 0 | 0.3139028 | 0.4284071 | 0 | 0.2576902 | 0.3139028 | 0.2576902 | 0.6875367 | 0.02316397 | 0.2892993
2021-11-24 | 1.712865 | 3200 | 20.1 | 15.289 | 2021-11-22 | 308.5885 | 203.1872 | (20.0, 20.5] | baixo | 6820 | 499.9259 | 24.24651 | 3.788022 | 0.7897652 | 6.753071 | 2.823491 | 0.2282279 | 0.06889329 | 38.18038 | 9.876449 | 0 | 0.2903138 | 0.4729663 | 0 | 0.2367199 | 0.2903138 | 0.2367199 | 0.4904962 | 0.1253624 | 0.3841415
2021-12-08 16:00 | 3.021379 | 3024.564 | 19.9 | 14.93528 | 2021-12-05 | 646.5451 | 199.1002 | (19.5, 20.0] | baixo | 5541.79 | 492.3512 | 33.78821 | 3.645406 | 0.633027 | 5.728589 | 0.9431579 | 0.2315832 | 0.03357892 | 39.19536 | 7.24114 | 0 | 0.5574156 | 0.3461986 | 0 | 0.09638582 | 0.5574156 | 0.09638582 | 0.2073104 | 0.5517744 | 0.2409152 | 2.4 | 1.61 | 502.304 |  | 1.05699
2021-12-09 16:00 | 2.870815 | 3390.933 | 19.62563 | 15.75803 | 2021-12-06 | 891.8884 | 343.0319 | (19.5, 20.0] | baixo | 4538.91 | 492.1973 | 37.99358 | 3.573871 | 0.7988626 | 6.829338 | 3.108437 | 0.223122 | 0.0605277 | 44.91897 | 15.0371 | 0 | 0.4926249 | 0.2243204 | 0 | 0.2830547 | 0.4926249 | 0.2830547 | 0.3847408 | 0.4084879 | 0.2067713
2021-12-10 | 2.576424 | 3366.366 | 20.15579 | 16.76744 | 2021-12-07 | 1002.052 | 351.8291 | (20.0, 20.5] | baixo | 3742.9 | 483.8539 | 38.99445 | 3.558862 | 0.7760141 | 5.868334 | 1.167653 | 0.2274871 | 0.03559436 | 39.65836 | 7.856527 | 0 | 0.4705175 | 0.3994924 | 0 | 0.1299901 | 0.4705175 | 0.1299901 | 0.2176014 | 0.567152 | 0.2152465
2021-12-10 08:00 | 2.574495 | 3299.908 | 20.29805 | 16.20427 | 2021-12-07 | 1002.052 | 344.1387 | (20.0, 20.5] | baixo | 3742.9 | 483.8539 | 38.99445 | 3.558862 | 0.7760141 | 5.868334 | 1.167653 | 0.2274871 | 0.03559436 | 39.65836 | 7.856527 | 0 | 0.4705175 | 0.3994924 | 0 | 0.1299901 | 0.4705175 | 0.1299901 | 0.2176014 | 0.567152 | 0.2152465
2021-12-11 16:00 | 3.035153 | 3178.999 | 20.25758 | 16.02188 | 2021-12-08 | 820.7432 | 361.7708 | (20.0, 20.5] | baixo | 6077.59 | 482.0228 | 36.89064 | 3.348225 | 0.6927299 | 6.694875 | 2.545475 | 0.2249349 | 0.05622162 | 43.72386 | 13.54259 | 0 | 0.4437861 | 0.355692 | 0 | 0.2005219 | 0.4437861 | 0.2005219 | 0.4104956 | 0.4049668 | 0.1845375
2021-12-12 | 2.167086 | 3450 | 20.56509 | 16.6791 | 2021-12-09 | 1036.472 | 363.3162 | (20.5, inf] | normal | 4271.81 | 475.5301 | 29.30292 | 3.290697 | 0.5463923 | 5.760373 | 1.059172 | 0.2105927 | 0.03797852 | 41.21192 | 10.21047 | 0 | 0.6400214 | 0.3227882 | 0 | 0.03719032 | 0.6400214 | 0.03719032 | 0.5012773 | 0.3365867 | 0.1621361 | 2.96 | 2.07 | 490.44 | 56.32
2021-12-12 08:00 | 2.090555 | 3440.153 | 20.77659 | 16.34089 | 2021-12-10 | 1036.472 | 353.8207 | (20.5, inf] | normal | 2999.57 | 487.8499 | 44.82575 | 3.567469 | 0.6667552 | 6.757643 | 2.846179 | 0.2301503 | 0.06572136 | 41.1425 | 14.84723 | 0 | 0.5806966 | 0.08722917 | 0 | 0.3320743 | 0.5806966 | 0.3320743 | 0.3940693 | 0.3423869 | 0.2635438 | 2.96 | 2.07 | 490.44 | 56.32
2021-12-12 16:00 | 2.013169 | 3234.26 | 20.78707 | 15.5292 | 2021-12-10 | 1036.472 | 327.5216 | (20.5, inf] | normal | 2999.57 | 487.8499 | 44.82575 | 3.567469 | 0.6667552 | 6.757643 | 2.846179 | 0.2301503 | 0.06572136 | 41.1425 | 14.84723 | 0 | 0.5806966 | 0.08722917 | 0 | 0.3320743 | 0.5806966 | 0.3320743 | 0.3940693 | 0.3423869 | 0.2635438 | 2.96 | 2.07 | 490.44 | 56.32
2021-12-14 | 2.328706 | 3100 | 20.29043 | 14.63949 | 2021-12-11 | 887.0659 | 277.3902 | (20.0, 20.5] | baixo | 3266.77 | 482.0132 | 39.10888 | 3.693053 | 0.6114913 | 7.026215 | 3.069053 | 0.2489651 | 0.0616973 | 42.3492 | 17.19102 | 0 | 0.629325 | 0.09274298 | 0 | 0.277932 | 0.629325 | 0.277932 | 0.2166231 | 0.3886678 | 0.394709 | 2.6 | 0.93 | 473.259 | 55.85 | 1.15699
2021-12-29 | 2.875403 | 3029.72 | 20.11837 | 16.86422 | 2021-12-26 | 936.71 | 311.1497 | (20.0, 20.5] | baixo | 1831.56 | 475.5058 | 34.23687 | 3.660189 | 0.7303075 | 5.709411 | 0.3659518 | 0.284122 | 0.08957164 | 35.0455 | 6.45724 | 0.5221396 | 0.4491799 | 0.02868047 | 0 | 0 | 0.9713195 | 0 | 0.2601007 | 0.1863603 | 0.5535391 | 2.79 | 1.61 | 479.627 | 55.9 | 0.512138
2021-12-29 08:00 | 2.662959 | 3100 | 20.16851 | 18.33357 | 2021-12-26 | 936.71 | 319.2659 | (20.0, 20.5] | baixo | 1831.56 | 475.5058 | 34.23687 | 3.660189 | 0.7303075 | 5.709411 | 0.3659518 | 0.284122 | 0.08957164 | 35.0455 | 6.45724 | 0.5221396 | 0.4491799 | 0.02868047 | 0 | 0 | 0.9713195 | 0 | 0.2601007 | 0.1863603 | 0.5535391 | 2.79 | 1.61 | 479.627 | 55.9 | 0.512138
2021-12-29 16:00 | 2.51132 | 3100.38 | 20.2634 | 17.98938 | 2021-12-27 | 936.71 | 305.4747 | (20.0, 20.5] | baixo | 3022.19 | 476.9763 | 23.30924 | 3.541049 | 0.5133773 | 5.717108 | 0.3241986 | 0.3039929 | 0.07817621 | 33.53684 | 7.461423 | 0.6390167 | 0.2506924 | 0.05241894 | 0 | 0.05787194 | 0.8897091 | 0.05787194 | 0.2444184 | 0.07408448 | 0.6814971 | 2.79 | 1.61 | 479.627 | 55.9 | 0.512138
2021-12-30 | 2.463147 | 3100 | 19.80341 | 17.08482 | 2021-12-27 | 952.4832 | 319.9119 | (19.5, 20.0] | baixo | 3022.19 | 476.9763 | 23.30924 | 3.541049 | 0.5133773 | 5.717108 | 0.3241986 | 0.3039929 | 0.07817621 | 33.53684 | 7.461423 | 0.6390167 | 0.2506924 | 0.05241894 | 0 | 0.05787194 | 0.8897091 | 0.05787194 | 0.2444184 | 0.07408448 | 0.6814971 | 2.78 | 1.8 | 473.842 | 52.28 | 0.34678
2021-12-30 08:00 | 2.36689 | 3132.47 | 19.5096 | 16.36349 | 2021-12-27 | 952.4832 | 312.9809 | (19.5, 20.0] | baixo | 3022.19 | 476.9763 | 23.30924 | 3.541049 | 0.5133773 | 5.717108 | 0.3241986 | 0.3039929 | 0.07817621 | 33.53684 | 7.461423 | 0.6390167 | 0.2506924 | 0.05241894 | 0 | 0.05787194 | 0.8897091 | 0.05787194 | 0.2444184 | 0.07408448 | 0.6814971 | 2.78 | 1.8 | 473.842 | 52.28 | 0.34678
2021-12-30 16:00 | 2.214191 | 3199.911 | 19.41222 | 16.96292 | 2021-12-28 | 952.4832 | 316.3912 | (19.0, 19.5] | baixo | 2720.76 | 481.3229 | 22.18645 | 3.473217 | 0.4431055 | 6.148672 | 1.729167 | 0.3197019 | 0.0581413 | 34.0998 | 14.69907 | 0.842136 | 0 | 0.1018282 | 0 | 0.05603581 | 0.842136 | 0.05603581 | 0.08212779 | 0.01970038 | 0.8981718 | 2.78 | 1.8 | 473.842 | 52.28 | 0.34678
2021-12-31 | 2.135859 | 3200.24 | 19.36446 | 15.87846 | 2021-12-28 | 957.3816 | 320.5048 | (19.0, 19.5] | baixo | 2720.76 | 481.3229 | 22.18645 | 3.473217 | 0.4431055 | 6.148672 | 1.729167 | 0.3197019 | 0.0581413 | 34.0998 | 14.69907 | 0.842136 | 0 | 0.1018282 | 0 | 0.05603581 | 0.842136 | 0.05603581 | 0.08212779 | 0.01970038 | 0.8981718 | 3.11 | 1.76 | 470.315 | 53.06 | 0.519922
2021-12-31 08:00 | 2.127851 | 3200 | 19.11181 | 16.08847 | 2021-12-29 | 957.3816 | 321.6449 | (19.0, 19.5] | baixo | 3712.47 | 482.838 | 23.70994 | 3.59124 | 0.680764 | 7.397144 | 3.301931 | 0.3150426 | 0.06707917 | 45.15968 | 26.25138 | 0.5603736 | 0 | 0.1270987 | 0 | 0.3125278 | 0.5603736 | 0.3125278 | 0.1432749 | 0 | 0.8567251 | 3.11 | 1.76 | 470.315 | 53.06 | 0.519922
2021-12-31 16:00 | 1.942291 | 3200 | 19.68289 | 17.40352 | 2021-12-29 | 957.3816 | 305.268 | (19.5, 20.0] | baixo | 3712.47 | 482.838 | 23.70994 | 3.59124 | 0.680764 | 7.397144 | 3.301931 | 0.3150426 | 0.06707917 | 45.15968 | 26.25138 | 0.5603736 | 0 | 0.1270987 | 0 | 0.3125278 | 0.5603736 | 0.3125278 | 0.1432749 | 0 | 0.8567251 | 3.11 | 1.76 | 470.315 | 53.06 | 0.519922
2022-01-01 | 1.875832 | 3128.221 | 19.86694 | 16.8584 | 2021-12-30 | 899.3867 | 303.7947 | (19.5, 20.0] | baixo | 4341.68 | 494.5734 | 25.76976 | 3.759377 | 0.9915723 | 8.437346 | 3.85157 | 0.3007879 | 0.05706264 | 55.31724 | 31.81981 | 0.4941221 | 0 | 0.1505063 | 0 | 0.3553717 | 0.4941221 | 0.3553717 | 0.04210812 | 0.1341071 | 0.8237848 | 2.62 | 1.5 | 471.037 | 57.43
2022-01-01 08:00 | 1.886712 | 3016.169 | 19.72811 | 16.29814 | 2021-12-30 | 899.3867 | 278.9539 | (19.5, 20.0] | baixo | 4341.68 | 494.5734 | 25.76976 | 3.759377 | 0.9915723 | 8.437346 | 3.85157 | 0.3007879 | 0.05706264 | 55.31724 | 31.81981 | 0.4941221 | 0 | 0.1505063 | 0 | 0.3553717 | 0.4941221 | 0.3553717 | 0.04210812 | 0.1341071 | 0.8237848 | 2.62 | 1.5 | 471.037 | 57.43
2022-01-06 16:00 | 1.282653 | 3024.368 | 19.05029 | 16.09523 | 2022-01-05 | 857.4219 | 268.6262 | (19.0, 19.5] | baixo | 6184.28 | 473.9512 | 31.21014 | 3.111609 | 0.3018399 | 6.25408 | 2.314132 | 0.2721484 | 0.06977021 | 50.68953 | 19.53796 | 0.4151542 | 0.3195182 | 0.1035302 | 0 | 0.1617973 | 0.7346724 | 0.1617973 | 0.1756639 | 0.04169157 | 0.7826445 | 2.92 | 1.65 | 469.242 | 57.13 | 0.496605
2022-01-07 | 1.315308 | 3100 | 18.86926 | 16.25796 | 2022-01-05 | 933.6069 | 307.3553 | (18.5, 19.0] | normal | 6184.28 | 473.9512 | 31.21014 | 3.111609 | 0.3018399 | 6.25408 | 2.314132 | 0.2721484 | 0.06977021 | 50.68953 | 19.53796 | 0.4151542 | 0.3195182 | 0.1035302 | 0 | 0.1617973 | 0.7346724 | 0.1617973 | 0.1756639 | 0.04169157 | 0.7826445 | 3.01 | 1.97 | 456.436 | 55.48 | 0.434187
2022-01-07 08:00 | 1.399042 | 3100 | 19.30531 | 16.92264 | 2022-01-05 | 933.6069 | 304.5148 | (19.0, 19.5] | baixo | 6184.28 | 473.9512 | 31.21014 | 3.111609 | 0.3018399 | 6.25408 | 2.314132 | 0.2721484 | 0.06977021 | 50.68953 | 19.53796 | 0.4151542 | 0.3195182 | 0.1035302 | 0 | 0.1617973 | 0.7346724 | 0.1617973 | 0.1756639 | 0.04169157 | 0.7826445 | 3.01 | 1.97 | 456.436 | 55.48 | 0.434187
2022-01-07 16:00 | 1.379995 | 3133.722 | 19.10579 | 17.09693 | 2022-01-06 | 933.6069 | 316.846 | (19.0, 19.5] | baixo | 6329.67 | 476.1038 | 35.11166 | 3.428287 | 0.5156543 | 6.95138 | 2.964808 | 0.2691828 | 0.07411509 | 55.22143 | 18.91095 | 0.3944787 | 0.4892467 | 0 | 0 | 0.1162746 | 0.8837254 | 0.1162746 | 0.2812172 | 0.1214911 | 0.5972917 | 3.01 | 1.97 | 456.436 | 55.48 | 0.434187
2022-01-08 | 1.397701 | 3150 | 19.28062 | 16.60855 | 2022-01-06 | 911.8429 | 311.5446 | (19.0, 19.5] | baixo | 6329.67 | 476.1038 | 35.11166 | 3.428287 | 0.5156543 | 6.95138 | 2.964808 | 0.2691828 | 0.07411509 | 55.22143 | 18.91095 | 0.3944787 | 0.4892467 | 0 | 0 | 0.1162746 | 0.8837254 | 0.1162746 | 0.2812172 | 0.1214911 | 0.5972917 | 2.92 | 1.9 | 473.046 | 62.23
2022-01-08 08:00 | 1.427692 | 3150 | 19.41974 | 16.36875 | 2022-01-06 | 911.8429 | 309.6599 | (19.0, 19.5] | baixo | 6329.67 | 476.1038 | 35.11166 | 3.428287 | 0.5156543 | 6.95138 | 2.964808 | 0.2691828 | 0.07411509 | 55.22143 | 18.91095 | 0.3944787 | 0.4892467 | 0 | 0 | 0.1162746 | 0.8837254 | 0.1162746 | 0.2812172 | 0.1214911 | 0.5972917 | 2.92 | 1.9 | 473.046 | 62.23
2022-01-08 16:00 | 1.45924 | 3009.676 | 19.69266 | 16.52335 | 2022-01-07 | 911.8429 | 278.5988 | (19.5, 20.0] | baixo | 6339.49 | 478.9528 | 24.49678 | 3.722857 | 0.4228702 | 6.223536 | 2.198728 | 0.2747184 | 0.05344889 | 53.99782 | 18.63135 | 0.4105141 | 0.4944846 | 0.01456584 | 0 | 0.08043549 | 0.9049987 | 0.08043549 | 0.07620487 | 0.2537097 | 0.6700854 | 2.92 | 1.9 | 473.046 | 62.23
2022-01-09 08:00 | 1.681485 | 3135.009 | 19.22567 | 16.01777 | 2022-01-07 | 936.6809 | 315.3402 | (19.0, 19.5] | baixo | 6339.49 | 478.9528 | 24.49678 | 3.722857 | 0.4228702 | 6.223536 | 2.198728 | 0.2747184 | 0.05344889 | 53.99782 | 18.63135 | 0.4105141 | 0.4944846 | 0.01456584 | 0 | 0.08043549 | 0.9049987 | 0.08043549 | 0.07620487 | 0.2537097 | 0.6700854 | 3.04 | 1.89 | 465.664 | 59.74
2022-01-09 16:00 | 1.462202 | 3200 | 19.23172 | 16.23607 | 2022-01-08 | 936.6809 | 307.0625 | (19.0, 19.5] | baixo | 5646.39 | 477.0793 | 28.51141 | 3.39207 | 0.4105531 | 5.939589 | 1.65893 | 0.2588555 | 0.0624352 | 51.00134 | 17.79757 | 0.5471159 | 0.4042052 | 0 | 0 | 0.04867889 | 0.9513211 | 0.04867889 | 0.2876032 | 0.1041338 | 0.608263 | 3.04 | 1.89 | 465.664 | 59.74
2022-01-10 | 1.534615 | 3200 | 19.30264 | 16.17681 | 2022-01-08 | 929.1877 | 308.8147 | (19.0, 19.5] | baixo | 5646.39 | 477.0793 | 28.51141 | 3.39207 | 0.4105531 | 5.939589 | 1.65893 | 0.2588555 | 0.0624352 | 51.00134 | 17.79757 | 0.5471159 | 0.4042052 | 0 | 0 | 0.04867889 | 0.9513211 | 0.04867889 | 0.2876032 | 0.1041338 | 0.608263
2022-01-10 08:00 | 1.689892 | 3277.519 | 19.21009 | 16.03846 | 2022-01-08 | 929.1877 | 285.6187 | (19.0, 19.5] | baixo | 5646.39 | 477.0793 | 28.51141 | 3.39207 | 0.4105531 | 5.939589 | 1.65893 | 0.2588555 | 0.0624352 | 51.00134 | 17.79757 | 0.5471159 | 0.4042052 | 0 | 0 | 0.04867889 | 0.9513211 | 0.04867889 | 0.2876032 | 0.1041338 | 0.608263
2022-01-10 16:00 | 1.487774 | 3300 | 19.1558 | 15.98914 | 2022-01-09 | 929.1877 | 321.3025 | (19.0, 19.5] | baixo | 6243.44 | 463.9201 | 31.96381 | 3.70127 | 0.5787582 | 6.853713 | 2.90561 | 0.2713794 | 0.1099116 | 50.87401 | 24.63487 | 0.4347155 | 0.2709148 | 0.146565 | 0 | 0.1478047 | 0.7056302 | 0.1478047 | 0.145029 | 0.2970878 | 0.5578832
2022-01-11 | 1.457053 | 3300 | 19.33956 | 15.97106 | 2022-01-09 | 964.4077 | 323.4387 | (19.0, 19.5] | baixo | 6243.44 | 463.9201 | 31.96381 | 3.70127 | 0.5787582 | 6.853713 | 2.90561 | 0.2713794 | 0.1099116 | 50.87401 | 24.63487 | 0.4347155 | 0.2709148 | 0.146565 | 0 | 0.1478047 | 0.7056302 | 0.1478047 | 0.145029 | 0.2970878 | 0.5578832 |  |  |  | 59.63
2022-01-11 08:00 | 1.478659 | 3300 | 19.16723 | 15.86779 | 2022-01-09 | 964.4077 | 317.2674 | (19.0, 19.5] | baixo | 6243.44 | 463.9201 | 31.96381 | 3.70127 | 0.5787582 | 6.853713 | 2.90561 | 0.2713794 | 0.1099116 | 50.87401 | 24.63487 | 0.4347155 | 0.2709148 | 0.146565 | 0 | 0.1478047 | 0.7056302 | 0.1478047 | 0.145029 | 0.2970878 | 0.5578832 |  |  |  | 59.63
2022-01-11 16:00 | 1.441186 | 3300 | 19.8075 | 16.37287 | 2022-01-10 | 964.4077 | 320.3216 | (19.5, 20.0] | baixo | 6148.66 | 486.3528 | 38.6429 | 3.882008 | 1.409812 | 7.517422 | 3.496414 | 0.2581983 | 0.07656987 | 48.67045 | 25.26399 | 0.4153393 | 0 | 0.3631588 | 0 | 0.2215019 | 0.4153393 | 0.2215019 | 0.3631588 | 0.04407464 | 0.5927666 |  |  |  | 59.63
2022-01-12 | 1.519171 | 3145.535 | 19.56177 | 16.27121 | 2022-01-10 | 954.2353 | 311.9378 | (19.5, 20.0] | baixo | 6148.66 | 486.3528 | 38.6429 | 3.882008 | 1.409812 | 7.517422 | 3.496414 | 0.2581983 | 0.07656987 | 48.67045 | 25.26399 | 0.4153393 | 0 | 0.3631588 | 0 | 0.2215019 | 0.4153393 | 0.2215019 | 0.3631588 | 0.04407464 | 0.5927666 | 2.51 | 1.81 | 470.728 | 55.66 | 0.770635
2022-01-12 08:00 | 1.814271 | 3234.106 | 19.07932 | 15.68488 | 2022-01-10 | 954.2353 | 290.7663 | (19.0, 19.5] | baixo | 6148.66 | 486.3528 | 38.6429 | 3.882008 | 1.409812 | 7.517422 | 3.496414 | 0.2581983 | 0.07656987 | 48.67045 | 25.26399 | 0.4153393 | 0 | 0.3631588 | 0 | 0.2215019 | 0.4153393 | 0.2215019 | 0.3631588 | 0.04407464 | 0.5927666 | 2.51 | 1.81 | 470.728 | 55.66 | 0.770635
2022-01-12 16:00 | 1.298722 | 3300 | 19.44645 | 16.60415 | 2022-01-11 | 954.2353 | 336.0858 | (19.0, 19.5] | baixo | 6533.89 | 497.1228 | 37.51709 | 3.955297 | 1.402943 | 7.879988 | 3.650898 | 0.2695727 | 0.0764228 | 51.01711 | 28.15941 | 0.3729968 | 0 | 0.3601132 | 0 | 0.26689 | 0.3729968 | 0.26689 | 0.3601132 | 0 | 0.6398868 | 2.51 | 1.81 | 470.728 | 55.66 | 0.770635
2022-01-13 | 1.366446 | 3300 | 20.03457 | 16.86156 | 2022-01-11 | 968.1155 | 338.9599 | (20.0, 20.5] | baixo | 6533.89 | 497.1228 | 37.51709 | 3.955297 | 1.402943 | 7.879988 | 3.650898 | 0.2695727 | 0.0764228 | 51.01711 | 28.15941 | 0.3729968 | 0 | 0.3601132 | 0 | 0.26689 | 0.3729968 | 0.26689 | 0.3601132 | 0 | 0.6398868 | 3.08 | 2.11 | 448.664 | 56.97 | 0.832104
2022-01-13 08:00 | 1.342947 | 3289.739 | 20.11956 | 16.33405 | 2022-01-11 | 968.1155 | 336.0545 | (20.0, 20.5] | baixo | 6533.89 | 497.1228 | 37.51709 | 3.955297 | 1.402943 | 7.879988 | 3.650898 | 0.2695727 | 0.0764228 | 51.01711 | 28.15941 | 0.3729968 | 0 | 0.3601132 | 0 | 0.26689 | 0.3729968 | 0.26689 | 0.3601132 | 0 | 0.6398868 | 3.08 | 2.11 | 448.664 | 56.97 | 0.832104
2022-01-13 16:00 | 1.391443 | 3100.01 | 19.44475 | 15.67597 | 2022-01-12 | 968.1155 | 287.5317 | (19.0, 19.5] | baixo | 7312.66 | 493.3875 | 35.4454 | 4.042555 | 1.114492 | 6.923272 | 2.994473 | 0.2477149 | 0.0713451 | 62.01854 | 59.90654 | 0.2275396 | 0 | 0.6076175 | 0 | 0.1648429 | 0.2275396 | 0.1648429 | 0.4120994 | 0.2056493 | 0.3822512 | 3.08 | 2.11 | 448.664 | 56.97 | 0.832104
2022-01-14 | 1.413365 | 3019.175 | 19.41218 | 15.53357 | 2022-01-12 | 894.9671 | 301.7444 | (19.0, 19.5] | baixo | 7312.66 | 493.3875 | 35.4454 | 4.042555 | 1.114492 | 6.923272 | 2.994473 | 0.2477149 | 0.0713451 | 62.01854 | 59.90654 | 0.2275396 | 0 | 0.6076175 | 0 | 0.1648429 | 0.2275396 | 0.1648429 | 0.4120994 | 0.2056493 | 0.3822512 | 3.24 | 1.89 | 459.819 | 55.43 | 0.471644
2022-01-15 08:00 | 1.828264 | 3099.93 | 19.94142 | 15.70779 | 2022-01-13 | 919.8554 | 314.9846 | (19.5, 20.0] | baixo | 6623.69 | 497.8642 | 26.56286 | 4.084806 | 1.190217 | 6.881764 | 2.920398 | 0.2180338 | 0.07326468 | 73.94566 | 68.65299 | 0.1022315 | 0 | 0.6729784 | 0 | 0.2247901 | 0.1022315 | 0.2247901 | 0.6946409 | 0.04886246 | 0.2564966 | 3.28 | 2.12 | 473.316 | 58.75333
2022-01-15 16:00 | 1.882565 | 3100 | 19.63087 | 15.62335 | 2022-01-13 | 919.8554 | 311.2108 | (19.5, 20.0] | baixo | 6623.69 | 497.8642 | 26.56286 | 4.084806 | 1.190217 | 6.881764 | 2.920398 | 0.2180338 | 0.07326468 | 73.94566 | 68.65299 | 0.1022315 | 0 | 0.6729784 | 0 | 0.2247901 | 0.1022315 | 0.2247901 | 0.6946409 | 0.04886246 | 0.2564966 | 3.28 | 2.12 | 473.316 | 58.75333
2022-01-16 | 2.041602 | 3151.137 | 19.28669 | 16.20731 | 2022-01-13 | 969.1954 | 323.7174 | (19.0, 19.5] | normal | 6623.69 | 497.8642 | 26.56286 | 4.084806 | 1.190217 | 6.881764 | 2.920398 | 0.2180338 | 0.07326468 | 73.94566 | 68.65299 | 0.1022315 | 0 | 0.6729784 | 0 | 0.2247901 | 0.1022315 | 0.2247901 | 0.6946409 | 0.04886246 | 0.2564966 | 2.9 | 1.8 | 474.459 | 60.955
2022-01-16 08:00 | 2.095126 | 3200 | 19.58843 | 16.58161 | 2022-01-14 | 969.1954 | 318.9222 | (19.5, 20.0] | baixo | 8308.64 | 511.2666 | 34.48215 | 3.934486 | 0.99047 | 6.8286 | 2.690699 | 0.2392477 | 0.08183555 | 87.68628 | 85.16406 | 0.1771746 | 0 | 0.5688007 | 0 | 0.2540247 | 0.1771746 | 0.2540247 | 0.5681249 | 0.08894744 | 0.3429277 | 2.9 | 1.8 | 474.459 | 60.955
2022-01-16 16:00 | 2.13377 | 3235.59 | 19.44833 | 16.30363 | 2022-01-14 | 969.1954 | 324.3057 | (19.0, 19.5] | normal | 8308.64 | 511.2666 | 34.48215 | 3.934486 | 0.99047 | 6.8286 | 2.690699 | 0.2392477 | 0.08183555 | 87.68628 | 85.16406 | 0.1771746 | 0 | 0.5688007 | 0 | 0.2540247 | 0.1771746 | 0.2540247 | 0.5681249 | 0.08894744 | 0.3429277 | 2.9 | 1.8 | 474.459 | 60.955
2022-01-17 | 2.295953 | 3250 | 19.52691 | 16.46671 | 2022-01-14 | 929.3144 | 321.0496 | (19.5, 20.0] | baixo | 8308.64 | 511.2666 | 34.48215 | 3.934486 | 0.99047 | 6.8286 | 2.690699 | 0.2392477 | 0.08183555 | 87.68628 | 85.16406 | 0.1771746 | 0 | 0.5688007 | 0 | 0.2540247 | 0.1771746 | 0.2540247 | 0.5681249 | 0.08894744 | 0.3429277 | 2.86 | 1.43 | 485.293 | 59.865 | 0.985765
2022-01-17 08:00 | 2.373047 | 3191.132 | 19.70618 | 16.26296 | 2022-01-14 | 929.3144 | 281.7524 | (19.5, 20.0] | baixo | 8308.64 | 511.2666 | 34.48215 | 3.934486 | 0.99047 | 6.8286 | 2.690699 | 0.2392477 | 0.08183555 | 87.68628 | 85.16406 | 0.1771746 | 0 | 0.5688007 | 0 | 0.2540247 | 0.1771746 | 0.2540247 | 0.5681249 | 0.08894744 | 0.3429277 | 2.86 | 1.43 | 485.293 | 59.865 | 0.985765
2022-01-17 16:00 | 2.531828 | 3200 | 19.72913 | 15.78016 | 2022-01-15 | 929.3144 | 321.673 | (19.5, 20.0] | baixo | 8742.56 | 500.4049 | 33.28262 | 3.529117 | 0.8918373 | 6.066599 | 1.639566 | 0.2012263 | 0.07549733 | 66.09885 | 75.3264 | 0.2488138 | 0 | 0.5719206 | 0 | 0.1792656 | 0.2488138 | 0.1792656 | 0.7779623 | 0.03479922 | 0.1872385 | 2.86 | 1.43 | 485.293 | 59.865 | 0.985765
2022-01-18 | 2.622563 | 3125.93 | 19.82288 | 15.89058 | 2022-01-15 | 959.9036 | 319.8459 | (19.5, 20.0] | baixo | 8742.56 | 500.4049 | 33.28262 | 3.529117 | 0.8918373 | 6.066599 | 1.639566 | 0.2012263 | 0.07549733 | 66.09885 | 75.3264 | 0.2488138 | 0 | 0.5719206 | 0 | 0.1792656 | 0.2488138 | 0.1792656 | 0.7779623 | 0.03479922 | 0.1872385 | 3.27 | 2.14 | 504.823 | 61.82 | 0.850997
2022-01-18 08:00 | 2.891784 | 3077.323 | 19.55779 | 16.03153 | 2022-01-15 | 959.9036 | 321.6873 | (19.5, 20.0] | baixo | 8742.56 | 500.4049 | 33.28262 | 3.529117 | 0.8918373 | 6.066599 | 1.639566 | 0.2012263 | 0.07549733 | 66.09885 | 75.3264 | 0.2488138 | 0 | 0.5719206 | 0 | 0.1792656 | 0.2488138 | 0.1792656 | 0.7779623 | 0.03479922 | 0.1872385 | 3.27 | 2.14 | 504.823 | 61.82 | 0.850997
2022-01-18 16:00 | 2.858002 | 3161.901 | 19.5214 | 16.66646 | 2022-01-15 | 959.9036 | 315.6668 | (19.5, 20.0] | baixo | 8742.56 | 500.4049 | 33.28262 | 3.529117 | 0.8918373 | 6.066599 | 1.639566 | 0.2012263 | 0.07549733 | 66.09885 | 75.3264 | 0.2488138 | 0 | 0.5719206 | 0 | 0.1792656 | 0.2488138 | 0.1792656 | 0.7779623 | 0.03479922 | 0.1872385 | 3.27 | 2.14 | 504.823 | 61.82 | 0.850997
2022-01-19 | 2.868794 | 3239.09 | 19.57889 | 16.47463 | 2022-01-16 | 991.8072 | 340.7605 | (19.5, 20.0] | normal | 10317.65 | 506.4855 | 21.90064 | 3.819843 | 1.120246 | 6.293581 | 2.212278 | 0.2013805 | 0.06869792 | 55.1125 | 67.3009 | 0.2697756 | 0 | 0.5330448 | 0 | 0.1971796 | 0.2697756 | 0.1971796 | 0.7026446 | 0.02822103 | 0.2691344 | 3.04 | 1.86 | 469.512 | 63.355 | 0.859037
2022-01-19 08:00 | 2.867519 | 3300 | 19.50071 | 16.34556 | 2022-01-16 | 991.8072 | 335.9293 | (19.5, 20.0] | normal | 10317.65 | 506.4855 | 21.90064 | 3.819843 | 1.120246 | 6.293581 | 2.212278 | 0.2013805 | 0.06869792 | 55.1125 | 67.3009 | 0.2697756 | 0 | 0.5330448 | 0 | 0.1971796 | 0.2697756 | 0.1971796 | 0.7026446 | 0.02822103 | 0.2691344 | 3.04 | 1.86 | 469.512 | 63.355 | 0.859037
2022-01-19 16:00 | 2.913769 | 3297.924 | 19.58732 | 16.25632 | 2022-01-16 | 991.8072 | 312.588 | (19.5, 20.0] | normal | 10317.65 | 506.4855 | 21.90064 | 3.819843 | 1.120246 | 6.293581 | 2.212278 | 0.2013805 | 0.06869792 | 55.1125 | 67.3009 | 0.2697756 | 0 | 0.5330448 | 0 | 0.1971796 | 0.2697756 | 0.1971796 | 0.7026446 | 0.02822103 | 0.2691344 | 3.04 | 1.86 | 469.512 | 63.355 | 0.859037
2022-01-20 | 2.980192 | 3250.024 | 19.95759 | 15.8587 | 2022-01-17 | 955.2652 | 333.2803 | (19.5, 20.0] | baixo | 9729.44 | 500.3147 | 31.94044 | 3.643889 | 0.6417738 | 5.898484 | 1.652843 | 0.2076135 | 0.05254207 | 72.61987 | 90.35252 | 0.3418758 | 0 | 0.526795 | 0 | 0.1313292 | 0.3418758 | 0.1313292 | 0.477334 | 0.2691756 | 0.2534904 | 3.31 | 1.98 | 467.828 | 59.62 | 1.09039
2022-01-20 08:00 | 2.941114 | 3134.292 | 19.80568 | 15.53386 | 2022-01-17 | 955.2652 | 324.7214 | (19.5, 20.0] | baixo | 9729.44 | 500.3147 | 31.94044 | 3.643889 | 0.6417738 | 5.898484 | 1.652843 | 0.2076135 | 0.05254207 | 72.61987 | 90.35252 | 0.3418758 | 0 | 0.526795 | 0 | 0.1313292 | 0.3418758 | 0.1313292 | 0.477334 | 0.2691756 | 0.2534904 | 3.31 | 1.98 | 467.828 | 59.62 | 1.09039
2022-01-20 16:00 | 2.997176 | 3025.263 | 19.5729 | 15.49045 | 2022-01-17 | 955.2652 | 294.3308 | (19.5, 20.0] | baixo | 9729.44 | 500.3147 | 31.94044 | 3.643889 | 0.6417738 | 5.898484 | 1.652843 | 0.2076135 | 0.05254207 | 72.61987 | 90.35252 | 0.3418758 | 0 | 0.526795 | 0 | 0.1313292 | 0.3418758 | 0.1313292 | 0.477334 | 0.2691756 | 0.2534904 | 3.31 | 1.98 | 467.828 | 59.62 | 1.09039
2022-01-24 16:00 | 3.14521 | 3091.021 | 19.69409 | 16.58478 | 2022-01-21 | 971.619 | 331.1589 | (19.5, 20.0] | baixo | 7003.25 | 495.2654 | 32.96538 | 4.159078 | 1.139195 | 6.460826 | 2.373688 | 0.2201786 | 0.04364444 | 43.40958 | 29.61539 | 0.2223068 | 0.07121551 | 0.4947203 | 0 | 0.2117574 | 0.2935223 | 0.2117574 | 0.3701771 | 0.4068026 | 0.2230203 | 3.33 | 1.74 | 475.475 | 61.5 | 0.996409
2022-01-25 | 3.087379 | 3112.599 | 19.85742 | 16.65425 | 2022-01-21 | 996.397 | 326.5917 | (19.5, 20.0] | normal | 7003.25 | 495.2654 | 32.96538 | 4.159078 | 1.139195 | 6.460826 | 2.373688 | 0.2201786 | 0.04364444 | 43.40958 | 29.61539 | 0.2223068 | 0.07121551 | 0.4947203 | 0 | 0.2117574 | 0.2935223 | 0.2117574 | 0.3701771 | 0.4068026 | 0.2230203 | 3.84 | 2.13 | 468.866 | 60.01 | 0.897179
2022-01-25 08:00 | 3.013994 | 3196.275 | 19.89932 | 16.20832 | 2022-01-22 | 996.397 | 328.1445 | (19.5, 20.0] | normal | 8145.13 | 505.6703 | 37.51433 | 3.75305 | 1.149746 | 6.217482 | 1.997488 | 0.2073426 | 0.03952591 | 38.20867 | 27.6996 | 0.2724143 | 0.08012518 | 0.4999994 | 0 | 0.1474611 | 0.3525395 | 0.1474611 | 0.4948917 | 0.4004861 | 0.1046222 | 3.84 | 2.13 | 468.866 | 60.01 | 0.897179
2022-01-25 16:00 | 2.797679 | 3200 | 19.87086 | 15.99436 | 2022-01-22 | 996.397 | 337.8513 | (19.5, 20.0] | normal | 8145.13 | 505.6703 | 37.51433 | 3.75305 | 1.149746 | 6.217482 | 1.997488 | 0.2073426 | 0.03952591 | 38.20867 | 27.6996 | 0.2724143 | 0.08012518 | 0.4999994 | 0 | 0.1474611 | 0.3525395 | 0.1474611 | 0.4948917 | 0.4004861 | 0.1046222 | 3.84 | 2.13 | 468.866 | 60.01 | 0.897179
2022-01-26 | 2.665385 | 3174.367 | 19.97941 | 15.99179 | 2022-01-23 | 986.8636 | 281.2251 | (19.5, 20.0] | normal | 7676.36 | 517.0242 | 34.14786 | 3.729553 | 1.177726 | 6.149288 | 1.903639 | 0.1990623 | 0.04172817 | 44.61524 | 31.57688 | 0.3019673 | 0.05738527 | 0.4600709 | 0 | 0.1805765 | 0.3593526 | 0.1805765 | 0.5463682 | 0.3816763 | 0.07195552 | 2.45 | 1.68 | 488.889 |  | 0.392159
2022-01-26 08:00 | 2.737613 | 3136.16 | 19.87531 | 15.74749 | 2022-01-23 | 986.8636 | 336.9282 | (19.5, 20.0] | normal | 7676.36 | 517.0242 | 34.14786 | 3.729553 | 1.177726 | 6.149288 | 1.903639 | 0.1990623 | 0.04172817 | 44.61524 | 31.57688 | 0.3019673 | 0.05738527 | 0.4600709 | 0 | 0.1805765 | 0.3593526 | 0.1805765 | 0.5463682 | 0.3816763 | 0.07195552 | 2.45 | 1.68 | 488.889 |  | 0.392159
2022-01-26 16:00 | 2.559249 | 3250 | 20.03036 | 16.22274 | 2022-01-24 | 986.8636 | 361.967 | (20.0, 20.5] | baixo | 8285.57 | 514.8802 | 27.96175 | 3.864562 | 1.296881 | 6.02794 | 1.731399 | 0.1964851 | 0.03959525 | 39.40127 | 24.88102 | 0.2530122 | 0.1032397 | 0.4188837 | 0 | 0.2248644 | 0.3562519 | 0.2248644 | 0.6296395 | 0.3182438 | 0.05211673 | 2.45 | 1.68 | 488.889 |  | 0.392159
2022-01-27 | 2.708053 | 3305.304 | 20.19945 | 15.94268 | 2022-01-24 | 1103.185 | 368.2071 | (20.0, 20.5] | normal | 8285.57 | 514.8802 | 27.96175 | 3.864562 | 1.296881 | 6.02794 | 1.731399 | 0.1964851 | 0.03959525 | 39.40127 | 24.88102 | 0.2530122 | 0.1032397 | 0.4188837 | 0 | 0.2248644 | 0.3562519 | 0.2248644 | 0.6296395 | 0.3182438 | 0.05211673 | 2.86 | 2.09 | 480.812 |  | 0.909865
2022-01-27 08:00 | 2.712649 | 3430.03 | 20.18999 | 15.48778 | 2022-01-24 | 1103.185 | 364.2479 | (20.0, 20.5] | normal | 8285.57 | 514.8802 | 27.96175 | 3.864562 | 1.296881 | 6.02794 | 1.731399 | 0.1964851 | 0.03959525 | 39.40127 | 24.88102 | 0.2530122 | 0.1032397 | 0.4188837 | 0 | 0.2248644 | 0.3562519 | 0.2248644 | 0.6296395 | 0.3182438 | 0.05211673 | 2.86 | 2.09 | 480.812 |  | 0.909865
2022-01-27 16:00 | 2.416054 | 3450 | 20.12018 | 15.59072 | 2022-01-25 | 1103.185 | 366.1082 | (20.0, 20.5] | normal | 6123.67 | 521.874 | 24.43851 | 3.675374 | 1.272902 | 5.976164 | 1.690411 | 0.209991 | 0.03753914 | 36.57366 | 22.21757 | 0.3390957 | 0.1175994 | 0.4120944 | 0 | 0.1312105 | 0.4566951 | 0.1312105 | 0.5211983 | 0.4304806 | 0.04832111 | 2.86 | 2.09 | 480.812 |  | 0.909865
2022-01-28 | 2.373429 | 3450 | 20.07289 | 15.55727 | 2022-01-25 | 1074.119 | 341.2618 | (20.0, 20.5] | normal | 6123.67 | 521.874 | 24.43851 | 3.675374 | 1.272902 | 5.976164 | 1.690411 | 0.209991 | 0.03753914 | 36.57366 | 22.21757 | 0.3390957 | 0.1175994 | 0.4120944 | 0 | 0.1312105 | 0.4566951 | 0.1312105 | 0.5211983 | 0.4304806 | 0.04832111 | 3.19 | 1.92 | 487.35 |  | 0.594606
2022-01-28 08:00 | 2.417991 | 3450 | 19.55242 | 15.63305 | 2022-01-25 | 1074.119 | 361.5024 | (19.5, 20.0] | normal | 6123.67 | 521.874 | 24.43851 | 3.675374 | 1.272902 | 5.976164 | 1.690411 | 0.209991 | 0.03753914 | 36.57366 | 22.21757 | 0.3390957 | 0.1175994 | 0.4120944 | 0 | 0.1312105 | 0.4566951 | 0.1312105 | 0.5211983 | 0.4304806 | 0.04832111 | 3.19 | 1.92 | 487.35 |  | 0.594606
2022-01-28 16:00 | 2.402491 | 3450 | 19.7113 | 15.27158 | 2022-01-26 | 1074.119 | 364.4187 | (19.5, 20.0] | normal | 8867.27 | 502.2984 | 37.27591 | 3.891173 | 1.071652 | 6.068012 | 1.850516 | 0.2149356 | 0.04113172 | 45.72385 | 24.95236 | 0.1286597 | 0.196384 | 0.5215066 | 0 | 0.1534497 | 0.3250437 | 0.1534497 | 0.5346619 | 0.3337717 | 0.1315663 | 3.19 | 1.92 | 487.35 |  | 0.594606
2022-01-29 | 2.505178 | 3450 | 19.73108 | 15.31911 | 2022-01-26 | 1095.375 | 368.1289 | (19.5, 20.0] | normal | 8867.27 | 502.2984 | 37.27591 | 3.891173 | 1.071652 | 6.068012 | 1.850516 | 0.2149356 | 0.04113172 | 45.72385 | 24.95236 | 0.1286597 | 0.196384 | 0.5215066 | 0 | 0.1534497 | 0.3250437 | 0.1534497 | 0.5346619 | 0.3337717 | 0.1315663 | 3.2 | 1.67 | 483.193
2022-01-29 08:00 | 2.539084 | 3450 | 19.64493 | 15.34112 | 2022-01-26 | 1095.375 | 361.319 | (19.5, 20.0] | normal | 8867.27 | 502.2984 | 37.27591 | 3.891173 | 1.071652 | 6.068012 | 1.850516 | 0.2149356 | 0.04113172 | 45.72385 | 24.95236 | 0.1286597 | 0.196384 | 0.5215066 | 0 | 0.1534497 | 0.3250437 | 0.1534497 | 0.5346619 | 0.3337717 | 0.1315663 | 3.2 | 1.67 | 483.193
2022-01-29 16:00 | 2.584548 | 3450 | 19.5371 | 15.38774 | 2022-01-27 | 1095.375 | 362.7966 | (19.5, 20.0] | normal | 7615.57 | 510.2141 | 34.19468 | 3.63132 | 1.035234 | 5.979461 | 1.7676 | 0.2120121 | 0.04059379 | 45.61088 | 28.66428 | 0.225123 | 0.1705558 | 0.492558 | 0 | 0.1117631 | 0.3956789 | 0.1117631 | 0.5201181 | 0.3746534 | 0.1052285 | 3.2 | 1.67 | 483.193
2022-01-30 | 2.692146 | 3450 | 19.6043 | 15.22223 | 2022-01-27 | 1062.987 | 369.2219 | (19.5, 20.0] | normal | 7615.57 | 510.2141 | 34.19468 | 3.63132 | 1.035234 | 5.979461 | 1.7676 | 0.2120121 | 0.04059379 | 45.61088 | 28.66428 | 0.225123 | 0.1705558 | 0.492558 | 0 | 0.1117631 | 0.3956789 | 0.1117631 | 0.5201181 | 0.3746534 | 0.1052285 | 3.08 | 1.67 | 472.452 | 58.72
2022-01-30 08:00 | 2.760927 | 3450 | 19.61001 | 15.26463 | 2022-01-27 | 1062.987 | 367.695 | (19.5, 20.0] | normal | 7615.57 | 510.2141 | 34.19468 | 3.63132 | 1.035234 | 5.979461 | 1.7676 | 0.2120121 | 0.04059379 | 45.61088 | 28.66428 | 0.225123 | 0.1705558 | 0.492558 | 0 | 0.1117631 | 0.3956789 | 0.1117631 | 0.5201181 | 0.3746534 | 0.1052285 | 3.08 | 1.67 | 472.452 | 58.72
2022-01-30 16:00 | 2.804215 | 3450 | 19.57104 | 15.09105 | 2022-01-27 | 1062.987 | 323.3966 | (19.5, 20.0] | normal | 7615.57 | 510.2141 | 34.19468 | 3.63132 | 1.035234 | 5.979461 | 1.7676 | 0.2120121 | 0.04059379 | 45.61088 | 28.66428 | 0.225123 | 0.1705558 | 0.492558 | 0 | 0.1117631 | 0.3956789 | 0.1117631 | 0.5201181 | 0.3746534 | 0.1052285 | 3.08 | 1.67 | 472.452 | 58.72
2022-01-31 | 2.818406 | 3394.856 | 19.4338 | 15.03848 | 2022-01-28 | 1000.922 | 329.5379 | (19.0, 19.5] | normal | 9957.62 | 510.5601 | 30.82361 | 3.456991 | 1.077114 | 6.08075 | 1.94334 | 0.2116386 | 0.0468936 | 44.90838 | 29.78859 | 0.2323276 | 0.1955548 | 0.417889 | 0 | 0.1542286 | 0.4278824 | 0.1542286 | 0.5388331 | 0.2948206 | 0.1663464 | 3.17 | 2.09 | 468.163 | 60.23 | 1.7764
2022-01-31 08:00 | 2.855315 | 3350 | 19.36331 | 15.20712 | 2022-01-28 | 1000.922 | 343.6609 | (19.0, 19.5] | normal | 9957.62 | 510.5601 | 30.82361 | 3.456991 | 1.077114 | 6.08075 | 1.94334 | 0.2116386 | 0.0468936 | 44.90838 | 29.78859 | 0.2323276 | 0.1955548 | 0.417889 | 0 | 0.1542286 | 0.4278824 | 0.1542286 | 0.5388331 | 0.2948206 | 0.1663464 | 3.17 | 2.09 | 468.163 | 60.23 | 1.7764
2022-01-31 16:00 | 2.870698 | 3350 | 19.28837 | 15.56821 | 2022-01-28 | 1000.922 | 322.6767 | (19.0, 19.5] | normal | 9957.62 | 510.5601 | 30.82361 | 3.456991 | 1.077114 | 6.08075 | 1.94334 | 0.2116386 | 0.0468936 | 44.90838 | 29.78859 | 0.2323276 | 0.1955548 | 0.417889 | 0 | 0.1542286 | 0.4278824 | 0.1542286 | 0.5388331 | 0.2948206 | 0.1663464 | 3.17 | 2.09 | 468.163 | 60.23 | 1.7764
2022-02-01 | 2.881254 | 3350 | 19.45358 | 15.82358 | 2022-01-29 | 1082.214 | 350.9938 | (19.0, 19.5] | normal | 10258.72 | 500.2105 | 30.41644 | 3.8467 | 1.204723 | 6.008281 | 1.775753 | 0.2158876 | 0.04955585 | 46.53764 | 35.07626 | 0.1843758 | 0.2380999 | 0.4559331 | 0 | 0.1215912 | 0.4224757 | 0.1215912 | 0.5685407 | 0.1564931 | 0.2749662 | 2.42 | 1.65 | 484.463 | 56.64 | 1.66302
2022-02-01 08:00 | 2.85199 | 3350 | 19.64512 | 15.62878 | 2022-01-29 | 1082.214 | 364.8322 | (19.5, 20.0] | normal | 10258.72 | 500.2105 | 30.41644 | 3.8467 | 1.204723 | 6.008281 | 1.775753 | 0.2158876 | 0.04955585 | 46.53764 | 35.07626 | 0.1843758 | 0.2380999 | 0.4559331 | 0 | 0.1215912 | 0.4224757 | 0.1215912 | 0.5685407 | 0.1564931 | 0.2749662 | 2.42 | 1.65 | 484.463 | 56.64 | 1.66302
2022-02-01 16:00 | 2.832036 | 3350 | 19.4842 | 15.83628 | 2022-01-29 | 1082.214 | 372.2029 | (19.0, 19.5] | normal | 10258.72 | 500.2105 | 30.41644 | 3.8467 | 1.204723 | 6.008281 | 1.775753 | 0.2158876 | 0.04955585 | 46.53764 | 35.07626 | 0.1843758 | 0.2380999 | 0.4559331 | 0 | 0.1215912 | 0.4224757 | 0.1215912 | 0.5685407 | 0.1564931 | 0.2749662 | 2.42 | 1.65 | 484.463 | 56.64 | 1.66302
2022-02-02 | 2.787955 | 3355.976 | 19.45154 | 16.17637 | 2022-01-30 | 1104.812 | 369.4869 | (19.0, 19.5] | normal | 9892.8 | 499.4933 | 26.58031 | 3.991494 | 1.151088 | 5.803812 | 1.346668 | 0.2073127 | 0.04927234 | 43.12569 | 30.43228 | 0.1540251 | 0.1942817 | 0.5292627 | 0 | 0.1224305 | 0.3483068 | 0.1224305 | 0.6923128 | 0 | 0.3076872 |  |  | 484.799 | 59.27 | 1.13714
2022-02-02 08:00 | 2.647792 | 3403.043 | 19.35089 | 16.37008 | 2022-01-30 | 1104.812 | 368.8389 | (19.0, 19.5] | normal | 9892.8 | 499.4933 | 26.58031 | 3.991494 | 1.151088 | 5.803812 | 1.346668 | 0.2073127 | 0.04927234 | 43.12569 | 30.43228 | 0.1540251 | 0.1942817 | 0.5292627 | 0 | 0.1224305 | 0.3483068 | 0.1224305 | 0.6923128 | 0 | 0.3076872 |  |  | 484.799 | 59.27 | 1.13714
2022-02-02 16:00 | 2.558782 | 3488.864 | 19.20037 | 16.00143 | 2022-01-31 | 1104.812 | 363.2705 | (19.0, 19.5] | normal | 8837.41 | 512.057 | 22.82059 | 3.933233 | 1.302656 | 6.21233 | 2.230021 | 0.2022448 | 0.05649049 | 45.01758 | 33.78594 | 0.1801727 | 0.2030391 | 0.4552454 | 0 | 0.1615428 | 0.3832118 | 0.1615428 | 0.6057188 | 0.08518205 | 0.3090992 |  |  | 484.799 | 59.27 | 1.13714
2022-02-03 | 2.612944 | 3500 | 19.22819 | 16.32199 | 2022-01-31 | 827.2553 | 363.855 | (19.0, 19.5] | baixo | 8837.41 | 512.057 | 22.82059 | 3.933233 | 1.302656 | 6.21233 | 2.230021 | 0.2022448 | 0.05649049 | 45.01758 | 33.78594 | 0.1801727 | 0.2030391 | 0.4552454 | 0 | 0.1615428 | 0.3832118 | 0.1615428 | 0.6057188 | 0.08518205 | 0.3090992 | 2.41 | 2 | 501.333 | 56.71 | 0.746915
2022-02-03 08:00 | 2.644774 | 3500 | 19.20434 | 16.21961 | 2022-01-31 | 827.2553 | 303.0294 | (19.0, 19.5] | baixo | 8837.41 | 512.057 | 22.82059 | 3.933233 | 1.302656 | 6.21233 | 2.230021 | 0.2022448 | 0.05649049 | 45.01758 | 33.78594 | 0.1801727 | 0.2030391 | 0.4552454 | 0 | 0.1615428 | 0.3832118 | 0.1615428 | 0.6057188 | 0.08518205 | 0.3090992 | 2.41 | 2 | 501.333 | 56.71 | 0.746915
2022-02-04 | 2.598501 | 3266.579 | 19.34795 | 16.50123 | 2022-02-01 | 916.3967 | 329.3153 | (19.0, 19.5] | baixo | 7489.13 | 507.8595 | 24.05291 | 4.178086 | 1.305271 | 6.49973 | 2.643746 | 0.2159119 | 0.05916391 | 49.3406 | 33.55905 | 0.1952577 | 0.144225 | 0.4607625 | 0 | 0.1997548 | 0.3394827 | 0.1997548 | 0.4861053 | 0.1059953 | 0.4078994
2022-02-04 08:00 | 2.871093 | 3200.405 | 19.03566 | 16.2824 | 2022-02-01 | 916.3967 | 250.5655 | (19.0, 19.5] | baixo | 7489.13 | 507.8595 | 24.05291 | 4.178086 | 1.305271 | 6.49973 | 2.643746 | 0.2159119 | 0.05916391 | 49.3406 | 33.55905 | 0.1952577 | 0.144225 | 0.4607625 | 0 | 0.1997548 | 0.3394827 | 0.1997548 | 0.4861053 | 0.1059953 | 0.4078994
2022-02-04 16:00 | 2.77273 | 3380.969 | 19.0793 | 16.38101 | 2022-02-01 | 916.3967 | 331.8737 | (19.0, 19.5] | baixo | 7489.13 | 507.8595 | 24.05291 | 4.178086 | 1.305271 | 6.49973 | 2.643746 | 0.2159119 | 0.05916391 | 49.3406 | 33.55905 | 0.1952577 | 0.144225 | 0.4607625 | 0 | 0.1997548 | 0.3394827 | 0.1997548 | 0.4861053 | 0.1059953 | 0.4078994
2022-02-05 | 2.541667 | 3344.637 | 19.14828 | 16.41229 | 2022-02-02 | 1082.049 | 365.1469 | (19.0, 19.5] | normal | 8091.15 | 506.3068 | 25.38126 | 3.886429 | 1.079545 | 5.984775 | 1.933632 | 0.1967558 | 0.05531931 | 46.06332 | 29.71671 | 0.1270054 | 0.192032 | 0.4899872 | 0 | 0.1909753 | 0.3190375 | 0.1909753 | 0.6539598 | 0.07299045 | 0.2730498 | 2.68 | 0.84 | 485.42 | 59.77
2022-02-06 16:00 | 2.772552 | 3450 | 19.40334 | 15.00067 | 2022-02-03 | 609.5188 | 220.2229 | (19.0, 19.5] | baixo | 7104.02 | 498.436 | 26.91779 | 3.806379 | 0.9208447 | 5.900578 | 1.463521 | 0.2102297 | 0.06106879 | 44.75558 | 28.53067 | 0.1932948 | 0.1834933 | 0.4858165 | 0 | 0.1373954 | 0.3767881 | 0.1373954 | 0.5047562 | 0.09783223 | 0.3974116
2022-02-07 08:00 | 2.803373 | 3450.175 | 19.0842 | 16.18729 | 2022-02-04 | 846.2687 | 283.1328 | (19.0, 19.5] | baixo | 8395.35 | 506.1803 | 26.02303 | 3.777933 | 1.240292 | 6.144379 | 2.053471 | 0.2026526 | 0.06108376 | 47.86593 | 31.44622 | 0.1374737 | 0.2190117 | 0.4434086 | 0 | 0.200106 | 0.3564854 | 0.200106 | 0.6854254 | 0 | 0.3145746 | 3.7 | 2.08 | 486.701 |  | 1.186
2022-02-07 16:00 | 2.687625 | 3450 | 18.98301 | 16.33374 | 2022-02-04 | 846.2687 | 353.2531 | (18.5, 19.0] | baixo | 8395.35 | 506.1803 | 26.02303 | 3.777933 | 1.240292 | 6.144379 | 2.053471 | 0.2026526 | 0.06108376 | 47.86593 | 31.44622 | 0.1374737 | 0.2190117 | 0.4434086 | 0 | 0.200106 | 0.3564854 | 0.200106 | 0.6854254 | 0 | 0.3145746 | 3.7 | 2.08 | 486.701 |  | 1.186
2022-02-08 | 2.72024 | 3450 | 18.98183 | 16.02704 | 2022-02-05 | 847.1869 | 344.9077 | (18.5, 19.0] | baixo | 6876.29 | 513.0422 | 24.83733 | 3.694158 | 1.248213 | 6.054698 | 1.894066 | 0.1918099 | 0.05615707 | 49.82112 | 35.21811 | 0.1547331 | 0.1880462 | 0.5021211 | 0 | 0.1550996 | 0.3427793 | 0.1550996 | 0.7507023 | 0.009682101 | 0.2396156 | 2.82 | 1.91 | 495.845 | 58.38 | 0.958363
2022-02-08 08:00 | 2.625303 | 3450 | 18.90035 | 16.07376 | 2022-02-05 | 847.1869 | 346.1997 | (18.5, 19.0] | baixo | 6876.29 | 513.0422 | 24.83733 | 3.694158 | 1.248213 | 6.054698 | 1.894066 | 0.1918099 | 0.05615707 | 49.82112 | 35.21811 | 0.1547331 | 0.1880462 | 0.5021211 | 0 | 0.1550996 | 0.3427793 | 0.1550996 | 0.7507023 | 0.009682101 | 0.2396156 | 2.82 | 1.91 | 495.845 | 58.38 | 0.958363
2022-02-10 | 2.937284 | 3150.442 | 19.62786 | 16.01966 | 2022-02-07 | 845.8303 | 285.093 | (19.5, 20.0] | baixo | 7340.14 | 490.6898 | 31.42437 | 3.44604 | 1.017506 | 6.083882 | 1.940065 | 0.218731 | 0.04788715 | 58.81325 | 34.3169 | 0.1358326 | 0.1925249 | 0.4897945 | 0 | 0.181848 | 0.3283575 | 0.181848 | 0.6023803 | 0.05245368 | 0.3451661 | 2.13 | 1.67 | 461.957 | 60.02 | 0.42771
2022-02-10 08:00 | 2.754346 | 3407.697 | 19.20217 | 15.87422 | 2022-02-07 | 845.8303 | 282.5203 | (19.0, 19.5] | baixo | 7340.14 | 490.6898 | 31.42437 | 3.44604 | 1.017506 | 6.083882 | 1.940065 | 0.218731 | 0.04788715 | 58.81325 | 34.3169 | 0.1358326 | 0.1925249 | 0.4897945 | 0 | 0.181848 | 0.3283575 | 0.181848 | 0.6023803 | 0.05245368 | 0.3451661 | 2.13 | 1.67 | 461.957 | 60.02 | 0.42771
2022-02-10 16:00 | 2.528428 | 3274.536 | 18.99084 | 15.56224 | 2022-02-08 | 845.8303 | 266.9488 | (18.5, 19.0] | baixo | 6804.36 | 483.1268 | 34.69044 | 3.626921 | 1.044381 | 5.928229 | 1.599723 | 0.2202238 | 0.04897084 | 55.08668 | 34.92645 | 0.1388272 | 0.2049539 | 0.4986567 | 0 | 0.1575622 | 0.343781 | 0.1575622 | 0.6467067 | 0.1136812 | 0.2396121 | 2.13 | 1.67 | 461.957 | 60.02 | 0.42771
2022-02-11 | 2.869533 | 3155.53 | 19.10722 | 15.63541 | 2022-02-08 | 914.162 | 0 | (19.0, 19.5] | baixo | 6804.36 | 483.1268 | 34.69044 | 3.626921 | 1.044381 | 5.928229 | 1.599723 | 0.2202238 | 0.04897084 | 55.08668 | 34.92645 | 0.1388272 | 0.2049539 | 0.4986567 | 0 | 0.1575622 | 0.343781 | 0.1575622 | 0.6467067 | 0.1136812 | 0.2396121 | 2.9 | 1.41 | 465.616 | 59.125 | 0.549518
2022-02-11 08:00 | 3.066176 | 3365.68 | 19.24173 | 15.93748 | 2022-02-08 | 914.162 | 275.5616 | (19.0, 19.5] | baixo | 6804.36 | 483.1268 | 34.69044 | 3.626921 | 1.044381 | 5.928229 | 1.599723 | 0.2202238 | 0.04897084 | 55.08668 | 34.92645 | 0.1388272 | 0.2049539 | 0.4986567 | 0 | 0.1575622 | 0.343781 | 0.1575622 | 0.6467067 | 0.1136812 | 0.2396121 | 2.9 | 1.41 | 465.616 | 59.125 | 0.549518
2022-02-11 16:00 | 2.59624 | 3493.621 | 19.25561 | 16.58335 | 2022-02-09 | 914.162 | 349.4168 | (19.0, 19.5] | baixo | 3318.34 | 486.4615 | 29.83053 | 3.523782 | 0.8282902 | 5.8461 | 1.133028 | 0.2253541 | 0.04614543 | 59.59748 | 40.38448 | 0.1415165 | 0.2319383 | 0.4295702 | 0 | 0.196975 | 0.3734548 | 0.196975 | 0.6106898 | 0 | 0.3893102 | 2.9 | 1.41 | 465.616 | 59.125 | 0.549518
2022-02-12 | 2.693475 | 3458.227 | 19.1186 | 17.26504 | 2022-02-09 | 1055.548 | 357.8698 | (19.0, 19.5] | normal | 3318.34 | 486.4615 | 29.83053 | 3.523782 | 0.8282902 | 5.8461 | 1.133028 | 0.2253541 | 0.04614543 | 59.59748 | 40.38448 | 0.1415165 | 0.2319383 | 0.4295702 | 0 | 0.196975 | 0.3734548 | 0.196975 | 0.6106898 | 0 | 0.3893102 |  |  | 462.185 | 58.93
2022-02-12 08:00 | 2.737031 | 3449.874 | 19.44787 | 16.38394 | 2022-02-09 | 1055.548 | 332.9466 | (19.0, 19.5] | normal | 3318.34 | 486.4615 | 29.83053 | 3.523782 | 0.8282902 | 5.8461 | 1.133028 | 0.2253541 | 0.04614543 | 59.59748 | 40.38448 | 0.1415165 | 0.2319383 | 0.4295702 | 0 | 0.196975 | 0.3734548 | 0.196975 | 0.6106898 | 0 | 0.3893102 |  |  | 462.185 | 58.93
2022-02-12 16:00 | 2.747938 | 3339.57 | 19.54913 | 16.31702 | 2022-02-09 | 1055.548 | 358.2111 | (19.5, 20.0] | normal | 3318.34 | 486.4615 | 29.83053 | 3.523782 | 0.8282902 | 5.8461 | 1.133028 | 0.2253541 | 0.04614543 | 59.59748 | 40.38448 | 0.1415165 | 0.2319383 | 0.4295702 | 0 | 0.196975 | 0.3734548 | 0.196975 | 0.6106898 | 0 | 0.3893102 |  |  | 462.185 | 58.93
2022-02-13 | 2.843075 | 3398.424 | 19.32675 | 16.38061 | 2022-02-10 | 1061.846 | 359.6598 | (19.0, 19.5] | normal | 8255.58 | 485.3069 | 34.22989 | 3.861604 | 1.025651 | 6.093454 | 1.729689 | 0.2095182 | 0.05239023 | 63.81793 | 45.24456 | 0.102355 | 0.2313999 | 0.4792153 | 0 | 0.1870299 | 0.3337549 | 0.1870299 | 0.7010758 | 0.07572253 | 0.2232017
2022-02-13 08:00 | 2.51941 | 3180.633 | 19.38553 | 16.51972 | 2022-02-10 | 1061.846 | 328.965 | (19.0, 19.5] | normal | 8255.58 | 485.3069 | 34.22989 | 3.861604 | 1.025651 | 6.093454 | 1.729689 | 0.2095182 | 0.05239023 | 63.81793 | 45.24456 | 0.102355 | 0.2313999 | 0.4792153 | 0 | 0.1870299 | 0.3337549 | 0.1870299 | 0.7010758 | 0.07572253 | 0.2232017
2022-02-13 16:00 | 2.547457 | 3126.071 | 19.35868 | 15.78487 | 2022-02-11 | 1061.846 | 359.7567 | (19.0, 19.5] | normal | 8544.92 | 484.4171 | 29.451 | 3.906448 | 1.058535 | 6.352093 | 2.059613 | 0.2185484 | 0.06140027 | 66.92271 | 51.46218 | 0.1701046 | 0.237877 | 0.3671948 | 0 | 0.2248236 | 0.4079816 | 0.2248236 | 0.6290871 | 0.1125068 | 0.2584061
2022-02-14 | 2.518095 | 3450 | 19.83255 | 16.75015 | 2022-02-11 | 995.0711 | 347.3253 | (19.5, 20.0] | normal | 8544.92 | 484.4171 | 29.451 | 3.906448 | 1.058535 | 6.352093 | 2.059613 | 0.2185484 | 0.06140027 | 66.92271 | 51.46218 | 0.1701046 | 0.237877 | 0.3671948 | 0 | 0.2248236 | 0.4079816 | 0.2248236 | 0.6290871 | 0.1125068 | 0.2584061 | 3.34 | 1.91 | 502.755 | 64.65 | 0.681172
2022-02-14 08:00 | 2.417203 | 3450 | 19.6651 | 16.74733 | 2022-02-11 | 995.0711 | 300.4727 | (19.5, 20.0] | normal | 8544.92 | 484.4171 | 29.451 | 3.906448 | 1.058535 | 6.352093 | 2.059613 | 0.2185484 | 0.06140027 | 66.92271 | 51.46218 | 0.1701046 | 0.237877 | 0.3671948 | 0 | 0.2248236 | 0.4079816 | 0.2248236 | 0.6290871 | 0.1125068 | 0.2584061 | 3.34 | 1.91 | 502.755 | 64.65 | 0.681172
2022-02-14 16:00 | 2.313151 | 3340.769 | 19.78426 | 16.66244 | 2022-02-12 | 995.0711 | 341.2355 | (19.5, 20.0] | normal | 8414.26 | 476.3985 | 34.4184 | 3.643546 | 1.16146 | 6.500666 | 2.232199 | 0.2106275 | 0.06040303 | 61.16118 | 46.20163 | 0.1513371 | 0.2828377 | 0.3290747 | 0 | 0.2367505 | 0.4341748 | 0.2367505 | 0.6774963 | 0.02515124 | 0.2973525 | 3.34 | 1.91 | 502.755 | 64.65 | 0.681172
2022-02-15 | 2.582353 | 3027.153 | 19.68451 | 16.02219 | 2022-02-12 | 950.1484 | 305.9994 | (19.5, 20.0] | baixo | 8414.26 | 476.3985 | 34.4184 | 3.643546 | 1.16146 | 6.500666 | 2.232199 | 0.2106275 | 0.06040303 | 61.16118 | 46.20163 | 0.1513371 | 0.2828377 | 0.3290747 | 0 | 0.2367505 | 0.4341748 | 0.2367505 | 0.6774963 | 0.02515124 | 0.2973525 | 2.8 | 1.79 | 505.222 | 60.47 | 0.748646
2022-02-15 08:00 | 2.795482 | 3099.975 | 19.48829 | 16.53301 | 2022-02-12 | 950.1484 | 320.7877 | (19.0, 19.5] | baixo | 8414.26 | 476.3985 | 34.4184 | 3.643546 | 1.16146 | 6.500666 | 2.232199 | 0.2106275 | 0.06040303 | 61.16118 | 46.20163 | 0.1513371 | 0.2828377 | 0.3290747 | 0 | 0.2367505 | 0.4341748 | 0.2367505 | 0.6774963 | 0.02515124 | 0.2973525 | 2.8 | 1.79 | 505.222 | 60.47 | 0.748646
2022-02-15 16:00 | 2.846239 | 3107.272 | 19.50945 | 16.31776 | 2022-02-12 | 950.1484 | 320.7994 | (19.5, 20.0] | baixo | 8414.26 | 476.3985 | 34.4184 | 3.643546 | 1.16146 | 6.500666 | 2.232199 | 0.2106275 | 0.06040303 | 61.16118 | 46.20163 | 0.1513371 | 0.2828377 | 0.3290747 | 0 | 0.2367505 | 0.4341748 | 0.2367505 | 0.6774963 | 0.02515124 | 0.2973525 | 2.8 | 1.79 | 505.222 | 60.47 | 0.748646
2022-02-16 | 2.766933 | 3222.606 | 19.88431 | 16.51479 | 2022-02-13 | 1027.99 | 344.5961 | (19.5, 20.0] | normal | 8484.69 | 481.7079 | 33.03411 | 3.869951 | 1.20545 | 6.607277 | 2.402457 | 0.2154331 | 0.05821976 | 62.54855 | 41.98197 | 0.1445014 | 0.2597867 | 0.3526941 | 0 | 0.2430177 | 0.4042882 | 0.2430177 | 0.5805483 | 0.1607586 | 0.258693 | 2.69 | 1.84 | 493.6 | 62.93 | 0.532717
2022-02-16 08:00 | 2.614878 | 3350 | 19.91742 | 16.76121 | 2022-02-13 | 1027.99 | 345.2005 | (19.5, 20.0] | normal | 8484.69 | 481.7079 | 33.03411 | 3.869951 | 1.20545 | 6.607277 | 2.402457 | 0.2154331 | 0.05821976 | 62.54855 | 41.98197 | 0.1445014 | 0.2597867 | 0.3526941 | 0 | 0.2430177 | 0.4042882 | 0.2430177 | 0.5805483 | 0.1607586 | 0.258693 | 2.69 | 1.84 | 493.6 | 62.93 | 0.532717
2022-02-16 16:00 | 2.527083 | 3315.033 | 19.92086 | 16.59352 | 2022-02-14 | 1027.99 | 335.1043 | (19.5, 20.0] | normal | 7715.88 | 497.3071 | 23.56865 | 3.628401 | 1.32305 | 6.786614 | 2.833891 | 0.2226453 | 0.06371946 | 71.36855 | 38.14993 | 0.1463877 | 0.2261712 | 0.3420997 | 0 | 0.2853414 | 0.3725589 | 0.2853414 | 0.6079078 | 0.1078116 | 0.2842806 | 2.69 | 1.84 | 493.6 | 62.93 | 0.532717
2022-02-17 | 2.688137 | 3015.54 | 19.49243 | 15.62865 | 2022-02-14 | 1029.015 | 321.5709 | (19.0, 19.5] | normal | 7715.88 | 497.3071 | 23.56865 | 3.628401 | 1.32305 | 6.786614 | 2.833891 | 0.2226453 | 0.06371946 | 71.36855 | 38.14993 | 0.1463877 | 0.2261712 | 0.3420997 | 0 | 0.2853414 | 0.3725589 | 0.2853414 | 0.6079078 | 0.1078116 | 0.2842806 | 3.22 | 1.96 | 498.148 | 61.75 | 0.596214
2022-02-17 08:00 | 2.678081 | 3258.714 | 19.11317 | 16.05238 | 2022-02-14 | 1029.015 | 349.3746 | (19.0, 19.5] | normal | 7715.88 | 497.3071 | 23.56865 | 3.628401 | 1.32305 | 6.786614 | 2.833891 | 0.2226453 | 0.06371946 | 71.36855 | 38.14993 | 0.1463877 | 0.2261712 | 0.3420997 | 0 | 0.2853414 | 0.3725589 | 0.2853414 | 0.6079078 | 0.1078116 | 0.2842806 | 3.22 | 1.96 | 498.148 | 61.75 | 0.596214
2022-02-17 16:00 | 2.448268 | 3359.668 | 19.12489 | 16.87565 | 2022-02-15 | 1029.015 | 343.5741 | (19.0, 19.5] | normal | 7893.21 | 489.8723 | 19.07973 | 3.553589 | 0.8515121 | 5.883157 | 1.448777 | 0.2005038 | 0.03827921 | 50.72433 | 37.63098 | 0.003648706 | 0.4722274 | 0.2934725 | 0 | 0.2306514 | 0.4758761 | 0.2306514 | 0.7519195 | 0.1461476 | 0.1019329 | 3.22 | 1.96 | 498.148 | 61.75 | 0.596214
2022-02-18 | 2.512202 | 3440.402 | 19.21048 | 16.62803 | 2022-02-15 | 1061.352 | 360.3697 | (19.0, 19.5] | normal | 7893.21 | 489.8723 | 19.07973 | 3.553589 | 0.8515121 | 5.883157 | 1.448777 | 0.2005038 | 0.03827921 | 50.72433 | 37.63098 | 0.003648706 | 0.4722274 | 0.2934725 | 0 | 0.2306514 | 0.4758761 | 0.2306514 | 0.7519195 | 0.1461476 | 0.1019329 | 2.35 | 1.57 | 480.107 | 62.52 | 0.587979
2022-02-18 08:00 | 2.424772 | 3450 | 19.2472 | 16.67715 | 2022-02-15 | 1061.352 | 339.9747 | (19.0, 19.5] | normal | 7893.21 | 489.8723 | 19.07973 | 3.553589 | 0.8515121 | 5.883157 | 1.448777 | 0.2005038 | 0.03827921 | 50.72433 | 37.63098 | 0.003648706 | 0.4722274 | 0.2934725 | 0 | 0.2306514 | 0.4758761 | 0.2306514 | 0.7519195 | 0.1461476 | 0.1019329 | 2.35 | 1.57 | 480.107 | 62.52 | 0.587979
2022-02-18 16:00 | 2.39581 | 3450 | 19.28014 | 16.62499 | 2022-02-16 | 1061.352 | 352.9496 | (19.0, 19.5] | normal | 7140.94 | 484.7651 | 21.61856 | 4.085307 | 1.1762 | 6.368037 | 2.470704 | 0.2388918 | 0.06344108 | 56.26961 | 41.09687 | 0.3150706 | 0.3911236 | 0.08646201 | 0 | 0.2073439 | 0.7061941 | 0.2073439 | 0.5855754 | 0.01541337 | 0.3990112 | 2.35 | 1.57 | 480.107 | 62.52 | 0.587979
2022-02-19 | 2.479991 | 3450 | 19.30914 | 16.36842 | 2022-02-16 | 1080.198 | 0 | (19.0, 19.5] | normal | 7140.94 | 484.7651 | 21.61856 | 4.085307 | 1.1762 | 6.368037 | 2.470704 | 0.2388918 | 0.06344108 | 56.26961 | 41.09687 | 0.3150706 | 0.3911236 | 0.08646201 | 0 | 0.2073439 | 0.7061941 | 0.2073439 | 0.5855754 | 0.01541337 | 0.3990112 |  |  | 478.328 | 59.54
2022-02-19 08:00 | 2.479345 | 3389.005 | 19.03057 | 15.84317 | 2022-02-16 | 1080.198 | 365.3777 | (19.0, 19.5] | normal | 7140.94 | 484.7651 | 21.61856 | 4.085307 | 1.1762 | 6.368037 | 2.470704 | 0.2388918 | 0.06344108 | 56.26961 | 41.09687 | 0.3150706 | 0.3911236 | 0.08646201 | 0 | 0.2073439 | 0.7061941 | 0.2073439 | 0.5855754 | 0.01541337 | 0.3990112 |  |  | 478.328 | 59.54
2022-02-19 16:00 | 2.492803 | 3450 | 19.24769 | 16.26016 | 2022-02-17 | 1080.198 | 358.4743 | (19.0, 19.5] | normal | 6654.51 | 479.2134 | 20.11425 | 3.58034 | 0.5252754 | 5.551831 | 0.2743476 | 0.2292262 | 0.07090899 | 44.58447 | 24.40396 | 0.3674305 | 0.4326224 | 0 | 0 | 0.1999471 | 0.8000529 | 0.1999471 | 0.5504343 | 0 | 0.4495657 |  |  | 478.328 | 59.54
2022-02-20 | 2.542636 | 3450 | 19.41669 | 16.46484 | 2022-02-17 | 1058.841 | 0 | (19.0, 19.5] | normal | 6654.51 | 479.2134 | 20.11425 | 3.58034 | 0.5252754 | 5.551831 | 0.2743476 | 0.2292262 | 0.07090899 | 44.58447 | 24.40396 | 0.3674305 | 0.4326224 | 0 | 0 | 0.1999471 | 0.8000529 | 0.1999471 | 0.5504343 | 0 | 0.4495657 |  |  | 480.658 | 61.17
2022-02-20 08:00 | 2.503241 | 3450 | 19.41268 | 16.05704 | 2022-02-17 | 1058.841 | 362.4838 | (19.0, 19.5] | normal | 6654.51 | 479.2134 | 20.11425 | 3.58034 | 0.5252754 | 5.551831 | 0.2743476 | 0.2292262 | 0.07090899 | 44.58447 | 24.40396 | 0.3674305 | 0.4326224 | 0 | 0 | 0.1999471 | 0.8000529 | 0.1999471 | 0.5504343 | 0 | 0.4495657 |  |  | 480.658 | 61.17
2022-02-20 16:00 | 2.510738 | 3450 | 19.15599 | 16.08187 | 2022-02-18 | 1058.841 | 328.9292 | (19.0, 19.5] | normal | 8108.06 | 486.877 | 23.00821 | 4.074947 | 1.270861 | 6.530574 | 2.771018 | 0.2470217 | 0.0719461 | 59.44955 | 31.40884 | 0.4450904 | 0.2762523 | 0 | 0 | 0.2786573 | 0.7213427 | 0.2786573 | 0.4468284 | 0 | 0.5531716 |  |  | 480.658 | 61.17
2022-02-21 | 2.616261 | 3450 | 19.33903 | 16.25806 | 2022-02-18 | 1093.043 | 357.1805 | (19.0, 19.5] | normal | 8108.06 | 486.877 | 23.00821 | 4.074947 | 1.270861 | 6.530574 | 2.771018 | 0.2470217 | 0.0719461 | 59.44955 | 31.40884 | 0.4450904 | 0.2762523 | 0 | 0 | 0.2786573 | 0.7213427 | 0.2786573 | 0.4468284 | 0 | 0.5531716 | 2.39 | 2 | 469.285 | 60.56 | 0.71276
2022-02-21 08:00 | 2.644355 | 3450 | 19.35146 | 16.25341 | 2022-02-18 | 1093.043 | 364.7093 | (19.0, 19.5] | normal | 8108.06 | 486.877 | 23.00821 | 4.074947 | 1.270861 | 6.530574 | 2.771018 | 0.2470217 | 0.0719461 | 59.44955 | 31.40884 | 0.4450904 | 0.2762523 | 0 | 0 | 0.2786573 | 0.7213427 | 0.2786573 | 0.4468284 | 0 | 0.5531716 | 2.39 | 2 | 469.285 | 60.56 | 0.71276
2022-02-21 16:00 | 2.601407 | 3450 | 19.48648 | 16.34838 | 2022-02-19 | 1093.043 | 368.9027 | (19.0, 19.5] | normal | 9129.99 | 473.3763 | 25.88635 | 4.078261 | 1.243846 | 6.610955 | 2.774877 | 0.2708578 | 0.08056958 | 58.25015 | 32.59996 | 0.4762886 | 0.2982982 | 0 | 0 | 0.2254132 | 0.7745868 | 0.2254132 | 0.3461353 | 0 | 0.6538647 | 2.39 | 2 | 469.285 | 60.56 | 0.71276
2022-02-22 | 2.623042 | 3450 | 19.58636 | 16.5041 | 2022-02-19 | 1094.567 | 363.6629 | (19.5, 20.0] | normal | 9129.99 | 473.3763 | 25.88635 | 4.078261 | 1.243846 | 6.610955 | 2.774877 | 0.2708578 | 0.08056958 | 58.25015 | 32.59996 | 0.4762886 | 0.2982982 | 0 | 0 | 0.2254132 | 0.7745868 | 0.2254132 | 0.3461353 | 0 | 0.6538647 | 3 | 1.24 | 470.19 |  | 1.92594
2022-02-22 08:00 | 2.615615 | 3450 | 19.67594 | 16.63794 | 2022-02-19 | 1094.567 | 360.4478 | (19.5, 20.0] | normal | 9129.99 | 473.3763 | 25.88635 | 4.078261 | 1.243846 | 6.610955 | 2.774877 | 0.2708578 | 0.08056958 | 58.25015 | 32.59996 | 0.4762886 | 0.2982982 | 0 | 0 | 0.2254132 | 0.7745868 | 0.2254132 | 0.3461353 | 0 | 0.6538647 | 3 | 1.24 | 470.19 |  | 1.92594
2022-02-22 16:00 | 2.624334 | 3450 | 19.42674 | 16.32394 | 2022-02-20 | 1094.567 | 366.2388 | (19.0, 19.5] | normal | 8575.12 | 476.9638 | 28.90307 | 3.533156 | 0.8785486 | 6.051028 | 1.837496 | 0.2660884 | 0.08222433 | 50.73005 | 28.67096 | 0.4822708 | 0.3001474 | 0 | 0 | 0.2175818 | 0.7824182 | 0.2175818 | 0.2544862 | 0.03936181 | 0.7061519 | 3 | 1.24 | 470.19 |  | 1.92594
2022-02-23 | 2.596349 | 3450 | 19.11389 | 16.37339 | 2022-02-20 | 1035.19 | 366.4946 | (19.0, 19.5] | normal | 8575.12 | 476.9638 | 28.90307 | 3.533156 | 0.8785486 | 6.051028 | 1.837496 | 0.2660884 | 0.08222433 | 50.73005 | 28.67096 | 0.4822708 | 0.3001474 | 0 | 0 | 0.2175818 | 0.7824182 | 0.2175818 | 0.2544862 | 0.03936181 | 0.7061519 |  |  | 467.351 | 60.335 | 0.710844
2022-02-23 08:00 | 2.557491 | 3450 | 19.14825 | 16.05954 | 2022-02-20 | 1035.19 | 319.235 | (19.0, 19.5] | normal | 8575.12 | 476.9638 | 28.90307 | 3.533156 | 0.8785486 | 6.051028 | 1.837496 | 0.2660884 | 0.08222433 | 50.73005 | 28.67096 | 0.4822708 | 0.3001474 | 0 | 0 | 0.2175818 | 0.7824182 | 0.2175818 | 0.2544862 | 0.03936181 | 0.7061519 |  |  | 467.351 | 60.335 | 0.710844
2022-02-23 16:00 | 2.460616 | 3450 | 19.06256 | 15.77954 | 2022-02-21 | 1035.19 | 370.7535 | (19.0, 19.5] | normal | 7605.85 | 482.5285 | 28.9986 | 3.59225 | 0.9124901 | 5.913527 | 1.687076 | 0.2642495 | 0.08292989 | 54.34126 | 27.36865 | 0.5514965 | 0.2550642 | 0 | 0 | 0.1934393 | 0.8065607 | 0.1934393 | 0.2579148 | 0.1147468 | 0.6273384 |  |  | 467.351 | 60.335 | 0.710844
2022-02-24 | 2.593334 | 3453.918 | 19.02542 | 16.04574 | 2022-02-21 | 1107.057 | 367.0505 | (19.0, 19.5] | normal | 7605.85 | 482.5285 | 28.9986 | 3.59225 | 0.9124901 | 5.913527 | 1.687076 | 0.2642495 | 0.08292989 | 54.34126 | 27.36865 | 0.5514965 | 0.2550642 | 0 | 0 | 0.1934393 | 0.8065607 | 0.1934393 | 0.2579148 | 0.1147468 | 0.6273384 | 2.68 | 1.22 | 474.743 | 59.06 | 0.70195
2022-02-24 08:00 | 2.588142 | 3475 | 19.21694 | 15.99345 | 2022-02-21 | 1107.057 | 366.4289 | (19.0, 19.5] | normal | 7605.85 | 482.5285 | 28.9986 | 3.59225 | 0.9124901 | 5.913527 | 1.687076 | 0.2642495 | 0.08292989 | 54.34126 | 27.36865 | 0.5514965 | 0.2550642 | 0 | 0 | 0.1934393 | 0.8065607 | 0.1934393 | 0.2579148 | 0.1147468 | 0.6273384 | 2.68 | 1.22 | 474.743 | 59.06 | 0.70195
2022-02-24 16:00 | 2.478499 | 3475 | 19.19826 | 16.10019 | 2022-02-22 | 1107.057 | 370.1629 | (19.0, 19.5] | normal | 9295.62 | 469.7314 | 28.53546 | 3.923932 | 1.092021 | 6.1299 | 2.330924 | 0.2645889 | 0.04933899 | 54.55213 | 31.73259 | 0.4747989 | 0.3224476 | 0 | 0 | 0.2027536 | 0.7972464 | 0.2027536 | 0.08619897 | 0.3755847 | 0.5382163 | 2.68 | 1.22 | 474.743 | 59.06 | 0.70195
2022-02-25 | 2.467244 | 3483.419 | 18.96066 | 16.47244 | 2022-02-22 | 1106.117 | 371.6698 | (18.5, 19.0] | normal | 9295.62 | 469.7314 | 28.53546 | 3.923932 | 1.092021 | 6.1299 | 2.330924 | 0.2645889 | 0.04933899 | 54.55213 | 31.73259 | 0.4747989 | 0.3224476 | 0 | 0 | 0.2027536 | 0.7972464 | 0.2027536 | 0.08619897 | 0.3755847 | 0.5382163 | 2.11 | 1.24 | 465.099 | 58.47 | 0.501957
2022-02-25 08:00 | 2.488488 | 3500 | 19.07021 | 16.51302 | 2022-02-22 | 1106.117 | 362.4189 | (19.0, 19.5] | normal | 9295.62 | 469.7314 | 28.53546 | 3.923932 | 1.092021 | 6.1299 | 2.330924 | 0.2645889 | 0.04933899 | 54.55213 | 31.73259 | 0.4747989 | 0.3224476 | 0 | 0 | 0.2027536 | 0.7972464 | 0.2027536 | 0.08619897 | 0.3755847 | 0.5382163 | 2.11 | 1.24 | 465.099 | 58.47 | 0.501957
2022-02-25 16:00 | 2.501857 | 3500 | 19.06559 | 16.41815 | 2022-02-23 | 1106.117 | 370.1255 | (19.0, 19.5] | normal | 8455.11 | 468.7541 | 30.08554 | 3.549246 | 0.7318534 | 5.735221 | 1.415489 | 0.2620029 | 0.05404084 | 52.42132 | 26.60361 | 0.5168791 | 0.301355 | 0 | 0 | 0.1817658 | 0.8182342 | 0.1817658 | 0.09225844 | 0.2414655 | 0.666276 | 2.11 | 1.24 | 465.099 | 58.47 | 0.501957
2022-02-26 | 2.531459 | 3500 | 19.12305 | 16.51877 | 2022-02-23 | 1039.626 | 361.9496 | (19.0, 19.5] | normal | 8455.11 | 468.7541 | 30.08554 | 3.549246 | 0.7318534 | 5.735221 | 1.415489 | 0.2620029 | 0.05404084 | 52.42132 | 26.60361 | 0.5168791 | 0.301355 | 0 | 0 | 0.1817658 | 0.8182342 | 0.1817658 | 0.09225844 | 0.2414655 | 0.666276 |  |  | 475.645 | 58.57
2022-02-26 08:00 | 2.559151 | 3500 | 19.13421 | 16.30843 | 2022-02-23 | 1039.626 | 322.8486 | (19.0, 19.5] | normal | 8455.11 | 468.7541 | 30.08554 | 3.549246 | 0.7318534 | 5.735221 | 1.415489 | 0.2620029 | 0.05404084 | 52.42132 | 26.60361 | 0.5168791 | 0.301355 | 0 | 0 | 0.1817658 | 0.8182342 | 0.1817658 | 0.09225844 | 0.2414655 | 0.666276 |  |  | 475.645 | 58.57
2022-02-26 16:00 | 2.540053 | 3398.267 | 19.20053 | 16.27924 | 2022-02-24 | 1039.626 | 356.6662 | (19.0, 19.5] | normal | 9039.07 | 492.0064 | 20.45651 | 3.545304 | 0.9743654 | 6.011107 | 1.990817 | 0.2712724 | 0.0546797 | 57.45289 | 30.01784 | 0.5865117 | 0.2508555 | 0 | 0 | 0.1626329 | 0.8373671 | 0.1626329 | 0.1501044 | 0.260477 | 0.5894186 |  |  | 475.645 | 58.57
2022-02-27 | 2.650186 | 3500 | 19.09469 | 16.11709 | 2022-02-24 | 1067.627 | 349.9215 | (19.0, 19.5] | normal | 9039.07 | 492.0064 | 20.45651 | 3.545304 | 0.9743654 | 6.011107 | 1.990817 | 0.2712724 | 0.0546797 | 57.45289 | 30.01784 | 0.5865117 | 0.2508555 | 0 | 0 | 0.1626329 | 0.8373671 | 0.1626329 | 0.1501044 | 0.260477 | 0.5894186 |  |  | 468.55 | 61.23
2022-02-27 08:00 | 2.74504 | 3500 | 19.0804 | 16.07944 | 2022-02-24 | 1067.627 | 352.6517 | (19.0, 19.5] | normal | 9039.07 | 492.0064 | 20.45651 | 3.545304 | 0.9743654 | 6.011107 | 1.990817 | 0.2712724 | 0.0546797 | 57.45289 | 30.01784 | 0.5865117 | 0.2508555 | 0 | 0 | 0.1626329 | 0.8373671 | 0.1626329 | 0.1501044 | 0.260477 | 0.5894186 |  |  | 468.55 | 61.23
2022-02-27 16:00 | 2.685199 | 3500 | 19.13856 | 16.20156 | 2022-02-24 | 1067.627 | 362.3567 | (19.0, 19.5] | normal | 9039.07 | 492.0064 | 20.45651 | 3.545304 | 0.9743654 | 6.011107 | 1.990817 | 0.2712724 | 0.0546797 | 57.45289 | 30.01784 | 0.5865117 | 0.2508555 | 0 | 0 | 0.1626329 | 0.8373671 | 0.1626329 | 0.1501044 | 0.260477 | 0.5894186 |  |  | 468.55 | 61.23
2022-02-28 | 2.702387 | 3500 | 19.16278 | 16.35966 | 2022-02-25 | 1042.625 | 352.3002 | (19.0, 19.5] | normal | 8943.46 | 493.048 | 16.33413 | 3.379999 | 0.8246481 | 5.828536 | 1.659474 | 0.2582815 | 0.0642388 | 52.53568 | 27.77231 | 0.4093964 | 0.3120783 | 0 | 0 | 0.2785253 | 0.7214747 | 0.2785253 | 0.148996 | 0.380515 | 0.470489 | 1.95 | 1.24 | 465.275 | 59.2 | 0.666376
2022-02-28 08:00 | 2.736764 | 3500 | 19.16199 | 16.11823 | 2022-02-25 | 1042.625 | 343.2631 | (19.0, 19.5] | normal | 8943.46 | 493.048 | 16.33413 | 3.379999 | 0.8246481 | 5.828536 | 1.659474 | 0.2582815 | 0.0642388 | 52.53568 | 27.77231 | 0.4093964 | 0.3120783 | 0 | 0 | 0.2785253 | 0.7214747 | 0.2785253 | 0.148996 | 0.380515 | 0.470489 | 1.95 | 1.24 | 465.275 | 59.2 | 0.666376
2022-02-28 16:00 | 2.767958 | 3500 | 19.06349 | 16.38094 | 2022-02-25 | 1042.625 | 343.9118 | (19.0, 19.5] | normal | 8943.46 | 493.048 | 16.33413 | 3.379999 | 0.8246481 | 5.828536 | 1.659474 | 0.2582815 | 0.0642388 | 52.53568 | 27.77231 | 0.4093964 | 0.3120783 | 0 | 0 | 0.2785253 | 0.7214747 | 0.2785253 | 0.148996 | 0.380515 | 0.470489 | 1.95 | 1.24 | 465.275 | 59.2 | 0.666376
2022-03-01 | 2.702387 | 3500 | 18.89278 | 16.63773 | 2022-02-26 | 1033.887 | 352.2129 | (18.5, 19.0] | normal | 9769.25 | 481.7241 | 25.02773 | 3.473037 | 0.9279852 | 5.936809 | 1.844396 | 0.2768104 | 0.06849675 | 52.95867 | 30.24983 | 0.5046641 | 0.3256453 | 0 | 0 | 0.1696906 | 0.8303094 | 0.1696906 | 0.1306496 | 0.3025874 | 0.566763 |  |  | 460.033 | 59.92 | 0.878208
2022-03-01 08:00 | 2.645093 | 3500 | 18.99343 | 16.31951 | 2022-02-26 | 1033.887 | 359.5741 | (18.5, 19.0] | normal | 9769.25 | 481.7241 | 25.02773 | 3.473037 | 0.9279852 | 5.936809 | 1.844396 | 0.2768104 | 0.06849675 | 52.95867 | 30.24983 | 0.5046641 | 0.3256453 | 0 | 0 | 0.1696906 | 0.8303094 | 0.1696906 | 0.1306496 | 0.3025874 | 0.566763 |  |  | 460.033 | 59.92 | 0.878208
2022-03-01 16:00 | 2.67183 | 3500 | 19.11614 | 16.46166 | 2022-02-26 | 1033.887 | 321.328 | (19.0, 19.5] | normal | 9769.25 | 481.7241 | 25.02773 | 3.473037 | 0.9279852 | 5.936809 | 1.844396 | 0.2768104 | 0.06849675 | 52.95867 | 30.24983 | 0.5046641 | 0.3256453 | 0 | 0 | 0.1696906 | 0.8303094 | 0.1696906 | 0.1306496 | 0.3025874 | 0.566763 |  |  | 460.033 | 59.92 | 0.878208
2022-03-02 | 2.67756 | 3500 | 18.99585 | 16.45764 | 2022-02-27 | 1064.165 | 352.6154 | (18.5, 19.0] | normal | 8956.59 | 479.765 | 19.62033 | 3.447879 | 0.4396666 | 5.541738 | 0.295776 | 0.2842338 | 0.06322753 | 49.30476 | 24.23118 | 0.534881 | 0.3071895 | 0.002993327 | 0 | 0.1549362 | 0.8420705 | 0.1549362 | 0.1432205 | 0.2072801 | 0.6494995 |  |  | 461.197 |  | 0.724787
2022-03-02 08:00 | 2.711936 | 3500 | 19.09578 | 16.54079 | 2022-02-27 | 1064.165 | 355.6526 | (19.0, 19.5] | normal | 8956.59 | 479.765 | 19.62033 | 3.447879 | 0.4396666 | 5.541738 | 0.295776 | 0.2842338 | 0.06322753 | 49.30476 | 24.23118 | 0.534881 | 0.3071895 | 0.002993327 | 0 | 0.1549362 | 0.8420705 | 0.1549362 | 0.1432205 | 0.2072801 | 0.6494995 |  |  | 461.197 |  | 0.724787
2022-03-02 16:00 | 2.730398 | 3500 | 18.99487 | 16.58721 | 2022-02-27 | 1064.165 | 354.5164 | (18.5, 19.0] | normal | 8956.59 | 479.765 | 19.62033 | 3.447879 | 0.4396666 | 5.541738 | 0.295776 | 0.2842338 | 0.06322753 | 49.30476 | 24.23118 | 0.534881 | 0.3071895 | 0.002993327 | 0 | 0.1549362 | 0.8420705 | 0.1549362 | 0.1432205 | 0.2072801 | 0.6494995 |  |  | 461.197 |  | 0.724787
2022-03-03 | 2.742493 | 3500 | 18.92593 | 16.66621 | 2022-02-28 | 1064.886 | 351.2186 | (18.5, 19.0] | normal | 8887.37 | 497.4631 | 19.10959 | 3.355292 | 0.571029 | 5.767405 | 0.7171556 | 0.2617013 | 0.06124613 | 43.29979 | 29.13987 | 0.5124688 | 0.3233352 | 0 | 0 | 0.1641959 | 0.8358041 | 0.1641959 | 0.2627949 | 0.1014863 | 0.6357188 |  |  | 483.873 | 60.02 | 0.378647
2022-03-03 08:00 | 2.726578 | 3500 | 18.90071 | 16.50523 | 2022-02-28 | 1064.886 | 354.5557 | (18.5, 19.0] | normal | 8887.37 | 497.4631 | 19.10959 | 3.355292 | 0.571029 | 5.767405 | 0.7171556 | 0.2617013 | 0.06124613 | 43.29979 | 29.13987 | 0.5124688 | 0.3233352 | 0 | 0 | 0.1641959 | 0.8358041 | 0.1641959 | 0.2627949 | 0.1014863 | 0.6357188 |  |  | 483.873 | 60.02 | 0.378647
2022-03-03 16:00 | 2.563607 | 3500 | 18.86565 | 16.47583 | 2022-03-01 | 1064.886 | 356.4363 | (18.5, 19.0] | normal | 9601.83 | 496.8273 | 19.12631 | 3.227086 | 0.4315853 | 5.62711 | 0.3920265 | 0.2557201 | 0.05500519 | 39.53614 | 18.64699 | 0.5235971 | 0.3455123 | 0 | 0 | 0.1308907 | 0.8691093 | 0.1308907 | 0.3953597 | 0 | 0.6046403 |  |  | 483.873 | 60.02 | 0.378647
2022-03-04 | 2.552149 | 3500 | 18.80012 | 16.5299 | 2022-03-01 | 1076.249 | 360.0956 | (18.5, 19.0] | normal | 9601.83 | 496.8273 | 19.12631 | 3.227086 | 0.4315853 | 5.62711 | 0.3920265 | 0.2557201 | 0.05500519 | 39.53614 | 18.64699 | 0.5235971 | 0.3455123 | 0 | 0 | 0.1308907 | 0.8691093 | 0.1308907 | 0.3953597 | 0 | 0.6046403 |  |  | 429.658 | 59.74333 | 0.608569
2022-03-04 08:00 | 2.579523 | 3507.3 | 18.781 | 16.27476 | 2022-03-01 | 1076.249 | 357.1217 | (18.5, 19.0] | normal | 9601.83 | 496.8273 | 19.12631 | 3.227086 | 0.4315853 | 5.62711 | 0.3920265 | 0.2557201 | 0.05500519 | 39.53614 | 18.64699 | 0.5235971 | 0.3455123 | 0 | 0 | 0.1308907 | 0.8691093 | 0.1308907 | 0.3953597 | 0 | 0.6046403 |  |  | 429.658 | 59.74333 | 0.608569
2022-03-04 16:00 | 2.576174 | 3549.844 | 18.60091 | 16.51239 | 2022-03-02 | 1076.249 | 361.0593 | (18.5, 19.0] | normal | 8599.92 | 479.0851 | 29.56617 | 3.273672 | 0.4298882 | 5.616058 | 0.315726 | 0.2598486 | 0.06957624 | 42.99185 | 28.73759 | 0.47848 | 0.3073377 | 0 | 0 | 0.2141822 | 0.7858178 | 0.2141822 | 0.3683947 | 0.03693861 | 0.5946667 |  |  | 429.658 | 59.74333 | 0.608569
2022-03-05 | 2.61537 | 3550 | 18.60068 | 16.73859 | 2022-03-02 | 1071.283 | 364.1654 | (18.5, 19.0] | normal | 8599.92 | 479.0851 | 29.56617 | 3.273672 | 0.4298882 | 5.616058 | 0.315726 | 0.2598486 | 0.06957624 | 42.99185 | 28.73759 | 0.47848 | 0.3073377 | 0 | 0 | 0.2141822 | 0.7858178 | 0.2141822 | 0.3683947 | 0.03693861 | 0.5946667 |  |  | 454.466 | 58.555
2022-03-05 08:00 | 2.551351 | 3286.567 | 18.22025 | 16.69655 | 2022-03-02 | 1071.283 | 355.2672 | (-inf, 18.5] | normal | 8599.92 | 479.0851 | 29.56617 | 3.273672 | 0.4298882 | 5.616058 | 0.315726 | 0.2598486 | 0.06957624 | 42.99185 | 28.73759 | 0.47848 | 0.3073377 | 0 | 0 | 0.2141822 | 0.7858178 | 0.2141822 | 0.3683947 | 0.03693861 | 0.5946667 |  |  | 454.466 | 58.555
2022-03-05 16:00 | 3.996009 | 3382.981 | 18.25683 | 15.62571 | 2022-03-01 | 1071.283 | 348.9959 | (-inf, 18.5] | normal | 9601.83 | 496.8273 | 19.12631 | 3.227086 | 0.4315853 | 5.62711 | 0.3920265 | 0.2557201 | 0.05500519 | 39.53614 | 18.64699 | 0.5235971 | 0.3455123 | 0 | 0 | 0.1308907 | 0.8691093 | 0.1308907 | 0.3953597 | 0 | 0.6046403 |  |  | 454.466 | 58.555
2022-03-06 | 2.670916 | 3550 | 18.55674 | 16.5725 | 2022-03-03 | 1052.752 | 350.5466 | (18.5, 19.0] | normal | 7365.78 | 464.0195 | 29.38496 | 3.374109 | 0.378288 | 5.683391 | 0.4560821 | 0.2793077 | 0.07035599 | 40.51796 | 18.75339 | 0.5714262 | 0.3010801 | 0 | 0 | 0.1274936 | 0.8725064 | 0.1274936 | 0.2195859 | 0.1387685 | 0.6416456 |  |  | 468 | 58.27
2022-03-06 08:00 | 2.681272 | 3550 | 18.61578 | 16.40864 | 2022-03-03 | 1052.752 | 351.0724 | (18.5, 19.0] | normal | 7365.78 | 464.0195 | 29.38496 | 3.374109 | 0.378288 | 5.683391 | 0.4560821 | 0.2793077 | 0.07035599 | 40.51796 | 18.75339 | 0.5714262 | 0.3010801 | 0 | 0 | 0.1274936 | 0.8725064 | 0.1274936 | 0.2195859 | 0.1387685 | 0.6416456 |  |  | 468 | 58.27
2022-03-06 16:00 | 2.704551 | 3107.672 | 18.74229 | 16.32484 | 2022-03-03 | 1052.752 | 348.9655 | (18.5, 19.0] | normal | 7365.78 | 464.0195 | 29.38496 | 3.374109 | 0.378288 | 5.683391 | 0.4560821 | 0.2793077 | 0.07035599 | 40.51796 | 18.75339 | 0.5714262 | 0.3010801 | 0 | 0 | 0.1274936 | 0.8725064 | 0.1274936 | 0.2195859 | 0.1387685 | 0.6416456 |  |  | 468 | 58.27
2022-03-07 08:00 | 2.753952 | 3509.588 | 18.91748 | 15.82911 | 2022-03-04 | 761.9883 | 244.8019 | (18.5, 19.0] | baixo | 8983.54 | 465.7105 | 33.69664 | 3.480505 | 0.6266186 | 5.680014 | 0.4474812 | 0.2517821 | 0.06315575 | 42.86379 | 19.01991 | 0.5554536 | 0.2692547 | 0 | 0 | 0.1752917 | 0.8247083 | 0.1752917 | 0.2654674 | 0.1855682 | 0.5489644 |  |  | 446.931 | 54.09 | 0.912399
2022-03-07 16:00 | 2.709769 | 3426.18 | 18.55271 | 16.02889 | 2022-03-04 | 761.9883 | 338.8819 | (18.5, 19.0] | baixo | 8983.54 | 465.7105 | 33.69664 | 3.480505 | 0.6266186 | 5.680014 | 0.4474812 | 0.2517821 | 0.06315575 | 42.86379 | 19.01991 | 0.5554536 | 0.2692547 | 0 | 0 | 0.1752917 | 0.8247083 | 0.1752917 | 0.2654674 | 0.1855682 | 0.5489644 |  |  | 446.931 | 54.09 | 0.912399
2022-03-08 | 2.902479 | 3441.809 | 18.5 | 15.92464 | 2022-03-05 | 1047.888 | 349.9505 | (-inf, 18.5] | normal | 7985.88 | 468.524 | 30.05915 | 3.408094 | 0.5236469 | 5.644473 | 0.3063788 | 0.2652226 | 0.0728567 | 45.012 | 23.43512 | 0.5086503 | 0.2921306 | 0 | 0 | 0.1992191 | 0.8007809 | 0.1992191 | 0.2285964 | 0.2007431 | 0.5706606 |  |  | 462.55 | 58.49 | 0.853415
2022-03-08 08:00 | 2.784177 | 3485.462 | 18.46032 | 16.31758 | 2022-03-05 | 1047.888 | 348.283 | (-inf, 18.5] | normal | 7985.88 | 468.524 | 30.05915 | 3.408094 | 0.5236469 | 5.644473 | 0.3063788 | 0.2652226 | 0.0728567 | 45.012 | 23.43512 | 0.5086503 | 0.2921306 | 0 | 0 | 0.1992191 | 0.8007809 | 0.1992191 | 0.2285964 | 0.2007431 | 0.5706606 |  |  | 462.55 | 58.49 | 0.853415
2022-03-08 16:00 | 2.637 | 3541.339 | 18.38375 | 16.11067 | 2022-03-06 | 1047.888 | 348.1108 | (-inf, 18.5] | normal | 9681.67 | 474.6276 | 28.02575 | 3.498024 | 0.6108904 | 5.645951 | 0.3223081 | 0.269462 | 0.07138758 | 44.4256 | 21.82087 | 0.5846863 | 0.2950586 | 0 | 0 | 0.1202551 | 0.8797449 | 0.1202551 | 0.2223296 | 0.1786508 | 0.5990197 |  |  | 462.55 | 58.49 | 0.853415
2022-03-09 | 2.700728 | 3550 | 18.35045 | 16.45742 | 2022-03-06 | 1073.591 | 352.5456 | (-inf, 18.5] | normal | 9681.67 | 474.6276 | 28.02575 | 3.498024 | 0.6108904 | 5.645951 | 0.3223081 | 0.269462 | 0.07138758 | 44.4256 | 21.82087 | 0.5846863 | 0.2950586 | 0 | 0 | 0.1202551 | 0.8797449 | 0.1202551 | 0.2223296 | 0.1786508 | 0.5990197 |  |  | 471.865 | 58.48 | 0.73519
2022-03-09 08:00 | 2.709516 | 3550 | 18.26432 | 16.48494 | 2022-03-06 | 1073.591 | 352.3628 | (-inf, 18.5] | normal | 9681.67 | 474.6276 | 28.02575 | 3.498024 | 0.6108904 | 5.645951 | 0.3223081 | 0.269462 | 0.07138758 | 44.4256 | 21.82087 | 0.5846863 | 0.2950586 | 0 | 0 | 0.1202551 | 0.8797449 | 0.1202551 | 0.2223296 | 0.1786508 | 0.5990197 |  |  | 471.865 | 58.48 | 0.73519
2022-03-09 16:00 | 2.713281 | 3009.509 | 17.87129 | 16.32071 | 2022-03-06 | 1073.591 | 367.5958 | (-inf, 18.5] | normal | 9681.67 | 474.6276 | 28.02575 | 3.498024 | 0.6108904 | 5.645951 | 0.3223081 | 0.269462 | 0.07138758 | 44.4256 | 21.82087 | 0.5846863 | 0.2950586 | 0 | 0 | 0.1202551 | 0.8797449 | 0.1202551 | 0.2223296 | 0.1786508 | 0.5990197 |  |  | 471.865 | 58.48 | 0.73519
2022-03-10 | 2.724901 | 3400.738 | 18.42861 | 15.67318 | 2022-03-07 | 1080.957 | 366.7781 | (-inf, 18.5] | normal | 6560.62 | 472.9997 | 29.53522 | 3.481647 | 0.5028654 | 5.654319 | 0.3275913 | 0.2755595 | 0.07302765 | 44.26235 | 19.07165 | 0.5681689 | 0.2670007 | 0 | 0 | 0.1648305 | 0.8351695 | 0.1648305 | 0.2455619 | 0.05064763 | 0.7037905 |  |  | 463.077 | 59.63 | 0.642625
2022-03-10 08:00 | 2.78999 | 3450 | 18.29841 | 16.11181 | 2022-03-07 | 1080.957 | 357.3477 | (-inf, 18.5] | normal | 6560.62 | 472.9997 | 29.53522 | 3.481647 | 0.5028654 | 5.654319 | 0.3275913 | 0.2755595 | 0.07302765 | 44.26235 | 19.07165 | 0.5681689 | 0.2670007 | 0 | 0 | 0.1648305 | 0.8351695 | 0.1648305 | 0.2455619 | 0.05064763 | 0.7037905 |  |  | 463.077 | 59.63 | 0.642625
2022-03-10 16:00 | 2.652428 | 3221.798 | 18.36428 | 16.57385 | 2022-03-08 | 1080.957 | 355.6403 | (-inf, 18.5] | normal | 9376.28 | 469.1477 | 26.29451 | 3.382268 | 0.3810569 | 5.620061 | 0.2901176 | 0.2679386 | 0.06825003 | 44.93024 | 22.09337 | 0.5050468 | 0.3095012 | 0 | 0 | 0.185452 | 0.814548 | 0.185452 | 0.238359 | 0.2455342 | 0.5161069 |  |  | 463.077 | 59.63 | 0.642625
2022-03-11 | 2.641015 | 3218.574 | 18.30821 | 16.2921 | 2022-03-08 | 819.1336 | 306.3968 | (-inf, 18.5] | baixo | 9376.28 | 469.1477 | 26.29451 | 3.382268 | 0.3810569 | 5.620061 | 0.2901176 | 0.2679386 | 0.06825003 | 44.93024 | 22.09337 | 0.5050468 | 0.3095012 | 0 | 0 | 0.185452 | 0.814548 | 0.185452 | 0.238359 | 0.2455342 | 0.5161069
2022-03-11 08:00 | 2.484545 | 3497.031 | 18.39437 | 16.25127 | 2022-03-08 | 819.1336 | 256.1393 | (-inf, 18.5] | baixo | 9376.28 | 469.1477 | 26.29451 | 3.382268 | 0.3810569 | 5.620061 | 0.2901176 | 0.2679386 | 0.06825003 | 44.93024 | 22.09337 | 0.5050468 | 0.3095012 | 0 | 0 | 0.185452 | 0.814548 | 0.185452 | 0.238359 | 0.2455342 | 0.5161069
2022-03-12 | 2.941189 | 3372.381 | 18.40679 | 15.97991 | 2022-03-09 | 914.4965 | 356.2932 | (-inf, 18.5] | normal | 7584.03 | 471.7604 | 25.1098 | 3.57739 | 0.5171494 | 5.904875 | 0.7903462 | 0.2827375 | 0.06726394 | 50.48828 | 24.92633 | 0.5865312 | 0.2308245 | 0 | 0 | 0.1826443 | 0.8173557 | 0.1826443 | 0.1242109 | 0.3266165 | 0.5491727 |  |  | 479.745 | 56.27
2022-03-12 08:00 | 2.711844 | 3450 | 18.53874 | 15.80397 | 2022-03-09 | 914.4965 | 333.8346 | (18.5, 19.0] | baixo | 7584.03 | 471.7604 | 25.1098 | 3.57739 | 0.5171494 | 5.904875 | 0.7903462 | 0.2827375 | 0.06726394 | 50.48828 | 24.92633 | 0.5865312 | 0.2308245 | 0 | 0 | 0.1826443 | 0.8173557 | 0.1826443 | 0.1242109 | 0.3266165 | 0.5491727 |  |  | 479.745 | 56.27
2022-03-13 | 3.049014 | 3164.879 | 18.52909 | 15.95552 | 2022-03-09 | 958.3537 | 313.4656 | (18.5, 19.0] | normal | 7584.03 | 471.7604 | 25.1098 | 3.57739 | 0.5171494 | 5.904875 | 0.7903462 | 0.2827375 | 0.06726394 | 50.48828 | 24.92633 | 0.5865312 | 0.2308245 | 0 | 0 | 0.1826443 | 0.8173557 | 0.1826443 | 0.1242109 | 0.3266165 | 0.5491727 |  |  | 453.834 | 60.14
2022-03-13 08:00 | 2.949196 | 3207.086 | 18.36728 | 16.46328 | 2022-03-10 | 958.3537 | 322.6158 | (-inf, 18.5] | normal | 6598.8 | 475.6044 | 23.21556 | 3.513314 | 0.5650726 | 6.388863 | 0.7737328 | 0.3060893 | 0.07055431 | 51.60701 | 17.39841 | 0.4999606 | 0.3796812 | 0 | 0 | 0.1203582 | 0.8796418 | 0.1203582 | 0.0644181 | 0.272347 | 0.6632349 |  |  | 453.834 | 60.14
2022-03-13 16:00 | 2.90938 | 3432.549 | 18.65852 | 16.60389 | 2022-03-10 | 958.3537 | 320.7299 | (18.5, 19.0] | normal | 6598.8 | 475.6044 | 23.21556 | 3.513314 | 0.5650726 | 6.388863 | 0.7737328 | 0.3060893 | 0.07055431 | 51.60701 | 17.39841 | 0.4999606 | 0.3796812 | 0 | 0 | 0.1203582 | 0.8796418 | 0.1203582 | 0.0644181 | 0.272347 | 0.6632349 |  |  | 453.834 | 60.14
2022-03-14 | 2.789021 | 3450 | 18.98099 | 16.36416 | 2022-03-11 | 1010.616 | 329.2739 | (18.5, 19.0] | normal | 8824.39 | 481.6123 | 26.59231 | 3.772166 | 0.6520031 | 6.224396 | 0.9895415 | 0.2880172 | 0.06029525 | 53.50051 | 18.53974 | 0.5096284 | 0.3494621 | 0 | 0 | 0.1409095 | 0.8590905 | 0.1409095 | 0.1866619 | 0.1229065 | 0.6904316 |  |  | 464.646 | 59.4 | 0.634922
2022-03-14 08:00 | 2.76456 | 3443.567 | 18.93554 | 16.08118 | 2022-03-11 | 1010.616 | 340.123 | (18.5, 19.0] | normal | 8824.39 | 481.6123 | 26.59231 | 3.772166 | 0.6520031 | 6.224396 | 0.9895415 | 0.2880172 | 0.06029525 | 53.50051 | 18.53974 | 0.5096284 | 0.3494621 | 0 | 0 | 0.1409095 | 0.8590905 | 0.1409095 | 0.1866619 | 0.1229065 | 0.6904316 |  |  | 464.646 | 59.4 | 0.634922
2022-03-14 16:00 | 2.654365 | 3450 | 18.70516 | 16.0538 | 2022-03-12 | 1010.616 | 338.9113 | (18.5, 19.0] | normal | 6870.69 | 479.7509 | 23.8978 | 3.554246 | 0.613713 | 5.672545 | 0.4587192 | 0.2557409 | 0.06781867 | 49.80487 | 17.6038 | 0.4541887 | 0.3018765 | 0.1248215 | 0 | 0.1191132 | 0.7560653 | 0.1191132 | 0.2389419 | 0.4011848 | 0.3598733 |  |  | 464.646 | 59.4 | 0.634922
2022-03-15 | 2.713459 | 3450 | 18.63351 | 16.19609 | 2022-03-12 | 1046.985 | 343.7924 | (18.5, 19.0] | normal | 6870.69 | 479.7509 | 23.8978 | 3.554246 | 0.613713 | 5.672545 | 0.4587192 | 0.2557409 | 0.06781867 | 49.80487 | 17.6038 | 0.4541887 | 0.3018765 | 0.1248215 | 0 | 0.1191132 | 0.7560653 | 0.1191132 | 0.2389419 | 0.4011848 | 0.3598733 |  |  | 469.294 | 58.695 | 0.664788
2022-03-15 08:00 | 2.654365 | 3372.146 | 18.42453 | 16.41939 | 2022-03-12 | 1046.985 | 347.9665 | (-inf, 18.5] | normal | 6870.69 | 479.7509 | 23.8978 | 3.554246 | 0.613713 | 5.672545 | 0.4587192 | 0.2557409 | 0.06781867 | 49.80487 | 17.6038 | 0.4541887 | 0.3018765 | 0.1248215 | 0 | 0.1191132 | 0.7560653 | 0.1191132 | 0.2389419 | 0.4011848 | 0.3598733 |  |  | 469.294 | 58.695 | 0.664788
2022-03-15 16:00 | 2.532448 | 3549.446 | 18.69768 | 16.74731 | 2022-03-13 | 1046.985 | 352.8004 | (18.5, 19.0] | normal | 8653.42 | 480.0371 | 31.23811 | 3.592115 | 0.7509187 | 5.815662 | 0.8544271 | 0.250448 | 0.07824436 | 54.87629 | 22.51144 | 0.3651955 | 0.3159086 | 0.1463872 | 0 | 0.1725087 | 0.6811041 | 0.1725087 | 0.2639957 | 0.3452033 | 0.390801 |  |  | 469.294 | 58.695 | 0.664788
2022-03-16 | 2.509299 | 3550 | 19.20164 | 16.80619 | 2022-03-13 | 1051.49 | 367.6606 | (19.0, 19.5] | normal | 8653.42 | 480.0371 | 31.23811 | 3.592115 | 0.7509187 | 5.815662 | 0.8544271 | 0.250448 | 0.07824436 | 54.87629 | 22.51144 | 0.3651955 | 0.3159086 | 0.1463872 | 0 | 0.1725087 | 0.6811041 | 0.1725087 | 0.2639957 | 0.3452033 | 0.390801 |  |  | 474.064 | 62.18333 | 0.52404
2022-03-16 08:00 | 2.467344 | 3550 | 19.25835 | 16.43839 | 2022-03-13 | 1051.49 | 325.9448 | (19.0, 19.5] | normal | 8653.42 | 480.0371 | 31.23811 | 3.592115 | 0.7509187 | 5.815662 | 0.8544271 | 0.250448 | 0.07824436 | 54.87629 | 22.51144 | 0.3651955 | 0.3159086 | 0.1463872 | 0 | 0.1725087 | 0.6811041 | 0.1725087 | 0.2639957 | 0.3452033 | 0.390801 |  |  | 474.064 | 62.18333 | 0.52404
2022-03-16 16:00 | 2.201128 | 3550 | 19.11519 | 16.22935 | 2022-03-14 | 1051.49 | 358.2426 | (19.0, 19.5] | normal | 8141.4 | 487.4396 | 22.76456 | 3.271026 | 0.6081748 | 5.690545 | 0.4495903 | 0.2554356 | 0.06242976 | 55.97159 | 17.28652 | 0.4511546 | 0.2619943 | 0.08550495 | 0 | 0.2013462 | 0.7131488 | 0.2013462 | 0.1458992 | 0.4610704 | 0.3930304 |  |  | 474.064 | 62.18333 | 0.52404
2022-03-17 | 2.158763 | 3550 | 19.34631 | 16.13188 | 2022-03-14 | 1072.659 | 358.389 | (19.0, 19.5] | normal | 8141.4 | 487.4396 | 22.76456 | 3.271026 | 0.6081748 | 5.690545 | 0.4495903 | 0.2554356 | 0.06242976 | 55.97159 | 17.28652 | 0.4511546 | 0.2619943 | 0.08550495 | 0 | 0.2013462 | 0.7131488 | 0.2013462 | 0.1458992 | 0.4610704 | 0.3930304 |  |  | 466.675 | 61.5 | 0.873362
2022-03-17 08:00 | 2.152172 | 3550 | 19.14722 | 15.8271 | 2022-03-15 | 1072.659 | 359.1225 | (19.0, 19.5] | normal | 7857.24 | 491.6809 | 24.74752 | 3.549524 | 0.9233447 | 5.603396 | 0.4390055 | 0.2347863 | 0.0686878 | 60.15902 | 20.82139 | 0.4383766 | 0.2668991 | 0.1039882 | 0 | 0.1907362 | 0.7052756 | 0.1907362 | 0.3302214 | 0.4290186 | 0.24076 |  |  | 466.675 | 61.5 | 0.873362
2022-03-17 16:00 | 2.013038 | 3550 | 18.76184 | 15.8852 | 2022-03-15 | 1072.659 | 354.5361 | (18.5, 19.0] | normal | 7857.24 | 491.6809 | 24.74752 | 3.549524 | 0.9233447 | 5.603396 | 0.4390055 | 0.2347863 | 0.0686878 | 60.15902 | 20.82139 | 0.4383766 | 0.2668991 | 0.1039882 | 0 | 0.1907362 | 0.7052756 | 0.1907362 | 0.3302214 | 0.4290186 | 0.24076 |  |  | 466.675 | 61.5 | 0.873362
2022-03-18 | 2.009899 | 3550 | 18.38589 | 15.87521 | 2022-03-15 | 1125.293 | 373.5546 | (-inf, 18.5] | normal | 7857.24 | 491.6809 | 24.74752 | 3.549524 | 0.9233447 | 5.603396 | 0.4390055 | 0.2347863 | 0.0686878 | 60.15902 | 20.82139 | 0.4383766 | 0.2668991 | 0.1039882 | 0 | 0.1907362 | 0.7052756 | 0.1907362 | 0.3302214 | 0.4290186 | 0.24076 |  |  | 433.239 | 60.34667 | 0.720728
2022-03-18 08:00 | 2.061793 | 3550 | 18.39365 | 16.16908 | 2022-03-16 | 1125.293 | 383.1827 | (-inf, 18.5] | normal | 6306.5 | 484.9493 | 33.20939 | 3.800785 | 0.8813077 | 5.618852 | 0.2241686 | 0.2419814 | 0.08343844 | 60.49959 | 19.03295 | 0.4689067 | 0.2751447 | 0.09930548 | 0 | 0.1566431 | 0.7440514 | 0.1566431 | 0.3908732 | 0.3393261 | 0.2698007 |  |  | 433.239 | 60.34667 | 0.720728
2022-03-18 16:00 | 1.984279 | 3550 | 19.14931 | 16.48687 | 2022-03-16 | 1125.293 | 367.3982 | (19.0, 19.5] | normal | 6306.5 | 484.9493 | 33.20939 | 3.800785 | 0.8813077 | 5.618852 | 0.2241686 | 0.2419814 | 0.08343844 | 60.49959 | 19.03295 | 0.4689067 | 0.2751447 | 0.09930548 | 0 | 0.1566431 | 0.7440514 | 0.1566431 | 0.3908732 | 0.3393261 | 0.2698007 |  |  | 433.239 | 60.34667 | 0.720728
2022-03-19 | 1.976951 | 3550 | 19.34469 | 16.29299 | 2022-03-17 | 1110.61 | 368.4927 | (19.0, 19.5] | normal | 8590.89 | 487.5654 | 26.78487 | 3.838067 | 1.002699 | 5.831083 | 0.7744495 | 0.2322463 | 0.06981676 | 55.68125 | 27.27151 | 0.4021562 | 0.2481862 | 0.1675717 | 0 | 0.1820859 | 0.6503424 | 0.1820859 | 0.4667505 | 0.09117679 | 0.4420727 |  |  | 494.118
2022-03-19 08:00 | 2.020368 | 3550 | 19.13679 | 16.33504 | 2022-03-17 | 1110.61 | 365.31 | (19.0, 19.5] | normal | 8590.89 | 487.5654 | 26.78487 | 3.838067 | 1.002699 | 5.831083 | 0.7744495 | 0.2322463 | 0.06981676 | 55.68125 | 27.27151 | 0.4021562 | 0.2481862 | 0.1675717 | 0 | 0.1820859 | 0.6503424 | 0.1820859 | 0.4667505 | 0.09117679 | 0.4420727 |  |  | 494.118
2022-03-19 16:00 | 1.964822 | 3550 | 18.46509 | 16.29743 | 2022-03-17 | 1110.61 | 374.8485 | (-inf, 18.5] | normal | 8590.89 | 487.5654 | 26.78487 | 3.838067 | 1.002699 | 5.831083 | 0.7744495 | 0.2322463 | 0.06981676 | 55.68125 | 27.27151 | 0.4021562 | 0.2481862 | 0.1675717 | 0 | 0.1820859 | 0.6503424 | 0.1820859 | 0.4667505 | 0.09117679 | 0.4420727 |  |  | 494.118
2022-03-20 | 2.007188 | 3550 | 18.74858 | 16.31072 | 2022-03-17 | 1114.921 | 375.0105 | (18.5, 19.0] | normal | 8590.89 | 487.5654 | 26.78487 | 3.838067 | 1.002699 | 5.831083 | 0.7744495 | 0.2322463 | 0.06981676 | 55.68125 | 27.27151 | 0.4021562 | 0.2481862 | 0.1675717 | 0 | 0.1820859 | 0.6503424 | 0.1820859 | 0.4667505 | 0.09117679 | 0.4420727 |  |  | 480.858 | 60.00667
2022-03-20 08:00 | 1.970157 | 3550 | 19.0864 | 16.36097 | 2022-03-18 | 1114.921 | 366.0175 | (19.0, 19.5] | normal | 9052.92 | 480.8328 | 28.73659 | 3.795959 | 0.8608703 | 5.792386 | 0.506401 | 0.2597138 | 0.07508574 | 58.1414 | 22.38633 | 0.414242 | 0.3078521 | 0.1053693 | 0 | 0.1725366 | 0.7220941 | 0.1725366 | 0.255454 | 0.2618514 | 0.4826946 |  |  | 480.858 | 60.00667
2022-03-20 16:00 | 1.943796 | 3550 | 19.02242 | 16.37117 | 2022-03-18 | 1114.921 | 372.7372 | (19.0, 19.5] | normal | 9052.92 | 480.8328 | 28.73659 | 3.795959 | 0.8608703 | 5.792386 | 0.506401 | 0.2597138 | 0.07508574 | 58.1414 | 22.38633 | 0.414242 | 0.3078521 | 0.1053693 | 0 | 0.1725366 | 0.7220941 | 0.1725366 | 0.255454 | 0.2618514 | 0.4826946 |  |  | 480.858 | 60.00667
2022-03-21 | 1.967647 | 3550 | 19.16603 | 16.39782 | 2022-03-19 | 1100.759 | 361.7395 | (19.0, 19.5] | normal | 8975.04 | 485.0884 | 37.68925 | 3.607988 | 0.5725489 | 5.782857 | 0.6200973 | 0.2593669 | 0.08590087 | 59.22365 | 23.32714 | 0.4500359 | 0.2297483 | 0.1015305 | 0.08912049 | 0.1295649 | 0.6797842 | 0.2186854 | 0.2119734 | 0.329372 | 0.4586546 |  |  | 477.21 | 59.8 | 0.759862
2022-03-21 08:00 | 1.956349 | 3550 | 19.42791 | 16.71439 | 2022-03-19 | 1100.759 | 367.0822 | (19.0, 19.5] | normal | 8975.04 | 485.0884 | 37.68925 | 3.607988 | 0.5725489 | 5.782857 | 0.6200973 | 0.2593669 | 0.08590087 | 59.22365 | 23.32714 | 0.4500359 | 0.2297483 | 0.1015305 | 0.08912049 | 0.1295649 | 0.6797842 | 0.2186854 | 0.2119734 | 0.329372 | 0.4586546 |  |  | 477.21 | 59.8 | 0.759862
2022-03-21 16:00 | 1.89233 | 3550 | 19.36016 | 16.31213 | 2022-03-19 | 1100.759 | 369.8044 | (19.0, 19.5] | normal | 8975.04 | 485.0884 | 37.68925 | 3.607988 | 0.5725489 | 5.782857 | 0.6200973 | 0.2593669 | 0.08590087 | 59.22365 | 23.32714 | 0.4500359 | 0.2297483 | 0.1015305 | 0.08912049 | 0.1295649 | 0.6797842 | 0.2186854 | 0.2119734 | 0.329372 | 0.4586546 |  |  | 477.21 | 59.8 | 0.759862
2022-03-22 | 1.882707 | 3550 | 19.07431 | 16.40187 | 2022-03-20 | 1097.322 | 369.4451 | (19.0, 19.5] | normal | 9349.14 | 474.1456 | 26.94909 | 3.659019 | 0.7386495 | 5.520191 | 0.3844473 | 0.2264703 | 0.06608433 | 53.3245 | 21.19258 | 0.2937725 | 0.2273846 | 0.1981316 | 0.1642718 | 0.1164396 | 0.521157 | 0.2807114 | 0.4078057 | 0.357427 | 0.2347673 |  |  | 479.007 | 61.9 | 1.11391
2022-03-22 08:00 | 1.836784 | 3550 | 19.53091 | 16.53427 | 2022-03-20 | 1097.322 | 365.1281 | (19.5, 20.0] | normal | 9349.14 | 474.1456 | 26.94909 | 3.659019 | 0.7386495 | 5.520191 | 0.3844473 | 0.2264703 | 0.06608433 | 53.3245 | 21.19258 | 0.2937725 | 0.2273846 | 0.1981316 | 0.1642718 | 0.1164396 | 0.521157 | 0.2807114 | 0.4078057 | 0.357427 | 0.2347673 |  |  | 479.007 | 61.9 | 1.11391
2022-03-22 16:00 | 1.811365 | 3550 | 19.57282 | 16.33873 | 2022-03-20 | 1097.322 | 359.4109 | (19.5, 20.0] | normal | 9349.14 | 474.1456 | 26.94909 | 3.659019 | 0.7386495 | 5.520191 | 0.3844473 | 0.2264703 | 0.06608433 | 53.3245 | 21.19258 | 0.2937725 | 0.2273846 | 0.1981316 | 0.1642718 | 0.1164396 | 0.521157 | 0.2807114 | 0.4078057 | 0.357427 | 0.2347673 |  |  | 479.007 | 61.9 | 1.11391
2022-03-23 | 1.860321 | 3550 | 19.35519 | 16.31613 | 2022-03-21 | 1061.986 | 359.9609 | (19.0, 19.5] | normal | 8410.39 | 476.9661 | 36.11781 | 3.531882 | 0.6851686 | 5.750124 | 0.8225342 | 0.2113942 | 0.05422995 | 54.41611 | 26.01829 | 0.2246673 | 0.211926 | 0.1716686 | 0.1502154 | 0.2415227 | 0.4365933 | 0.3917381 | 0.4022146 | 0.4040584 | 0.1937269 |  |  | 486.787 | 61.27 | 1.19322
2022-03-23 08:00 | 1.81921 | 3516.712 | 19.30546 | 16.1194 | 2022-03-21 | 1061.986 | 345.3829 | (19.0, 19.5] | normal | 8410.39 | 476.9661 | 36.11781 | 3.531882 | 0.6851686 | 5.750124 | 0.8225342 | 0.2113942 | 0.05422995 | 54.41611 | 26.01829 | 0.2246673 | 0.211926 | 0.1716686 | 0.1502154 | 0.2415227 | 0.4365933 | 0.3917381 | 0.4022146 | 0.4040584 | 0.1937269 |  |  | 486.787 | 61.27 | 1.19322
2022-03-23 16:00 | 1.842016 | 3500 | 19.50452 | 16.26082 | 2022-03-21 | 1061.986 | 358.5333 | (19.5, 20.0] | normal | 8410.39 | 476.9661 | 36.11781 | 3.531882 | 0.6851686 | 5.750124 | 0.8225342 | 0.2113942 | 0.05422995 | 54.41611 | 26.01829 | 0.2246673 | 0.211926 | 0.1716686 | 0.1502154 | 0.2415227 | 0.4365933 | 0.3917381 | 0.4022146 | 0.4040584 | 0.1937269 |  |  | 486.787 | 61.27 | 1.19322
2022-03-24 | 1.928913 | 3500 | 19.09682 | 16.1859 | 2022-03-22 | 1103.777 | 360.4753 | (19.0, 19.5] | normal | 8971.3 | 484.3781 | 33.03513 | 4.066059 | 0.9877127 | 5.812204 | 1.251577 | 0.2245575 | 0.07145228 | 58.6953 | 29.00944 | 0.2445197 | 0.1973359 | 0.1446713 | 0.1998707 | 0.2136023 | 0.4418557 | 0.413473 | 0.4187091 | 0.3007834 | 0.2805075 |  |  | 448.231 | 107.03 | 0.680414
2022-03-24 08:00 | 1.912679 | 3500 | 19.03481 | 16.16464 | 2022-03-22 | 1103.777 | 376.7279 | (19.0, 19.5] | normal | 8971.3 | 484.3781 | 33.03513 | 4.066059 | 0.9877127 | 5.812204 | 1.251577 | 0.2245575 | 0.07145228 | 58.6953 | 29.00944 | 0.2445197 | 0.1973359 | 0.1446713 | 0.1998707 | 0.2136023 | 0.4418557 | 0.413473 | 0.4187091 | 0.3007834 | 0.2805075 |  |  | 448.231 | 107.03 | 0.680414
2022-03-24 16:00 | 1.801273 | 3500 | 19.66067 | 16.11932 | 2022-03-22 | 1103.777 | 363.9429 | (19.5, 20.0] | normal | 8971.3 | 484.3781 | 33.03513 | 4.066059 | 0.9877127 | 5.812204 | 1.251577 | 0.2245575 | 0.07145228 | 58.6953 | 29.00944 | 0.2445197 | 0.1973359 | 0.1446713 | 0.1998707 | 0.2136023 | 0.4418557 | 0.413473 | 0.4187091 | 0.3007834 | 0.2805075 |  |  | 448.231 | 107.03 | 0.680414
2022-03-25 | 1.825783 | 3500 | 20.06204 | 16.19545 | 2022-03-23 | 1098.907 | 354.0189 | (20.0, 20.5] | normal | 8762.26 | 480.3436 | 25.83878 | 4.285531 | 1.231131 | 6.325656 | 2.141919 | 0.2658507 | 0.07847258 | 60.51475 | 39.83741 | 0.2761285 | 0.2500086 | 0.2012517 | 0.0705423 | 0.2020689 | 0.5261371 | 0.2726112 | 0.3184059 | 0.2163904 | 0.4652037 |  |  | 456 |  | 0.621876
2022-03-25 08:00 | 1.804138 | 3462.093 | 19.64996 | 15.72274 | 2022-03-23 | 1098.907 | 375.3955 | (19.5, 20.0] | normal | 8762.26 | 480.3436 | 25.83878 | 4.285531 | 1.231131 | 6.325656 | 2.141919 | 0.2658507 | 0.07847258 | 60.51475 | 39.83741 | 0.2761285 | 0.2500086 | 0.2012517 | 0.0705423 | 0.2020689 | 0.5261371 | 0.2726112 | 0.3184059 | 0.2163904 | 0.4652037 |  |  | 456 |  | 0.621876
2022-03-25 16:00 | 1.86516 | 3450 | 19.72139 | 15.84843 | 2022-03-23 | 1098.907 | 367.6621 | (19.5, 20.0] | normal | 8762.26 | 480.3436 | 25.83878 | 4.285531 | 1.231131 | 6.325656 | 2.141919 | 0.2658507 | 0.07847258 | 60.51475 | 39.83741 | 0.2761285 | 0.2500086 | 0.2012517 | 0.0705423 | 0.2020689 | 0.5261371 | 0.2726112 | 0.3184059 | 0.2163904 | 0.4652037 |  |  | 456 |  | 0.621876
2022-03-26 | 1.90843 | 3450 | 19.55209 | 16.07306 | 2022-03-24 | 1109.712 | 364.9956 | (19.5, 20.0] | normal | 8466.07 | 481.9008 | 27.37492 | 3.824486 | 1.223117 | 5.783425 | 1.527741 | 0.2269796 | 0.04291658 | 51.11343 | 32.26716 | 0.1898 | 0.4336321 | 0.1556307 | 0 | 0.2209372 | 0.6234321 | 0.2209372 | 0.2329467 | 0.4272627 | 0.3397906 |  |  | 454 | 57.87
2022-03-26 08:00 | 1.929743 | 3450 | 19.94145 | 15.95189 | 2022-03-24 | 1109.712 | 374.8923 | (19.5, 20.0] | normal | 8466.07 | 481.9008 | 27.37492 | 3.824486 | 1.223117 | 5.783425 | 1.527741 | 0.2269796 | 0.04291658 | 51.11343 | 32.26716 | 0.1898 | 0.4336321 | 0.1556307 | 0 | 0.2209372 | 0.6234321 | 0.2209372 | 0.2329467 | 0.4272627 | 0.3397906 |  |  | 454 | 57.87
2022-03-26 16:00 | 1.838681 | 3450 | 19.65442 | 15.62332 | 2022-03-24 | 1109.712 | 367.228 | (19.5, 20.0] | normal | 8466.07 | 481.9008 | 27.37492 | 3.824486 | 1.223117 | 5.783425 | 1.527741 | 0.2269796 | 0.04291658 | 51.11343 | 32.26716 | 0.1898 | 0.4336321 | 0.1556307 | 0 | 0.2209372 | 0.6234321 | 0.2209372 | 0.2329467 | 0.4272627 | 0.3397906 |  |  | 454 | 57.87
2022-03-27 | 1.90843 | 3450 | 19.41235 | 15.78972 | 2022-03-25 | 1095.583 | 361.3279 | (19.0, 19.5] | normal | 10761.46 | 473.1907 | 33.6297 | 3.881014 | 1.27413 | 6.104703 | 2.274495 | 0.2235813 | 0.0503802 | 53.20719 | 38.67152 | 0.2011019 | 0.4144568 | 0.1625226 | 0 | 0.2219188 | 0.6155587 | 0.2219188 | 0.333462 | 0.3340642 | 0.3324738 |  |  | 488 | 60.475
2022-03-27 08:00 | 1.864191 | 3450 | 19.72552 | 15.88568 | 2022-03-25 | 1095.583 | 367.4059 | (19.5, 20.0] | normal | 10761.46 | 473.1907 | 33.6297 | 3.881014 | 1.27413 | 6.104703 | 2.274495 | 0.2235813 | 0.0503802 | 53.20719 | 38.67152 | 0.2011019 | 0.4144568 | 0.1625226 | 0 | 0.2219188 | 0.6155587 | 0.2219188 | 0.333462 | 0.3340642 | 0.3324738 |  |  | 488 | 60.475
2022-03-27 16:00 | 1.889055 | 3450 | 19.79055 | 15.95398 | 2022-03-25 | 1095.583 | 364.5083 | (19.5, 20.0] | normal | 10761.46 | 473.1907 | 33.6297 | 3.881014 | 1.27413 | 6.104703 | 2.274495 | 0.2235813 | 0.0503802 | 53.20719 | 38.67152 | 0.2011019 | 0.4144568 | 0.1625226 | 0 | 0.2219188 | 0.6155587 | 0.2219188 | 0.333462 | 0.3340642 | 0.3324738 |  |  | 488 | 60.475
2022-03-28 | 1.969139 | 3450 | 19.66173 | 15.72227 | 2022-03-26 | 1092.289 | 360.6376 | (19.5, 20.0] | normal | 9153.16 | 484.3125 | 27.19516 | 4.047261 | 1.24936 | 6.11011 | 2.193566 | 0.2289567 | 0.06489768 | 54.1056 | 37.75055 | 0.1962841 | 0.4725275 | 0.1360252 | 0 | 0.1951632 | 0.6688116 | 0.1951632 | 0.3873623 | 0.2795236 | 0.3331141 |  |  | 502 | 60.20333 | 0.810055
2022-03-28 08:00 | 1.937493 | 3450 | 19.88458 | 16.13424 | 2022-03-26 | 1092.289 | 367.9647 | (19.5, 20.0] | normal | 9153.16 | 484.3125 | 27.19516 | 4.047261 | 1.24936 | 6.11011 | 2.193566 | 0.2289567 | 0.06489768 | 54.1056 | 37.75055 | 0.1962841 | 0.4725275 | 0.1360252 | 0 | 0.1951632 | 0.6688116 | 0.1951632 | 0.3873623 | 0.2795236 | 0.3331141 |  |  | 502 | 60.20333 | 0.810055
2022-03-28 16:00 | 1.868712 | 3450 | 20.0498 | 16.15334 | 2022-03-26 | 1092.289 | 361.1991 | (20.0, 20.5] | normal | 9153.16 | 484.3125 | 27.19516 | 4.047261 | 1.24936 | 6.11011 | 2.193566 | 0.2289567 | 0.06489768 | 54.1056 | 37.75055 | 0.1962841 | 0.4725275 | 0.1360252 | 0 | 0.1951632 | 0.6688116 | 0.1951632 | 0.3873623 | 0.2795236 | 0.3331141 |  |  | 502 | 60.20333 | 0.810055
2022-03-29 | 1.937384 | 3450 | 20.12855 | 16.19553 | 2022-03-27 | 1024.566 | 364.3328 | (20.0, 20.5] | normal | 9217.22 | 481.9052 | 21.2976 | 4.234524 | 1.240853 | 6.050062 | 2.037879 | 0.2449732 | 0.05975413 | 51.60136 | 37.32431 | 0.1728102 | 0.5291986 | 0.1535561 | 0 | 0.1444351 | 0.7020088 | 0.1444351 | 0.2352901 | 0.2751467 | 0.4895632 |  |  | 486 |  | 1.08791
2022-03-29 08:00 | 1.966555 | 3450 | 20.11763 | 16.02725 | 2022-03-27 | 1024.566 | 330.0118 | (20.0, 20.5] | normal | 9217.22 | 481.9052 | 21.2976 | 4.234524 | 1.240853 | 6.050062 | 2.037879 | 0.2449732 | 0.05975413 | 51.60136 | 37.32431 | 0.1728102 | 0.5291986 | 0.1535561 | 0 | 0.1444351 | 0.7020088 | 0.1444351 | 0.2352901 | 0.2751467 | 0.4895632 |  |  | 486 |  | 1.08791
2022-03-29 16:00 | 1.934587 | 3084.571 | 20.01583 | 15.92364 | 2022-03-27 | 1024.566 | 361.2026 | (20.0, 20.5] | normal | 9217.22 | 481.9052 | 21.2976 | 4.234524 | 1.240853 | 6.050062 | 2.037879 | 0.2449732 | 0.05975413 | 51.60136 | 37.32431 | 0.1728102 | 0.5291986 | 0.1535561 | 0 | 0.1444351 | 0.7020088 | 0.1444351 | 0.2352901 | 0.2751467 | 0.4895632 |  |  | 486 |  | 1.08791
2022-03-30 08:00 | 2.380049 | 3425.91 | 19.83071 | 15.4911 | 2022-03-27 | 1117.228 | 370.8645 | (19.5, 20.0] | normal | 9217.22 | 481.9052 | 21.2976 | 4.234524 | 1.240853 | 6.050062 | 2.037879 | 0.2449732 | 0.05975413 | 51.60136 | 37.32431 | 0.1728102 | 0.5291986 | 0.1535561 | 0 | 0.1444351 | 0.7020088 | 0.1444351 | 0.2352901 | 0.2751467 | 0.4895632 |  |  | 469 | 60.42 | 0.766554
2022-03-30 16:00 | 2.139638 | 3450 | 19.98872 | 15.72329 | 2022-03-28 | 1117.228 | 370.6298 | (19.5, 20.0] | normal | 8778.33 | 489.1314 | 20.14705 | 3.874342 | 1.113546 | 5.816288 | 1.519812 | 0.2407268 | 0.06041986 | 51.6686 | 30.67159 | 0.188709 | 0.4672381 | 0.1666638 | 0 | 0.1773891 | 0.6559471 | 0.1773891 | 0.2670263 | 0.3849579 | 0.3480158 |  |  | 469 | 60.42 | 0.766554
2022-03-31 | 2.196052 | 3450 | 19.97047 | 15.53472 | 2022-03-28 | 1117.663 | 371.8479 | (19.5, 20.0] | normal | 8778.33 | 489.1314 | 20.14705 | 3.874342 | 1.113546 | 5.816288 | 1.519812 | 0.2407268 | 0.06041986 | 51.6686 | 30.67159 | 0.188709 | 0.4672381 | 0.1666638 | 0 | 0.1773891 | 0.6559471 | 0.1773891 | 0.2670263 | 0.3849579 | 0.3480158 |  |  | 483 | 63.51 | 1.46111
2022-03-31 08:00 | 2.231992 | 3450 | 20.17435 | 15.874 | 2022-03-29 | 1117.663 | 374.4248 | (20.0, 20.5] | normal | 10340.36 | 498.1259 | 29.40244 | 3.522208 | 1.047269 | 6.136075 | 1.802684 | 0.2197725 | 0.07525517 | 53.6924 | 30.34209 | 0.168528 | 0.4714401 | 0.1710018 | 0 | 0.1890302 | 0.639968 | 0.1890302 | 0.5318588 | 0.1319701 | 0.336171 |  |  | 483 | 63.51 | 1.46111
2022-03-31 16:00 | 1.963649 | 3450 | 20.19009 | 15.78288 | 2022-03-29 | 1117.663 | 370.1296 | (20.0, 20.5] | normal | 10340.36 | 498.1259 | 29.40244 | 3.522208 | 1.047269 | 6.136075 | 1.802684 | 0.2197725 | 0.07525517 | 53.6924 | 30.34209 | 0.168528 | 0.4714401 | 0.1710018 | 0 | 0.1890302 | 0.639968 | 0.1890302 | 0.5318588 | 0.1319701 | 0.336171 |  |  | 483 | 63.51 | 1.46111
2022-04-01 | 1.938704 | 3450 | 19.94389 | 15.77186 | 2022-03-30 | 1088.757 | 363.8969 | (19.5, 20.0] | normal | 9430.37 | 489.9534 | 28.04891 | 3.632897 | 0.8002899 | 6.103111 | 1.563594 | 0.2542267 | 0.0857426 | 55.88044 | 29.88707 | 0.2047194 | 0.478592 | 0.1463654 | 0 | 0.1703231 | 0.6833115 | 0.1703231 | 0.3154654 | 0.216777 | 0.4677576 |  |  | 469 | 60.13 | 0.5196
2022-04-01 08:00 | 1.907462 | 3450 | 19.765 | 15.95604 | 2022-03-30 | 1088.757 | 365.5849 | (19.5, 20.0] | normal | 9430.37 | 489.9534 | 28.04891 | 3.632897 | 0.8002899 | 6.103111 | 1.563594 | 0.2542267 | 0.0857426 | 55.88044 | 29.88707 | 0.2047194 | 0.478592 | 0.1463654 | 0 | 0.1703231 | 0.6833115 | 0.1703231 | 0.3154654 | 0.216777 | 0.4677576 |  |  | 469 | 60.13 | 0.5196
2022-04-01 16:00 | 1.850306 | 3450 | 19.79475 | 16.12135 | 2022-03-30 | 1088.757 | 357.879 | (19.5, 20.0] | normal | 9430.37 | 489.9534 | 28.04891 | 3.632897 | 0.8002899 | 6.103111 | 1.563594 | 0.2542267 | 0.0857426 | 55.88044 | 29.88707 | 0.2047194 | 0.478592 | 0.1463654 | 0 | 0.1703231 | 0.6833115 | 0.1703231 | 0.3154654 | 0.216777 | 0.4677576 |  |  | 469 | 60.13 | 0.5196
2022-04-02 | 1.967524 | 3450 | 20.17007 | 16.02203 | 2022-03-31 | 1110.002 | 372.3867 | (20.0, 20.5] | normal | 7976.01 | 484.3889 | 22.49561 | 3.751486 | 0.9128255 | 6.273529 | 2.202088 | 0.2556013 | 0.07440949 | 59.01691 | 38.75697 | 0.1781505 | 0.4760839 | 0.1435404 | 0 | 0.2022252 | 0.6542344 | 0.2022252 | 0.1832769 | 0.3393744 | 0.4773487 |  |  | 466 | 58.67
2022-04-02 08:00 | 1.992711 | 3450 | 19.97843 | 16.09972 | 2022-03-31 | 1110.002 | 367.7526 | (19.5, 20.0] | normal | 7976.01 | 484.3889 | 22.49561 | 3.751486 | 0.9128255 | 6.273529 | 2.202088 | 0.2556013 | 0.07440949 | 59.01691 | 38.75697 | 0.1781505 | 0.4760839 | 0.1435404 | 0 | 0.2022252 | 0.6542344 | 0.2022252 | 0.1832769 | 0.3393744 | 0.4773487 |  |  | 466 | 58.67
2022-04-02 16:00 | 1.98593 | 3450 | 19.73263 | 15.92811 | 2022-03-31 | 1110.002 | 367.5414 | (19.5, 20.0] | normal | 7976.01 | 484.3889 | 22.49561 | 3.751486 | 0.9128255 | 6.273529 | 2.202088 | 0.2556013 | 0.07440949 | 59.01691 | 38.75697 | 0.1781505 | 0.4760839 | 0.1435404 | 0 | 0.2022252 | 0.6542344 | 0.2022252 | 0.1832769 | 0.3393744 | 0.4773487 |  |  | 466 | 58.67
2022-04-03 | 2.096044 | 3450 | 19.94179 | 15.71897 | 2022-03-31 | 1107.273 | 369.5256 | (19.5, 20.0] | normal | 7976.01 | 484.3889 | 22.49561 | 3.751486 | 0.9128255 | 6.273529 | 2.202088 | 0.2556013 | 0.07440949 | 59.01691 | 38.75697 | 0.1781505 | 0.4760839 | 0.1435404 | 0 | 0.2022252 | 0.6542344 | 0.2022252 | 0.1832769 | 0.3393744 | 0.4773487 |  |  | 458 | 60.5
2022-04-03 08:00 | 2.079898 | 3450 | 19.79989 | 15.68225 | 2022-04-01 | 1107.273 | 368.4003 | (19.5, 20.0] | normal | 9201.7 | 485.8268 | 27.30703 | 3.766916 | 1.107344 | 5.859505 | 1.454698 | 0.2533047 | 0.07692487 | 53.86132 | 29.59005 | 0.181348 | 0.4774531 | 0.1714477 | 0 | 0.1697512 | 0.6588011 | 0.1697512 | 0.336537 | 0.3000317 | 0.3634313 |  |  | 458 | 60.5
2022-04-03 16:00 | 2.043086 | 3450 | 19.66689 | 15.78996 | 2022-04-01 | 1107.273 | 367.1511 | (19.5, 20.0] | normal | 9201.7 | 485.8268 | 27.30703 | 3.766916 | 1.107344 | 5.859505 | 1.454698 | 0.2533047 | 0.07692487 | 53.86132 | 29.59005 | 0.181348 | 0.4774531 | 0.1714477 | 0 | 0.1697512 | 0.6588011 | 0.1697512 | 0.336537 | 0.3000317 | 0.3634313 |  |  | 458 | 60.5
2022-04-04 | 2.076992 | 3450 | 19.84927 | 16.06251 | 2022-04-01 | 1089.507 | 372.9507 | (19.5, 20.0] | normal | 9201.7 | 485.8268 | 27.30703 | 3.766916 | 1.107344 | 5.859505 | 1.454698 | 0.2533047 | 0.07692487 | 53.86132 | 29.59005 | 0.181348 | 0.4774531 | 0.1714477 | 0 | 0.1697512 | 0.6588011 | 0.1697512 | 0.336537 | 0.3000317 | 0.3634313 |  |  | 473 | 59.90667 | 0.752836
2022-04-04 08:00 | 2.161273 | 3450 | 20.01362 | 16.21112 | 2022-04-02 | 1089.507 | 345.9037 | (20.0, 20.5] | normal | 10313.83 | 476.0118 | 28.51075 | 3.816732 | 0.9444689 | 5.912276 | 1.347457 | 0.2297274 | 0.05372064 | 56.65831 | 28.831 | 0.1764126 | 0.481725 | 0.1628794 | 0 | 0.178983 | 0.6581377 | 0.178983 | 0.2956117 | 0.3530302 | 0.3513581 |  |  | 473 | 59.90667 | 0.752836
2022-04-04 16:00 | 2.112836 | 3450 | 19.59445 | 16.36949 | 2022-04-02 | 1089.507 | 366.8447 | (19.5, 20.0] | normal | 10313.83 | 476.0118 | 28.51075 | 3.816732 | 0.9444689 | 5.912276 | 1.347457 | 0.2297274 | 0.05372064 | 56.65831 | 28.831 | 0.1764126 | 0.481725 | 0.1628794 | 0 | 0.178983 | 0.6581377 | 0.178983 | 0.2956117 | 0.3530302 | 0.3513581 |  |  | 473 | 59.90667 | 0.752836
2022-04-05 | 2.100242 | 3450 | 19.88163 | 16.33693 | 2022-04-02 | 1116.984 | 371.7708 | (19.5, 20.0] | normal | 10313.83 | 476.0118 | 28.51075 | 3.816732 | 0.9444689 | 5.912276 | 1.347457 | 0.2297274 | 0.05372064 | 56.65831 | 28.831 | 0.1764126 | 0.481725 | 0.1628794 | 0 | 0.178983 | 0.6581377 | 0.178983 | 0.2956117 | 0.3530302 | 0.3513581 |  |  | 474 | 59.615 | 1.18916
2022-04-05 08:00 | 2.034367 | 3450 | 20.1921 | 16.42586 | 2022-04-03 | 1116.984 | 375.3758 | (20.0, 20.5] | normal | 9676.61 | 492.0419 | 29.92884 | 3.553953 | 0.9580695 | 6.447776 | 2.13327 | 0.2289158 | 0.05981175 | 57.68205 | 39.70861 | 0.03637534 | 0.560715 | 0.2082227 | 0 | 0.194687 | 0.5970903 | 0.194687 | 0.4515161 | 0.1496572 | 0.3988267 |  |  | 474 | 59.615 | 1.18916
2022-04-05 16:00 | 1.984961 | 3450 | 20.17868 | 16.30425 | 2022-04-03 | 1116.984 | 368.5125 | (20.0, 20.5] | normal | 9676.61 | 492.0419 | 29.92884 | 3.553953 | 0.9580695 | 6.447776 | 2.13327 | 0.2289158 | 0.05981175 | 57.68205 | 39.70861 | 0.03637534 | 0.560715 | 0.2082227 | 0 | 0.194687 | 0.5970903 | 0.194687 | 0.4515161 | 0.1496572 | 0.3988267 |  |  | 474 | 59.615 | 1.18916
2022-04-06 | 1.881951 | 3336.7 | 20.14154 | 16.19389 | 2022-04-04 | 1096.38 | 362.1165 | (20.0, 20.5] | normal | 9539.9 | 502.067 | 21.79387 | 3.349244 | 0.6781269 | 5.834446 | 1.541559 | 0.2269517 | 0.04433559 | 44.86343 | 29.38805 | 0 | 0.4515886 | 0.3700951 | 0 | 0.1783163 | 0.4515886 | 0.1783163 | 0.3667332 | 0.396252 | 0.2370149 |  |  | 485 | 59.01 | 1.07
2022-04-06 08:00 | 2.848686 | 3086.807 | 20.06143 | 15.47886 | 2022-04-03 | 1096.38 | 366.1914 | (20.0, 20.5] | normal | 9676.61 | 492.0419 | 29.92884 | 3.553953 | 0.9580695 | 6.447776 | 2.13327 | 0.2289158 | 0.05981175 | 57.68205 | 39.70861 | 0.03637534 | 0.560715 | 0.2082227 | 0 | 0.194687 | 0.5970903 | 0.194687 | 0.4515161 | 0.1496572 | 0.3988267 |  |  | 485 | 59.01 | 1.07
2022-04-06 16:00 | 2.287301 | 3302.252 | 20.04352 | 16.13178 | 2022-04-04 | 1096.38 | 366.7349 | (20.0, 20.5] | normal | 9539.9 | 502.067 | 21.79387 | 3.349244 | 0.6781269 | 5.834446 | 1.541559 | 0.2269517 | 0.04433559 | 44.86343 | 29.38805 | 0 | 0.4515886 | 0.3700951 | 0 | 0.1783163 | 0.4515886 | 0.1783163 | 0.3667332 | 0.396252 | 0.2370149 |  |  | 485 | 59.01 | 1.07
2022-04-07 | 1.900681 | 3450 | 20.1265 | 15.98307 | 2022-04-05 | 929.4793 | 364.8301 | (20.0, 20.5] | baixo | 8289.22 | 491.1718 | 28.23405 | 3.716994 | 0.8980646 | 6.024003 | 1.643287 | 0.2397618 | 0.04523357 | 47.2502 | 32.46351 | 0 | 0.5130977 | 0.2898632 | 0 | 0.197039 | 0.5130977 | 0.197039 | 0.2230024 | 0.370119 | 0.4068786 |  |  | 461 | 57.12 | 0.74
2022-04-07 08:00 | 1.943305 | 3450 | 19.99731 | 16.02382 | 2022-04-05 | 929.4793 | 321.4712 | (19.5, 20.0] | baixo | 8289.22 | 491.1718 | 28.23405 | 3.716994 | 0.8980646 | 6.024003 | 1.643287 | 0.2397618 | 0.04523357 | 47.2502 | 32.46351 | 0 | 0.5130977 | 0.2898632 | 0 | 0.197039 | 0.5130977 | 0.197039 | 0.2230024 | 0.370119 | 0.4068786 |  |  | 461 | 57.12 | 0.74
2022-04-07 16:00 | 2.833864 | 3080.857 | 20.1985 | 15.23198 | 2022-04-04 | 929.4793 | 350.377 | (20.0, 20.5] | baixo | 9539.9 | 502.067 | 21.79387 | 3.349244 | 0.6781269 | 5.834446 | 1.541559 | 0.2269517 | 0.04433559 | 44.86343 | 29.38805 | 0 | 0.4515886 | 0.3700951 | 0 | 0.1783163 | 0.4515886 | 0.1783163 | 0.3667332 | 0.396252 | 0.2370149 |  |  | 461 | 57.12 | 0.74
2022-04-08 | 2.01467 | 3450 | 20.16944 | 16.1701 | 2022-04-05 | 1097.812 | 366.295 | (20.0, 20.5] | normal | 8289.22 | 491.1718 | 28.23405 | 3.716994 | 0.8980646 | 6.024003 | 1.643287 | 0.2397618 | 0.04523357 | 47.2502 | 32.46351 | 0 | 0.5130977 | 0.2898632 | 0 | 0.197039 | 0.5130977 | 0.197039 | 0.2230024 | 0.370119 | 0.4068786 |  |  | 456 | 57.45 | 0.71
2022-04-08 08:00 | 2.054677 | 3450 | 19.60503 | 15.92105 | 2022-04-06 | 1097.812 | 360.9572 | (19.5, 20.0] | normal | 8174.57 | 493.2558 | 24.58084 | 3.554297 | 0.7634955 | 5.805833 | 1.417047 | 0.2183962 | 0.04180426 | 46.43161 | 26.67768 | 0 | 0.5883257 | 0.2619392 | 0 | 0.1497351 | 0.5883257 | 0.1497351 | 0.5067497 | 0.2355192 | 0.2577311 |  |  | 456 | 57.45 | 0.71
2022-04-08 16:00 | 1.878076 | 3450 | 20.01378 | 16.34373 | 2022-04-06 | 1097.812 | 367.3397 | (20.0, 20.5] | normal | 8174.57 | 493.2558 | 24.58084 | 3.554297 | 0.7634955 | 5.805833 | 1.417047 | 0.2183962 | 0.04180426 | 46.43161 | 26.67768 | 0 | 0.5883257 | 0.2619392 | 0 | 0.1497351 | 0.5883257 | 0.1497351 | 0.5067497 | 0.2355192 | 0.2577311 |  |  | 456 | 57.45 | 0.71
2022-04-09 | 1.958159 | 3416.307 | 20.12525 | 16.04807 | 2022-04-07 | 1146.722 | 382.8798 | (20.0, 20.5] | normal | 6904.77 | 495.9922 | 25.16139 | 3.783663 | 0.9093628 | 5.935814 | 1.545824 | 0.2211299 | 0.05545752 | 52.20248 | 32.29973 | 0 | 0.4753598 | 0.2971786 | 0 | 0.2274616 | 0.4753598 | 0.2274616 | 0.4574188 | 0.2459952 | 0.296586 |  |  | 471 | 59.115
2022-04-09 08:00 | 2.074115 | 3400 | 20.18969 | 16.16789 | 2022-04-07 | 1146.722 | 387.3305 | (20.0, 20.5] | normal | 6904.77 | 495.9922 | 25.16139 | 3.783663 | 0.9093628 | 5.935814 | 1.545824 | 0.2211299 | 0.05545752 | 52.20248 | 32.29973 | 0 | 0.4753598 | 0.2971786 | 0 | 0.2274616 | 0.4753598 | 0.2274616 | 0.4574188 | 0.2459952 | 0.296586 |  |  | 471 | 59.115
2022-04-09 16:00 | 2.078374 | 3400 | 20.05134 | 15.95842 | 2022-04-07 | 1146.722 | 374.2436 | (20.0, 20.5] | normal | 6904.77 | 495.9922 | 25.16139 | 3.783663 | 0.9093628 | 5.935814 | 1.545824 | 0.2211299 | 0.05545752 | 52.20248 | 32.29973 | 0 | 0.4753598 | 0.2971786 | 0 | 0.2274616 | 0.4753598 | 0.2274616 | 0.4574188 | 0.2459952 | 0.296586 |  |  | 471 | 59.115
2022-04-10 | 2.145873 | 3400 | 19.90384 | 15.71971 | 2022-04-07 | 1137.919 | 378.544 | (19.5, 20.0] | normal | 6904.77 | 495.9922 | 25.16139 | 3.783663 | 0.9093628 | 5.935814 | 1.545824 | 0.2211299 | 0.05545752 | 52.20248 | 32.29973 | 0 | 0.4753598 | 0.2971786 | 0 | 0.2274616 | 0.4753598 | 0.2274616 | 0.4574188 | 0.2459952 | 0.296586 |  |  | 448 | 58.795
2022-04-10 08:00 | 2.257934 | 3422.657 | 19.94934 | 15.88564 | 2022-04-08 | 1137.919 | 377.8322 | (19.5, 20.0] | normal | 7792.44 | 486.3585 | 30.52315 | 3.557416 | 0.8950172 | 6.067993 | 1.955367 | 0.2188682 | 0.05489719 | 56.20574 | 37.04509 | 0 | 0.4421683 | 0.3701883 | 0 | 0.1876434 | 0.4421683 | 0.1876434 | 0.4747834 | 0.1682107 | 0.3570059 |  |  | 448 | 58.795
2022-04-10 16:00 | 2.124355 | 3442.423 | 20.01478 | 16.03748 | 2022-04-08 | 1137.919 | 379.4983 | (20.0, 20.5] | normal | 7792.44 | 486.3585 | 30.52315 | 3.557416 | 0.8950172 | 6.067993 | 1.955367 | 0.2188682 | 0.05489719 | 56.20574 | 37.04509 | 0 | 0.4421683 | 0.3701883 | 0 | 0.1876434 | 0.4421683 | 0.1876434 | 0.4747834 | 0.1682107 | 0.3570059 |  |  | 448 | 58.795
2022-04-11 | 2.206158 | 3450 | 20.1173 | 15.79308 | 2022-04-08 | 1114.712 | 372.1958 | (20.0, 20.5] | normal | 7792.44 | 486.3585 | 30.52315 | 3.557416 | 0.8950172 | 6.067993 | 1.955367 | 0.2188682 | 0.05489719 | 56.20574 | 37.04509 | 0 | 0.4421683 | 0.3701883 | 0 | 0.1876434 | 0.4421683 | 0.1876434 | 0.4747834 | 0.1682107 | 0.3570059 |  |  | 483 | 54.4 | 0.88
2022-04-11 08:00 | 2.266867 | 3450 | 19.95953 | 15.22323 | 2022-04-09 | 1114.712 | 370.1536 | (19.5, 20.0] | normal | 9146.08 | 484.7945 | 21.03462 | 3.375251 | 0.7129233 | 6.292373 | 2.136192 | 0.2350185 | 0.050701 | 57.91769 | 38.31379 | 0 | 0.4168267 | 0.3427895 | 0 | 0.2403839 | 0.4168267 | 0.2403839 | 0.4186447 | 0.1007179 | 0.4806374 |  |  | 483 | 54.4 | 0.88
2022-04-11 16:00 | 2.135117 | 3450 | 19.70837 | 15.63102 | 2022-04-09 | 1114.712 | 370.093 | (19.5, 20.0] | normal | 9146.08 | 484.7945 | 21.03462 | 3.375251 | 0.7129233 | 6.292373 | 2.136192 | 0.2350185 | 0.050701 | 57.91769 | 38.31379 | 0 | 0.4168267 | 0.3427895 | 0 | 0.2403839 | 0.4168267 | 0.2403839 | 0.4186447 | 0.1007179 | 0.4806374 |  |  | 483 | 54.4 | 0.88
2022-04-12 | 2.256974 | 3450 | 20.06156 | 16.14272 | 2022-04-09 | 1133.115 | 375.8293 | (20.0, 20.5] | normal | 9146.08 | 484.7945 | 21.03462 | 3.375251 | 0.7129233 | 6.292373 | 2.136192 | 0.2350185 | 0.050701 | 57.91769 | 38.31379 | 0 | 0.4168267 | 0.3427895 | 0 | 0.2403839 | 0.4168267 | 0.2403839 | 0.4186447 | 0.1007179 | 0.4806374 |  |  | 481 | 58.61333 | 1.34
2022-04-12 08:00 | 2.306585 | 3450 | 20.07063 | 15.8404 | 2022-04-10 | 1133.115 | 377.8393 | (20.0, 20.5] | normal | 8286.06 | 492.5539 | 29.81096 | 3.354454 | 0.7416427 | 6.27292 | 2.069463 | 0.2179489 | 0.05579183 | 62.18944 | 39.02764 | 0 | 0.2991603 | 0.4959438 | 0 | 0.2048959 | 0.2991603 | 0.2048959 | 0.4152901 | 0.2332975 | 0.3514124 |  |  | 481 | 58.61333 | 1.34
2022-04-12 16:00 | 2.222304 | 3420.064 | 20.34745 | 16.18536 | 2022-04-10 | 1133.115 | 378.0073 | (20.0, 20.5] | normal | 8286.06 | 492.5539 | 29.81096 | 3.354454 | 0.7416427 | 6.27292 | 2.069463 | 0.2179489 | 0.05579183 | 62.18944 | 39.02764 | 0 | 0.2991603 | 0.4959438 | 0 | 0.2048959 | 0.2991603 | 0.2048959 | 0.4152901 | 0.2332975 | 0.3514124 |  |  | 481 | 58.61333 | 1.34
2022-04-13 | 2.19404 | 3400 | 20.35683 | 15.80281 | 2022-04-10 | 1133.316 | 372.6745 | (20.0, 20.5] | normal | 8286.06 | 492.5539 | 29.81096 | 3.354454 | 0.7416427 | 6.27292 | 2.069463 | 0.2179489 | 0.05579183 | 62.18944 | 39.02764 | 0 | 0.2991603 | 0.4959438 | 0 | 0.2048959 | 0.2991603 | 0.2048959 | 0.4152901 | 0.2332975 | 0.3514124 |  |  | 480 | 63.32 | 1.08
2022-04-13 08:00 | 2.192074 | 3400 | 20.16732 | 16.19808 | 2022-04-11 | 1133.316 | 378.2454 | (20.0, 20.5] | normal | 7934.37 | 499.46 | 29.07388 | 3.364788 | 0.81728 | 6.62115 | 2.448044 | 0.2300462 | 0.05106167 | 59.24523 | 41.58629 | 0 | 0.2137246 | 0.4989999 | 0 | 0.2872755 | 0.2137246 | 0.2872755 | 0.2736178 | 0.3163879 | 0.4099943 |  |  | 480 | 63.32 | 1.08
2022-04-13 16:00 | 1.997441 | 3400 | 20.29976 | 16.36364 | 2022-04-11 | 1133.316 | 379.6954 | (20.0, 20.5] | normal | 7934.37 | 499.46 | 29.07388 | 3.364788 | 0.81728 | 6.62115 | 2.448044 | 0.2300462 | 0.05106167 | 59.24523 | 41.58629 | 0 | 0.2137246 | 0.4989999 | 0 | 0.2872755 | 0.2137246 | 0.2872755 | 0.2736178 | 0.3163879 | 0.4099943 |  |  | 480 | 63.32 | 1.08
2022-04-14 | 1.814604 | 3400 | 20.32831 | 15.94271 | 2022-04-12 | 1095.125 | 378.3369 | (20.0, 20.5] | normal | 8510.49 | 488.274 | 28.31913 | 3.662467 | 0.8214615 | 6.346082 | 2.236479 | 0.2089417 | 0.0424174 | 59.12173 | 43.31301 | 0 | 0.1959464 | 0.4214117 | 0.1370015 | 0.2456404 | 0.1959464 | 0.3826419 | 0.4445013 | 0.4196373 | 0.1358614 |  |  | 483 | 61.32 | 0.74
2022-04-14 08:00 | 1.643564 | 3400 | 20.28508 | 15.84585 | 2022-04-12 | 1095.125 | 342.7086 | (20.0, 20.5] | normal | 8510.49 | 488.274 | 28.31913 | 3.662467 | 0.8214615 | 6.346082 | 2.236479 | 0.2089417 | 0.0424174 | 59.12173 | 43.31301 | 0 | 0.1959464 | 0.4214117 | 0.1370015 | 0.2456404 | 0.1959464 | 0.3826419 | 0.4445013 | 0.4196373 | 0.1358614 |  |  | 483 | 61.32 | 0.74
2022-04-14 16:00 | 1.517741 | 3374.396 | 20.14554 | 15.93859 | 2022-04-13 | 1095.125 | 369.0122 | (20.0, 20.5] | normal | 6757.25 | 498.752 | 34.1832 | 3.738019 | 0.8981513 | 6.475793 | 2.572606 | 0.210602 | 0.03853072 | 54.33396 | 46.51385 | 0 | 0.1669377 | 0.26142 | 0.3055533 | 0.266089 | 0.1669377 | 0.5716423 | 0.5843741 | 0.2624372 | 0.1531887 |  |  | 483 | 61.32 | 0.74
2022-04-15 | 1.621537 | 3350 | 20.44028 | 15.60414 | 2022-04-13 | 1137.32 | 378.8942 | (20.0, 20.5] | normal | 6757.25 | 498.752 | 34.1832 | 3.738019 | 0.8981513 | 6.475793 | 2.572606 | 0.210602 | 0.03853072 | 54.33396 | 46.51385 | 0 | 0.1669377 | 0.26142 | 0.3055533 | 0.266089 | 0.1669377 | 0.5716423 | 0.5843741 | 0.2624372 | 0.1531887 |  |  | 499 | 61.215 | 0.86
2022-04-15 08:00 | 1.725294 | 3350 | 20.07997 | 15.81527 | 2022-04-13 | 1137.32 | 379.065 | (20.0, 20.5] | normal | 6757.25 | 498.752 | 34.1832 | 3.738019 | 0.8981513 | 6.475793 | 2.572606 | 0.210602 | 0.03853072 | 54.33396 | 46.51385 | 0 | 0.1669377 | 0.26142 | 0.3055533 | 0.266089 | 0.1669377 | 0.5716423 | 0.5843741 | 0.2624372 | 0.1531887 |  |  | 499 | 61.215 | 0.86
2022-04-15 16:00 | 1.783159 | 3350 | 20.61503 | 16.23297 | 2022-04-13 | 1137.32 | 377.0748 | (20.5, inf] | normal | 6757.25 | 498.752 | 34.1832 | 3.738019 | 0.8981513 | 6.475793 | 2.572606 | 0.210602 | 0.03853072 | 54.33396 | 46.51385 | 0 | 0.1669377 | 0.26142 | 0.3055533 | 0.266089 | 0.1669377 | 0.5716423 | 0.5843741 | 0.2624372 | 0.1531887 |  |  | 499 | 61.215 | 0.86
2022-04-16 | 1.824728 | 3350 | 20.63545 | 15.78114 | 2022-04-14 | 1150.652 | 381.0243 | (20.5, inf] | normal | 7179.38 | 499.719 | 28.64641 | 3.893002 | 0.8570753 | 6.287173 | 2.191122 | 0.2090615 | 0.03342691 | 48.24892 | 42.18529 | 0 | 0.2777705 | 0.1754678 | 0.3235655 | 0.2231962 | 0.2777705 | 0.5467617 | 0.6434007 | 0.2127608 | 0.1438384 |  |  | 474 | 61.61
2022-04-16 08:00 | 1.829716 | 3366.471 | 20.30909 | 15.81877 | 2022-04-14 | 1150.652 | 385.9537 | (20.0, 20.5] | normal | 7179.38 | 499.719 | 28.64641 | 3.893002 | 0.8570753 | 6.287173 | 2.191122 | 0.2090615 | 0.03342691 | 48.24892 | 42.18529 | 0 | 0.2777705 | 0.1754678 | 0.3235655 | 0.2231962 | 0.2777705 | 0.5467617 | 0.6434007 | 0.2127608 | 0.1438384 |  |  | 474 | 61.61
2022-04-16 16:00 | 1.842128 | 3400 | 20.23598 | 16.20784 | 2022-04-14 | 1150.652 | 380.9084 | (20.0, 20.5] | normal | 7179.38 | 499.719 | 28.64641 | 3.893002 | 0.8570753 | 6.287173 | 2.191122 | 0.2090615 | 0.03342691 | 48.24892 | 42.18529 | 0 | 0.2777705 | 0.1754678 | 0.3235655 | 0.2231962 | 0.2777705 | 0.5467617 | 0.6434007 | 0.2127608 | 0.1438384 |  |  | 474 | 61.61
2022-04-17 | 1.833609 | 3400 | 20.44763 | 16.11935 | 2022-04-15 | 1092.479 | 375.8901 | (20.0, 20.5] | normal | 8983.11 | 496.9855 | 25.57762 | 3.855908 | 0.8586365 | 6.149574 | 1.7917 | 0.2132405 | 0.038456 | 49.13732 | 40.75707 | 0 | 0.2554694 | 0.1597765 | 0.3367709 | 0.2479832 | 0.2554694 | 0.5847541 | 0.5976294 | 0.1756877 | 0.2266829 |  |  | 474 | 59.27
2022-04-17 08:00 | 1.828366 | 3400 | 20.32726 | 15.80951 | 2022-04-15 | 1092.479 | 374.1155 | (20.0, 20.5] | normal | 8983.11 | 496.9855 | 25.57762 | 3.855908 | 0.8586365 | 6.149574 | 1.7917 | 0.2132405 | 0.038456 | 49.13732 | 40.75707 | 0 | 0.2554694 | 0.1597765 | 0.3367709 | 0.2479832 | 0.2554694 | 0.5847541 | 0.5976294 | 0.1756877 | 0.2266829 |  |  | 474 | 59.27
2022-04-17 16:00 | 1.878171 | 3393.342 | 20.13761 | 15.99081 | 2022-04-15 | 1092.479 | 346.72 | (20.0, 20.5] | normal | 8983.11 | 496.9855 | 25.57762 | 3.855908 | 0.8586365 | 6.149574 | 1.7917 | 0.2132405 | 0.038456 | 49.13732 | 40.75707 | 0 | 0.2554694 | 0.1597765 | 0.3367709 | 0.2479832 | 0.2554694 | 0.5847541 | 0.5976294 | 0.1756877 | 0.2266829 |  |  | 474 | 59.27
2022-04-18 | 2.031244 | 3350 | 20.23813 | 16.01673 | 2022-04-15 | 1142.803 | 378.5645 | (20.0, 20.5] | normal | 8983.11 | 496.9855 | 25.57762 | 3.855908 | 0.8586365 | 6.149574 | 1.7917 | 0.2132405 | 0.038456 | 49.13732 | 40.75707 | 0 | 0.2554694 | 0.1597765 | 0.3367709 | 0.2479832 | 0.2554694 | 0.5847541 | 0.5976294 | 0.1756877 | 0.2266829 |  |  | 478 | 57.96 | 1.2
2022-04-18 08:00 | 2.065165 | 3350 | 20.53862 | 16.59994 | 2022-04-16 | 1142.803 | 389.7539 | (20.5, inf] | normal | 8857.08 | 491.0904 | 20.25929 | 3.734006 | 0.6309263 | 5.727354 | 1.099763 | 0.2063194 | 0.03092811 | 37.2988 | 25.37844 | 0 | 0.1647936 | 0.2063524 | 0.4414175 | 0.1874365 | 0.1647936 | 0.628854 | 0.7089089 | 0.1744285 | 0.1166625 |  |  | 478 | 57.96 | 1.2
2022-04-18 16:00 | 2.076472 | 3350 | 20.38625 | 15.48191 | 2022-04-16 | 1142.803 | 372.3709 | (20.0, 20.5] | normal | 8857.08 | 491.0904 | 20.25929 | 3.734006 | 0.6309263 | 5.727354 | 1.099763 | 0.2063194 | 0.03092811 | 37.2988 | 25.37844 | 0 | 0.1647936 | 0.2063524 | 0.4414175 | 0.1874365 | 0.1647936 | 0.628854 | 0.7089089 | 0.1744285 | 0.1166625 |  |  | 478 | 57.96 | 1.2
2022-04-19 | 2.134907 | 3350 | 20.02245 | 15.69937 | 2022-04-16 | 1130.958 | 376.6527 | (20.0, 20.5] | normal | 8857.08 | 491.0904 | 20.25929 | 3.734006 | 0.6309263 | 5.727354 | 1.099763 | 0.2063194 | 0.03092811 | 37.2988 | 25.37844 | 0 | 0.1647936 | 0.2063524 | 0.4414175 | 0.1874365 | 0.1647936 | 0.628854 | 0.7089089 | 0.1744285 | 0.1166625 |  |  | 473 | 61.42 | 1.22
2022-04-19 08:00 | 2.213484 | 3350 | 20.12031 | 15.85464 | 2022-04-17 | 1130.958 | 374.6658 | (20.0, 20.5] | normal | 9837.31 | 482.7356 | 14.26787 | 3.986063 | 0.7685627 | 5.9669 | 1.377192 | 0.2122749 | 0.04244949 | 38.0774 | 27.07408 | 0 | 0.3273283 | 0.1862176 | 0.401378 | 0.0850761 | 0.3273283 | 0.4864541 | 0.6555206 | 0.1215931 | 0.2228863 |  |  | 473 | 61.42 | 1.22
2022-04-19 16:00 | 2.260707 | 3350 | 20.01403 | 16.29995 | 2022-04-17 | 1130.958 | 377.6849 | (20.0, 20.5] | normal | 9837.31 | 482.7356 | 14.26787 | 3.986063 | 0.7685627 | 5.9669 | 1.377192 | 0.2122749 | 0.04244949 | 38.0774 | 27.07408 | 0 | 0.3273283 | 0.1862176 | 0.401378 | 0.0850761 | 0.3273283 | 0.4864541 | 0.6555206 | 0.1215931 | 0.2228863 |  |  | 473 | 61.42 | 1.22
2022-04-20 | 2.331207 | 3350 | 20.01042 | 16.19378 | 2022-04-17 | 1155.673 | 382.296 | (20.0, 20.5] | normal | 9837.31 | 482.7356 | 14.26787 | 3.986063 | 0.7685627 | 5.9669 | 1.377192 | 0.2122749 | 0.04244949 | 38.0774 | 27.07408 | 0 | 0.3273283 | 0.1862176 | 0.401378 | 0.0850761 | 0.3273283 | 0.4864541 | 0.6555206 | 0.1215931 | 0.2228863 |  |  | 459 | 57.8 | 1.65
2022-04-20 08:00 | 2.174908 | 3350 | 20.06301 | 16.26909 | 2022-04-18 | 1155.673 | 386.3694 | (20.0, 20.5] | normal | 10108.61 | 481.5765 | 12.90634 | 3.894785 | 0.7985011 | 5.926655 | 1.25034 | 0.2194514 | 0.04026103 | 39.96819 | 24.59968 | 0 | 0.3531475 | 0.1925982 | 0.3404642 | 0.1137901 | 0.3531475 | 0.4542543 | 0.4686675 | 0.300885 | 0.2304474 |  |  | 459 | 57.8 | 1.65
2022-04-20 16:00 | 1.901548 | 3350 | 20.06749 | 16.51906 | 2022-04-18 | 1155.673 | 384.0835 | (20.0, 20.5] | normal | 10108.61 | 481.5765 | 12.90634 | 3.894785 | 0.7985011 | 5.926655 | 1.25034 | 0.2194514 | 0.04026103 | 39.96819 | 24.59968 | 0 | 0.3531475 | 0.1925982 | 0.3404642 | 0.1137901 | 0.3531475 | 0.4542543 | 0.4686675 | 0.300885 | 0.2304474 |  |  | 459 | 57.8 | 1.65
2022-04-21 | 1.940124 | 3387.865 | 19.90204 | 16.21152 | 2022-04-19 | 1146.841 | 382.6792 | (19.5, 20.0] | normal | 8536.49 | 481.6517 | 6.84974 | 3.829076 | 0.8247788 | 6.187678 | 1.978231 | 0.2246794 | 0.0360193 | 46.32393 | 35.60262 | 0 | 0.4429654 | 0.1667219 | 0.2512098 | 0.1391028 | 0.4429654 | 0.3903126 | 0.2716591 | 0.4790243 | 0.2493166 |  |  | 481 | 58.95 | 0.95
2022-04-21 08:00 | 1.93584 | 3400 | 19.87229 | 16.50062 | 2022-04-19 | 1146.841 | 378.6483 | (19.5, 20.0] | normal | 8536.49 | 481.6517 | 6.84974 | 3.829076 | 0.8247788 | 6.187678 | 1.978231 | 0.2246794 | 0.0360193 | 46.32393 | 35.60262 | 0 | 0.4429654 | 0.1667219 | 0.2512098 | 0.1391028 | 0.4429654 | 0.3903126 | 0.2716591 | 0.4790243 | 0.2493166 |  |  | 481 | 58.95 | 0.95
2022-04-21 16:00 | 1.819192 | 3400 | 20.35449 | 16.05897 | 2022-04-19 | 1146.841 | 383.3 | (20.0, 20.5] | normal | 8536.49 | 481.6517 | 6.84974 | 3.829076 | 0.8247788 | 6.187678 | 1.978231 | 0.2246794 | 0.0360193 | 46.32393 | 35.60262 | 0 | 0.4429654 | 0.1667219 | 0.2512098 | 0.1391028 | 0.4429654 | 0.3903126 | 0.2716591 | 0.4790243 | 0.2493166 |  |  | 481 | 58.95 | 0.95
2022-04-22 | 1.850975 | 3400 | 20.02164 | 16.1832 | 2022-04-20 | 1115.411 | 385.0347 | (20.0, 20.5] | normal | 7617.37 | 484.8554 | 16.50579 | 3.448446 | 0.4020365 | 5.722848 | 1.109405 | 0.2044205 | 0.02759876 | 38.1949 | 22.66113 | 0 | 0.3614148 | 0.1635066 | 0.3835641 | 0.09151453 | 0.3614148 | 0.4750787 | 0.4665288 | 0.4916292 | 0.04184202 |  |  | 459 | 58.10667 | 0.44
2022-04-22 08:00 | 1.840381 | 3400 | 19.87715 | 15.94661 | 2022-04-20 | 1115.411 | 357.0751 | (19.5, 20.0] | normal | 7617.37 | 484.8554 | 16.50579 | 3.448446 | 0.4020365 | 5.722848 | 1.109405 | 0.2044205 | 0.02759876 | 38.1949 | 22.66113 | 0 | 0.3614148 | 0.1635066 | 0.3835641 | 0.09151453 | 0.3614148 | 0.4750787 | 0.4665288 | 0.4916292 | 0.04184202 |  |  | 459 | 58.10667 | 0.44
2022-04-22 16:00 | 1.729739 | 3393.149 | 20.17333 | 16.06997 | 2022-04-20 | 1115.411 | 381.065 | (20.0, 20.5] | normal | 7617.37 | 484.8554 | 16.50579 | 3.448446 | 0.4020365 | 5.722848 | 1.109405 | 0.2044205 | 0.02759876 | 38.1949 | 22.66113 | 0 | 0.3614148 | 0.1635066 | 0.3835641 | 0.09151453 | 0.3614148 | 0.4750787 | 0.4665288 | 0.4916292 | 0.04184202 |  |  | 459 | 58.10667 | 0.44
2022-04-23 | 1.644845 | 3354.929 | 20.12394 | 16.06164 | 2022-04-21 | 1133.634 | 379.3236 | (20.0, 20.5] | normal | 9075.59 | 490.757 | 20.30224 | 3.481634 | 0.493647 | 5.886349 | 1.422976 | 0.2033855 | 0.04403271 | 38.80226 | 32.68823 | 0 | 0.2063502 | 0.1742906 | 0.5070833 | 0.1122759 | 0.2063502 | 0.6193592 | 0.6092366 | 0.2048511 | 0.1859123 |  |  | 469 | 59.44
2022-04-23 08:00 | 1.616216 | 3350 | 20.02471 | 16.09584 | 2022-04-21 | 1133.634 | 374.5655 | (20.0, 20.5] | normal | 9075.59 | 490.757 | 20.30224 | 3.481634 | 0.493647 | 5.886349 | 1.422976 | 0.2033855 | 0.04403271 | 38.80226 | 32.68823 | 0 | 0.2063502 | 0.1742906 | 0.5070833 | 0.1122759 | 0.2063502 | 0.6193592 | 0.6092366 | 0.2048511 | 0.1859123 |  |  | 469 | 59.44
2022-04-23 16:00 | 1.666099 | 3304.35 | 20.11875 | 15.77323 | 2022-04-22 | 1133.634 | 376.7857 | (20.0, 20.5] | normal | 9175.1 | 487.1878 | 20.1514 | 3.657325 | 0.6107383 | 6.175573 | 2.077251 | 0.2028006 | 0.04514021 | 48.94692 | 47.34247 | 0 | 0.1956807 | 0.1362078 | 0.4847511 | 0.1833604 | 0.1956807 | 0.6681115 | 0.712129 | 0.05752464 | 0.2303464 |  |  | 469 | 59.44
2022-04-24 | 1.612346 | 3300 | 19.8126 | 15.83926 | 2022-04-22 | 1139.251 | 375.0904 | (19.5, 20.0] | normal | 9175.1 | 487.1878 | 20.1514 | 3.657325 | 0.6107383 | 6.175573 | 2.077251 | 0.2028006 | 0.04514021 | 48.94692 | 47.34247 | 0 | 0.1956807 | 0.1362078 | 0.4847511 | 0.1833604 | 0.1956807 | 0.6681115 | 0.712129 | 0.05752464 | 0.2303464 |  |  | 475 | 60.96333
2022-04-24 08:00 | 1.666861 | 3300 | 19.83392 | 15.9284 | 2022-04-22 | 1139.251 | 379.1166 | (19.5, 20.0] | normal | 9175.1 | 487.1878 | 20.1514 | 3.657325 | 0.6107383 | 6.175573 | 2.077251 | 0.2028006 | 0.04514021 | 48.94692 | 47.34247 | 0 | 0.1956807 | 0.1362078 | 0.4847511 | 0.1833604 | 0.1956807 | 0.6681115 | 0.712129 | 0.05752464 | 0.2303464 |  |  | 475 | 60.96333
2022-04-24 16:00 | 1.637666 | 3357.757 | 19.79188 | 16.00749 | 2022-04-23 | 1139.251 | 383.4742 | (19.5, 20.0] | normal | 9456.9 | 465.6885 | 19.84511 | 3.75371 | 0.6833106 | 5.809214 | 0.8124569 | 0.2105487 | 0.03220175 | 43.95938 | 38.14283 | 0 | 0.178918 | 0.2151974 | 0.4905952 | 0.1152894 | 0.178918 | 0.6058846 | 0.6027855 | 0.1493497 | 0.2478649 |  |  | 475 | 60.96333
2022-04-25 | 1.715155 | 3388.88 | 20.03495 | 15.80105 | 2022-04-23 | 999.8732 | 383.397 | (20.0, 20.5] | baixo | 9456.9 | 465.6885 | 19.84511 | 3.75371 | 0.6833106 | 5.809214 | 0.8124569 | 0.2105487 | 0.03220175 | 43.95938 | 38.14283 | 0 | 0.178918 | 0.2151974 | 0.4905952 | 0.1152894 | 0.178918 | 0.6058846 | 0.6027855 | 0.1493497 | 0.2478649 |  |  | 475 | 61.675 | 0.94
2022-04-25 08:00 | 1.750382 | 3400 | 20.01444 | 15.72473 | 2022-04-23 | 999.8732 | 326.7854 | (20.0, 20.5] | baixo | 9456.9 | 465.6885 | 19.84511 | 3.75371 | 0.6833106 | 5.809214 | 0.8124569 | 0.2105487 | 0.03220175 | 43.95938 | 38.14283 | 0 | 0.178918 | 0.2151974 | 0.4905952 | 0.1152894 | 0.178918 | 0.6058846 | 0.6027855 | 0.1493497 | 0.2478649 |  |  | 475 | 61.675 | 0.94
2022-04-25 16:00 | 1.785115 | 3400 | 20.18267 | 16.04716 | 2022-04-23 | 999.8732 | 377.5872 | (20.0, 20.5] | baixo | 9456.9 | 465.6885 | 19.84511 | 3.75371 | 0.6833106 | 5.809214 | 0.8124569 | 0.2105487 | 0.03220175 | 43.95938 | 38.14283 | 0 | 0.178918 | 0.2151974 | 0.4905952 | 0.1152894 | 0.178918 | 0.6058846 | 0.6027855 | 0.1493497 | 0.2478649 |  |  | 475 | 61.675 | 0.94
2022-04-26 | 1.759557 | 3400 | 20.33755 | 15.97033 | 2022-04-24 | 1150.751 | 378.9921 | (20.0, 20.5] | normal | 10785.9 | 463.0277 | 21.51942 | 3.72226 | 0.8143925 | 6.311217 | 2.04123 | 0.2194675 | 0.03169923 | 47.21181 | 47.96119 | 0 | 0.1974346 | 0.1863164 | 0.4812255 | 0.1350235 | 0.1974346 | 0.616249 | 0.3934579 | 0.3303189 | 0.2762232 |  |  | 484 | 60.445 | 0.92
2022-04-26 08:00 | 1.838196 | 3407.517 | 20.27213 | 15.99601 | 2022-04-24 | 1150.751 | 388.4651 | (20.0, 20.5] | normal | 10785.9 | 463.0277 | 21.51942 | 3.72226 | 0.8143925 | 6.311217 | 2.04123 | 0.2194675 | 0.03169923 | 47.21181 | 47.96119 | 0 | 0.1974346 | 0.1863164 | 0.4812255 | 0.1350235 | 0.1974346 | 0.616249 | 0.3934579 | 0.3303189 | 0.2762232 |  |  | 484 | 60.445 | 0.92
2022-04-26 16:00 | 1.810142 | 3416.266 | 20.70179 | 16.28224 | 2022-04-24 | 1150.751 | 381.4585 | (20.5, inf] | normal | 10785.9 | 463.0277 | 21.51942 | 3.72226 | 0.8143925 | 6.311217 | 2.04123 | 0.2194675 | 0.03169923 | 47.21181 | 47.96119 | 0 | 0.1974346 | 0.1863164 | 0.4812255 | 0.1350235 | 0.1974346 | 0.616249 | 0.3934579 | 0.3303189 | 0.2762232 |  |  | 484 | 60.445 | 0.92
2022-04-27 | 1.901763 | 3400 | 20.30975 | 16.21345 | 2022-04-25 | 1141.408 | 383.6282 | (20.0, 20.5] | normal | 9681.48 | 462.5012 | 20.30539 | 3.901326 | 0.9588741 | 5.85154 | 1.082591 | 0.1976578 | 0.03994473 | 39.84176 | 35.98414 | 0 | 0.1906093 | 0.1996306 | 0.5265001 | 0.08326 | 0.1906093 | 0.6097601 | 0.5647185 | 0.2233719 | 0.2119095 |  |  | 454 | 59.27667 | 1.01
2022-04-27 08:00 | 1.828366 | 3400 | 20.11551 | 16.30381 | 2022-04-25 | 1141.408 | 366.5871 | (20.0, 20.5] | normal | 9681.48 | 462.5012 | 20.30539 | 3.901326 | 0.9588741 | 5.85154 | 1.082591 | 0.1976578 | 0.03994473 | 39.84176 | 35.98414 | 0 | 0.1906093 | 0.1996306 | 0.5265001 | 0.08326 | 0.1906093 | 0.6097601 | 0.5647185 | 0.2233719 | 0.2119095 |  |  | 454 | 59.27667 | 1.01
2022-04-27 16:00 | 1.892916 | 3400 | 20.40355 | 16.44772 | 2022-04-25 | 1141.408 | 384.0387 | (20.0, 20.5] | normal | 9681.48 | 462.5012 | 20.30539 | 3.901326 | 0.9588741 | 5.85154 | 1.082591 | 0.1976578 | 0.03994473 | 39.84176 | 35.98414 | 0 | 0.1906093 | 0.1996306 | 0.5265001 | 0.08326 | 0.1906093 | 0.6097601 | 0.5647185 | 0.2233719 | 0.2119095 |  |  | 454 | 59.27667 | 1.01
2022-04-28 | 1.996458 | 3400 | 20.0229 | 16.38566 | 2022-04-26 | 1164.428 | 390.665 | (20.0, 20.5] | normal | 9816.37 | 473.9072 | 26.24877 | 3.881701 | 0.9140119 | 6.155705 | 1.727807 | 0.2075174 | 0.04886261 | 51.87715 | 47.8066 | 0 | 0.2026482 | 0.238416 | 0.3977193 | 0.1612164 | 0.2026482 | 0.5589357 | 0.5061827 | 0.178901 | 0.3149163 |  |  | 474 | 60.97 | 0.71
2022-04-28 08:00 | 1.98783 | 3336.673 | 20.5262 | 16.17408 | 2022-04-26 | 1164.428 | 387.2556 | (20.5, inf] | normal | 9816.37 | 473.9072 | 26.24877 | 3.881701 | 0.9140119 | 6.155705 | 1.727807 | 0.2075174 | 0.04886261 | 51.87715 | 47.8066 | 0 | 0.2026482 | 0.238416 | 0.3977193 | 0.1612164 | 0.2026482 | 0.5589357 | 0.5061827 | 0.178901 | 0.3149163 |  |  | 474 | 60.97 | 0.71
2022-04-28 16:00 | 2.062694 | 3391.71 | 20.29847 | 15.91837 | 2022-04-26 | 1164.428 | 384.1885 | (20.0, 20.5] | normal | 9816.37 | 473.9072 | 26.24877 | 3.881701 | 0.9140119 | 6.155705 | 1.727807 | 0.2075174 | 0.04886261 | 51.87715 | 47.8066 | 0 | 0.2026482 | 0.238416 | 0.3977193 | 0.1612164 | 0.2026482 | 0.5589357 | 0.5061827 | 0.178901 | 0.3149163 |  |  | 474 | 60.97 | 0.71
2022-04-29 | 2.038727 | 3400 | 20.36132 | 15.68426 | 2022-04-26 | 1141.607 | 372.1831 | (20.0, 20.5] | normal | 9816.37 | 473.9072 | 26.24877 | 3.881701 | 0.9140119 | 6.155705 | 1.727807 | 0.2075174 | 0.04886261 | 51.87715 | 47.8066 | 0 | 0.2026482 | 0.238416 | 0.3977193 | 0.1612164 | 0.2026482 | 0.5589357 | 0.5061827 | 0.178901 | 0.3149163 |  |  | 470 | 62.495 | 0.81
2022-04-29 08:00 | 2.040672 | 3400 | 20.06863 | 15.78506 | 2022-04-27 | 1141.607 | 384.8065 | (20.0, 20.5] | normal | 10571.38 | 488.7949 | 28.81842 | 3.722731 | 0.9188701 | 5.972217 | 1.220267 | 0.2106719 | 0.05277482 | 45.54294 | 30.33931 | 0 | 0.2011251 | 0.2810475 | 0.3605991 | 0.1572283 | 0.2011251 | 0.5178274 | 0.4153279 | 0.2342215 | 0.3504506 |  |  | 470 | 62.495 | 0.81
2022-04-29 16:00 | 1.850075 | 3400 | 20.37332 | 15.97495 | 2022-04-27 | 1141.607 | 382.3299 | (20.0, 20.5] | normal | 10571.38 | 488.7949 | 28.81842 | 3.722731 | 0.9188701 | 5.972217 | 1.220267 | 0.2106719 | 0.05277482 | 45.54294 | 30.33931 | 0 | 0.2011251 | 0.2810475 | 0.3605991 | 0.1572283 | 0.2011251 | 0.5178274 | 0.4153279 | 0.2342215 | 0.3504506 |  |  | 470 | 62.495 | 0.81
2022-04-30 | 1.688781 | 3400 | 20.30348 | 15.76043 | 2022-04-28 | 1142.554 | 378.3683 | (20.0, 20.5] | normal | 10738.98 | 481.6623 | 21.28342 | 3.807496 | 0.9592723 | 6.282118 | 2.034984 | 0.2188841 | 0.04200389 | 44.61256 | 40.5159 | 0 | 0.31373 | 0.2339105 | 0.3198851 | 0.1324744 | 0.31373 | 0.4523595 | 0.2320641 | 0.5037935 | 0.2641424 |  |  | 460 | 62.065
2022-04-30 08:00 | 1.592448 | 3400 | 20.24227 | 15.83416 | 2022-04-28 | 1142.554 | 381.8693 | (20.0, 20.5] | normal | 10738.98 | 481.6623 | 21.28342 | 3.807496 | 0.9592723 | 6.282118 | 2.034984 | 0.2188841 | 0.04200389 | 44.61256 | 40.5159 | 0 | 0.31373 | 0.2339105 | 0.3198851 | 0.1324744 | 0.31373 | 0.4523595 | 0.2320641 | 0.5037935 | 0.2641424 |  |  | 460 | 62.065
2022-04-30 16:00 | 1.641598 | 3400 | 20.54367 | 16.22375 | 2022-04-29 | 1142.554 | 378.9521 | (20.5, inf] | normal | 6497.03 | 487.8021 | 27.01958 | 4.002405 | 0.9417089 | 6.053373 | 1.52439 | 0.1980716 | 0.03817199 | 42.08486 | 30.35969 | 0 | 0.2333497 | 0.306657 | 0.3324103 | 0.1275829 | 0.2333497 | 0.4599933 | 0.5891462 | 0.2887446 | 0.1221092 |  |  | 460 | 62.065
2022-05-01 | 1.617351 | 3400 | 20.43825 | 15.91389 | 2022-04-29 | 1089.901 | 377.4676 | (20.0, 20.5] | normal | 6497.03 | 487.8021 | 27.01958 | 4.002405 | 0.9417089 | 6.053373 | 1.52439 | 0.1980716 | 0.03817199 | 42.08486 | 30.35969 | 0 | 0.2333497 | 0.306657 | 0.3324103 | 0.1275829 | 0.2333497 | 0.4599933 | 0.5891462 | 0.2887446 | 0.1221092 |  |  | 480 | 62.92
2022-05-01 08:00 | 1.611125 | 3400 | 20.48714 | 15.54725 | 2022-04-29 | 1089.901 | 375.3856 | (20.0, 20.5] | normal | 6497.03 | 487.8021 | 27.01958 | 4.002405 | 0.9417089 | 6.053373 | 1.52439 | 0.1980716 | 0.03817199 | 42.08486 | 30.35969 | 0 | 0.2333497 | 0.306657 | 0.3324103 | 0.1275829 | 0.2333497 | 0.4599933 | 0.5891462 | 0.2887446 | 0.1221092 |  |  | 480 | 62.92
2022-05-01 16:00 | 1.558371 | 3329.429 | 19.76489 | 15.55348 | 2022-04-30 | 1089.901 | 348.5604 | (19.5, 20.0] | normal | 10536.14 | 495.4826 | 27.93838 | 3.798271 | 0.8549385 | 6.14569 | 1.689744 | 0.2065907 | 0.04235807 | 45.69433 | 32.64995 | 0 | 0.1969051 | 0.3085893 | 0.3263482 | 0.1681574 | 0.1969051 | 0.4945056 | 0.5876838 | 0.1864455 | 0.2258707 |  |  | 480 | 62.92
2022-05-02 | 1.608295 | 3300 | 20.00474 | 15.51892 | 2022-04-30 | 1146.816 | 379.7664 | (20.0, 20.5] | normal | 10536.14 | 495.4826 | 27.93838 | 3.798271 | 0.8549385 | 6.14569 | 1.689744 | 0.2065907 | 0.04235807 | 45.69433 | 32.64995 | 0 | 0.1969051 | 0.3085893 | 0.3263482 | 0.1681574 | 0.1969051 | 0.4945056 | 0.5876838 | 0.1864455 | 0.2258707 |  |  | 477 | 61.295 | 0.96
2022-05-02 08:00 | 1.694803 | 3321.83 | 19.64278 | 15.27682 | 2022-04-30 | 1146.816 | 380.5023 | (19.5, 20.0] | normal | 10536.14 | 495.4826 | 27.93838 | 3.798271 | 0.8549385 | 6.14569 | 1.689744 | 0.2065907 | 0.04235807 | 45.69433 | 32.64995 | 0 | 0.1969051 | 0.3085893 | 0.3263482 | 0.1681574 | 0.1969051 | 0.4945056 | 0.5876838 | 0.1864455 | 0.2258707 |  |  | 477 | 61.295 | 0.96
2022-05-02 16:00 | 1.62586 | 3350 | 20.25871 | 15.56334 | 2022-05-01 | 1146.816 | 384.0698 | (20.0, 20.5] | normal | 8587.32 | 489.4658 | 31.03027 | 4.005638 | 0.8847151 | 5.926303 | 1.166091 | 0.2077513 | 0.03835993 | 43.18304 | 24.38946 | 0 | 0.2409634 | 0.3422884 | 0.3499928 | 0.0667554 | 0.2409634 | 0.4167482 | 0.463063 | 0.3581115 | 0.1788255 |  |  | 477 | 61.295 | 0.96
2022-05-03 | 1.626193 | 3350 | 19.83693 | 16.0036 | 2022-05-01 | 1140.227 | 387.9392 | (19.5, 20.0] | normal | 8587.32 | 489.4658 | 31.03027 | 4.005638 | 0.8847151 | 5.926303 | 1.166091 | 0.2077513 | 0.03835993 | 43.18304 | 24.38946 | 0 | 0.2409634 | 0.3422884 | 0.3499928 | 0.0667554 | 0.2409634 | 0.4167482 | 0.463063 | 0.3581115 | 0.1788255 |  |  | 453 | 61.97 | 0.54
2022-05-03 08:00 | 1.48652 | 3350 | 20.29866 | 15.87683 | 2022-05-01 | 1140.227 | 377.2339 | (20.0, 20.5] | normal | 8587.32 | 489.4658 | 31.03027 | 4.005638 | 0.8847151 | 5.926303 | 1.166091 | 0.2077513 | 0.03835993 | 43.18304 | 24.38946 | 0 | 0.2409634 | 0.3422884 | 0.3499928 | 0.0667554 | 0.2409634 | 0.4167482 | 0.463063 | 0.3581115 | 0.1788255 |  |  | 453 | 61.97 | 0.54
2022-05-03 16:00 | 1.482529 | 3350 | 19.89539 | 15.67691 | 2022-05-02 | 1140.227 | 372.6342 | (19.5, 20.0] | normal | 8984.76 | 486.2535 | 24.98655 | 3.864413 | 0.8640332 | 6.136466 | 1.836889 | 0.2031326 | 0.04228543 | 47.95556 | 35.88703 | 0 | 0.1437579 | 0.3204927 | 0.3937145 | 0.142035 | 0.1437579 | 0.5357494 | 0.4653727 | 0.3512803 | 0.183347 |  |  | 453 | 61.97 | 0.54
2022-05-04 | 1.565687 | 3350 | 19.94949 | 16.08789 | 2022-05-02 | 1141.635 | 377.5303 | (19.5, 20.0] | normal | 8984.76 | 486.2535 | 24.98655 | 3.864413 | 0.8640332 | 6.136466 | 1.836889 | 0.2031326 | 0.04228543 | 47.95556 | 35.88703 | 0 | 0.1437579 | 0.3204927 | 0.3937145 | 0.142035 | 0.1437579 | 0.5357494 | 0.4653727 | 0.3512803 | 0.183347 |  |  | 461 | 61.07 | 1.14
2022-05-04 08:00 | 1.551035 | 3350 | 20.11996 | 16.23797 | 2022-05-02 | 1141.635 | 379.8133 | (20.0, 20.5] | normal | 8984.76 | 486.2535 | 24.98655 | 3.864413 | 0.8640332 | 6.136466 | 1.836889 | 0.2031326 | 0.04228543 | 47.95556 | 35.88703 | 0 | 0.1437579 | 0.3204927 | 0.3937145 | 0.142035 | 0.1437579 | 0.5357494 | 0.4653727 | 0.3512803 | 0.183347 |  |  | 461 | 61.07 | 1.14
2022-05-04 16:00 | 1.528422 | 3350 | 20.15409 | 15.95466 | 2022-05-03 | 1141.635 | 380.5843 | (20.0, 20.5] | normal | 8383.83 | 485.6107 | 20.529 | 3.98136 | 0.7814318 | 6.160478 | 1.81154 | 0.2178491 | 0.04563996 | 54.59619 | 42.01345 | 0 | 0.2781569 | 0.3193004 | 0.3007122 | 0.1018305 | 0.2781569 | 0.4025428 | 0.3669902 | 0.2927987 | 0.3402111 |  |  | 461 | 61.07 | 1.14
2022-05-05 | 1.572319 | 3350 | 20.16626 | 15.90133 | 2022-05-03 | 1094.094 | 378.4795 | (20.0, 20.5] | normal | 8383.83 | 485.6107 | 20.529 | 3.98136 | 0.7814318 | 6.160478 | 1.81154 | 0.2178491 | 0.04563996 | 54.59619 | 42.01345 | 0 | 0.2781569 | 0.3193004 | 0.3007122 | 0.1018305 | 0.2781569 | 0.4025428 | 0.3669902 | 0.2927987 | 0.3402111 |  |  | 464 | 60.82 | 0.95
2022-05-05 08:00 | 1.560347 | 3350 | 19.83607 | 15.78161 | 2022-05-03 | 1094.094 | 380.5392 | (19.5, 20.0] | normal | 8383.83 | 485.6107 | 20.529 | 3.98136 | 0.7814318 | 6.160478 | 1.81154 | 0.2178491 | 0.04563996 | 54.59619 | 42.01345 | 0 | 0.2781569 | 0.3193004 | 0.3007122 | 0.1018305 | 0.2781569 | 0.4025428 | 0.3669902 | 0.2927987 | 0.3402111 |  |  | 464 | 60.82 | 0.95
2022-05-05 16:00 | 1.447278 | 3350 | 19.91449 | 15.60783 | 2022-05-04 | 1094.094 | 351.8451 | (19.5, 20.0] | normal | 9153.95 | 489.8782 | 23.06238 | 3.587343 | 0.7082643 | 5.974729 | 1.568244 | 0.2258024 | 0.05022383 | 47.16983 | 33.72943 | 0 | 0.2786305 | 0.2045543 | 0.2833028 | 0.2335123 | 0.2786305 | 0.5168151 | 0.3455736 | 0.1334542 | 0.5209722 |  |  | 464 | 60.82 | 0.95
2022-05-06 | 1.372786 | 3350 | 20.08593 | 15.55982 | 2022-05-04 | 1124.779 | 377.7352 | (20.0, 20.5] | normal | 9153.95 | 489.8782 | 23.06238 | 3.587343 | 0.7082643 | 5.974729 | 1.568244 | 0.2258024 | 0.05022383 | 47.16983 | 33.72943 | 0 | 0.2786305 | 0.2045543 | 0.2833028 | 0.2335123 | 0.2786305 | 0.5168151 | 0.3455736 | 0.1334542 | 0.5209722 |  |  | 470 | 62.67 | 0.86
2022-05-06 08:00 | 1.315586 | 3350 | 19.86265 | 15.64711 | 2022-05-05 | 1124.779 | 372.3093 | (19.5, 20.0] | normal | 8130.76 | 492.3148 | 25.46291 | 3.690366 | 0.7402111 | 6.096692 | 1.682973 | 0.2236891 | 0.04915626 | 51.74051 | 40.87642 | 0 | 0.3084964 | 0.2185122 | 0.3040085 | 0.168983 | 0.3084964 | 0.4729915 | 0.3325772 | 0.1412601 | 0.5261628 |  |  | 470 | 62.67 | 0.86
2022-05-06 16:00 | 1.321573 | 3350 | 19.99515 | 15.84224 | 2022-05-05 | 1124.779 | 372.074 | (19.5, 20.0] | normal | 8130.76 | 492.3148 | 25.46291 | 3.690366 | 0.7402111 | 6.096692 | 1.682973 | 0.2236891 | 0.04915626 | 51.74051 | 40.87642 | 0 | 0.3084964 | 0.2185122 | 0.3040085 | 0.168983 | 0.3084964 | 0.4729915 | 0.3325772 | 0.1412601 | 0.5261628 |  |  | 470 | 62.67 | 0.86
2022-05-07 | 1.386753 | 3350 | 19.86884 | 15.71809 | 2022-05-05 | 1119.702 | 374.6388 | (19.5, 20.0] | normal | 8130.76 | 492.3148 | 25.46291 | 3.690366 | 0.7402111 | 6.096692 | 1.682973 | 0.2236891 | 0.04915626 | 51.74051 | 40.87642 | 0 | 0.3084964 | 0.2185122 | 0.3040085 | 0.168983 | 0.3084964 | 0.4729915 | 0.3325772 | 0.1412601 | 0.5261628 |  |  | 453 | 61.395
2022-05-07 08:00 | 1.436636 | 3350 | 19.91353 | 15.59728 | 2022-05-05 | 1119.702 | 373.0356 | (19.5, 20.0] | normal | 8130.76 | 492.3148 | 25.46291 | 3.690366 | 0.7402111 | 6.096692 | 1.682973 | 0.2236891 | 0.04915626 | 51.74051 | 40.87642 | 0 | 0.3084964 | 0.2185122 | 0.3040085 | 0.168983 | 0.3084964 | 0.4729915 | 0.3325772 | 0.1412601 | 0.5261628 |  |  | 453 | 61.395
2022-05-07 16:00 | 1.527756 | 3350 | 19.76043 | 15.78847 | 2022-05-06 | 1119.702 | 369.347 | (19.5, 20.0] | normal | 9871.68 | 486.601 | 24.10936 | 3.499042 | 0.6689614 | 6.007917 | 1.297557 | 0.2262834 | 0.04011257 | 45.31939 | 36.21109 | 0 | 0.3544635 | 0.2098508 | 0.3027286 | 0.1329571 | 0.3544635 | 0.4356857 | 0.3992972 | 0.1433072 | 0.4573956 |  |  | 453 | 61.395
2022-05-08 | 1.596263 | 3350 | 20.05709 | 16.31494 | 2022-05-06 | 1119.615 | 374.4563 | (20.0, 20.5] | normal | 9871.68 | 486.601 | 24.10936 | 3.499042 | 0.6689614 | 6.007917 | 1.297557 | 0.2262834 | 0.04011257 | 45.31939 | 36.21109 | 0 | 0.3544635 | 0.2098508 | 0.3027286 | 0.1329571 | 0.3544635 | 0.4356857 | 0.3992972 | 0.1433072 | 0.4573956 |  |  | 462 | 62.49
2022-05-08 08:00 | 1.662109 | 3350 | 19.9344 | 16.12292 | 2022-05-06 | 1119.615 | 370.9667 | (19.5, 20.0] | normal | 9871.68 | 486.601 | 24.10936 | 3.499042 | 0.6689614 | 6.007917 | 1.297557 | 0.2262834 | 0.04011257 | 45.31939 | 36.21109 | 0 | 0.3544635 | 0.2098508 | 0.3027286 | 0.1329571 | 0.3544635 | 0.4356857 | 0.3992972 | 0.1433072 | 0.4573956 |  |  | 462 | 62.49
2022-05-08 16:00 | 1.745912 | 3350 | 19.87971 | 16.16765 | 2022-05-06 | 1119.615 | 372.2203 | (19.5, 20.0] | normal | 9871.68 | 486.601 | 24.10936 | 3.499042 | 0.6689614 | 6.007917 | 1.297557 | 0.2262834 | 0.04011257 | 45.31939 | 36.21109 | 0 | 0.3544635 | 0.2098508 | 0.3027286 | 0.1329571 | 0.3544635 | 0.4356857 | 0.3992972 | 0.1433072 | 0.4573956 |  |  | 462 | 62.49
2022-05-09 | 1.790142 | 3350 | 20.24592 | 15.83413 | 2022-05-07 | 1087.961 | 374.6329 | (20.0, 20.5] | normal | 9446.33 | 483.1065 | 16.62573 | 4.14448 | 0.8357375 | 5.96565 | 1.14152 | 0.2222257 | 0.03446029 | 45.05065 | 28.62106 | 0 | 0.3550088 | 0.3198607 | 0.190041 | 0.1350895 | 0.3550088 | 0.3251305 | 0.4152084 | 0.27448 | 0.3103116 |  |  | 464 | 62 | 0.74
2022-05-09 08:00 | 1.876606 | 3350 | 20.07175 | 15.97854 | 2022-05-07 | 1087.961 | 369.8842 | (20.0, 20.5] | normal | 9446.33 | 483.1065 | 16.62573 | 4.14448 | 0.8357375 | 5.96565 | 1.14152 | 0.2222257 | 0.03446029 | 45.05065 | 28.62106 | 0 | 0.3550088 | 0.3198607 | 0.190041 | 0.1350895 | 0.3550088 | 0.3251305 | 0.4152084 | 0.27448 | 0.3103116 |  |  | 464 | 62 | 0.74
2022-05-09 16:00 | 1.854658 | 3350 | 19.97069 | 16.32539 | 2022-05-07 | 1087.961 | 353.9203 | (19.5, 20.0] | normal | 9446.33 | 483.1065 | 16.62573 | 4.14448 | 0.8357375 | 5.96565 | 1.14152 | 0.2222257 | 0.03446029 | 45.05065 | 28.62106 | 0 | 0.3550088 | 0.3198607 | 0.190041 | 0.1350895 | 0.3550088 | 0.3251305 | 0.4152084 | 0.27448 | 0.3103116 |  |  | 464 | 62 | 0.74
2022-05-10 | 1.949436 | 3350 | 20.34459 | 16.44134 | 2022-05-08 | 1119.713 | 368.6329 | (20.0, 20.5] | normal | 9930.48 | 481.2002 | 13.91875 | 4.26675 | 0.8355251 | 6.36418 | 2.050895 | 0.218395 | 0.0362396 | 53.92977 | 42.41904 | 0 | 0.3594952 | 0.2971629 | 0.2070081 | 0.1363338 | 0.3594952 | 0.3433419 | 0.463344 | 0.3526527 | 0.1840034 |  |  | 487 | 60.36 | 1.12
2022-05-10 08:00 | 1.980696 | 3350 | 20.2245 | 16.26332 | 2022-05-08 | 1119.713 | 371.5494 | (20.0, 20.5] | normal | 9930.48 | 481.2002 | 13.91875 | 4.26675 | 0.8355251 | 6.36418 | 2.050895 | 0.218395 | 0.0362396 | 53.92977 | 42.41904 | 0 | 0.3594952 | 0.2971629 | 0.2070081 | 0.1363338 | 0.3594952 | 0.3433419 | 0.463344 | 0.3526527 | 0.1840034 |  |  | 487 | 60.36 | 1.12
2022-05-10 16:00 | 1.946443 | 3350 | 20.15838 | 16.09916 | 2022-05-08 | 1119.713 | 377.0401 | (20.0, 20.5] | normal | 9930.48 | 481.2002 | 13.91875 | 4.26675 | 0.8355251 | 6.36418 | 2.050895 | 0.218395 | 0.0362396 | 53.92977 | 42.41904 | 0 | 0.3594952 | 0.2971629 | 0.2070081 | 0.1363338 | 0.3594952 | 0.3433419 | 0.463344 | 0.3526527 | 0.1840034 |  |  | 487 | 60.36 | 1.12
2022-05-11 | 1.945445 | 3350 | 20.12868 | 16.2651 | 2022-05-09 | 1136.444 | 380.983 | (20.0, 20.5] | normal | 9992.4 | 476.6446 | 14.26758 | 4.409953 | 0.8174724 | 6.357456 | 2.018059 | 0.2350631 | 0.04186985 | 55.90019 | 41.88189 | 0 | 0.3373894 | 0.3108953 | 0.1993535 | 0.1523618 | 0.3373894 | 0.3517153 | 0.3741096 | 0.129958 | 0.4959324
2022-05-11 08:00 | 1.869623 | 3430.352 | 20.55275 | 16.589 | 2022-05-09 | 1136.444 | 373.1878 | (20.5, inf] | normal | 9992.4 | 476.6446 | 14.26758 | 4.409953 | 0.8174724 | 6.357456 | 2.018059 | 0.2350631 | 0.04186985 | 55.90019 | 41.88189 | 0 | 0.3373894 | 0.3108953 | 0.1993535 | 0.1523618 | 0.3373894 | 0.3517153 | 0.3741096 | 0.129958 | 0.4959324
2022-05-11 16:00 | 1.659878 | 3450.201 | 20.16087 | 15.98837 | 2022-05-10 | 1136.444 | 380.2844 | (20.0, 20.5] | normal | 9576.8 | 482.5349 | 26.19224 | 4.172795 | 0.9619182 | 6.127574 | 1.670236 | 0.2223153 | 0.03854722 | 53.72683 | 34.75781 | 0 | 0.3547573 | 0.2766321 | 0.2094332 | 0.1591774 | 0.3547573 | 0.3686106 | 0.4233934 | 0.1595066 | 0.4171
2022-05-12 | 1.732632 | 3449.895 | 19.91713 | 16.1084 | 2022-05-10 | 443.386 | 357.6639 | (19.5, 20.0] | baixo | 9576.8 | 482.5349 | 26.19224 | 4.172795 | 0.9619182 | 6.127574 | 1.670236 | 0.2223153 | 0.03854722 | 53.72683 | 34.75781 | 0 | 0.3547573 | 0.2766321 | 0.2094332 | 0.1591774 | 0.3547573 | 0.3686106 | 0.4233934 | 0.1595066 | 0.4171
2022-05-15 | 3.154084 | 3086.732 | 19.74516 | 16.24188 | 2022-05-11 | 970.6804 | 281.0053 | (19.5, 20.0] | baixo | 8593.53 | 486.2602 | 19.60321 | 4.536169 | 0.812463 | 6.235695 | 1.859093 | 0.2210206 | 0.0292925 | 53.02141 | 36.48995 | 0 | 0.3571419 | 0.3320161 | 0.1363956 | 0.1744464 | 0.3571419 | 0.310842 | 0.2584781 | 0.4966845 | 0.2448374 |  |  | 465 | 59.02333
2022-05-15 08:00 | 3.044283 | 3272.758 | 19.53115 | 15.6506 | 2022-05-12 | 970.6804 | 353.3083 | (19.5, 20.0] | baixo | 7174.5 | 487.6019 | 25.42551 | 4.358327 | 0.9915855 | 6.649743 | 2.532697 | 0.2220083 | 0.0289048 | 60.71211 | 49.48224 | 0 | 0.4382452 | 0.2401882 | 0.1198188 | 0.2017479 | 0.4382452 | 0.3215667 | 0.2800541 | 0.546517 | 0.1734289 |  |  | 465 | 59.02333
2022-05-15 16:00 | 2.890137 | 3420.039 | 19.95915 | 16.17133 | 2022-05-12 | 970.6804 | 333.6107 | (19.5, 20.0] | baixo | 7174.5 | 487.6019 | 25.42551 | 4.358327 | 0.9915855 | 6.649743 | 2.532697 | 0.2220083 | 0.0289048 | 60.71211 | 49.48224 | 0 | 0.4382452 | 0.2401882 | 0.1198188 | 0.2017479 | 0.4382452 | 0.3215667 | 0.2800541 | 0.546517 | 0.1734289 |  |  | 465 | 59.02333
2022-05-16 | 2.781271 | 3450 | 20.24436 | 16.50934 | 2022-05-13 | 1068.609 | 340.1455 | (20.0, 20.5] | normal | 1216.94 | 479.6781 | 22.59833 | 4.207287 | 0.9309908 | 6.322571 | 1.975877 | 0.2210236 | 0.02446823 | 62.57734 | 39.34867 | 0 | 0.4031916 | 0.4003484 | 0.08679146 | 0.1096685 | 0.4031916 | 0.19646 | 0.2633503 | 0.6640247 | 0.07262503 |  |  | 470 | 63.58 | 1.33
2022-05-16 08:00 | 2.770615 | 3450 | 20.2414 | 15.93722 | 2022-05-13 | 1068.609 | 355.6596 | (20.0, 20.5] | normal | 1216.94 | 479.6781 | 22.59833 | 4.207287 | 0.9309908 | 6.322571 | 1.975877 | 0.2210236 | 0.02446823 | 62.57734 | 39.34867 | 0 | 0.4031916 | 0.4003484 | 0.08679146 | 0.1096685 | 0.4031916 | 0.19646 | 0.2633503 | 0.6640247 | 0.07262503 |  |  | 470 | 63.58 | 1.33
2022-05-16 16:00 | 2.759959 | 3449.594 | 20.4233 | 14.96098 | 2022-05-13 | 1068.609 | 371.284 | (20.0, 20.5] | normal | 1216.94 | 479.6781 | 22.59833 | 4.207287 | 0.9309908 | 6.322571 | 1.975877 | 0.2210236 | 0.02446823 | 62.57734 | 39.34867 | 0 | 0.4031916 | 0.4003484 | 0.08679146 | 0.1096685 | 0.4031916 | 0.19646 | 0.2633503 | 0.6640247 | 0.07262503 |  |  | 470 | 63.58 | 1.33
2022-05-17 | 2.783151 | 3450 | 20.13955 | 15.14488 | 2022-05-14 | 1116.333 | 370.6603 | (20.0, 20.5] | normal | 5998.48 | 481.4247 | 23.51632 | 4.117134 | 0.9703414 | 6.361362 | 2.12755 | 0.2248127 | 0.02714182 | 61.63344 | 42.06018 | 0 | 0.4849145 | 0.290882 | 0.07580087 | 0.1484026 | 0.4849145 | 0.2242035 | 0.2541039 | 0.6306059 | 0.1152902 |  |  | 464 | 64.26 | 0.73
2022-05-17 08:00 | 2.808396 | 3450 | 19.99786 | 15.8017 | 2022-05-14 | 1116.333 | 367.4164 | (19.5, 20.0] | normal | 5998.48 | 481.4247 | 23.51632 | 4.117134 | 0.9703414 | 6.361362 | 2.12755 | 0.2248127 | 0.02714182 | 61.63344 | 42.06018 | 0 | 0.4849145 | 0.290882 | 0.07580087 | 0.1484026 | 0.4849145 | 0.2242035 | 0.2541039 | 0.6306059 | 0.1152902 |  |  | 464 | 64.26 | 0.73
2022-05-17 16:00 | 2.69925 | 3450 | 20.16613 | 16.61006 | 2022-05-14 | 1116.333 | 375.1624 | (20.0, 20.5] | normal | 5998.48 | 481.4247 | 23.51632 | 4.117134 | 0.9703414 | 6.361362 | 2.12755 | 0.2248127 | 0.02714182 | 61.63344 | 42.06018 | 0 | 0.4849145 | 0.290882 | 0.07580087 | 0.1484026 | 0.4849145 | 0.2242035 | 0.2541039 | 0.6306059 | 0.1152902 |  |  | 464 | 64.26 | 0.73
2022-05-18 | 2.692146 | 3450 | 20.12788 | 16.27275 | 2022-05-15 | 1153.361 | 379.7827 | (20.0, 20.5] | normal | 8812.87 | 481.7314 | 24.27206 | 4.226397 | 1.008234 | 6.454969 | 2.065093 | 0.2199187 | 0.03142937 | 62.58254 | 42.84135 | 0.02043716 | 0.4482183 | 0.2635759 | 0.1396231 | 0.1281455 | 0.4686555 | 0.2677686 | 0.3634133 | 0.5581319 | 0.07845477 |  |  | 466 |  | 0.36
2022-05-18 08:00 | 2.547157 | 3198.166 | 19.94667 | 15.80018 | 2022-05-15 | 1153.361 | 384.1808 | (19.5, 20.0] | normal | 8812.87 | 481.7314 | 24.27206 | 4.226397 | 1.008234 | 6.454969 | 2.065093 | 0.2199187 | 0.03142937 | 62.58254 | 42.84135 | 0.02043716 | 0.4482183 | 0.2635759 | 0.1396231 | 0.1281455 | 0.4686555 | 0.2677686 | 0.3634133 | 0.5581319 | 0.07845477 |  |  | 466 |  | 0.36
2022-05-18 16:00 | 2.969164 | 3405.36 | 19.87735 | 15.95275 | 2022-05-15 | 1153.361 | 383.6514 | (19.5, 20.0] | normal | 8812.87 | 481.7314 | 24.27206 | 4.226397 | 1.008234 | 6.454969 | 2.065093 | 0.2199187 | 0.03142937 | 62.58254 | 42.84135 | 0.02043716 | 0.4482183 | 0.2635759 | 0.1396231 | 0.1281455 | 0.4686555 | 0.2677686 | 0.3634133 | 0.5581319 | 0.07845477 |  |  | 466 |  | 0.36
2022-05-19 | 2.53747 | 3408.519 | 20.21267 | 16.55743 | 2022-05-16 | 1131.288 | 376.5693 | (20.0, 20.5] | normal | 8296.58 | 485.4228 | 30.12054 | 4.163305 | 0.9287046 | 6.496884 | 2.168806 | 0.2192729 | 0.05573898 | 59.49179 | 44.86819 | 0.02272503 | 0.4642443 | 0.1343084 | 0.1620427 | 0.2166796 | 0.4869693 | 0.3787223 | 0.5349499 | 0.2785036 | 0.1865464 |  |  | 455 | 60 | 0.66
2022-05-19 08:00 | 4.232523 | 3329.089 | 19.92727 | 15.55304 | 2022-05-15 | 1131.288 | 378.1406 | (19.5, 20.0] | normal | 8812.87 | 481.7314 | 24.27206 | 4.226397 | 1.008234 | 6.454969 | 2.065093 | 0.2199187 | 0.03142937 | 62.58254 | 42.84135 | 0.02043716 | 0.4482183 | 0.2635759 | 0.1396231 | 0.1281455 | 0.4686555 | 0.2677686 | 0.3634133 | 0.5581319 | 0.07845477 |  |  | 455 | 60 | 0.66
2022-05-19 16:00 | 2.355022 | 3438.76 | 20.16548 | 16.14924 | 2022-05-17 | 1131.288 | 374.8352 | (20.0, 20.5] | normal | 8917.26 | 480.0126 | 36.04278 | 3.765812 | 0.890309 | 6.294441 | 2.226288 | 0.2187615 | 0.07266831 | 51.78784 | 46.67087 | 0.1753308 | 0.5090443 | 0 | 0.1559885 | 0.1596365 | 0.684375 | 0.315625 | 0.5815263 | 0.1385494 | 0.2799243 |  |  | 455 | 60 | 0.66
2022-05-20 | 2.07893 | 3340.439 | 20.24925 | 16.22758 | 2022-05-17 | 1126.568 | 372.458 | (20.0, 20.5] | normal | 8917.26 | 480.0126 | 36.04278 | 3.765812 | 0.890309 | 6.294441 | 2.226288 | 0.2187615 | 0.07266831 | 51.78784 | 46.67087 | 0.1753308 | 0.5090443 | 0 | 0.1559885 | 0.1596365 | 0.684375 | 0.315625 | 0.5815263 | 0.1385494 | 0.2799243
2022-05-20 08:00 | 2.046844 | 3370.203125 | 20.7005 | 16.19069 | 2022-05-18 | 1126.568 | 374.0555 | (20.5, inf] | normal | 8735.54 | 475.485 | 32.38086 | 3.68175 | 0.8918386 | 6.326052 | 2.19489 | 0.2470767 | 0.06266655 | 48.85079 | 46.35997 | 0.2643031 | 0.3752304 | 0 | 0.1749932 | 0.1854734 | 0.6395334 | 0.3604666 | 0.2518502 | 0.3655406 | 0.3826092
2022-05-20 16:00 | 2.530287 | 3400.737 | 20.27648 | 14.04115 | 2022-05-18 | 1126.568 | 376.967 | (20.0, 20.5] | normal | 8735.54 | 475.485 | 32.38086 | 3.68175 | 0.8918386 | 6.326052 | 2.19489 | 0.2470767 | 0.06266655 | 48.85079 | 46.35997 | 0.2643031 | 0.3752304 | 0 | 0.1749932 | 0.1854734 | 0.6395334 | 0.3604666 | 0.2518502 | 0.3655406 | 0.3826092
2022-05-21 | 2.163857 | 3450 | 19.73825 | 15.5882 | 2022-05-18 | 1124.907 | 371.3488 | (19.5, 20.0] | normal | 8735.54 | 475.485 | 32.38086 | 3.68175 | 0.8918386 | 6.326052 | 2.19489 | 0.2470767 | 0.06266655 | 48.85079 | 46.35997 | 0.2643031 | 0.3752304 | 0 | 0.1749932 | 0.1854734 | 0.6395334 | 0.3604666 | 0.2518502 | 0.3655406 | 0.3826092
2022-05-21 08:00 | 2.169346 | 3450 | 19.69636 | 16.12231 | 2022-05-19 | 1124.907 | 374.1143 | (19.5, 20.0] | normal | 5954.1 | 476.2237 | 29.18942 | 3.710605 | 0.8380804 | 6.379852 | 2.040099 | 0.2558217 | 0.06276418 | 45.34543 | 42.64842 | 0.3824877 | 0.2986513 | 0 | 0.1111553 | 0.2077056 | 0.681139 | 0.318861 | 0.1830854 | 0.3341653 | 0.4827493
2022-05-21 16:00 | 2.052247 | 3470.369 | 19.76006 | 16.06145 | 2022-05-19 | 1124.907 | 375.6136 | (19.5, 20.0] | normal | 5954.1 | 476.2237 | 29.18942 | 3.710605 | 0.8380804 | 6.379852 | 2.040099 | 0.2558217 | 0.06276418 | 45.34543 | 42.64842 | 0.3824877 | 0.2986513 | 0 | 0.1111553 | 0.2077056 | 0.681139 | 0.318861 | 0.1830854 | 0.3341653 | 0.4827493
2022-05-22 | 2.059165 | 3475 | 19.97772 | 16.13999 | 2022-05-19 | 1112.672 | 375.4133 | (19.5, 20.0] | normal | 5954.1 | 476.2237 | 29.18942 | 3.710605 | 0.8380804 | 6.379852 | 2.040099 | 0.2558217 | 0.06276418 | 45.34543 | 42.64842 | 0.3824877 | 0.2986513 | 0 | 0.1111553 | 0.2077056 | 0.681139 | 0.318861 | 0.1830854 | 0.3341653 | 0.4827493
2022-05-22 08:00 | 2.017167 | 3487.125 | 19.91292 | 16.46521 | 2022-05-20 | 1112.672 | 374.0136 | (19.5, 20.0] | normal | 9447.6 | 479.0947 | 36.22461 | 3.712814 | 0.9479973 | 6.481113 | 2.301449 | 0.2489909 | 0.07179452 | 51.60957 | 47.80467 | 0.3849401 | 0.2913883 | 0 | 0.114934 | 0.2087377 | 0.6763284 | 0.3236716 | 0.3817869 | 0.1434385 | 0.4747747
2022-05-22 16:00 | 1.861023 | 3450.282 | 20.04019 | 15.89795 | 2022-05-20 | 1112.672 | 380.3653 | (20.0, 20.5] | normal | 9447.6 | 479.0947 | 36.22461 | 3.712814 | 0.9479973 | 6.481113 | 2.301449 | 0.2489909 | 0.07179452 | 51.60957 | 47.80467 | 0.3849401 | 0.2913883 | 0 | 0.114934 | 0.2087377 | 0.6763284 | 0.3236716 | 0.3817869 | 0.1434385 | 0.4747747
2022-05-23 | 1.942014 | 3450 | 19.85878 | 16.16676 | 2022-05-21 | 1135.321 | 376.9656 | (19.5, 20.0] | normal | 8966.64 | 480.0431 | 30.05396 | 3.66293 | 0.8800884 | 6.367883 | 2.227017 | 0.2371458 | 0.05996989 | 52.13433 | 46.10658 | 0.2471227 | 0.3996491 | 0 | 0.1625235 | 0.1907047 | 0.6467718 | 0.3532282 | 0.4428807 | 0.1721167 | 0.3850026 |  |  | 460 | 63.52 | 0.65
2022-05-23 08:00 | 1.794803 | 3469.56 | 19.73874 | 16.14325 | 2022-05-21 | 1135.321 | 376.9388 | (19.5, 20.0] | normal | 8966.64 | 480.0431 | 30.05396 | 3.66293 | 0.8800884 | 6.367883 | 2.227017 | 0.2371458 | 0.05996989 | 52.13433 | 46.10658 | 0.2471227 | 0.3996491 | 0 | 0.1625235 | 0.1907047 | 0.6467718 | 0.3532282 | 0.4428807 | 0.1721167 | 0.3850026 |  |  | 460 | 63.52 | 0.65
2022-05-23 16:00 | 1.830839 | 3475 | 19.56224 | 16.14651 | 2022-05-21 | 1135.321 | 379.3267 | (19.5, 20.0] | normal | 8966.64 | 480.0431 | 30.05396 | 3.66293 | 0.8800884 | 6.367883 | 2.227017 | 0.2371458 | 0.05996989 | 52.13433 | 46.10658 | 0.2471227 | 0.3996491 | 0 | 0.1625235 | 0.1907047 | 0.6467718 | 0.3532282 | 0.4428807 | 0.1721167 | 0.3850026 |  |  | 460 | 63.52 | 0.65
2022-05-24 | 4.751579 | 3215.036 | 19.67464 | 14.15222 | 2022-05-19 | 1127.363 | 377.8347 | (19.5, 20.0] | normal | 5954.1 | 476.2237 | 29.18942 | 3.710605 | 0.8380804 | 6.379852 | 2.040099 | 0.2558217 | 0.06276418 | 45.34543 | 42.64842 | 0.3824877 | 0.2986513 | 0 | 0.1111553 | 0.2077056 | 0.681139 | 0.318861 | 0.1830854 | 0.3341653 | 0.4827493
2022-05-24 08:00 | 2.014992 | 3460.03 | 19.50333 | 15.89008 | 2022-05-22 | 1127.363 | 375.4223 | (19.5, 20.0] | normal | 8378.19 | 479.6322 | 34.54494 | 3.665248 | 1.074162 | 6.576938 | 2.526608 | 0.236655 | 0.06779038 | 61.96394 | 57.13471 | 0.3685856 | 0.3222319 | 0 | 0.1245961 | 0.1845864 | 0.6908175 | 0.3091825 | 0.4075487 | 0.2044339 | 0.3880174
2022-05-24 16:00 | 2.019732 | 3475 | 19.89338 | 16.12866 | 2022-05-22 | 1127.363 | 372.1407 | (19.5, 20.0] | normal | 8378.19 | 479.6322 | 34.54494 | 3.665248 | 1.074162 | 6.576938 | 2.526608 | 0.236655 | 0.06779038 | 61.96394 | 57.13471 | 0.3685856 | 0.3222319 | 0 | 0.1245961 | 0.1845864 | 0.6908175 | 0.3091825 | 0.4075487 | 0.2044339 | 0.3880174
2022-05-25 | 2.145106 | 3475 | 19.76878 | 15.6958 | 2022-05-22 | 1124.306 | 371.5637 | (19.5, 20.0] | normal | 8378.19 | 479.6322 | 34.54494 | 3.665248 | 1.074162 | 6.576938 | 2.526608 | 0.236655 | 0.06779038 | 61.96394 | 57.13471 | 0.3685856 | 0.3222319 | 0 | 0.1245961 | 0.1845864 | 0.6908175 | 0.3091825 | 0.4075487 | 0.2044339 | 0.3880174 |  |  | 470 | 58.75 | 1.01
2022-05-25 08:00 | 2.195737 | 3475 | 19.68541 | 15.13559 | 2022-05-23 | 1124.306 | 377.5854 | (19.5, 20.0] | normal | 8690.87 | 474.6406 | 32.14094 | 3.577522 | 0.8943025 | 6.521508 | 2.35234 | 0.2541829 | 0.05589827 | 58.12005 | 54.32336 | 0.3432165 | 0.2465047 | 0 | 0.2074579 | 0.2028209 | 0.5897212 | 0.4102788 | 0.1755924 | 0.3964792 | 0.4279284 |  |  | 470 | 58.75 | 1.01
2022-05-25 16:00 | 2.154381 | 3430.311 | 19.85813 | 15.6785 | 2022-05-23 | 1124.306 | 372.7186 | (19.5, 20.0] | normal | 8690.87 | 474.6406 | 32.14094 | 3.577522 | 0.8943025 | 6.521508 | 2.35234 | 0.2541829 | 0.05589827 | 58.12005 | 54.32336 | 0.3432165 | 0.2465047 | 0 | 0.2074579 | 0.2028209 | 0.5897212 | 0.4102788 | 0.1755924 | 0.3964792 | 0.4279284 |  |  | 470 | 58.75 | 1.01
2022-05-26 | 2.280429 | 3450 | 19.82368 | 15.44829 | 2022-05-23 | 1113.924 | 369.3705 | (19.5, 20.0] | normal | 8690.87 | 474.6406 | 32.14094 | 3.577522 | 0.8943025 | 6.521508 | 2.35234 | 0.2541829 | 0.05589827 | 58.12005 | 54.32336 | 0.3432165 | 0.2465047 | 0 | 0.2074579 | 0.2028209 | 0.5897212 | 0.4102788 | 0.1755924 | 0.3964792 | 0.4279284 |  |  | 471 | 58.91 | 0.54
2022-05-26 08:00 | 2.252441 | 3468.793 | 20.07721 | 16.19783 | 2022-05-24 | 1113.924 | 370.234 | (20.0, 20.5] | normal | 10107.27 | 467.4552 | 26.84641 | 3.630387 | 0.8052466 | 6.623668 | 2.374848 | 0.2642208 | 0.06318152 | 61.45235 | 58.2266 | 0.4375286 | 0.1640502 | 0 | 0.19372 | 0.2047012 | 0.6015789 | 0.3984211 | 0.1342877 | 0.3402465 | 0.5254659 |  |  | 471 | 58.91 | 0.54
2022-05-26 16:00 | 2.077118 | 3457.047 | 20.22152 | 15.72522 | 2022-05-24 | 1113.924 | 372.4231 | (20.0, 20.5] | normal | 10107.27 | 467.4552 | 26.84641 | 3.630387 | 0.8052466 | 6.623668 | 2.374848 | 0.2642208 | 0.06318152 | 61.45235 | 58.2266 | 0.4375286 | 0.1640502 | 0 | 0.19372 | 0.2047012 | 0.6015789 | 0.3984211 | 0.1342877 | 0.3402465 | 0.5254659 |  |  | 471 | 58.91 | 0.54
2022-05-27 | 2.101534 | 3450 | 19.77746 | 15.84986 | 2022-05-24 | 1118.398 | 372.2653 | (19.5, 20.0] | normal | 10107.27 | 467.4552 | 26.84641 | 3.630387 | 0.8052466 | 6.623668 | 2.374848 | 0.2642208 | 0.06318152 | 61.45235 | 58.2266 | 0.4375286 | 0.1640502 | 0 | 0.19372 | 0.2047012 | 0.6015789 | 0.3984211 | 0.1342877 | 0.3402465 | 0.5254659 |  |  | 466 | 57.55 | 1.05
2022-05-27 08:00 | 2.084189 | 3450 | 20.07475 | 16.08039 | 2022-05-25 | 1118.398 | 373.1402 | (20.0, 20.5] | normal | 9917.98 | 474.1161 | 28.01361 | 3.801578 | 0.7245561 | 6.405237 | 2.17376 | 0.2474356 | 0.04950702 | 56.3874 | 61.02921 | 0.3283542 | 0.3548202 | 0 | 0.1595254 | 0.1573002 | 0.6831744 | 0.3168256 | 0.1903583 | 0.4336085 | 0.3760331 |  |  | 466 | 57.55 | 1.05
2022-05-27 16:00 | 2.01518 | 3450.009 | 20.18058 | 16.2456 | 2022-05-25 | 1118.398 | 369.8399 | (20.0, 20.5] | normal | 9917.98 | 474.1161 | 28.01361 | 3.801578 | 0.7245561 | 6.405237 | 2.17376 | 0.2474356 | 0.04950702 | 56.3874 | 61.02921 | 0.3283542 | 0.3548202 | 0 | 0.1595254 | 0.1573002 | 0.6831744 | 0.3168256 | 0.1903583 | 0.4336085 | 0.3760331 |  |  | 466 | 57.55 | 1.05
2022-05-28 | 2.073397 | 3330.224 | 19.94201 | 15.62255 | 2022-05-25 | 1119.085 | 370.4203 | (19.5, 20.0] | normal | 9917.98 | 474.1161 | 28.01361 | 3.801578 | 0.7245561 | 6.405237 | 2.17376 | 0.2474356 | 0.04950702 | 56.3874 | 61.02921 | 0.3283542 | 0.3548202 | 0 | 0.1595254 | 0.1573002 | 0.6831744 | 0.3168256 | 0.1903583 | 0.4336085 | 0.3760331 |  |  | 456 | 57.9
2022-05-28 08:00 | 2.833073 | 3415.823 | 19.66998 | 15.98518 | 2022-05-25 | 1119.085 | 369.9103 | (19.5, 20.0] | normal | 9917.98 | 474.1161 | 28.01361 | 3.801578 | 0.7245561 | 6.405237 | 2.17376 | 0.2474356 | 0.04950702 | 56.3874 | 61.02921 | 0.3283542 | 0.3548202 | 0 | 0.1595254 | 0.1573002 | 0.6831744 | 0.3168256 | 0.1903583 | 0.4336085 | 0.3760331 |  |  | 456 | 57.9
2022-05-28 16:00 | 2.169992 | 3389.548 | 19.91315 | 15.63453 | 2022-05-26 | 1119.085 | 376.3581 | (19.5, 20.0] | normal | 8965.91 | 468.7334 | 21.56429 | 3.77718 | 0.7004267 | 6.420506 | 2.159562 | 0.2491889 | 0.04548011 | 66.97618 | 64.32121 | 0.3529368 | 0.2755872 | 0 | 0.1650284 | 0.2064475 | 0.628524 | 0.371476 | 0.2148072 | 0.4324759 | 0.3527169 |  |  | 456 | 57.9
2022-05-29 | 2.237495 | 3450 | 19.9271 | 15.7842 | 2022-05-26 | 1126.938 | 372.3524 | (19.5, 20.0] | normal | 8965.91 | 468.7334 | 21.56429 | 3.77718 | 0.7004267 | 6.420506 | 2.159562 | 0.2491889 | 0.04548011 | 66.97618 | 64.32121 | 0.3529368 | 0.2755872 | 0 | 0.1650284 | 0.2064475 | 0.628524 | 0.371476 | 0.2148072 | 0.4324759 | 0.3527169 |  |  | 459 | 56.37
2022-05-29 08:00 | 2.17419 | 3450 | 20.10404 | 15.8385 | 2022-05-27 | 1126.938 | 372.6215 | (20.0, 20.5] | normal | 9437.45 | 475.8209 | 30.25009 | 3.678547 | 0.6994684 | 6.209868 | 1.870285 | 0.2379893 | 0.04774172 | 54.1898 | 48.7106 | 0.3617005 | 0.3290232 | 0 | 0.1164923 | 0.1927841 | 0.6907237 | 0.3092763 | 0.256074 | 0.3144985 | 0.4294275 |  |  | 459 | 56.37
2022-05-29 16:00 | 2.200992 | 3450 | 19.88416 | 15.59322 | 2022-05-27 | 1126.938 | 379.9124 | (19.5, 20.0] | normal | 9437.45 | 475.8209 | 30.25009 | 3.678547 | 0.6994684 | 6.209868 | 1.870285 | 0.2379893 | 0.04774172 | 54.1898 | 48.7106 | 0.3617005 | 0.3290232 | 0 | 0.1164923 | 0.1927841 | 0.6907237 | 0.3092763 | 0.256074 | 0.3144985 | 0.4294275 |  |  | 459 | 56.37
2022-05-30 | 2.225856 | 3450 | 19.86068 | 15.54613 | 2022-05-27 | 1038.074 | 377.1361 | (19.5, 20.0] | normal | 9437.45 | 475.8209 | 30.25009 | 3.678547 | 0.6994684 | 6.209868 | 1.870285 | 0.2379893 | 0.04774172 | 54.1898 | 48.7106 | 0.3617005 | 0.3290232 | 0 | 0.1164923 | 0.1927841 | 0.6907237 | 0.3092763 | 0.256074 | 0.3144985 | 0.4294275 |  |  | 456 | 54.3 | 1.88
2022-05-30 08:00 | 2.286242 | 3450 | 20.02461 | 15.68095 | 2022-05-28 | 1038.074 | 340.1848 | (20.0, 20.5] | normal | 11371.66 | 482.8446 | 39.67329 | 3.647456 | 0.9597456 | 6.609667 | 2.513003 | 0.2528143 | 0.05450707 | 59.42904 | 65.34247 | 0.3443121 | 0.3768992 | 0 | 0.09541879 | 0.1833699 | 0.7212113 | 0.2787887 | 0.3163086 | 0.2558307 | 0.4278607 |  |  | 456 | 54.3 | 1.88
2022-05-30 16:00 | 2.275262 | 3450 | 19.89379 | 15.92867 | 2022-05-28 | 1038.074 | 370.6755 | (19.5, 20.0] | normal | 11371.66 | 482.8446 | 39.67329 | 3.647456 | 0.9597456 | 6.609667 | 2.513003 | 0.2528143 | 0.05450707 | 59.42904 | 65.34247 | 0.3443121 | 0.3768992 | 0 | 0.09541879 | 0.1833699 | 0.7212113 | 0.2787887 | 0.3163086 | 0.2558307 | 0.4278607 |  |  | 456 | 54.3 | 1.88
2022-05-31 | 2.253143 | 3450 | 20.38089 | 15.97049 | 2022-05-28 | 1129.124 | 370.13 | (20.0, 20.5] | normal | 11371.66 | 482.8446 | 39.67329 | 3.647456 | 0.9597456 | 6.609667 | 2.513003 | 0.2528143 | 0.05450707 | 59.42904 | 65.34247 | 0.3443121 | 0.3768992 | 0 | 0.09541879 | 0.1833699 | 0.7212113 | 0.2787887 | 0.3163086 | 0.2558307 | 0.4278607 |  |  | 469 | 58.83 | 1.62
2022-05-31 08:00 | 2.331773 | 3426.492 | 20.27214 | 15.7702 | 2022-05-29 | 1129.124 | 375.5939 | (20.0, 20.5] | normal | 8906.92 | 498.7355 | 38.41944 | 3.657879 | 1.018356 | 6.487213 | 2.474571 | 0.2266723 | 0.04706439 | 60.884 | 64.0061 | 0.214815 | 0.4739169 | 0 | 0.1165408 | 0.1947272 | 0.6887319 | 0.3112681 | 0.5156305 | 0.2694506 | 0.2149189 |  |  | 469 | 58.83 | 1.62
2022-05-31 16:00 | 2.240065 | 3450 | 20.06702 | 15.59766 | 2022-05-29 | 1129.124 | 381.5343 | (20.0, 20.5] | normal | 8906.92 | 498.7355 | 38.41944 | 3.657879 | 1.018356 | 6.487213 | 2.474571 | 0.2266723 | 0.04706439 | 60.884 | 64.0061 | 0.214815 | 0.4739169 | 0 | 0.1165408 | 0.1947272 | 0.6887319 | 0.3112681 | 0.5156305 | 0.2694506 | 0.2149189 |  |  | 469 | 58.83 | 1.62
2022-06-01 | 2.270741 | 3450 | 20.11032 | 15.46072 | 2022-05-29 | 1144.143 | 378.5442 | (20.0, 20.5] | normal | 8906.92 | 498.7355 | 38.41944 | 3.657879 | 1.018356 | 6.487213 | 2.474571 | 0.2266723 | 0.04706439 | 60.884 | 64.0061 | 0.214815 | 0.4739169 | 0 | 0.1165408 | 0.1947272 | 0.6887319 | 0.3112681 | 0.5156305 | 0.2694506 | 0.2149189 |  |  | 476 | 60.59 | 1.4
2022-06-01 08:00 | 2.266221 | 3489.83 | 20.00757 | 16.09031 | 2022-05-30 | 1144.143 | 381.0422 | (20.0, 20.5] | normal | 10038.45 | 493.8656 | 45.2955 | 3.796522 | 1.035666 | 6.586992 | 2.537258 | 0.2339275 | 0.06568151 | 57.26125 | 64.98431 | 0.2209933 | 0.4576244 | 0 | 0.09619712 | 0.2251852 | 0.6786177 | 0.3213823 | 0.3768199 | 0.2547645 | 0.3684156 |  |  | 476 | 60.59 | 1.4
2022-06-01 16:00 | 1.942773 | 3485.402 | 20.18698 | 16.61132 | 2022-05-30 | 1144.143 | 382.2415 | (20.0, 20.5] | normal | 10038.45 | 493.8656 | 45.2955 | 3.796522 | 1.035666 | 6.586992 | 2.537258 | 0.2339275 | 0.06568151 | 57.26125 | 64.98431 | 0.2209933 | 0.4576244 | 0 | 0.09619712 | 0.2251852 | 0.6786177 | 0.3213823 | 0.3768199 | 0.2547645 | 0.3684156 |  |  | 476 | 60.59 | 1.4
2022-06-02 | 1.760535 | 3450 | 20.33247 | 15.65083 | 2022-05-31 | 1126.244 | 371.5801 | (20.0, 20.5] | normal | 9463.75 | 498.6769 | 39.13106 | 3.893329 | 0.9498913 | 6.542985 | 2.592853 | 0.2278405 | 0.08272733 | 57.8587 | 64.15563 | 0.2427241 | 0.462639 | 0 | 0.1026337 | 0.1920032 | 0.7053631 | 0.2946369 | 0.5574192 | 0.06379085 | 0.37879 |  |  | 487 | 57.93 | 1.43
2022-06-02 08:00 | 1.728889 | 3477.248565 | 20.16133 | 16.46995 | 2022-05-31 | 1126.244 | 375.0849 | (20.0, 20.5] | normal | 9463.75 | 498.6769 | 39.13106 | 3.893329 | 0.9498913 | 6.542985 | 2.592853 | 0.2278405 | 0.08272733 | 57.8587 | 64.15563 | 0.2427241 | 0.462639 | 0 | 0.1026337 | 0.1920032 | 0.7053631 | 0.2946369 | 0.5574192 | 0.06379085 | 0.37879 |  |  | 487 | 57.93 | 1.43
2022-06-02 16:00 | 1.6149 | 3450 | 20.37743 | 16.31619 | 2022-06-01 | 1126.244 | 379.1598 | (20.0, 20.5] | normal | 6663.53 | 493.4441 | 28.29584 | 3.583046 | 0.9939267 | 6.50289 | 2.457056 | 0.2254043 | 0.06256478 | 45.77412 | 44.58962 | 0.3270339 | 0.395406 | 0 | 0.1627636 | 0.1147965 | 0.7224399 | 0.2775601 | 0.4421 | 0.162157 | 0.395743 |  |  | 487 | 57.93 | 1.43
2022-06-03 | 1.722431 | 3450 | 20.09431 | 16.34263 | 2022-06-01 | 1126.982 | 374.6946 | (20.0, 20.5] | normal | 6663.53 | 493.4441 | 28.29584 | 3.583046 | 0.9939267 | 6.50289 | 2.457056 | 0.2254043 | 0.06256478 | 45.77412 | 44.58962 | 0.3270339 | 0.395406 | 0 | 0.1627636 | 0.1147965 | 0.7224399 | 0.2775601 | 0.4421 | 0.162157 | 0.395743 |  |  | 479 | 60.59 | 1.64
2022-06-03 08:00 | 1.524807 | 3432.043 | 20.26601 | 16.11963 | 2022-06-01 | 1126.982 | 373.4927 | (20.0, 20.5] | normal | 6663.53 | 493.4441 | 28.29584 | 3.583046 | 0.9939267 | 6.50289 | 2.457056 | 0.2254043 | 0.06256478 | 45.77412 | 44.58962 | 0.3270339 | 0.395406 | 0 | 0.1627636 | 0.1147965 | 0.7224399 | 0.2775601 | 0.4421 | 0.162157 | 0.395743 |  |  | 479 | 60.59 | 1.64
2022-06-03 16:00 | 1.55903 | 3400 | 20.15735 | 16.58815 | 2022-06-02 | 1126.982 | 377.1752 | (20.0, 20.5] | normal | 8976.05 | 491.8882 | 38.49389 | 3.741575 | 0.9341713 | 6.783752 | 2.53024 | 0.2370476 | 0.06817923 | 60.1734 | 63.24441 | 0.2978883 | 0.3599089 | 0 | 0.1571248 | 0.1850781 | 0.6577971 | 0.3422029 | 0.4183844 | 0.2318507 | 0.3497649 |  |  | 479 | 60.59 | 1.64
2022-06-04 | 1.589827 | 3400 | 19.88418 | 16.46102 | 2022-06-02 | 1140.529 | 378.3804 | (19.5, 20.0] | normal | 8976.05 | 491.8882 | 38.49389 | 3.741575 | 0.9341713 | 6.783752 | 2.53024 | 0.2370476 | 0.06817923 | 60.1734 | 63.24441 | 0.2978883 | 0.3599089 | 0 | 0.1571248 | 0.1850781 | 0.6577971 | 0.3422029 | 0.4183844 | 0.2318507 | 0.3497649 |  |  | 473 | 59.165
2022-06-04 08:00 | 1.601939 | 3400 | 19.72045 | 16.15962 | 2022-06-02 | 1140.529 | 378.211 | (19.5, 20.0] | normal | 8976.05 | 491.8882 | 38.49389 | 3.741575 | 0.9341713 | 6.783752 | 2.53024 | 0.2370476 | 0.06817923 | 60.1734 | 63.24441 | 0.2978883 | 0.3599089 | 0 | 0.1571248 | 0.1850781 | 0.6577971 | 0.3422029 | 0.4183844 | 0.2318507 | 0.3497649 |  |  | 473 | 59.165
2022-06-04 16:00 | 1.618661 | 3400 | 19.86091 | 16.30611 | 2022-06-03 | 1140.529 | 382.0015 | (19.5, 20.0] | normal | 8621.53 | 492.837 | 43.67418 | 3.933574 | 0.9904484 | 7.217917 | 2.71006 | 0.2510454 | 0.0715391 | 69.96682 | 70.34898 | 0.3504958 | 0.2430717 | 0 | 0.1333708 | 0.2730617 | 0.5935675 | 0.4064325 | 0.4362102 | 0.09059531 | 0.4731945 |  |  | 473 | 59.165
2022-06-05 | 1.658964 | 3400 | 19.8124 | 16.93145 | 2022-06-03 | 1142.486 | 383.841 | (19.5, 20.0] | normal | 8621.53 | 492.837 | 43.67418 | 3.933574 | 0.9904484 | 7.217917 | 2.71006 | 0.2510454 | 0.0715391 | 69.96682 | 70.34898 | 0.3504958 | 0.2430717 | 0 | 0.1333708 | 0.2730617 | 0.5935675 | 0.4064325 | 0.4362102 | 0.09059531 | 0.4731945 |  |  | 482 | 59.40333
2022-06-05 08:00 | 1.672071 | 3400 | 19.88221 | 16.25255 | 2022-06-03 | 1142.486 | 380.9215 | (19.5, 20.0] | normal | 8621.53 | 492.837 | 43.67418 | 3.933574 | 0.9904484 | 7.217917 | 2.71006 | 0.2510454 | 0.0715391 | 69.96682 | 70.34898 | 0.3504958 | 0.2430717 | 0 | 0.1333708 | 0.2730617 | 0.5935675 | 0.4064325 | 0.4362102 | 0.09059531 | 0.4731945 |  |  | 482 | 59.40333
2022-06-05 16:00 | 1.668794 | 3400 | 20.05166 | 16.18494 | 2022-06-03 | 1142.486 | 376.2762 | (20.0, 20.5] | normal | 8621.53 | 492.837 | 43.67418 | 3.933574 | 0.9904484 | 7.217917 | 2.71006 | 0.2510454 | 0.0715391 | 69.96682 | 70.34898 | 0.3504958 | 0.2430717 | 0 | 0.1333708 | 0.2730617 | 0.5935675 | 0.4064325 | 0.4362102 | 0.09059531 | 0.4731945 |  |  | 482 | 59.40333
2022-06-06 | 1.769387 | 3400 | 20.20363 | 16.20783 | 2022-06-04 | 1138.907 | 376.8444 | (20.0, 20.5] | normal | 9433.79 | 488.1742 | 41.03639 | 3.889771 | 0.8733152 | 6.933638 | 2.555634 | 0.249497 | 0.07013699 | 60.12166 | 67.14299 | 0.3443717 | 0.2990177 | 0 | 0.162749 | 0.1938616 | 0.6433893 | 0.3566107 | 0.3453532 | 0.2052985 | 0.4493484 |  |  | 466 | 58.44 | 1.12
2022-06-06 08:00 | 1.741208 | 3359.222 | 19.69727 | 16.18469 | 2022-06-04 | 1138.907 | 380.3093 | (19.5, 20.0] | normal | 9433.79 | 488.1742 | 41.03639 | 3.889771 | 0.8733152 | 6.933638 | 2.555634 | 0.249497 | 0.07013699 | 60.12166 | 67.14299 | 0.3443717 | 0.2990177 | 0 | 0.162749 | 0.1938616 | 0.6433893 | 0.3566107 | 0.3453532 | 0.2052985 | 0.4493484 |  |  | 466 | 58.44 | 1.12
2022-06-06 16:00 | 1.664104 | 3350 | 19.86176 | 16.25411 | 2022-06-05 | 1138.907 | 379.6024 | (19.5, 20.0] | normal | 10430.66 | 475.8602 | 33.47792 | 3.933006 | 0.7441943 | 6.883811 | 2.595929 | 0.2487549 | 0.07642607 | 59.34306 | 64.64462 | 0.3859209 | 0.2334512 | 0 | 0.1582095 | 0.2224183 | 0.6193721 | 0.3806279 | 0.4807418 | 0.02476006 | 0.4944982 |  |  | 466 | 58.44 | 1.12
2022-06-07 | 1.765514 | 3350 | 20.24422 | 16.30746 | 2022-06-05 | 1139.085 | 378.2604 | (20.0, 20.5] | normal | 10430.66 | 475.8602 | 33.47792 | 3.933006 | 0.7441943 | 6.883811 | 2.595929 | 0.2487549 | 0.07642607 | 59.34306 | 64.64462 | 0.3859209 | 0.2334512 | 0 | 0.1582095 | 0.2224183 | 0.6193721 | 0.3806279 | 0.4807418 | 0.02476006 | 0.4944982 |  |  | 457 | 58.135 | 1.35
2022-06-07 08:00 | 1.785819 | 3350 | 20.24007 | 15.70917 | 2022-06-05 | 1139.085 | 379.5868 | (20.0, 20.5] | normal | 10430.66 | 475.8602 | 33.47792 | 3.933006 | 0.7441943 | 6.883811 | 2.595929 | 0.2487549 | 0.07642607 | 59.34306 | 64.64462 | 0.3859209 | 0.2334512 | 0 | 0.1582095 | 0.2224183 | 0.6193721 | 0.3806279 | 0.4807418 | 0.02476006 | 0.4944982 |  |  | 457 | 58.135 | 1.35
2022-06-07 16:00 | 1.728287 | 3350 | 19.96417 | 15.85309 | 2022-06-05 | 1139.085 | 378.9315 | (19.5, 20.0] | normal | 10430.66 | 475.8602 | 33.47792 | 3.933006 | 0.7441943 | 6.883811 | 2.595929 | 0.2487549 | 0.07642607 | 59.34306 | 64.64462 | 0.3859209 | 0.2334512 | 0 | 0.1582095 | 0.2224183 | 0.6193721 | 0.3806279 | 0.4807418 | 0.02476006 | 0.4944982 |  |  | 457 | 58.135 | 1.35
2022-06-08 | 1.845346 | 3350 | 20.10733 | 16.22572 | 2022-06-06 | 1102.659 | 382.043 | (20.0, 20.5] | normal | 8815.71 | 494.8812 | 42.06547 | 4.001691 | 1.048328 | 7.295006 | 3.044939 | 0.2376337 | 0.07174184 | 69.4273 | 78.61917 | 0.298913 | 0.2464078 | 0 | 0.1551571 | 0.2995221 | 0.5453208 | 0.4546792 | 0.4889601 | 0.0303918 | 0.4806481 |  |  | 475 | 61.3 | 0.95
2022-06-08 08:00 | 1.924162 | 3350 | 20.12494 | 16.24096 | 2022-06-06 | 1102.659 | 350.1243 | (20.0, 20.5] | normal | 8815.71 | 494.8812 | 42.06547 | 4.001691 | 1.048328 | 7.295006 | 3.044939 | 0.2376337 | 0.07174184 | 69.4273 | 78.61917 | 0.298913 | 0.2464078 | 0 | 0.1551571 | 0.2995221 | 0.5453208 | 0.4546792 | 0.4889601 | 0.0303918 | 0.4806481 |  |  | 475 | 61.3 | 0.95
2022-06-08 16:00 | 1.837032 | 3350 | 20.21694 | 16.25413 | 2022-06-06 | 1102.659 | 371.7952 | (20.0, 20.5] | normal | 8815.71 | 494.8812 | 42.06547 | 4.001691 | 1.048328 | 7.295006 | 3.044939 | 0.2376337 | 0.07174184 | 69.4273 | 78.61917 | 0.298913 | 0.2464078 | 0 | 0.1551571 | 0.2995221 | 0.5453208 | 0.4546792 | 0.4889601 | 0.0303918 | 0.4806481 |  |  | 475 | 61.3 | 0.95
2022-06-09 | 1.923497 | 3350 | 20.12184 | 16.92048 | 2022-06-07 | 1175.198 | 393.4859 | (20.0, 20.5] | normal | 9879.47 | 492.6938 | 34.0764 | 3.897488 | 0.9305527 | 7.690536 | 3.100678 | 0.2540878 | 0.07853695 | 67.93382 | 76.72447 | 0.3554411 | 0.2773266 | 0 | 0.1255351 | 0.2416972 | 0.6327677 | 0.3672323 | 0.429562 | 0.04638588 | 0.5240521 |  |  | 469 | 58.69333 | 1.68
2022-06-09 08:00 | 1.956419 | 3350 | 20.18385 | 16.87176 | 2022-06-07 | 1175.198 | 390.4582 | (20.0, 20.5] | normal | 9879.47 | 492.6938 | 34.0764 | 3.897488 | 0.9305527 | 7.690536 | 3.100678 | 0.2540878 | 0.07853695 | 67.93382 | 76.72447 | 0.3554411 | 0.2773266 | 0 | 0.1255351 | 0.2416972 | 0.6327677 | 0.3672323 | 0.429562 | 0.04638588 | 0.5240521 |  |  | 469 | 58.69333 | 1.68
2022-06-09 16:00 | 1.76121 | 3350 | 20.08527 | 16.03749 | 2022-06-07 | 1175.198 | 388.278 | (20.0, 20.5] | normal | 9879.47 | 492.6938 | 34.0764 | 3.897488 | 0.9305527 | 7.690536 | 3.100678 | 0.2540878 | 0.07853695 | 67.93382 | 76.72447 | 0.3554411 | 0.2773266 | 0 | 0.1255351 | 0.2416972 | 0.6327677 | 0.3672323 | 0.429562 | 0.04638588 | 0.5240521 |  |  | 469 | 58.69333 | 1.68
2022-06-10 | 1.812756 | 3350 | 19.88452 | 16.12742 | 2022-06-08 | 1061.153 | 378.2964 | (19.5, 20.0] | normal | 8596.6 | 489.792 | 28.12846 | 3.792658 | 0.8558742 | 7.586108 | 3.056104 | 0.2626451 | 0.1061568 | 64.47898 | 73.07627 | 0.3649094 | 0.2256031 | 0 | 0.1707745 | 0.238713 | 0.5905125 | 0.4094875 | 0.4448506 | 0 | 0.5551494 |  |  | 479 | 57.58 | 1.72
2022-06-10 08:00 | 1.824728 | 3350 | 20.21122 | 16.20747 | 2022-06-08 | 1061.153 | 348.6042 | (20.0, 20.5] | normal | 8596.6 | 489.792 | 28.12846 | 3.792658 | 0.8558742 | 7.586108 | 3.056104 | 0.2626451 | 0.1061568 | 64.47898 | 73.07627 | 0.3649094 | 0.2256031 | 0 | 0.1707745 | 0.238713 | 0.5905125 | 0.4094875 | 0.4448506 | 0 | 0.5551494 |  |  | 479 | 57.58 | 1.72
2022-06-10 16:00 | 1.82506 | 3350 | 20.26851 | 15.98939 | 2022-06-08 | 1061.153 | 390.5644 | (20.0, 20.5] | normal | 8596.6 | 489.792 | 28.12846 | 3.792658 | 0.8558742 | 7.586108 | 3.056104 | 0.2626451 | 0.1061568 | 64.47898 | 73.07627 | 0.3649094 | 0.2256031 | 0 | 0.1707745 | 0.238713 | 0.5905125 | 0.4094875 | 0.4448506 | 0 | 0.5551494 |  |  | 479 | 57.58 | 1.72
2022-06-11 | 1.668095 | 3347.492 | 20.14274 | 16.24283 | 2022-06-09 | 1151.059 | 390.6935 | (20.0, 20.5] | normal | 8958.18 | 492.1293 | 29.91203 | 3.696125 | 0.9677363 | 8.154662 | 3.428625 | 0.2824019 | 0.09794464 | 68.01552 | 75.07661 | 0.3149747 | 0.3223266 | 0 | 0.1377925 | 0.2249062 | 0.6373013 | 0.3626987 | 0.2752577 | 0.1173999 | 0.6073424 |  |  |  | 59.8
2022-06-11 08:00 | 1.690758 | 3325 | 19.64511 | 16.02439 | 2022-06-09 | 1151.059 | 387.7697 | (19.5, 20.0] | normal | 8958.18 | 492.1293 | 29.91203 | 3.696125 | 0.9677363 | 8.154662 | 3.428625 | 0.2824019 | 0.09794464 | 68.01552 | 75.07661 | 0.3149747 | 0.3223266 | 0 | 0.1377925 | 0.2249062 | 0.6373013 | 0.3626987 | 0.2752577 | 0.1173999 | 0.6073424 |  |  |  | 59.8
2022-06-11 16:00 | 1.714967 | 3325 | 19.6561 | 15.95106 | 2022-06-09 | 1151.059 | 371.0538 | (19.5, 20.0] | normal | 8958.18 | 492.1293 | 29.91203 | 3.696125 | 0.9677363 | 8.154662 | 3.428625 | 0.2824019 | 0.09794464 | 68.01552 | 75.07661 | 0.3149747 | 0.3223266 | 0 | 0.1377925 | 0.2249062 | 0.6373013 | 0.3626987 | 0.2752577 | 0.1173999 | 0.6073424 |  |  |  | 59.8
2022-06-12 | 1.745055 | 3325 | 19.97665 | 15.95873 | 2022-06-10 | 1118.113 | 375.2239 | (19.5, 20.0] | normal | 8266.75 | 493.3574 | 24.38237 | 3.326071 | 0.8969639 | 7.188715 | 3.034742 | 0.2585061 | 0.1429462 | 57.17193 | 63.06204 | 0.2982623 | 0.3141234 | 0 | 0.1855614 | 0.2020528 | 0.6123858 | 0.3876142 | 0.4540021 | 0.1267633 | 0.4192346 |  |  | 489 | 58.84667
2022-06-12 08:00 | 1.731263 | 3325 | 19.7941 | 15.73796 | 2022-06-10 | 1118.113 | 373.1845 | (19.5, 20.0] | normal | 8266.75 | 493.3574 | 24.38237 | 3.326071 | 0.8969639 | 7.188715 | 3.034742 | 0.2585061 | 0.1429462 | 57.17193 | 63.06204 | 0.2982623 | 0.3141234 | 0 | 0.1855614 | 0.2020528 | 0.6123858 | 0.3876142 | 0.4540021 | 0.1267633 | 0.4192346 |  |  | 489 | 58.84667
2022-06-12 16:00 | 1.718163 | 3325 | 19.8436 | 15.56248 | 2022-06-10 | 1118.113 | 368.1253 | (19.5, 20.0] | normal | 8266.75 | 493.3574 | 24.38237 | 3.326071 | 0.8969639 | 7.188715 | 3.034742 | 0.2585061 | 0.1429462 | 57.17193 | 63.06204 | 0.2982623 | 0.3141234 | 0 | 0.1855614 | 0.2020528 | 0.6123858 | 0.3876142 | 0.4540021 | 0.1267633 | 0.4192346 |  |  | 489 | 58.84667
2022-06-13 | 1.728885 | 3325 | 19.57815 | 15.46746 | 2022-06-11 | 1113.007 | 375.9726 | (19.5, 20.0] | normal | 9341.4 | 499.8312 | 24.93527 | 3.255094 | 0.8481229 | 6.625089 | 2.720188 | 0.2124165 | 0.08349556 | 58.59616 | 66.99619 | 0.2958357 | 0.3587953 | 0 | 0.153097 | 0.192272 | 0.654631 | 0.345369 | 0.5436515 | 0.1397537 | 0.3165948 |  |  | 478 | 57.58 | 1.45
2022-06-13 08:00 | 1.805277 | 3325 | 19.43329 | 15.59139 | 2022-06-11 | 1113.007 | 365.5577 | (19.0, 19.5] | normal | 9341.4 | 499.8312 | 24.93527 | 3.255094 | 0.8481229 | 6.625089 | 2.720188 | 0.2124165 | 0.08349556 | 58.59616 | 66.99619 | 0.2958357 | 0.3587953 | 0 | 0.153097 | 0.192272 | 0.654631 | 0.345369 | 0.5436515 | 0.1397537 | 0.3165948 |  |  | 478 | 57.58 | 1.45
2022-06-13 16:00 | 1.848731 | 3346.794 | 19.40099 | 15.72594 | 2022-06-11 | 1113.007 | 370.5758 | (19.0, 19.5] | normal | 9341.4 | 499.8312 | 24.93527 | 3.255094 | 0.8481229 | 6.625089 | 2.720188 | 0.2124165 | 0.08349556 | 58.59616 | 66.99619 | 0.2958357 | 0.3587953 | 0 | 0.153097 | 0.192272 | 0.654631 | 0.345369 | 0.5436515 | 0.1397537 | 0.3165948 |  |  | 478 | 57.58 | 1.45
2022-06-14 | 1.854547 | 3352.472 | 19.38164 | 15.82575 | 2022-06-12 | 1113.301 | 368.6922 | (19.0, 19.5] | normal | 9639.4 | 502.5457 | 22.24118 | 3.269777 | 0.6565849 | 6.840769 | 2.843187 | 0.2245496 | 0.0820825 | 62.19485 | 62.97305 | 0.3251966 | 0.3073729 | 0 | 0.1187242 | 0.2487064 | 0.6325695 | 0.3674305 | 0.4711142 | 0.199128 | 0.3297577 |  |  | 488 | 59.58 | 1.17
2022-06-14 08:00 | 1.713504 | 3397.267 | 19.39474 | 15.8683 | 2022-06-12 | 1113.301 | 377.5133 | (19.0, 19.5] | normal | 9639.4 | 502.5457 | 22.24118 | 3.269777 | 0.6565849 | 6.840769 | 2.843187 | 0.2245496 | 0.0820825 | 62.19485 | 62.97305 | 0.3251966 | 0.3073729 | 0 | 0.1187242 | 0.2487064 | 0.6325695 | 0.3674305 | 0.4711142 | 0.199128 | 0.3297577 |  |  | 488 | 59.58 | 1.17
2022-06-14 16:00 | 1.701826 | 3443.248 | 19.46066 | 15.69794 | 2022-06-12 | 1113.301 | 365.4029 | (19.0, 19.5] | normal | 9639.4 | 502.5457 | 22.24118 | 3.269777 | 0.6565849 | 6.840769 | 2.843187 | 0.2245496 | 0.0820825 | 62.19485 | 62.97305 | 0.3251966 | 0.3073729 | 0 | 0.1187242 | 0.2487064 | 0.6325695 | 0.3674305 | 0.4711142 | 0.199128 | 0.3297577 |  |  | 488 | 59.58 | 1.17
2022-06-15 | 1.709514 | 3450 | 19.63994 | 16.05006 | 2022-06-13 | 1105.818 | 369.8398 | (19.5, 20.0] | normal | 9282.71 | 487.8103 | 34.08681 | 3.495283 | 0.5855622 | 7.032632 | 2.984511 | 0.2284374 | 0.08195725 | 68.51296 | 64.157 | 0.2664965 | 0.3140462 | 0 | 0.1335838 | 0.2858734 | 0.5805428 | 0.4194572 | 0.4980659 | 0.1607048 | 0.3412293 |  |  | 470 | 57.64 | 0.76
2022-06-15 08:00 | 1.685619 | 3450 | 19.72553 | 15.94356 | 2022-06-13 | 1105.818 | 367.5399 | (19.5, 20.0] | normal | 9282.71 | 487.8103 | 34.08681 | 3.495283 | 0.5855622 | 7.032632 | 2.984511 | 0.2284374 | 0.08195725 | 68.51296 | 64.157 | 0.2664965 | 0.3140462 | 0 | 0.1335838 | 0.2858734 | 0.5805428 | 0.4194572 | 0.4980659 | 0.1607048 | 0.3412293 |  |  | 470 | 57.64 | 0.76
2022-06-15 16:00 | 1.570338 | 3450 | 19.39182 | 15.87132 | 2022-06-14 | 1105.818 | 366.1904 | (19.0, 19.5] | normal | 8327.2 | 471.3946 | 31.68843 | 3.567165 | 0.555832 | 6.698266 | 2.557697 | 0.2475632 | 0.1060501 | 67.65542 | 57.61363 | 0.3236406 | 0.3001597 | 0 | 0.1862018 | 0.1899978 | 0.6238003 | 0.3761997 | 0.4574196 | 0.1049648 | 0.4376155 |  |  | 470 | 57.64 | 0.76
2022-06-16 | 1.671733 | 3450 | 19.39922 | 16.03449 | 2022-06-14 | 1105.804 | 369.0163 | (19.0, 19.5] | normal | 8327.2 | 471.3946 | 31.68843 | 3.567165 | 0.555832 | 6.698266 | 2.557697 | 0.2475632 | 0.1060501 | 67.65542 | 57.61363 | 0.3236406 | 0.3001597 | 0 | 0.1862018 | 0.1899978 | 0.6238003 | 0.3761997 | 0.4574196 | 0.1049648 | 0.4376155 |  |  | 486 | 61.08 | 0.76
2022-06-16 08:00 | 1.732764 | 3450 | 19.47439 | 15.90391 | 2022-06-14 | 1105.804 | 364.9465 | (19.0, 19.5] | normal | 8327.2 | 471.3946 | 31.68843 | 3.567165 | 0.555832 | 6.698266 | 2.557697 | 0.2475632 | 0.1060501 | 67.65542 | 57.61363 | 0.3236406 | 0.3001597 | 0 | 0.1862018 | 0.1899978 | 0.6238003 | 0.3761997 | 0.4574196 | 0.1049648 | 0.4376155 |  |  | 486 | 61.08 | 0.76
2022-06-16 16:00 | 1.706931 | 3450 | 19.36319 | 15.97831 | 2022-06-14 | 1105.804 | 369.8654 | (19.0, 19.5] | normal | 8327.2 | 471.3946 | 31.68843 | 3.567165 | 0.555832 | 6.698266 | 2.557697 | 0.2475632 | 0.1060501 | 67.65542 | 57.61363 | 0.3236406 | 0.3001597 | 0 | 0.1862018 | 0.1899978 | 0.6238003 | 0.3761997 | 0.4574196 | 0.1049648 | 0.4376155 |  |  | 486 | 61.08 | 0.76
2022-06-17 | 1.811556 | 3450 | 19.49103 | 16.18394 | 2022-06-15 | 1107.475 | 369.3302 | (19.0, 19.5] | normal | 8300.21 | 474.0295 | 28.13266 | 3.639098 | 0.6107333 | 6.723359 | 2.64546 | 0.2549126 | 0.08536227 | 69.80626 | 55.92199 | 0.321181 | 0.4173991 | 0 | 0.01149128 | 0.2499286 | 0.7385801 | 0.2614199 | 0.4801618 | 0.0890034 | 0.4308348 |  |  | 483 | 60.79 | 0.98
2022-06-17 08:00 | 1.846108 | 3450 | 19.85464 | 16.16849 | 2022-06-15 | 1107.475 | 367.1935 | (19.5, 20.0] | normal | 8300.21 | 474.0295 | 28.13266 | 3.639098 | 0.6107333 | 6.723359 | 2.64546 | 0.2549126 | 0.08536227 | 69.80626 | 55.92199 | 0.321181 | 0.4173991 | 0 | 0.01149128 | 0.2499286 | 0.7385801 | 0.2614199 | 0.4801618 | 0.0890034 | 0.4308348 |  |  | 483 | 60.79 | 0.98
2022-06-17 16:00 | 1.879368 | 3450 | 19.7241 | 16.01816 | 2022-06-15 | 1107.475 | 368.5768 | (19.5, 20.0] | normal | 8300.21 | 474.0295 | 28.13266 | 3.639098 | 0.6107333 | 6.723359 | 2.64546 | 0.2549126 | 0.08536227 | 69.80626 | 55.92199 | 0.321181 | 0.4173991 | 0 | 0.01149128 | 0.2499286 | 0.7385801 | 0.2614199 | 0.4801618 | 0.0890034 | 0.4308348 |  |  | 483 | 60.79 | 0.98
2022-06-18 | 1.918118 | 3450 | 19.68295 | 16.16257 | 2022-06-16 | 1102.421 | 364.0738 | (19.5, 20.0] | normal | 9726.14 | 485.7516 | 26.47462 | 3.72293 | 0.6631356 | 6.554096 | 2.684095 | 0.2171171 | 0.07581272 | 70.2986 | 60.34234 | 0.3335876 | 0.4527233 | 0 | 0 | 0.2136891 | 0.7863109 | 0.2136891 | 0.6585393 | 0 | 0.3414607 |  |  | 500 | 60.995
2022-06-18 08:00 | 1.98593 | 3450 | 19.57172 | 15.96871 | 2022-06-16 | 1102.421 | 368.3523 | (19.5, 20.0] | normal | 9726.14 | 485.7516 | 26.47462 | 3.72293 | 0.6631356 | 6.554096 | 2.684095 | 0.2171171 | 0.07581272 | 70.2986 | 60.34234 | 0.3335876 | 0.4527233 | 0 | 0 | 0.2136891 | 0.7863109 | 0.2136891 | 0.6585393 | 0 | 0.3414607 |  |  | 500 | 60.995
2022-06-18 16:00 | 1.965263 | 3450 | 19.93866 | 15.93882 | 2022-06-16 | 1102.421 | 367.607 | (19.5, 20.0] | normal | 9726.14 | 485.7516 | 26.47462 | 3.72293 | 0.6631356 | 6.554096 | 2.684095 | 0.2171171 | 0.07581272 | 70.2986 | 60.34234 | 0.3335876 | 0.4527233 | 0 | 0 | 0.2136891 | 0.7863109 | 0.2136891 | 0.6585393 | 0 | 0.3414607 |  |  | 500 | 60.995
2022-06-19 | 2.050836 | 3450 | 19.6891 | 15.92745 | 2022-06-16 | 1111.207 | 367.6702 | (19.5, 20.0] | normal | 9726.14 | 485.7516 | 26.47462 | 3.72293 | 0.6631356 | 6.554096 | 2.684095 | 0.2171171 | 0.07581272 | 70.2986 | 60.34234 | 0.3335876 | 0.4527233 | 0 | 0 | 0.2136891 | 0.7863109 | 0.2136891 | 0.6585393 | 0 | 0.3414607 |  |  |  | 61.295
2022-06-19 08:00 | 2.120909 | 3450 | 20.01044 | 16.06481 | 2022-06-17 | 1111.207 | 371.5797 | (20.0, 20.5] | normal | 9810.33 | 492.9621 | 18.44639 | 3.728469 | 0.6748207 | 7.143927 | 3.110108 | 0.2427742 | 0.1150159 | 75.61568 | 63.92094 | 0.3223775 | 0.424951 | 0 | 0 | 0.2526714 | 0.7473286 | 0.2526714 | 0.5961781 | 0 | 0.4038219 |  |  |  | 61.295
2022-06-19 16:00 | 2.147065 | 3450 | 19.7351 | 16.06604 | 2022-06-17 | 1111.207 | 369.2042 | (19.5, 20.0] | normal | 9810.33 | 492.9621 | 18.44639 | 3.728469 | 0.6748207 | 7.143927 | 3.110108 | 0.2427742 | 0.1150159 | 75.61568 | 63.92094 | 0.3223775 | 0.424951 | 0 | 0 | 0.2526714 | 0.7473286 | 0.2526714 | 0.5961781 | 0 | 0.4038219 |  |  |  | 61.295
2022-06-20 | 2.273971 | 3450 | 19.63379 | 16.26681445 | 2022-06-17 | 1101.777 | 365.3924 | (19.5, 20.0] | normal | 9810.33 | 492.9621 | 18.44639 | 3.728469 | 0.6748207 | 7.143927 | 3.110108 | 0.2427742 | 0.1150159 | 75.61568 | 63.92094 | 0.3223775 | 0.424951 | 0 | 0 | 0.2526714 | 0.7473286 | 0.2526714 | 0.5961781 | 0 | 0.4038219 |  |  | 479 | 59.22 | 0.73
2022-06-20 08:00 | 2.223596 | 3450 | 19.7233 | 16.45483 | 2022-06-18 | 1101.777 | 368.4674 | (19.5, 20.0] | normal | 8724.85 | 488.6659 | 28.81793 | 3.663941 | 0.7269836 | 8.034246 | 3.525541 | 0.2765435 | 0.1353123 | 90.72946 | 72.00295 | 0.1649003 | 0.4668688 | 0 | 0 | 0.368231 | 0.631769 | 0.368231 | 0.3639669 | 0.1312544 | 0.5047787 |  |  | 479 | 59.22 | 0.73
2022-06-20 16:00 | 2.126721 | 3450 | 19.43602 | 16.21714 | 2022-06-18 | 1101.777 | 365.7397 | (19.0, 19.5] | normal | 8724.85 | 488.6659 | 28.81793 | 3.663941 | 0.7269836 | 8.034246 | 3.525541 | 0.2765435 | 0.1353123 | 90.72946 | 72.00295 | 0.1649003 | 0.4668688 | 0 | 0 | 0.368231 | 0.631769 | 0.368231 | 0.3639669 | 0.1312544 | 0.5047787 |  |  | 479 | 59.22 | 0.73
2022-06-21 | 2.119617 | 3443.418 | 19.5513 | 15.82589 | 2022-06-18 | 1086.338 | 361.5263 | (19.5, 20.0] | normal | 8724.85 | 488.6659 | 28.81793 | 3.663941 | 0.7269836 | 8.034246 | 3.525541 | 0.2765435 | 0.1353123 | 90.72946 | 72.00295 | 0.1649003 | 0.4668688 | 0 | 0 | 0.368231 | 0.631769 | 0.368231 | 0.3639669 | 0.1312544 | 0.5047787 |  |  | 483 | 60.65 | 0.91
2022-06-21 08:00 | 2.270713 | 3400 | 19.06598 | 15.99497 | 2022-06-19 | 1086.338 | 357.9534 | (19.0, 19.5] | normal | 9226.85 | 485.5184 | 33.59091 | 3.606546 | 0.6428779 | 6.745246 | 2.72021 | 0.2441906 | 0.08833708 | 72.46322 | 63.32303 | 0.2238987 | 0.5680454 | 0 | 0 | 0.2080558 | 0.7919442 | 0.2080558 | 0.4563944 | 0.1767782 | 0.3668274 |  |  | 483 | 60.65 | 0.91
2022-06-21 16:00 | 2.232486 | 3400 | 19.45411 | 16.09075 | 2022-06-19 | 1086.338 | 364.6473 | (19.0, 19.5] | normal | 9226.85 | 485.5184 | 33.59091 | 3.606546 | 0.6428779 | 6.745246 | 2.72021 | 0.2441906 | 0.08833708 | 72.46322 | 63.32303 | 0.2238987 | 0.5680454 | 0 | 0 | 0.2080558 | 0.7919442 | 0.2080558 | 0.4563944 | 0.1767782 | 0.3668274 |  |  | 483 | 60.65 | 0.91
2022-06-22 | 2.205836 | 3400 | 19.47863 | 16.09316 | 2022-06-19 | 1083.792 | 356.7196 | (19.0, 19.5] | normal | 9226.85 | 485.5184 | 33.59091 | 3.606546 | 0.6428779 | 6.745246 | 2.72021 | 0.2441906 | 0.08833708 | 72.46322 | 63.32303 | 0.2238987 | 0.5680454 | 0 | 0 | 0.2080558 | 0.7919442 | 0.2080558 | 0.4563944 | 0.1767782 | 0.3668274 |  |  | 487 | 59.7 | 1.06
2022-06-22 08:00 | 2.159635 | 3400 | 19.34417 | 16.20425 | 2022-06-20 | 1083.792 | 358.305 | (19.0, 19.5] | normal | 8333.27 | 477.0452 | 31.83271 | 3.763992 | 0.5551521 | 7.13888 | 3.093482 | 0.2402238 | 0.05452528 | 87.29011 | 67.32895 | 0.187229 | 0.4928125 | 0 | 0 | 0.3199584 | 0.6800416 | 0.3199584 | 0.4269644 | 0.2625322 | 0.3105034 |  |  | 487 | 59.7 | 1.06
2022-06-22 16:00 | 2.133094 | 3400 | 19.68183 | 16.10783 | 2022-06-20 | 1083.792 | 366.2723 | (19.5, 20.0] | normal | 8333.27 | 477.0452 | 31.83271 | 3.763992 | 0.5551521 | 7.13888 | 3.093482 | 0.2402238 | 0.05452528 | 87.29011 | 67.32895 | 0.187229 | 0.4928125 | 0 | 0 | 0.3199584 | 0.6800416 | 0.3199584 | 0.4269644 | 0.2625322 | 0.3105034 |  |  | 487 | 59.7 | 1.06
2022-06-23 | 2.159563 | 3400 | 19.25323 | 15.55611 | 2022-06-20 | 1088.11 | 380.5914 | (19.0, 19.5] | normal | 8333.27 | 477.0452 | 31.83271 | 3.763992 | 0.5551521 | 7.13888 | 3.093482 | 0.2402238 | 0.05452528 | 87.29011 | 67.32895 | 0.187229 | 0.4928125 | 0 | 0 | 0.3199584 | 0.6800416 | 0.3199584 | 0.4269644 | 0.2625322 | 0.3105034 |  |  | 472 | 58.95 | 1.04
2022-06-23 08:00 | 2.166516 | 3400 | 19.15762 | 15.58928 | 2022-06-21 | 1088.11 | 347.543 | (19.0, 19.5] | normal | 7944.59 | 482.6479 | 31.08437 | 3.38848 | 0.7404254 | 6.712407 | 2.810723 | 0.2418142 | 0.06157488 | 78.88017 | 63.48914 | 0.1408443 | 0.625549 | 0 | 0 | 0.2336068 | 0.7663932 | 0.2336068 | 0.3654484 | 0.1361073 | 0.4984442 |  |  | 472 | 58.95 | 1.04
2022-06-23 16:00 | 1.880137 | 3400 | 19.47253 | 15.93891 | 2022-06-21 | 1088.11 | 364.4809 | (19.0, 19.5] | normal | 7944.59 | 482.6479 | 31.08437 | 3.38848 | 0.7404254 | 6.712407 | 2.810723 | 0.2418142 | 0.06157488 | 78.88017 | 63.48914 | 0.1408443 | 0.625549 | 0 | 0 | 0.2336068 | 0.7663932 | 0.2336068 | 0.3654484 | 0.1361073 | 0.4984442 |  |  | 472 | 58.95 | 1.04
2022-06-24 | 1.842059 | 3400 | 19.45369 | 15.893 | 2022-06-22 | 1111.564 | 371.6628 | (19.0, 19.5] | normal | 8065.74 | 493.0393 | 22.84955 | 3.579893 | 0.7259399 | 6.869018 | 3.067566 | 0.223359 | 0.06694851 | 86.29033 | 66.93692 | 0 | 0.6898685 | 0 | 0 | 0.3101315 | 0.6898685 | 0.3101315 | 0.6055118 | 0.01767841 | 0.3768097 |  |  | 483 | 62.425 | 1.23
2022-06-24 08:00 | 1.887346 | 3403.957 | 19.62324 | 15.99851 | 2022-06-22 | 1111.564 | 368.328 | (19.5, 20.0] | normal | 8065.74 | 493.0393 | 22.84955 | 3.579893 | 0.7259399 | 6.869018 | 3.067566 | 0.223359 | 0.06694851 | 86.29033 | 66.93692 | 0 | 0.6898685 | 0 | 0 | 0.3101315 | 0.6898685 | 0.3101315 | 0.6055118 | 0.01767841 | 0.3768097 |  |  | 483 | 62.425 | 1.23
2022-06-24 16:00 | 1.865763 | 3425 | 19.65472 | 16.08055 | 2022-06-22 | 1111.564 | 369.524 | (19.5, 20.0] | normal | 8065.74 | 493.0393 | 22.84955 | 3.579893 | 0.7259399 | 6.869018 | 3.067566 | 0.223359 | 0.06694851 | 86.29033 | 66.93692 | 0 | 0.6898685 | 0 | 0 | 0.3101315 | 0.6898685 | 0.3101315 | 0.6055118 | 0.01767841 | 0.3768097 |  |  | 483 | 62.425 | 1.23
2022-06-25 | 1.931468 | 3425 | 19.61368 | 16.06229 | 2022-06-23 | 1110.207 | 373.5104 | (19.5, 20.0] | normal | 6495.24 | 492.2501 | 26.39124 | 3.749973 | 0.9610041 | 7.52669 | 2.949958 | 0.2608811 | 0.1033132 | 72.59963 | 74.56684 | 0 | 0.7522078 | 0 | 0 | 0.2477922 | 0.7522078 | 0.2477922 | 0.4761206 | 0.01264253 | 0.5112369 |  |  | 505 | 59.3
2022-06-25 08:00 | 1.929191 | 3425 | 20.03406 | 16.40449 | 2022-06-23 | 1110.207 | 367.75 | (20.0, 20.5] | normal | 6495.24 | 492.2501 | 26.39124 | 3.749973 | 0.9610041 | 7.52669 | 2.949958 | 0.2608811 | 0.1033132 | 72.59963 | 74.56684 | 0 | 0.7522078 | 0 | 0 | 0.2477922 | 0.7522078 | 0.2477922 | 0.4761206 | 0.01264253 | 0.5112369 |  |  | 505 | 59.3
2022-06-25 16:00 | 1.946059 | 3425 | 19.99598 | 16.38743 | 2022-06-23 | 1110.207 | 367.2242 | (19.5, 20.0] | normal | 6495.24 | 492.2501 | 26.39124 | 3.749973 | 0.9610041 | 7.52669 | 2.949958 | 0.2608811 | 0.1033132 | 72.59963 | 74.56684 | 0 | 0.7522078 | 0 | 0 | 0.2477922 | 0.7522078 | 0.2477922 | 0.4761206 | 0.01264253 | 0.5112369 |  |  | 505 | 59.3
2022-06-26 | 2.010184 | 3425 | 20.06073 | 16.37595 | 2022-06-23 | 1092.531 | 363.7345 | (20.0, 20.5] | normal | 6495.24 | 492.2501 | 26.39124 | 3.749973 | 0.9610041 | 7.52669 | 2.949958 | 0.2608811 | 0.1033132 | 72.59963 | 74.56684 | 0 | 0.7522078 | 0 | 0 | 0.2477922 | 0.7522078 | 0.2477922 | 0.4761206 | 0.01264253 | 0.5112369 |  |  | 492 | 62.42
2022-06-26 08:00 | 2.020952 | 3425 | 19.91595 | 16.26426 | 2022-06-24 | 1092.531 | 365.4453 | (19.5, 20.0] | normal | 9208.67 | 493.2147 | 23.81822 | 3.951901 | 0.8150276 | 7.777318 | 2.980159 | 0.2571612 | 0.1009996 | 72.63232 | 77.28017 | 0 | 0.7198792 | 0 | 0 | 0.2801208 | 0.7198792 | 0.2801208 | 0.4280297 | 0 | 0.5719703 |  |  | 492 | 62.42
2022-06-26 16:00 | 2.039459 | 3425 | 20.07701 | 16.16057 | 2022-06-24 | 1092.531 | 361.7984 | (20.0, 20.5] | normal | 9208.67 | 493.2147 | 23.81822 | 3.951901 | 0.8150276 | 7.777318 | 2.980159 | 0.2571612 | 0.1009996 | 72.63232 | 77.28017 | 0 | 0.7198792 | 0 | 0 | 0.2801208 | 0.7198792 | 0.2801208 | 0.4280297 | 0 | 0.5719703 |  |  | 492 | 62.42
2022-06-27 | 2.116178 | 3413.147 | 19.96918 | 16.03144 | 2022-06-24 | 1097.797 | 360.7247 | (19.5, 20.0] | normal | 9208.67 | 493.2147 | 23.81822 | 3.951901 | 0.8150276 | 7.777318 | 2.980159 | 0.2571612 | 0.1009996 | 72.63232 | 77.28017 | 0 | 0.7198792 | 0 | 0 | 0.2801208 | 0.7198792 | 0.2801208 | 0.4280297 | 0 | 0.5719703 |  |  | 518 | 62.41 | 0.9
2022-06-27 08:00 | 2.142924 | 3400 | 19.74053 | 16.06996 | 2022-06-25 | 1097.797 | 365.9248 | (19.5, 20.0] | normal | 8819.33 | 502.7117 | 27.38866 | 3.727219 | 0.7146084 | 7.532726 | 2.770867 | 0.2501457 | 0.08228868 | 66.80676 | 68.73648 | 0 | 0.7294318 | 0 | 0 | 0.2705682 | 0.7294318 | 0.2705682 | 0.4286356 | 0.007438214 | 0.5639262 |  |  | 518 | 62.41 | 0.9
2022-06-27 16:00 | 2.172414 | 3400 | 19.80257 | 16.13638 | 2022-06-25 | 1097.797 | 369.2382 | (19.5, 20.0] | normal | 8819.33 | 502.7117 | 27.38866 | 3.727219 | 0.7146084 | 7.532726 | 2.770867 | 0.2501457 | 0.08228868 | 66.80676 | 68.73648 | 0 | 0.7294318 | 0 | 0 | 0.2705682 | 0.7294318 | 0.2705682 | 0.4286356 | 0.007438214 | 0.5639262 |  |  | 518 | 62.41 | 0.9
2022-06-28 | 2.309336 | 3400 | 19.82329 | 16.07418 | 2022-06-25 | 1110.039 | 369.9465 | (19.5, 20.0] | normal | 8819.33 | 502.7117 | 27.38866 | 3.727219 | 0.7146084 | 7.532726 | 2.770867 | 0.2501457 | 0.08228868 | 66.80676 | 68.73648 | 0 | 0.7294318 | 0 | 0 | 0.2705682 | 0.7294318 | 0.2705682 | 0.4286356 | 0.007438214 | 0.5639262 |  |  | 474 | 62.725 | 1.44
2022-06-28 08:00 | 2.354595 | 3400 | 19.94853 | 16.12132 | 2022-06-25 | 1110.039 | 367.6931 | (19.5, 20.0] | normal | 8819.33 | 502.7117 | 27.38866 | 3.727219 | 0.7146084 | 7.532726 | 2.770867 | 0.2501457 | 0.08228868 | 66.80676 | 68.73648 | 0 | 0.7294318 | 0 | 0 | 0.2705682 | 0.7294318 | 0.2705682 | 0.4286356 | 0.007438214 | 0.5639262 |  |  | 474 | 62.725 | 1.44
2022-06-28 16:00 | 2.363116 | 3400 | 19.91137 | 16.2897 | 2022-06-26 | 1110.039 | 370.7928 | (19.5, 20.0] | normal | 9801.19 | 492.951 | 31.93798 | 3.78288 | 0.8680037 | 7.159267 | 2.547342 | 0.2581458 | 0.07916039 | 58.46549 | 61.43869 | 0 | 0.7989591 | 0 | 0 | 0.2010409 | 0.7989591 | 0.2010409 | 0.4230603 | 0.1039718 | 0.4729679 |  |  | 474 | 62.725 | 1.44
2022-06-29 | 2.437822 | 3400 | 19.74845 | 16.37752 | 2022-06-26 | 1110.143 | 372.0021 | (19.5, 20.0] | normal | 9801.19 | 492.951 | 31.93798 | 3.78288 | 0.8680037 | 7.159267 | 2.547342 | 0.2581458 | 0.07916039 | 58.46549 | 61.43869 | 0 | 0.7989591 | 0 | 0 | 0.2010409 | 0.7989591 | 0.2010409 | 0.4230603 | 0.1039718 | 0.4729679 |  |  | 475 | 58.88 | 1.11
2022-06-29 08:00 | 2.496146 | 3400 | 19.533 | 16.25676 | 2022-06-26 | 1110.143 | 368.3881 | (19.5, 20.0] | normal | 9801.19 | 492.951 | 31.93798 | 3.78288 | 0.8680037 | 7.159267 | 2.547342 | 0.2581458 | 0.07916039 | 58.46549 | 61.43869 | 0 | 0.7989591 | 0 | 0 | 0.2010409 | 0.7989591 | 0.2010409 | 0.4230603 | 0.1039718 | 0.4729679 |  |  | 475 | 58.88 | 1.11
2022-06-29 16:00 | 2.466329 | 3400 | 19.96675 | 16.43599 | 2022-06-27 | 1110.143 | 368.6505 | (19.5, 20.0] | normal | 10330.9 | 488.7104 | 34.54182 | 4.028874 | 1.054318 | 7.73078 | 3.118302 | 0.2561664 | 0.07750792 | 75.57412 | 78.92655 | 0 | 0.6952027 | 0 | 0 | 0.3047973 | 0.6952027 | 0.3047973 | 0.4135651 | 0.1792749 | 0.40716 |  |  | 475 | 58.88 | 1.11
2022-06-30 | 2.50958 | 3400 | 20.08796 | 16.22052 | 2022-06-27 | 1105.771 | 371.7358 | (20.0, 20.5] | normal | 10330.9 | 488.7104 | 34.54182 | 4.028874 | 1.054318 | 7.73078 | 3.118302 | 0.2561664 | 0.07750792 | 75.57412 | 78.92655 | 0 | 0.6952027 | 0 | 0 | 0.3047973 | 0.6952027 | 0.3047973 | 0.4135651 | 0.1792749 | 0.40716 |  |  | 491 | 59.73 | 1.27
2022-06-30 08:00 | 2.622624 | 3400 | 20.07586 | 16.32748 | 2022-06-27 | 1105.771 | 367.0404 | (20.0, 20.5] | normal | 10330.9 | 488.7104 | 34.54182 | 4.028874 | 1.054318 | 7.73078 | 3.118302 | 0.2561664 | 0.07750792 | 75.57412 | 78.92655 | 0 | 0.6952027 | 0 | 0 | 0.3047973 | 0.6952027 | 0.3047973 | 0.4135651 | 0.1792749 | 0.40716 |  |  | 491 | 59.73 | 1.27
2022-06-30 16:00 | 2.516461 | 3399.789 | 19.84076 | 16.12287 | 2022-06-28 | 1105.771 | 364.5863 | (19.5, 20.0] | normal | 9968.52 | 478.7873 | 34.65054 | 3.838578 | 0.8243749 | 7.492921 | 2.817824 | 0.2603508 | 0.07144608 | 63.42375 | 71.89547 | 0 | 0.7645247 | 0 | 0 | 0.2354753 | 0.7645247 | 0.2354753 | 0.373854 | 0.1111503 | 0.5149958 |  |  | 491 | 59.73 | 1.27
2022-07-01 | 2.64527 | 3352.654 | 19.929 | 16.08746 | 2022-06-28 | 1097.16 | 364.7294 | (19.5, 20.0] | normal | 9968.52 | 478.7873 | 34.65054 | 3.838578 | 0.8243749 | 7.492921 | 2.817824 | 0.2603508 | 0.07144608 | 63.42375 | 71.89547 | 0 | 0.7645247 | 0 | 0 | 0.2354753 | 0.7645247 | 0.2354753 | 0.373854 | 0.1111503 | 0.5149958 |  |  | 494 | 63.42667 | 1.07
2022-07-01 08:00 | 2.611885 | 3350 | 20.09744 | 16.09202 | 2022-06-28 | 1097.16 | 364.517 | (20.0, 20.5] | normal | 9968.52 | 478.7873 | 34.65054 | 3.838578 | 0.8243749 | 7.492921 | 2.817824 | 0.2603508 | 0.07144608 | 63.42375 | 71.89547 | 0 | 0.7645247 | 0 | 0 | 0.2354753 | 0.7645247 | 0.2354753 | 0.373854 | 0.1111503 | 0.5149958 |  |  | 494 | 63.42667 | 1.07
2022-07-01 16:00 | 2.623857 | 3350 | 20.13801 | 16.29233 | 2022-06-29 | 1097.16 | 365.9572 | (20.0, 20.5] | normal | 8780.05 | 498.6872 | 35.71968 | 4.023025 | 1.114985 | 7.577723 | 2.873265 | 0.2387389 | 0.06117857 | 67.44968 | 71.40169 | 0.02024362 | 0.7155688 | 0 | 0 | 0.2641876 | 0.7358124 | 0.2641876 | 0.4067757 | 0.1548265 | 0.4383978 |  |  | 494 | 63.42667 | 1.07
2022-07-02 | 2.693693 | 3339.487 | 20.36478 | 16.60808 | 2022-06-29 | 1118.395 | 372.3533 | (20.0, 20.5] | normal | 8780.05 | 498.6872 | 35.71968 | 4.023025 | 1.114985 | 7.577723 | 2.873265 | 0.2387389 | 0.06117857 | 67.44968 | 71.40169 | 0.02024362 | 0.7155688 | 0 | 0 | 0.2641876 | 0.7358124 | 0.2641876 | 0.4067757 | 0.1548265 | 0.4383978 |  |  | 494 | 62.09
2022-07-02 08:00 | 2.692969 | 3301.919 | 20.43991 | 16.01493 | 2022-06-29 | 1118.395 | 371.7769 | (20.0, 20.5] | normal | 8780.05 | 498.6872 | 35.71968 | 4.023025 | 1.114985 | 7.577723 | 2.873265 | 0.2387389 | 0.06117857 | 67.44968 | 71.40169 | 0.02024362 | 0.7155688 | 0 | 0 | 0.2641876 | 0.7358124 | 0.2641876 | 0.4067757 | 0.1548265 | 0.4383978 |  |  | 494 | 62.09
2022-07-02 16:00 | 2.784447 | 3300 | 20.24059 | 16.12665 | 2022-06-29 | 1118.395 | 371.3728 | (20.0, 20.5] | normal | 8780.05 | 498.6872 | 35.71968 | 4.023025 | 1.114985 | 7.577723 | 2.873265 | 0.2387389 | 0.06117857 | 67.44968 | 71.40169 | 0.02024362 | 0.7155688 | 0 | 0 | 0.2641876 | 0.7358124 | 0.2641876 | 0.4067757 | 0.1548265 | 0.4383978 |  |  | 494 | 62.09
2022-07-03 | 2.815529 | 3300 | 19.86635 | 16.10061 | 2022-06-30 | 1120.335 | 372.27 | (19.5, 20.0] | normal | 8614.91 | 498.7239 | 35.73525 | 4.041201 | 1.078771 | 8.005698 | 3.134631 | 0.2564454 | 0.06988011 | 79.7765 | 78.0205 | 0.07241167 | 0.5867537 | 0 | 0 | 0.3408347 | 0.6591653 | 0.3408347 | 0.3530139 | 0.1605804 | 0.4864056 |  |  | 484 | 63.08
2022-07-03 08:00 | 2.777719 | 3313.665 | 19.78427 | 15.78722 | 2022-06-30 | 1120.335 | 374.5028 | (19.5, 20.0] | normal | 8614.91 | 498.7239 | 35.73525 | 4.041201 | 1.078771 | 8.005698 | 3.134631 | 0.2564454 | 0.06988011 | 79.7765 | 78.0205 | 0.07241167 | 0.5867537 | 0 | 0 | 0.3408347 | 0.6591653 | 0.3408347 | 0.3530139 | 0.1605804 | 0.4864056 |  |  | 484 | 63.08
2022-07-03 16:00 | 2.819399 | 3350 | 19.85612 | 15.73578 | 2022-06-30 | 1120.335 | 371.2532 | (19.5, 20.0] | normal | 8614.91 | 498.7239 | 35.73525 | 4.041201 | 1.078771 | 8.005698 | 3.134631 | 0.2564454 | 0.06988011 | 79.7765 | 78.0205 | 0.07241167 | 0.5867537 | 0 | 0 | 0.3408347 | 0.6591653 | 0.3408347 | 0.3530139 | 0.1605804 | 0.4864056 |  |  | 484 | 63.08
2022-07-04 | 2.877999 | 3350 | 19.78164 | 15.76505 | 2022-07-01 | 1110.022 | 368.2598 | (19.5, 20.0] | normal | 9934.47 | 481.995 | 38.96632 | 3.81856 | 0.7747985 | 7.641514 | 2.671153 | 0.2564034 | 0.08828666 | 66.45415 | 68.25273 | 0.1936198 | 0.528302 | 0 | 0 | 0.2780782 | 0.7219218 | 0.2780782 | 0.3675072 | 0 | 0.6324928 |  |  | 492 | 61.17 | 0.95
2022-07-04 08:00 | 2.87427 | 3350 | 20.05311 | 15.81345 | 2022-07-01 | 1110.022 | 369.9899 | (20.0, 20.5] | normal | 9934.47 | 481.995 | 38.96632 | 3.81856 | 0.7747985 | 7.641514 | 2.671153 | 0.2564034 | 0.08828666 | 66.45415 | 68.25273 | 0.1936198 | 0.528302 | 0 | 0 | 0.2780782 | 0.7219218 | 0.2780782 | 0.3675072 | 0 | 0.6324928 |  |  | 492 | 61.17 | 0.95
2022-07-04 16:00 | 2.751558 | 3350 | 19.92705 | 15.88117 | 2022-07-01 | 1110.022 | 368.3264 | (19.5, 20.0] | normal | 9934.47 | 481.995 | 38.96632 | 3.81856 | 0.7747985 | 7.641514 | 2.671153 | 0.2564034 | 0.08828666 | 66.45415 | 68.25273 | 0.1936198 | 0.528302 | 0 | 0 | 0.2780782 | 0.7219218 | 0.2780782 | 0.3675072 | 0 | 0.6324928 |  |  | 492 | 61.17 | 0.95
2022-07-05 | 2.76619 | 3350 | 19.93236 | 16.01245 | 2022-07-02 | 1118.603 | 370.7692 | (19.5, 20.0] | normal | 10503.83 | 491.287 | 31.4436 | 3.75465 | 0.6464427 | 7.557501 | 2.622232 | 0.2762922 | 0.08578645 | 64.05436 | 66.29804 | 0.2336433 | 0.5341366 | 0 | 0 | 0.2322201 | 0.7677799 | 0.2322201 | 0.3448229 | 0 | 0.6551771 |  |  | 473 | 61.23 | 0.92
2022-07-05 08:00 | 2.88325 | 3350 | 19.95413 | 15.79918 | 2022-07-02 | 1118.603 | 369.5373 | (19.5, 20.0] | normal | 10503.83 | 491.287 | 31.4436 | 3.75465 | 0.6464427 | 7.557501 | 2.622232 | 0.2762922 | 0.08578645 | 64.05436 | 66.29804 | 0.2336433 | 0.5341366 | 0 | 0 | 0.2322201 | 0.7677799 | 0.2322201 | 0.3448229 | 0 | 0.6551771 |  |  | 473 | 61.23 | 0.92
2022-07-05 16:00 | 2.872917 | 3350 | 19.82991 | 15.83409 | 2022-07-02 | 1118.603 | 375.6112 | (19.5, 20.0] | normal | 10503.83 | 491.287 | 31.4436 | 3.75465 | 0.6464427 | 7.557501 | 2.622232 | 0.2762922 | 0.08578645 | 64.05436 | 66.29804 | 0.2336433 | 0.5341366 | 0 | 0 | 0.2322201 | 0.7677799 | 0.2322201 | 0.3448229 | 0 | 0.6551771 |  |  | 473 | 61.23 | 0.92
2022-07-06 | 2.83703 | 3350 | 20.02193 | 15.91216 | 2022-07-03 | 1061.482 | 377.6636 | (20.0, 20.5] | normal | 10435.03 | 479.4873 | 34.71803 | 3.844792 | 0.6988329 | 7.653936 | 2.828822 | 0.2806338 | 0.08857403 | 66.54521 | 66.56819 | 0.2330851 | 0.5129425 | 0 | 0 | 0.2539724 | 0.7460276 | 0.2539724 | 0.345091 | 0 | 0.654909 |  |  | 492 | 59.875 | 1.59
2022-07-06 08:00 | 2.87294 | 3350 | 19.9159 | 15.75685 | 2022-07-03 | 1061.482 | 350.8422 | (19.5, 20.0] | normal | 10435.03 | 479.4873 | 34.71803 | 3.844792 | 0.6988329 | 7.653936 | 2.828822 | 0.2806338 | 0.08857403 | 66.54521 | 66.56819 | 0.2330851 | 0.5129425 | 0 | 0 | 0.2539724 | 0.7460276 | 0.2539724 | 0.345091 | 0 | 0.654909 |  |  | 492 | 59.875 | 1.59
2022-07-06 16:00 | 2.825385 | 3350 | 19.87169 | 15.61479 | 2022-07-03 | 1061.482 | 370.1006 | (19.5, 20.0] | normal | 10435.03 | 479.4873 | 34.71803 | 3.844792 | 0.6988329 | 7.653936 | 2.828822 | 0.2806338 | 0.08857403 | 66.54521 | 66.56819 | 0.2330851 | 0.5129425 | 0 | 0 | 0.2539724 | 0.7460276 | 0.2539724 | 0.345091 | 0 | 0.654909 |  |  | 492 | 59.875 | 1.59
2022-07-07 | 2.891231 | 3350 | 19.67733 | 15.66278 | 2022-07-04 | 1131.409 | 373.7901 | (19.5, 20.0] | normal | 8191.55 | 482.5581 | 32.5835 | 3.765986 | 0.6028646 | 7.010763 | 2.387207 | 0.2734875 | 0.09160955 | 59.73923 | 51.22899 | 0.2709255 | 0.5296263 | 0 | 0 | 0.1994482 | 0.8005518 | 0.1994482 | 0.4142712 | 0 | 0.5857288 |  |  | 498 | 60.27 | 0.94
2022-07-07 08:00 | 2.882584 | 3366.727 | 19.87936 | 15.67792 | 2022-07-04 | 1131.409 | 376.7137 | (19.5, 20.0] | normal | 8191.55 | 482.5581 | 32.5835 | 3.765986 | 0.6028646 | 7.010763 | 2.387207 | 0.2734875 | 0.09160955 | 59.73923 | 51.22899 | 0.2709255 | 0.5296263 | 0 | 0 | 0.1994482 | 0.8005518 | 0.1994482 | 0.4142712 | 0 | 0.5857288 |  |  | 498 | 60.27 | 0.94
2022-07-07 16:00 | 2.659978 | 3400 | 19.85136 | 16.00862 | 2022-07-05 | 1131.409 | 379.8371 | (19.5, 20.0] | normal | 8665.04 | 489.4166 | 39.34733 | 3.61626 | 0.6669944 | 7.936033 | 3.296385 | 0.3027484 | 0.09411545 | 86.6802 | 74.17522 | 0.4714577 | 0.2325286 | 0 | 0 | 0.2960136 | 0.7039864 | 0.2960136 | 0.2609018 | 0.005327463 | 0.7337708 |  |  | 498 | 60.27 | 0.94
2022-07-08 | 2.636386 | 3404.596 | 19.79669 | 16.04001 | 2022-07-05 | 1117.779 | 376.854 | (19.5, 20.0] | normal | 8665.04 | 489.4166 | 39.34733 | 3.61626 | 0.6669944 | 7.936033 | 3.296385 | 0.3027484 | 0.09411545 | 86.6802 | 74.17522 | 0.4714577 | 0.2325286 | 0 | 0 | 0.2960136 | 0.7039864 | 0.2960136 | 0.2609018 | 0.005327463 | 0.7337708 |  |  | 466 | 60.87 | 1.2
2022-07-08 08:00 | 2.64349 | 3433.527 | 19.52591 | 15.82287 | 2022-07-05 | 1117.779 | 370.2754 | (19.5, 20.0] | normal | 8665.04 | 489.4166 | 39.34733 | 3.61626 | 0.6669944 | 7.936033 | 3.296385 | 0.3027484 | 0.09411545 | 86.6802 | 74.17522 | 0.4714577 | 0.2325286 | 0 | 0 | 0.2960136 | 0.7039864 | 0.2960136 | 0.2609018 | 0.005327463 | 0.7337708 |  |  | 466 | 60.87 | 1.2
2022-07-08 16:00 | 2.540699 | 3450 | 19.59226 | 16.01599 | 2022-07-06 | 1117.779 | 369.1244 | (19.5, 20.0] | normal | 8837.15 | 476.0986 | 34.51813 | 3.599195 | 0.6105266 | 7.491545 | 2.891466 | 0.3084589 | 0.07807087 | 69.68977 | 71.89896 | 0.5650476 | 0.2012991 | 0 | 0 | 0.2336534 | 0.7663466 | 0.2336534 | 0.115642 | 0.1978931 | 0.6864649 |  |  | 466 | 60.87 | 1.2
2022-07-09 | 2.651459 | 3450 | 19.89803 | 16.15243 | 2022-07-06 | 1126.964 | 376.7371 | (19.5, 20.0] | normal | 8837.15 | 476.0986 | 34.51813 | 3.599195 | 0.6105266 | 7.491545 | 2.891466 | 0.3084589 | 0.07807087 | 69.68977 | 71.89896 | 0.5650476 | 0.2012991 | 0 | 0 | 0.2336534 | 0.7663466 | 0.2336534 | 0.115642 | 0.1978931 | 0.6864649 |  |  | 482 | 62.88
2022-07-09 08:00 | 2.661146 | 3450 | 19.64281 | 15.8202 | 2022-07-06 | 1126.964 | 375.7868 | (19.5, 20.0] | normal | 8837.15 | 476.0986 | 34.51813 | 3.599195 | 0.6105266 | 7.491545 | 2.891466 | 0.3084589 | 0.07807087 | 69.68977 | 71.89896 | 0.5650476 | 0.2012991 | 0 | 0 | 0.2336534 | 0.7663466 | 0.2336534 | 0.115642 | 0.1978931 | 0.6864649 |  |  | 482 | 62.88
2022-07-09 16:00 | 2.682782 | 3450 | 19.64073 | 15.97456 | 2022-07-06 | 1126.964 | 372.5587 | (19.5, 20.0] | normal | 8837.15 | 476.0986 | 34.51813 | 3.599195 | 0.6105266 | 7.491545 | 2.891466 | 0.3084589 | 0.07807087 | 69.68977 | 71.89896 | 0.5650476 | 0.2012991 | 0 | 0 | 0.2336534 | 0.7663466 | 0.2336534 | 0.115642 | 0.1978931 | 0.6864649 |  |  | 482 | 62.88
2022-07-10 08:00 | 2.809365 | 3450 | 19.82248 | 15.85576 | 2022-07-07 | 1122.02 | 373.6874 | (19.5, 20.0] | normal | 6856.09 | 482.7199 | 34.02495 | 3.624957 | 0.6688367 | 7.583288 | 3.021808 | 0.2995611 | 0.07314001 | 78.23633 | 73.09727 | 0.54708 | 0.1653668 | 0 | 0 | 0.2875531 | 0.7124469 | 0.2875531 | 0.1485839 | 0.1371309 | 0.7142852 |  |  | 498 | 58.765
2022-07-10 16:00 | 2.776295 | 3450 | 19.4716 | 15.609 | 2022-07-07 | 1122.02 | 371.5994 | (19.0, 19.5] | normal | 6856.09 | 482.7199 | 34.02495 | 3.624957 | 0.6688367 | 7.583288 | 3.021808 | 0.2995611 | 0.07314001 | 78.23633 | 73.09727 | 0.54708 | 0.1653668 | 0 | 0 | 0.2875531 | 0.7124469 | 0.2875531 | 0.1485839 | 0.1371309 | 0.7142852 |  |  | 498 | 58.765
2022-07-11 | 2.770615 | 3450 | 19.466 | 15.66102 | 2022-07-08 | 1121.772 | 374.9767 | (19.0, 19.5] | normal | 8885.53 | 485.6519 | 33.07 | 3.563817 | 0.5983306 | 7.176187 | 2.881643 | 0.3021761 | 0.07976267 | 69.81388 | 68.58163 | 0.5109228 | 0.257602 | 0 | 0 | 0.2314752 | 0.7685248 | 0.2314752 | 0.1475532 | 0.1470767 | 0.70537 |  |  | 478 | 59.16333 | 0.64
2022-07-11 08:00 | 2.782562 | 3450 | 19.26874 | 15.59725 | 2022-07-08 | 1121.772 | 373.1041 | (19.0, 19.5] | normal | 8885.53 | 485.6519 | 33.07 | 3.563817 | 0.5983306 | 7.176187 | 2.881643 | 0.3021761 | 0.07976267 | 69.81388 | 68.58163 | 0.5109228 | 0.257602 | 0 | 0 | 0.2314752 | 0.7685248 | 0.2314752 | 0.1475532 | 0.1470767 | 0.70537 |  |  | 478 | 59.16333 | 0.64
2022-07-11 16:00 | 2.774167 | 3450 | 19.30792 | 15.74619 | 2022-07-08 | 1121.772 | 371.2142 | (19.0, 19.5] | normal | 8885.53 | 485.6519 | 33.07 | 3.563817 | 0.5983306 | 7.176187 | 2.881643 | 0.3021761 | 0.07976267 | 69.81388 | 68.58163 | 0.5109228 | 0.257602 | 0 | 0 | 0.2314752 | 0.7685248 | 0.2314752 | 0.1475532 | 0.1470767 | 0.70537 |  |  | 478 | 59.16333 | 0.64
2022-07-12 | 2.786115 | 3450 | 19.47453 | 15.79977 | 2022-07-09 | 1116.311 | 372.6569 | (19.0, 19.5] | normal | 9522.41 | 490.5137 | 19.53075 | 3.493791 | 0.6580509 | 7.333497 | 3.363706 | 0.2892791 | 0.08288177 | 82.96496 | 75.06208 | 0.3557041 | 0.3548587 | 0 | 0 | 0.2894372 | 0.7105628 | 0.2894372 | 0.0883567 | 0.3746787 | 0.5369646 |  |  | 483 | 58.13 | 0.87
2022-07-12 08:00 | 2.740906 | 3230.26 | 19.45527 | 15.71278 | 2022-07-09 | 1116.311 | 370.5248 | (19.0, 19.5] | normal | 9522.41 | 490.5137 | 19.53075 | 3.493791 | 0.6580509 | 7.333497 | 3.363706 | 0.2892791 | 0.08288177 | 82.96496 | 75.06208 | 0.3557041 | 0.3548587 | 0 | 0 | 0.2894372 | 0.7105628 | 0.2894372 | 0.0883567 | 0.3746787 | 0.5369646 |  |  | 483 | 58.13 | 0.87
2022-07-12 16:00 | 3.091512 | 3370.688 | 19.51161 | 15.76012 | 2022-07-09 | 1116.311 | 371.4756 | (19.5, 20.0] | normal | 9522.41 | 490.5137 | 19.53075 | 3.493791 | 0.6580509 | 7.333497 | 3.363706 | 0.2892791 | 0.08288177 | 82.96496 | 75.06208 | 0.3557041 | 0.3548587 | 0 | 0 | 0.2894372 | 0.7105628 | 0.2894372 | 0.0883567 | 0.3746787 | 0.5369646 |  |  | 483 | 58.13 | 0.87
2022-07-13 | 2.7603 | 3475 | 19.63174 | 15.68023 | 2022-07-10 | 1119.506 | 373.6285 | (19.5, 20.0] | normal | 8128.76 | 493.314 | 23.29967 | 3.404532 | 0.5830664 | 6.810057 | 2.852934 | 0.2857591 | 0.07749705 | 77.4622 | 64.77639 | 0.4154508 | 0.3370612 | 0 | 0 | 0.2474879 | 0.7525121 | 0.2474879 | 0.2604057 | 0.1292134 | 0.610381 |  |  | 476 | 61.80667 | 0.86
2022-07-13 08:00 | 2.743629 | 3475 | 19.68474 | 15.55023 | 2022-07-10 | 1119.506 | 372.8751 | (19.5, 20.0] | normal | 8128.76 | 493.314 | 23.29967 | 3.404532 | 0.5830664 | 6.810057 | 2.852934 | 0.2857591 | 0.07749705 | 77.4622 | 64.77639 | 0.4154508 | 0.3370612 | 0 | 0 | 0.2474879 | 0.7525121 | 0.2474879 | 0.2604057 | 0.1292134 | 0.610381 |  |  | 476 | 61.80667 | 0.86
2022-07-13 16:00 | 2.650657 | 3475 | 19.38607 | 15.62387 | 2022-07-11 | 1119.506 | 370.8635 | (19.0, 19.5] | normal | 8758.16 | 482.1285 | 32.75716 | 3.407869 | 0.7949065 | 7.117091 | 3.432365 | 0.2462254 | 0.09540971 | 77.9514 | 74.87456 | 0.2727696 | 0.4488397 | 0 | 0 | 0.2783907 | 0.7216093 | 0.2783907 | 0.3395584 | 0.3052808 | 0.3551608 |  |  | 476 | 61.80667 | 0.86
2022-07-14 | 2.540053 | 3475 | 19.27773 | 15.61328 | 2022-07-11 | 1110.833 | 370.5187 | (19.0, 19.5] | normal | 8758.16 | 482.1285 | 32.75716 | 3.407869 | 0.7949065 | 7.117091 | 3.432365 | 0.2462254 | 0.09540971 | 77.9514 | 74.87456 | 0.2727696 | 0.4488397 | 0 | 0 | 0.2783907 | 0.7216093 | 0.2783907 | 0.3395584 | 0.3052808 | 0.3551608 |  |  | 472 | 58.43667 | 1.59
2022-07-14 08:00 | 2.583333 | 3467.04798 | 19.28709 | 15.65139 | 2022-07-11 | 1110.833 | 369.9377 | (19.0, 19.5] | normal | 8758.16 | 482.1285 | 32.75716 | 3.407869 | 0.7949065 | 7.117091 | 3.432365 | 0.2462254 | 0.09540971 | 77.9514 | 74.87456 | 0.2727696 | 0.4488397 | 0 | 0 | 0.2783907 | 0.7216093 | 0.2783907 | 0.3395584 | 0.3052808 | 0.3551608 |  |  | 472 | 58.43667 | 1.59
2022-07-14 16:00 | 2.407003 | 3500 | 19.23625 | 15.79674 | 2022-07-12 | 1110.833 | 367.8676 | (19.0, 19.5] | normal | 8161.04 | 485.8793 | 22.32008 | 3.467153 | 0.621211 | 7.092646 | 3.141632 | 0.2754938 | 0.080284 | 83.49854 | 73.50171 | 0.3317322 | 0.3688353 | 0 | 0 | 0.2994324 | 0.7005676 | 0.2994324 | 0.2578278 | 0.1981324 | 0.5440398 |  |  | 472 | 58.43667 | 1.59
2022-07-15 | 2.409947 | 3500 | 19.18603 | 15.76032 | 2022-07-12 | 1116.669 | 370.1031 | (19.0, 19.5] | normal | 8161.04 | 485.8793 | 22.32008 | 3.467153 | 0.621211 | 7.092646 | 3.141632 | 0.2754938 | 0.080284 | 83.49854 | 73.50171 | 0.3317322 | 0.3688353 | 0 | 0 | 0.2994324 | 0.7005676 | 0.2994324 | 0.2578278 | 0.1981324 | 0.5440398 |  |  | 468 | 59.395 | 1.04
2022-07-15 08:00 | 2.389178 | 3500 | 19.06987 | 15.83299 | 2022-07-12 | 1116.669 | 374.7057 | (19.0, 19.5] | normal | 8161.04 | 485.8793 | 22.32008 | 3.467153 | 0.621211 | 7.092646 | 3.141632 | 0.2754938 | 0.080284 | 83.49854 | 73.50171 | 0.3317322 | 0.3688353 | 0 | 0 | 0.2994324 | 0.7005676 | 0.2994324 | 0.2578278 | 0.1981324 | 0.5440398 |  |  | 468 | 59.395 | 1.04
2022-07-15 16:00 | 2.262812 | 3445.723 | 19.41391 | 15.68885 | 2022-07-13 | 1116.669 | 370.1414 | (19.0, 19.5] | normal | 7275.97 | 492.8656 | 20.24879 | 3.351457 | 0.7127949 | 6.878982 | 2.900617 | 0.2545429 | 0.0572885 | 83.07603 | 72.67789 | 0.3774741 | 0.3856957 | 0 | 0 | 0.2368303 | 0.7631697 | 0.2368303 | 0.2094993 | 0.3878888 | 0.4026119 |  |  | 468 | 59.395 | 1.04
2022-07-16 | 2.362772 | 3450 | 19.33218 | 15.85231 | 2022-07-13 | 1069.225 | 368.2262 | (19.0, 19.5] | normal | 7275.97 | 492.8656 | 20.24879 | 3.351457 | 0.7127949 | 6.878982 | 2.900617 | 0.2545429 | 0.0572885 | 83.07603 | 72.67789 | 0.3774741 | 0.3856957 | 0 | 0 | 0.2368303 | 0.7631697 | 0.2368303 | 0.2094993 | 0.3878888 | 0.4026119 |  |  | 481 | 63.27
2022-07-16 08:00 | 2.361158 | 3450 | 19.25201 | 15.65326 | 2022-07-13 | 1069.225 | 352.4005 | (19.0, 19.5] | normal | 7275.97 | 492.8656 | 20.24879 | 3.351457 | 0.7127949 | 6.878982 | 2.900617 | 0.2545429 | 0.0572885 | 83.07603 | 72.67789 | 0.3774741 | 0.3856957 | 0 | 0 | 0.2368303 | 0.7631697 | 0.2368303 | 0.2094993 | 0.3878888 | 0.4026119 |  |  | 481 | 63.27
2022-07-16 16:00 | 2.35696 | 3457.976 | 19.25814 | 15.61261 | 2022-07-14 | 1069.225 | 346.34 | (19.0, 19.5] | normal | 8005.71 | 495.1727 | 28.21675 | 3.300017 | 0.8749184 | 7.177599 | 3.179205 | 0.247839 | 0.0598014 | 86.34148 | 78.02252 | 0.280521 | 0.4026114 | 0 | 0 | 0.3168676 | 0.6831324 | 0.3168676 | 0.3839705 | 0.1924086 | 0.4236208 |  |  | 481 | 63.27
2022-07-17 | 2.367254 | 3475 | 19.23182 | 15.80619 | 2022-07-14 | 1060.096 | 348.006 | (19.0, 19.5] | normal | 8005.71 | 495.1727 | 28.21675 | 3.300017 | 0.8749184 | 7.177599 | 3.179205 | 0.247839 | 0.0598014 | 86.34148 | 78.02252 | 0.280521 | 0.4026114 | 0 | 0 | 0.3168676 | 0.6831324 | 0.3168676 | 0.3839705 | 0.1924086 | 0.4236208 |  |  | 490 | 60.855
2022-07-17 08:00 | 2.290953 | 3475 | 19.2968 | 15.82492 | 2022-07-15 | 1060.096 | 351.395 | (19.0, 19.5] | normal | 8741.95 | 483.5542 | 28.29198 | 3.657189 | 0.7318573 | 7.236757 | 3.083536 | 0.2650109 | 0.07858605 | 92.28809 | 78.51433 | 0.3824593 | 0.3506838 | 0 | 0 | 0.2668569 | 0.7331431 | 0.2668569 | 0.3805054 | 0.007069796 | 0.6124248 |  |  | 490 | 60.855
2022-07-17 16:00 | 2.298647 | 3475 | 19.3945 | 15.98915 | 2022-07-15 | 1060.096 | 358.3456 | (19.0, 19.5] | normal | 8741.95 | 483.5542 | 28.29198 | 3.657189 | 0.7318573 | 7.236757 | 3.083536 | 0.2650109 | 0.07858605 | 92.28809 | 78.51433 | 0.3824593 | 0.3506838 | 0 | 0 | 0.2668569 | 0.7331431 | 0.2668569 | 0.3805054 | 0.007069796 | 0.6124248 |  |  | 490 | 60.855
2022-07-18 | 2.331347 | 3475 | 19.46368 | 16.0032 | 2022-07-15 | 1073.432 | 356.2563 | (19.0, 19.5] | normal | 8741.95 | 483.5542 | 28.29198 | 3.657189 | 0.7318573 | 7.236757 | 3.083536 | 0.2650109 | 0.07858605 | 92.28809 | 78.51433 | 0.3824593 | 0.3506838 | 0 | 0 | 0.2668569 | 0.7331431 | 0.2668569 | 0.3805054 | 0.007069796 | 0.6124248 |  |  | 486 | 60.065 | 1.17
2022-07-18 08:00 | 2.352507 | 3453.748 | 19.41473 | 15.78542 | 2022-07-15 | 1073.432 | 360.851 | (19.0, 19.5] | normal | 8741.95 | 483.5542 | 28.29198 | 3.657189 | 0.7318573 | 7.236757 | 3.083536 | 0.2650109 | 0.07858605 | 92.28809 | 78.51433 | 0.3824593 | 0.3506838 | 0 | 0 | 0.2668569 | 0.7331431 | 0.2668569 | 0.3805054 | 0.007069796 | 0.6124248 |  |  | 486 | 60.065 | 1.17
2022-07-18 16:00 | 2.280429 | 3450 | 19.48864 | 16.0409 | 2022-07-16 | 1073.432 | 351.9104 | (19.0, 19.5] | normal | 9410.09 | 482.8572 | 33.14072 | 3.749217 | 0.852024 | 7.026057 | 2.798115 | 0.2595581 | 0.07075618 | 82.49319 | 74.58085 | 0.3521082 | 0.3950727 | 0 | 0 | 0.252819 | 0.747181 | 0.252819 | 0.3092606 | 0.1467912 | 0.5439482 |  |  | 486 | 60.065 | 1.17
2022-07-19 | 2.295929 | 3430.984 | 19.7018 | 16.37577 | 2022-07-16 | 1046.524 | 321.6256 | (19.5, 20.0] | normal | 9410.09 | 482.8572 | 33.14072 | 3.749217 | 0.852024 | 7.026057 | 2.798115 | 0.2595581 | 0.07075618 | 82.49319 | 74.58085 | 0.3521082 | 0.3950727 | 0 | 0 | 0.252819 | 0.747181 | 0.252819 | 0.3092606 | 0.1467912 | 0.5439482 |  |  | 495 | 59.74667 | 1
2022-07-19 08:00 | 2.66704 | 3382.281 | 19.65719 | 16.36771 | 2022-07-16 | 1046.524 | 358.9101 | (19.5, 20.0] | normal | 9410.09 | 482.8572 | 33.14072 | 3.749217 | 0.852024 | 7.026057 | 2.798115 | 0.2595581 | 0.07075618 | 82.49319 | 74.58085 | 0.3521082 | 0.3950727 | 0 | 0 | 0.252819 | 0.747181 | 0.252819 | 0.3092606 | 0.1467912 | 0.5439482 |  |  | 495 | 59.74667 | 1
2022-07-19 16:00 | 2.294305 | 3400 | 19.60105 | 16.46565 | 2022-07-17 | 1046.524 | 363.2915 | (19.5, 20.0] | normal | 9181.38 | 481.8124 | 30.40441 | 4.000458 | 0.657594 | 7.684399 | 3.301662 | 0.2888815 | 0.04135013 | 91.46663 | 87.74218 | 0.130195 | 0.5479884 | 0 | 0 | 0.3218165 | 0.6781835 | 0.3218165 | 0.02757115 | 0.1830095 | 0.7894194 |  |  | 495 | 59.74667 | 1
2022-07-20 | 2.178639 | 3400 | 19.62339 | 16.32318 | 2022-07-17 | 1085.074 | 368.4169 | (19.5, 20.0] | normal | 9181.38 | 481.8124 | 30.40441 | 4.000458 | 0.657594 | 7.684399 | 3.301662 | 0.2888815 | 0.04135013 | 91.46663 | 87.74218 | 0.130195 | 0.5479884 | 0 | 0 | 0.3218165 | 0.6781835 | 0.3218165 | 0.02757115 | 0.1830095 | 0.7894194 |  |  | 488 | 62.89 | 1.02
2022-07-20 08:00 | 2.047574 | 3400 | 19.39308 | 16.18353 | 2022-07-18 | 1085.074 | 364.6834 | (19.0, 19.5] | normal | 7166.69 | 479.2452 | 35.6005 | 4.054068 | 0.661434 | 6.770677 | 2.70414 | 0.2649163 | 0.057359 | 67.83708 | 70.2476 | 0 | 0.7156372 | 0 | 0 | 0.2843628 | 0.7156372 | 0.2843628 | 0.278526 | 0.03577444 | 0.6856995 |  |  | 488 | 62.89 | 1.02
2022-07-20 16:00 | 1.969917 | 3388.982 | 19.55843 | 16.16893 | 2022-07-18 | 1085.074 | 360.7833 | (19.5, 20.0] | normal | 7166.69 | 479.2452 | 35.6005 | 4.054068 | 0.661434 | 6.770677 | 2.70414 | 0.2649163 | 0.057359 | 67.83708 | 70.2476 | 0 | 0.7156372 | 0 | 0 | 0.2843628 | 0.7156372 | 0.2843628 | 0.278526 | 0.03577444 | 0.6856995 |  |  | 488 | 62.89 | 1.02
2022-07-21 | 1.896227 | 3350 | 19.68925 | 15.92164 | 2022-07-19 | 1113.657 | 369.1414 | (19.5, 20.0] | normal | 7077.83 | 477.6028 | 35.31583 | 4.420283 | 0.6637264 | 7.024382 | 2.743801 | 0.2870541 | 0.02820418 | 73.10962 | 74.186 | 0 | 0.7733161 | 0 | 0 | 0.2266839 | 0.7733161 | 0.2266839 | 0.006146465 | 0.02088726 | 0.9729663 |  |  | 467 | 58.84 | 1.35
2022-07-21 08:00 | 1.755224 | 3249.59 | 19.39581 | 15.80663 | 2022-07-19 | 1113.657 | 370.6162 | (19.0, 19.5] | normal | 7077.83 | 477.6028 | 35.31583 | 4.420283 | 0.6637264 | 7.024382 | 2.743801 | 0.2870541 | 0.02820418 | 73.10962 | 74.186 | 0 | 0.7733161 | 0 | 0 | 0.2266839 | 0.7733161 | 0.2266839 | 0.006146465 | 0.02088726 | 0.9729663 |  |  | 467 | 58.84 | 1.35
2022-07-21 16:00 | 1.817308 | 3200 | 19.25664 | 15.89925 | 2022-07-19 | 1113.657 | 372.4996 | (19.0, 19.5] | normal | 7077.83 | 477.6028 | 35.31583 | 4.420283 | 0.6637264 | 7.024382 | 2.743801 | 0.2870541 | 0.02820418 | 73.10962 | 74.186 | 0 | 0.7733161 | 0 | 0 | 0.2266839 | 0.7733161 | 0.2266839 | 0.006146465 | 0.02088726 | 0.9729663 |  |  | 467 | 58.84 | 1.35
2022-07-22 | 1.840285 | 3200 | 19.56655 | 16.33797 | 2022-07-20 | 1121.173 | 373.7509 | (19.5, 20.0] | normal | 6241.11 | 498.599 | 37.29126 | 4.508533 | 0.9549808 | 7.685224 | 3.424328 | 0.2724231 | 0.03354747 | 97.66803 | 88.29349 | 0 | 0.6481443 | 0 | 0 | 0.3518557 | 0.6481443 | 0.3518557 | 0.01017519 | 0.2037113 | 0.7861135 |  |  | 487 | 59.95333 | 0.92
2022-07-22 08:00 | 1.766479 | 3346.184 | 19.78036 | 16.48018 | 2022-07-20 | 1121.173 | 376.0829 | (19.5, 20.0] | normal | 6241.11 | 498.599 | 37.29126 | 4.508533 | 0.9549808 | 7.685224 | 3.424328 | 0.2724231 | 0.03354747 | 97.66803 | 88.29349 | 0 | 0.6481443 | 0 | 0 | 0.3518557 | 0.6481443 | 0.3518557 | 0.01017519 | 0.2037113 | 0.7861135 |  |  | 487 | 59.95333 | 0.92
2022-07-22 16:00 | 1.582618 | 3400 | 19.60571 | 16.2224 | 2022-07-21 | 1121.173 | 369.4439 | (19.5, 20.0] | normal | 6963.77 | 489.1088 | 33.3862 | 4.273227 | 0.7638086 | 6.58578 | 2.588083 | 0.2629812 | 0.03240599 | 71.00228 | 68.31546 | 0 | 0.7827987 | 0 | 0 | 0.2172013 | 0.7827987 | 0.2172013 | 0.02678086 | 0.3122986 | 0.6609205 |  |  | 487 | 59.95333 | 0.92
2022-07-23 | 1.553128 | 3400 | 19.49499 | 16.01591 | 2022-07-21 | 1125.96 | 374.1255 | (19.0, 19.5] | normal | 6963.77 | 489.1088 | 33.3862 | 4.273227 | 0.7638086 | 6.58578 | 2.588083 | 0.2629812 | 0.03240599 | 71.00228 | 68.31546 | 0 | 0.7827987 | 0 | 0 | 0.2172013 | 0.7827987 | 0.2172013 | 0.02678086 | 0.3122986 | 0.6609205 |  |  | 477 | 57.465
2022-07-23 08:00 | 1.545264 | 3400 | 19.37882 | 16.16091 | 2022-07-21 | 1125.96 | 375.9812 | (19.0, 19.5] | normal | 6963.77 | 489.1088 | 33.3862 | 4.273227 | 0.7638086 | 6.58578 | 2.588083 | 0.2629812 | 0.03240599 | 71.00228 | 68.31546 | 0 | 0.7827987 | 0 | 0 | 0.2172013 | 0.7827987 | 0.2172013 | 0.02678086 | 0.3122986 | 0.6609205 |  |  | 477 | 57.465
2022-07-23 16:00 | 1.474817 | 3212.887 | 19.20976 | 16.10223 | 2022-07-22 | 1125.96 | 374.3841 | (19.0, 19.5] | normal | 7575.91 | 491.6506 | 40.13229 | 4.471278 | 0.9692485 | 7.255128 | 3.127907 | 0.2614349 | 0.03323517 | 88.94435 | 82.57603 | 0 | 0.6928923 | 0 | 0 | 0.3071077 | 0.6928923 | 0.3071077 | 0.02545966 | 0.341071 | 0.6334694 |  |  | 477 | 57.465
2022-07-24 | 1.503979 | 3238.524 | 19.06354 | 15.90287 | 2022-07-22 | 1112.807 | 367.0737 | (19.0, 19.5] | normal | 7575.91 | 491.6506 | 40.13229 | 4.471278 | 0.9692485 | 7.255128 | 3.127907 | 0.2614349 | 0.03323517 | 88.94435 | 82.57603 | 0 | 0.6928923 | 0 | 0 | 0.3071077 | 0.6928923 | 0.3071077 | 0.02545966 | 0.341071 | 0.6334694 |  |  | 488 | 59.175
2022-07-24 08:00 | 1.424057 | 3450 | 19.11331 | 16.17732 | 2022-07-22 | 1112.807 | 369.52 | (19.0, 19.5] | normal | 7575.91 | 491.6506 | 40.13229 | 4.471278 | 0.9692485 | 7.255128 | 3.127907 | 0.2614349 | 0.03323517 | 88.94435 | 82.57603 | 0 | 0.6928923 | 0 | 0 | 0.3071077 | 0.6928923 | 0.3071077 | 0.02545966 | 0.341071 | 0.6334694 |  |  | 488 | 59.175
2022-07-24 16:00 | 1.44214 | 3427.917 | 19.10062 | 16.31198 | 2022-07-23 | 1112.807 | 374.2139 | (19.0, 19.5] | normal | 8116.86 | 493.4491 | 35.458 | 4.277721 | 0.9121877 | 6.77623 | 2.795832 | 0.2635658 | 0.03502179 | 78.34699 | 72.02107 | 0 | 0.7185008 | 0 | 0 | 0.2814992 | 0.7185008 | 0.2814992 | 0.08400821 | 0.3011436 | 0.6148482 |  |  | 488 | 59.175
2022-07-25 | 3.380375 | 3297.495 | 19.01495 | 15.96389 | 2022-07-21 | 1111.105 | 373.798 | (19.0, 19.5] | normal | 6963.77 | 489.1088 | 33.3862 | 4.273227 | 0.7638086 | 6.58578 | 2.588083 | 0.2629812 | 0.03240599 | 71.00228 | 68.31546 | 0 | 0.7827987 | 0 | 0 | 0.2172013 | 0.7827987 | 0.2172013 | 0.02678086 | 0.3122986 | 0.6609205 |  |  | 484 | 60.696 | 0.79
2022-07-25 08:00 | 1.53609 | 3400 | 19.06133 | 16.42997 | 2022-07-23 | 1111.105 | 370.7024 | (19.0, 19.5] | normal | 8116.86 | 493.4491 | 35.458 | 4.277721 | 0.9121877 | 6.77623 | 2.795832 | 0.2635658 | 0.03502179 | 78.34699 | 72.02107 | 0 | 0.7185008 | 0 | 0 | 0.2814992 | 0.7185008 | 0.2814992 | 0.08400821 | 0.3011436 | 0.6148482 |  |  | 484 | 60.696 | 0.79
2022-07-25 16:00 | 1.510312 | 3400 | 19.4782 | 16.87103 | 2022-07-24 | 1111.105 | 363.6852 | (19.0, 19.5] | normal | 10596.32 | 489.5995 | 45.97321 | 4.460732 | 1.044701 | 7.524608 | 3.219344 | 0.2792282 | 0.04344767 | 96.87378 | 87.03374 | 0 | 0.6935455 | 0 | 0 | 0.3064545 | 0.6935455 | 0.3064545 | 0.06598075 | 0.1896745 | 0.7443448 |  |  | 484 | 60.696 | 0.79
2022-07-26 | 1.533469 | 3365.421 | 19.75821 | 16.7762 | 2022-07-24 | 1067.564 | 364.6389 | (19.5, 20.0] | normal | 10596.32 | 489.5995 | 45.97321 | 4.460732 | 1.044701 | 7.524608 | 3.219344 | 0.2792282 | 0.04344767 | 96.87378 | 87.03374 | 0 | 0.6935455 | 0 | 0 | 0.3064545 | 0.6935455 | 0.3064545 | 0.06598075 | 0.1896745 | 0.7443448 |  |  | 492 | 60.73667 | 1.11
2022-07-26 08:00 | 1.625206 | 3387.093 | 19.55408 | 16.52854 | 2022-07-24 | 1067.564 | 337.0415 | (19.5, 20.0] | normal | 10596.32 | 489.5995 | 45.97321 | 4.460732 | 1.044701 | 7.524608 | 3.219344 | 0.2792282 | 0.04344767 | 96.87378 | 87.03374 | 0 | 0.6935455 | 0 | 0 | 0.3064545 | 0.6935455 | 0.3064545 | 0.06598075 | 0.1896745 | 0.7443448 |  |  | 492 | 60.73667 | 1.11
2022-07-26 16:00 | 1.61339 | 3400 | 19.56076 | 16.49364 | 2022-07-25 | 1067.564 | 362.1864 | (19.5, 20.0] | normal | 8648.2 | 482.5954 | 44.56752 | 4.29867 | 0.9567035 | 7.319268 | 2.813926 | 0.2815339 | 0.0356359 | 80.0518 | 76.60254 | 0 | 0.7103363 | 0 | 0 | 0.2896637 | 0.7103363 | 0.2896637 | 0.0757325 | 0.0537408 | 0.8705267 |  |  | 492 | 60.73667 | 1.11
2022-07-27 | 1.690747 | 3400 | 19.67084 | 16.67638 | 2022-07-25 | 1105.413 | 363.4714 | (19.5, 20.0] | normal | 8648.2 | 482.5954 | 44.56752 | 4.29867 | 0.9567035 | 7.319268 | 2.813926 | 0.2815339 | 0.0356359 | 80.0518 | 76.60254 | 0 | 0.7103363 | 0 | 0 | 0.2896637 | 0.7103363 | 0.2896637 | 0.0757325 | 0.0537408 | 0.8705267 |  |  | 483 | 58.8625 | 1.6
2022-07-27 08:00 | 1.69599 | 3419.548 | 19.80593 | 16.45928 | 2022-07-25 | 1105.413 | 367.7634 | (19.5, 20.0] | normal | 8648.2 | 482.5954 | 44.56752 | 4.29867 | 0.9567035 | 7.319268 | 2.813926 | 0.2815339 | 0.0356359 | 80.0518 | 76.60254 | 0 | 0.7103363 | 0 | 0 | 0.2896637 | 0.7103363 | 0.2896637 | 0.0757325 | 0.0537408 | 0.8705267 |  |  | 483 | 58.8625 | 1.6
2022-07-27 16:00 | 1.65591 | 3441.177 | 19.52466 | 16.41441 | 2022-07-26 | 1105.413 | 371.789 | (19.5, 20.0] | normal | 10425.52 | 486.4041 | 38.78937 | 4.022416 | 0.5708649 | 7.765365 | 3.274925 | 0.2857568 | 0.04211985 | 89.61326 | 83.68564 | 0 | 0.6747731 | 0 | 0 | 0.3252269 | 0.6747731 | 0.3252269 | 0.09018981 | 0.01359341 | 0.8962168 |  |  | 483 | 58.8625 | 1.6
2022-07-28 | 1.631369 | 3450 | 19.55702 | 16.62505 | 2022-07-26 | 1094.6 | 360.6926 | (19.5, 20.0] | normal | 10425.52 | 486.4041 | 38.78937 | 4.022416 | 0.5708649 | 7.765365 | 3.274925 | 0.2857568 | 0.04211985 | 89.61326 | 83.68564 | 0 | 0.6747731 | 0 | 0 | 0.3252269 | 0.6747731 | 0.3252269 | 0.09018981 | 0.01359341 | 0.8962168 |  |  | 494 | 60.66667 | 1.08
2022-07-28 08:00 | 1.632096 | 3450 | 19.56365 | 16.42328 | 2022-07-26 | 1094.6 | 369.3684 | (19.5, 20.0] | normal | 10425.52 | 486.4041 | 38.78937 | 4.022416 | 0.5708649 | 7.765365 | 3.274925 | 0.2857568 | 0.04211985 | 89.61326 | 83.68564 | 0 | 0.6747731 | 0 | 0 | 0.3252269 | 0.6747731 | 0.3252269 | 0.09018981 | 0.01359341 | 0.8962168 |  |  | 494 | 60.66667 | 1.08
2022-07-28 16:00 | 1.586484 | 3450 | 19.40046 | 16.31805 | 2022-07-27 | 1094.6 | 366.4551 | (19.0, 19.5] | normal | 9453.59 | 488.915 | 35.59636 | 3.809469 | 0.4708854 | 7.120994 | 2.683641 | 0.2768873 | 0.04249941 | 72.54656 | 66.62818 | 0 | 0.7923276 | 0 | 0 | 0.2076724 | 0.7923276 | 0.2076724 | 0.03370477 | 0.1001369 | 0.8661583 |  |  | 494 | 60.66667 | 1.08
2022-07-29 | 1.644931 | 3450 | 19.70804 | 16.33268 | 2022-07-27 | 1103.598 | 372.0653 | (19.5, 20.0] | normal | 9453.59 | 488.915 | 35.59636 | 3.809469 | 0.4708854 | 7.120994 | 2.683641 | 0.2768873 | 0.04249941 | 72.54656 | 66.62818 | 0 | 0.7923276 | 0 | 0 | 0.2076724 | 0.7923276 | 0.2076724 | 0.03370477 | 0.1001369 | 0.8661583 |  |  | 487 | 61.165 | 0.42
2022-07-29 08:00 | 1.685619 | 3450 | 19.57121 | 16.08782 | 2022-07-27 | 1103.598 | 367.9612 | (19.5, 20.0] | normal | 9453.59 | 488.915 | 35.59636 | 3.809469 | 0.4708854 | 7.120994 | 2.683641 | 0.2768873 | 0.04249941 | 72.54656 | 66.62818 | 0 | 0.7923276 | 0 | 0 | 0.2076724 | 0.7923276 | 0.2076724 | 0.03370477 | 0.1001369 | 0.8661583 |  |  | 487 | 61.165 | 0.42
2022-07-29 16:00 | 1.565171 | 3450 | 19.09662 | 16.05116 | 2022-07-28 | 1103.598 | 360.4987 | (19.0, 19.5] | normal | 9466.43 | 493.02 | 37.83188 | 3.761755 | 0.4463119 | 7.863993 | 3.43116 | 0.2751935 | 0.06282176 | 97.96443 | 83.61243 | 0 | 0.6619539 | 0 | 0 | 0.3380461 | 0.6619539 | 0.3380461 | 0.1454688 | 0.09929744 | 0.7552338 |  |  | 487 | 61.165 | 0.42
2022-07-30 | 1.628786 | 3450 | 19.04524 | 16.0444 | 2022-07-28 | 1104.813 | 367.4554 | (19.0, 19.5] | normal | 9466.43 | 493.02 | 37.83188 | 3.761755 | 0.4463119 | 7.863993 | 3.43116 | 0.2751935 | 0.06282176 | 97.96443 | 83.61243 | 0 | 0.6619539 | 0 | 0 | 0.3380461 | 0.6619539 | 0.3380461 | 0.1454688 | 0.09929744 | 0.7552338 |  |  | 463 | 60.71667
2022-07-30 08:00 | 1.680775 | 3450 | 19.30127 | 16.05766 | 2022-07-28 | 1104.813 | 367.6562 | (19.0, 19.5] | normal | 9466.43 | 493.02 | 37.83188 | 3.761755 | 0.4463119 | 7.863993 | 3.43116 | 0.2751935 | 0.06282176 | 97.96443 | 83.61243 | 0 | 0.6619539 | 0 | 0 | 0.3380461 | 0.6619539 | 0.3380461 | 0.1454688 | 0.09929744 | 0.7552338 |  |  | 463 | 60.71667
2022-07-30 16:00 | 1.706931 | 3450 | 19.16287 | 16.27944 | 2022-07-28 | 1104.813 | 367.4182 | (19.0, 19.5] | normal | 9466.43 | 493.02 | 37.83188 | 3.761755 | 0.4463119 | 7.863993 | 3.43116 | 0.2751935 | 0.06282176 | 97.96443 | 83.61243 | 0 | 0.6619539 | 0 | 0 | 0.3380461 | 0.6619539 | 0.3380461 | 0.1454688 | 0.09929744 | 0.7552338 |  |  | 463 | 60.71667
2022-07-31 | 1.739546 | 3450 | 19.21336 | 16.43258 | 2022-07-29 | 1101.634 | 360.0866 | (19.0, 19.5] | normal | 9160.63 | 489.9851 | 37.11359 | 3.777765 | 0.4089359 | 7.653899 | 3.332179 | 0.2789985 | 0.04956146 | 93.50255 | 81.83626 | 0 | 0.6888216 | 0 | 0 | 0.3111784 | 0.6888216 | 0.3111784 | 0.06570002 | 0.09392584 | 0.8403741 |  |  | 479 | 57.85
2022-07-31 08:00 | 1.766025 | 3450 | 19.58408 | 16.60086 | 2022-07-29 | 1101.634 | 363.1931 | (19.5, 20.0] | normal | 9160.63 | 489.9851 | 37.11359 | 3.777765 | 0.4089359 | 7.653899 | 3.332179 | 0.2789985 | 0.04956146 | 93.50255 | 81.83626 | 0 | 0.6888216 | 0 | 0 | 0.3111784 | 0.6888216 | 0.3111784 | 0.06570002 | 0.09392584 | 0.8403741 |  |  | 479 | 57.85
2022-07-31 16:00 | 1.703702 | 3450 | 19.50928 | 16.38339 | 2022-07-29 | 1101.634 | 374.6295 | (19.5, 20.0] | normal | 9160.63 | 489.9851 | 37.11359 | 3.777765 | 0.4089359 | 7.653899 | 3.332179 | 0.2789985 | 0.04956146 | 93.50255 | 81.83626 | 0 | 0.6888216 | 0 | 0 | 0.3111784 | 0.6888216 | 0.3111784 | 0.06570002 | 0.09392584 | 0.8403741 |  |  | 479 | 57.85
2022-08-01 | 1.778342 | 3450 | 19.43307 | 16.5912 | 2022-07-30 | 1110.476 | 372.808 | (19.0, 19.5] | normal | 9483.04 | 489.5818 | 36.82631 | 3.777372 | 0.547377 | 7.56272 | 3.18696 | 0.2648708 | 0.0573673 | 90.06715 | 84.15597 | 0 | 0.7119911 | 0 | 0 | 0.2880089 | 0.7119911 | 0.2880089 | 0.1325903 | 0.1642351 | 0.7031746 |  |  | 484 | 63.9825 | 1.17
2022-08-01 08:00 | 1.6924 | 3450 | 19.66449 | 16.26001 | 2022-07-30 | 1110.476 | 371.2031 | (19.5, 20.0] | normal | 9483.04 | 489.5818 | 36.82631 | 3.777372 | 0.547377 | 7.56272 | 3.18696 | 0.2648708 | 0.0573673 | 90.06715 | 84.15597 | 0 | 0.7119911 | 0 | 0 | 0.2880089 | 0.7119911 | 0.2880089 | 0.1325903 | 0.1642351 | 0.7031746 |  |  | 484 | 63.9825 | 1.17
2022-08-01 16:00 | 1.619098 | 3450 | 19.58305 | 16.18254 | 2022-07-31 | 1110.476 | 363.5001 | (19.5, 20.0] | normal | 8968.9 | 500.7725 | 29.76299 | 3.87336 | 0.7409547 | 7.420497 | 3.185544 | 0.2559317 | 0.05013641 | 88.93576 | 83.6473 | 0 | 0.6993901 | 0 | 0 | 0.3006099 | 0.6993901 | 0.3006099 | 0.1337795 | 0.2757317 | 0.5904888 |  |  | 484 | 63.9825 | 1.17
2022-08-02 | 1.617806 | 3450 | 19.47971 | 16.5165 | 2022-07-31 | 1058.928 | 362.4892 | (19.0, 19.5] | normal | 8968.9 | 500.7725 | 29.76299 | 3.87336 | 0.7409547 | 7.420497 | 3.185544 | 0.2559317 | 0.05013641 | 88.93576 | 83.6473 | 0 | 0.6993901 | 0 | 0 | 0.3006099 | 0.6993901 | 0.3006099 | 0.1337795 | 0.2757317 | 0.5904888 |  |  | 507 | 62.07333 | 1.24
2022-08-02 08:00 | 1.637181 | 3450 | 19.33739 | 16.80549 | 2022-07-31 | 1058.928 | 363.0525 | (19.0, 19.5] | normal | 8968.9 | 500.7725 | 29.76299 | 3.87336 | 0.7409547 | 7.420497 | 3.185544 | 0.2559317 | 0.05013641 | 88.93576 | 83.6473 | 0 | 0.6993901 | 0 | 0 | 0.3006099 | 0.6993901 | 0.3006099 | 0.1337795 | 0.2757317 | 0.5904888 |  |  | 507 | 62.07333 | 1.24
2022-08-02 16:00 | 1.712098 | 3351.332 | 19.535 | 16.54696 | 2022-07-31 | 1058.928 | 376.3063 | (19.5, 20.0] | normal | 8968.9 | 500.7725 | 29.76299 | 3.87336 | 0.7409547 | 7.420497 | 3.185544 | 0.2559317 | 0.05013641 | 88.93576 | 83.6473 | 0 | 0.6993901 | 0 | 0 | 0.3006099 | 0.6993901 | 0.3006099 | 0.1337795 | 0.2757317 | 0.5904888 |  |  | 507 | 62.07333 | 1.24
2022-08-03 | 1.792284 | 3300 | 19.65042 | 16.61649 | 2022-08-01 | 1122.5 | 376.4667 | (19.5, 20.0] | normal | 7758.24 | 503.6513 | 30.74451 | 4.028979 | 0.8600836 | 7.513004 | 3.243949 | 0.258873 | 0.04336101 | 90.74996 | 86.54541 | 0 | 0.6927783 | 0 | 0 | 0.3072217 | 0.6927783 | 0.3072217 | 0.05498098 | 0.4970954 | 0.4479236 |  |  | 499 | 58.69333 | 1.18
2022-08-03 08:00 | 1.792621 | 3248.709 | 19.82958 | 16.46638 | 2022-08-01 | 1122.5 | 370.4234 | (19.5, 20.0] | normal | 7758.24 | 503.6513 | 30.74451 | 4.028979 | 0.8600836 | 7.513004 | 3.243949 | 0.258873 | 0.04336101 | 90.74996 | 86.54541 | 0 | 0.6927783 | 0 | 0 | 0.3072217 | 0.6927783 | 0.3072217 | 0.05498098 | 0.4970954 | 0.4479236 |  |  | 499 | 58.69333 | 1.18
2022-08-03 16:00 | 1.869529 | 3200 | 19.68953 | 16.1323 | 2022-08-01 | 1122.5 | 373.6529 | (19.5, 20.0] | normal | 7758.24 | 503.6513 | 30.74451 | 4.028979 | 0.8600836 | 7.513004 | 3.243949 | 0.258873 | 0.04336101 | 90.74996 | 86.54541 | 0 | 0.6927783 | 0 | 0 | 0.3072217 | 0.6927783 | 0.3072217 | 0.05498098 | 0.4970954 | 0.4479236 |  |  | 499 | 58.69333 | 1.18
2022-08-04 | 1.872808 | 3200 | 19.54601 | 16.45579 | 2022-08-02 | 1117.41 | 372.6819 | (19.5, 20.0] | normal | 8992.83 | 497.2799 | 39.04227 | 4.091222 | 0.9334917 | 7.261158 | 3.108997 | 0.253284 | 0.05327354 | 88.84166 | 81.76521 | 0 | 0.7204484 | 0 | 0 | 0.2795516 | 0.7204484 | 0.2795516 | 0.1010616 | 0.4833546 | 0.4155838 |  |  | 477 | 61.00333 | 1.03
2022-08-04 08:00 | 1.961439 | 3200 | 19.44738 | 16.46392 | 2022-08-02 | 1117.41 | 372.6825 | (19.0, 19.5] | normal | 8992.83 | 497.2799 | 39.04227 | 4.091222 | 0.9334917 | 7.261158 | 3.108997 | 0.253284 | 0.05327354 | 88.84166 | 81.76521 | 0 | 0.7204484 | 0 | 0 | 0.2795516 | 0.7204484 | 0.2795516 | 0.1010616 | 0.4833546 | 0.4155838 |  |  | 477 | 61.00333 | 1.03
2022-08-04 16:00 | 1.955869 | 3200 | 19.29051 | 16.33355 | 2022-08-02 | 1117.41 | 370.9223 | (19.0, 19.5] | normal | 8992.83 | 497.2799 | 39.04227 | 4.091222 | 0.9334917 | 7.261158 | 3.108997 | 0.253284 | 0.05327354 | 88.84166 | 81.76521 | 0 | 0.7204484 | 0 | 0 | 0.2795516 | 0.7204484 | 0.2795516 | 0.1010616 | 0.4833546 | 0.4155838 |  |  | 477 | 61.00333 | 1.03
2022-08-05 | 2.037891 | 3200 | 19.19518 | 16.32023 | 2022-08-02 | 926.6219 | 370.8355 | (19.0, 19.5] | baixo | 8992.83 | 497.2799 | 39.04227 | 4.091222 | 0.9334917 | 7.261158 | 3.108997 | 0.253284 | 0.05327354 | 88.84166 | 81.76521 | 0 | 0.7204484 | 0 | 0 | 0.2795516 | 0.7204484 | 0.2795516 | 0.1010616 | 0.4833546 | 0.4155838 |  |  | 472 | 60.09667 | 0.8
2022-08-05 08:00 | 2.090418 | 3223.905 | 19.36754 | 16.46179 | 2022-08-03 | 926.6219 | 314.9956 | (19.0, 19.5] | baixo | 7973.94 | 489.0624 | 38.64687 | 3.78633 | 0.4994691 | 8.127899 | 3.826044 | 0.2953551 | 0.09383748 | 99.38611 | 84.90613 | 0 | 0.6095142 | 0 | 0 | 0.3904858 | 0.6095142 | 0.3904858 | 0.0118885 | 0.4257652 | 0.5623463 |  |  | 472 | 60.09667 | 0.8
2022-08-05 16:00 | 1.947212 | 3449.906 | 19.50465 | 16.34989 | 2022-08-03 | 926.6219 | 364.0694 | (19.5, 20.0] | baixo | 7973.94 | 489.0624 | 38.64687 | 3.78633 | 0.4994691 | 8.127899 | 3.826044 | 0.2953551 | 0.09383748 | 99.38611 | 84.90613 | 0 | 0.6095142 | 0 | 0 | 0.3904858 | 0.6095142 | 0.3904858 | 0.0118885 | 0.4257652 | 0.5623463 |  |  | 472 | 60.09667 | 0.8
2022-08-06 | 1.942173 | 3450 | 19.42124 | 16.12583 | 2022-08-04 | 1066.044 | 355.4094 | (19.0, 19.5] | normal | 8546.77 | 486.6026 | 38.95075 | 3.742693 | 0.5656223 | 7.382063 | 3.351451 | 0.2750975 | 0.0759733 | 76.84893 | 69.01169 | 0 | 0.7441045 | 0 | 0 | 0.2558955 | 0.7441045 | 0.2558955 | 0.1297028 | 0.2440554 | 0.6262418 |  |  | 480 | 57.83333
2022-08-06 08:00 | 1.988836 | 3450 | 19.11648 | 16.15491 | 2022-08-04 | 1066.044 | 365.6806 | (19.0, 19.5] | normal | 8546.77 | 486.6026 | 38.95075 | 3.742693 | 0.5656223 | 7.382063 | 3.351451 | 0.2750975 | 0.0759733 | 76.84893 | 69.01169 | 0 | 0.7441045 | 0 | 0 | 0.2558955 | 0.7441045 | 0.2558955 | 0.1297028 | 0.2440554 | 0.6262418 |  |  | 480 | 57.83333
2022-08-06 16:00 | 2.034367 | 3450 | 19.161 | 16.15671 | 2022-08-04 | 1066.044 | 332.8574 | (19.0, 19.5] | normal | 8546.77 | 486.6026 | 38.95075 | 3.742693 | 0.5656223 | 7.382063 | 3.351451 | 0.2750975 | 0.0759733 | 76.84893 | 69.01169 | 0 | 0.7441045 | 0 | 0 | 0.2558955 | 0.7441045 | 0.2558955 | 0.1297028 | 0.2440554 | 0.6262418 |  |  | 480 | 57.83333
2022-08-07 | 2.067305 | 3358.837 | 19.55342 | 16.09199 | 2022-08-04 | 1150.432 | 378.354 | (19.5, 20.0] | normal | 8546.77 | 486.6026 | 38.95075 | 3.742693 | 0.5656223 | 7.382063 | 3.351451 | 0.2750975 | 0.0759733 | 76.84893 | 69.01169 | 0 | 0.7441045 | 0 | 0 | 0.2558955 | 0.7441045 | 0.2558955 | 0.1297028 | 0.2440554 | 0.6262418 |  |  | 489 | 60.54
2022-08-07 08:00 | 2.708743 | 3050.835 | 19.32784 | 15.93578 | 2022-08-04 | 1150.432 | 386.9569 | (19.0, 19.5] | normal | 8546.77 | 486.6026 | 38.95075 | 3.742693 | 0.5656223 | 7.382063 | 3.351451 | 0.2750975 | 0.0759733 | 76.84893 | 69.01169 | 0 | 0.7441045 | 0 | 0 | 0.2558955 | 0.7441045 | 0.2558955 | 0.1297028 | 0.2440554 | 0.6262418 |  |  | 489 | 60.54
2022-08-08 | 2.028555 | 3450.087 | 19.20875 | 15.79728 | 2022-08-05 | 1146.62 | 384.0684 | (19.0, 19.5] | normal | 9432.03 | 489.2271 | 36.61831 | 3.909224 | 0.7034362 | 7.539531 | 3.426338 | 0.2669678 | 0.05143071 | 54.39012 | 30.79695 | 0 | 0.696445 | 0 | 0 | 0.303555 | 0.696445 | 0.303555 | 0.1374292 | 0.2258755 | 0.6366953 |  |  | 493 | 58.52 | 1.01
2022-08-08 08:00 | 1.80892 | 3450 | 19.34164 | 16.18248 | 2022-08-06 | 1146.62 | 384.7209 | (19.0, 19.5] | normal | 9787.01 | 485.6236 | 36.70204 | 3.983567 | 0.7386214 | 7.459779 | 3.323796 | 0.2685305 | 0.04279737 | 44.95697 | 10.25221 | 0 | 0.7208054 | 0 | 0 | 0.2791946 | 0.7208054 | 0.2791946 | 0.03902971 | 0.3692719 | 0.5916984 |  |  | 493 | 58.52 | 1.01
2022-08-08 16:00 | 1.741806 | 3450 | 19.50769 | 16.18874 | 2022-08-06 | 1146.62 | 376.1808 | (19.5, 20.0] | normal | 9787.01 | 485.6236 | 36.70204 | 3.983567 | 0.7386214 | 7.459779 | 3.323796 | 0.2685305 | 0.04279737 | 44.95697 | 10.25221 | 0 | 0.7208054 | 0 | 0 | 0.2791946 | 0.7208054 | 0.2791946 | 0.03902971 | 0.3692719 | 0.5916984 |  |  | 493 | 58.52 | 1.01
2022-08-09 | 1.699181 | 3399.878 | 19.6661 | 16.29794 | 2022-08-07 | 1125.863 | 377.799 | (19.5, 20.0] | normal | 7422.21 | 486.6519 | 36.66274 | 3.971413 | 0.6820314 | 7.581005 | 3.418881 | 0.2711982 | 0.04722499 | 48.46978 | 19.93574 | 0 | 0.7093588 | 0 | 0 | 0.2906412 | 0.7093588 | 0.2906412 | 0 | 0.5272121 | 0.4727879 |  |  | 482 | 56.09 | 1.69
2022-08-09 08:00 | 1.926602 | 3012.818 | 19.59117 | 15.58577 | 2022-08-07 | 1125.863 | 377.9008 | (19.5, 20.0] | normal | 7422.21 | 486.6519 | 36.66274 | 3.971413 | 0.6820314 | 7.581005 | 3.418881 | 0.2711982 | 0.04722499 | 48.46978 | 19.93574 | 0 | 0.7093588 | 0 | 0 | 0.2906412 | 0.7093588 | 0.2906412 | 0 | 0.5272121 | 0.4727879 |  |  | 482 | 56.09 | 1.69
2022-08-10 | 3.416225 | 3189.357 | 19.58486 | 15.21003 | 2022-08-06 | 1033.848 | 321.2611 | (19.5, 20.0] | normal | 9787.01 | 485.6236 | 36.70204 | 3.983567 | 0.7386214 | 7.459779 | 3.323796 | 0.2685305 | 0.04279737 | 44.95697 | 10.25221 | 0 | 0.7208054 | 0 | 0 | 0.2791946 | 0.7208054 | 0.2791946 | 0.03902971 | 0.3692719 | 0.5916984 |  |  | 483 | 56.125 | 1.32
2022-08-10 08:00 | 2.037274 | 3450 | 19.59175 | 16.2486 | 2022-08-08 | 1033.848 | 369.1941 | (19.5, 20.0] | normal | 7430.19 | 482.7253 | 40.15579 | 3.814728 | 0.6774817 | 7.397115 | 3.356301 | 0.2611435 | 0.04668969 | 50.3473 | 21.44075 | 0 | 0.7119953 | 0.01892145 | 0 | 0.2690833 | 0.7119953 | 0.2690833 | 0.02039537 | 0.5445096 | 0.435095 |  |  | 483 | 56.125 | 1.32
2022-08-10 16:00 | 2.002722 | 3450 | 19.73384 | 16.20875 | 2022-08-08 | 1033.848 | 332.5893 | (19.5, 20.0] | normal | 7430.19 | 482.7253 | 40.15579 | 3.814728 | 0.6774817 | 7.397115 | 3.356301 | 0.2611435 | 0.04668969 | 50.3473 | 21.44075 | 0 | 0.7119953 | 0.01892145 | 0 | 0.2690833 | 0.7119953 | 0.2690833 | 0.02039537 | 0.5445096 | 0.435095 |  |  | 483 | 56.125 | 1.32
2022-08-11 | 2.027263 | 3450 | 19.64336 | 16.17917 | 2022-08-08 | 922.3549 | 274.3227 | (19.5, 20.0] | baixo | 7430.19 | 482.7253 | 40.15579 | 3.814728 | 0.6774817 | 7.397115 | 3.356301 | 0.2611435 | 0.04668969 | 50.3473 | 21.44075 | 0 | 0.7119953 | 0.01892145 | 0 | 0.2690833 | 0.7119953 | 0.2690833 | 0.02039537 | 0.5445096 | 0.435095 |  |  | 476 | 55.64 | 0.86
2022-08-11 08:00 | 2.056649 | 3423.652 | 19.4582 | 16.3267 | 2022-08-09 | 922.3549 | 307.5265 | (19.0, 19.5] | baixo | 8495.56 | 479.4997 | 38.72347 | 3.791954 | 0.5845385 | 7.692473 | 3.688706 | 0.253527 | 0.06681589 | 52.38285 | 24.23034 | 0 | 0.5518871 | 0.1141632 | 0 | 0.3339497 | 0.5518871 | 0.3339497 | 0.126474 | 0.3569408 | 0.5165851 |  |  | 476 | 55.64 | 0.86
2022-08-11 16:00 | 2.005305 | 3450 | 19.30066 | 16.33084 | 2022-08-09 | 922.3549 | 338.5316 | (19.0, 19.5] | baixo | 8495.56 | 479.4997 | 38.72347 | 3.791954 | 0.5845385 | 7.692473 | 3.688706 | 0.253527 | 0.06681589 | 52.38285 | 24.23034 | 0 | 0.5518871 | 0.1141632 | 0 | 0.3339497 | 0.5518871 | 0.3339497 | 0.126474 | 0.3569408 | 0.5165851 |  |  | 476 | 55.64 | 0.86
2022-08-12 | 2.042763 | 3450 | 19.17751 | 16.42475 | 2022-08-09 | 1128.755 | 373.8362 | (19.0, 19.5] | normal | 8495.56 | 479.4997 | 38.72347 | 3.791954 | 0.5845385 | 7.692473 | 3.688706 | 0.253527 | 0.06681589 | 52.38285 | 24.23034 | 0 | 0.5518871 | 0.1141632 | 0 | 0.3339497 | 0.5518871 | 0.3339497 | 0.126474 | 0.3569408 | 0.5165851 |  |  | 490 | 60.565 | 0.91
2022-08-12 08:00 | 2.049867 | 3450 | 19.32984 | 16.79453 | 2022-08-10 | 1128.755 | 379.1732 | (19.0, 19.5] | normal | 9275.22 | 483.5698 | 37.32642 | 3.754314 | 0.5373468 | 7.304845 | 3.554568 | 0.2386133 | 0.07273857 | 50.84284 | 15.09241 | 0 | 0.4887334 | 0.2187204 | 0 | 0.2925462 | 0.4887334 | 0.2925462 | 0.2394245 | 0.3135859 | 0.4469896 |  |  | 490 | 60.565 | 0.91
2022-08-12 16:00 | 1.907762 | 3450 | 19.77522 | 16.79396 | 2022-08-10 | 1128.755 | 374.0581 | (19.5, 20.0] | normal | 9275.22 | 483.5698 | 37.32642 | 3.754314 | 0.5373468 | 7.304845 | 3.554568 | 0.2386133 | 0.07273857 | 50.84284 | 15.09241 | 0 | 0.4887334 | 0.2187204 | 0 | 0.2925462 | 0.4887334 | 0.2925462 | 0.2394245 | 0.3135859 | 0.4469896 |  |  | 490 | 60.565 | 0.91
2022-08-13 | 1.79315 | 3450 | 19.78996 | 16.54911 | 2022-08-11 | 1120.874 | 374.9498 | (19.5, 20.0] | normal | 9150.26 | 485.9226 | 33.9508 | 3.745292 | 0.5664588 | 7.461247 | 3.65345 | 0.241702 | 0.05979298 | 51.80793 | 14.84113 | 0 | 0.5012972 | 0.1950819 | 0 | 0.3036209 | 0.5012972 | 0.3036209 | 0.2598339 | 0.2799434 | 0.4602227 |  |  | 485 | 58.81
2022-08-13 08:00 | 1.724369 | 3468.52 | 19.49118 | 16.54086 | 2022-08-11 | 1120.874 | 370.8383 | (19.0, 19.5] | normal | 9150.26 | 485.9226 | 33.9508 | 3.745292 | 0.5664588 | 7.461247 | 3.65345 | 0.241702 | 0.05979298 | 51.80793 | 14.84113 | 0 | 0.5012972 | 0.1950819 | 0 | 0.3036209 | 0.5012972 | 0.3036209 | 0.2598339 | 0.2799434 | 0.4602227 |  |  | 485 | 58.81
2022-08-13 16:00 | 1.741778 | 3475 | 19.51121 | 16.44349 | 2022-08-11 | 1120.874 | 374.0379 | (19.5, 20.0] | normal | 9150.26 | 485.9226 | 33.9508 | 3.745292 | 0.5664588 | 7.461247 | 3.65345 | 0.241702 | 0.05979298 | 51.80793 | 14.84113 | 0 | 0.5012972 | 0.1950819 | 0 | 0.3036209 | 0.5012972 | 0.3036209 | 0.2598339 | 0.2799434 | 0.4602227 |  |  | 485 | 58.81
2022-08-14 | 1.568658 | 3475 | 19.45458 | 16.52106 | 2022-08-12 | 1117.644 | 372.7921 | (19.0, 19.5] | normal | 7168.8 | 490.3509 | 34.15956 | 3.622374 | 0.6386506 | 7.417606 | 3.654263 | 0.2316119 | 0.06713458 | 52.12532 | 16.20445 | 0 | 0.4858986 | 0.2000139 | 0 | 0.3140874 | 0.4858986 | 0.3140874 | 0.3945315 | 0.1292513 | 0.4762172 |  |  | 498 | 61.56333
2022-08-14 08:00 | 1.541408 | 3457.961 | 19.40823 | 16.91078 | 2022-08-12 | 1117.644 | 372.9267 | (19.0, 19.5] | normal | 7168.8 | 490.3509 | 34.15956 | 3.622374 | 0.6386506 | 7.417606 | 3.654263 | 0.2316119 | 0.06713458 | 52.12532 | 16.20445 | 0 | 0.4858986 | 0.2000139 | 0 | 0.3140874 | 0.4858986 | 0.3140874 | 0.3945315 | 0.1292513 | 0.4762172 |  |  | 498 | 61.56333
2022-08-14 16:00 | 1.432776 | 3435.386 | 19.71094 | 16.56054 | 2022-08-13 | 1117.644 | 369.9328 | (19.5, 20.0] | normal | 7580.44 | 487.6564 | 31.71053 | 3.58346 | 0.6819653 | 7.203624 | 3.604104 | 0.2285495 | 0.06046375 | 52.21264 | 20.45036 | 0 | 0.4187488 | 0.2637776 | 0 | 0.3174737 | 0.4187488 | 0.3174737 | 0.5302534 | 0.0292313 | 0.4405153 |  |  | 498 | 61.56333
2022-08-15 | 1.432887 | 3300.036 | 19.62311 | 16.0322 | 2022-08-13 | 1095.271 | 369.9513 | (19.5, 20.0] | normal | 7580.44 | 487.6564 | 31.71053 | 3.58346 | 0.6819653 | 7.203624 | 3.604104 | 0.2285495 | 0.06046375 | 52.21264 | 20.45036 | 0 | 0.4187488 | 0.2637776 | 0 | 0.3174737 | 0.4187488 | 0.3174737 | 0.5302534 | 0.0292313 | 0.4405153 |  |  | 482 | 60.425 | 1.05
2022-08-15 08:00 | 1.391472 | 3144.958 | 19.56556 | 16.25511 | 2022-08-13 | 1095.271 | 365.5061 | (19.5, 20.0] | normal | 7580.44 | 487.6564 | 31.71053 | 3.58346 | 0.6819653 | 7.203624 | 3.604104 | 0.2285495 | 0.06046375 | 52.21264 | 20.45036 | 0 | 0.4187488 | 0.2637776 | 0 | 0.3174737 | 0.4187488 | 0.3174737 | 0.5302534 | 0.0292313 | 0.4405153 |  |  | 482 | 60.425 | 1.05
2022-08-16 16:00 | 1.236605 | 3017.32 | 19.83467 | 16.42733 | 2022-08-15 | 1043.921 | 377.3255 | (19.5, 20.0] | normal | 6523.66 | 493.7631 | 27.69671 | 3.677732 | 0.5395401 | 6.90256 | 3.491109 | 0.2226263 | 0.06633684 | 64.81824 | 35.79959 | 0 | 0.5276394 | 0.1932703 | 0 | 0.2790903 | 0.5276394 | 0.2790903 | 0.5252927 | 0.2418931 | 0.2328143 |  |  | 481 | 60.50667 | 1.42
2022-08-17 | 1.216586 | 3232.174 | 19.4759 | 16.52137 | 2022-08-15 | 1106.616 | 374.8058 | (19.0, 19.5] | normal | 6523.66 | 493.7631 | 27.69671 | 3.677732 | 0.5395401 | 6.90256 | 3.491109 | 0.2226263 | 0.06633684 | 64.81824 | 35.79959 | 0 | 0.5276394 | 0.1932703 | 0 | 0.2790903 | 0.5276394 | 0.2790903 | 0.5252927 | 0.2418931 | 0.2328143 |  |  | 479 | 61.46 | 1.07
2022-08-17 08:00 | 1.305474 | 3430.99 | 19.36605 | 16.65987 | 2022-08-16 | 1106.616 | 373.7675 | (19.0, 19.5] | normal | 7469.83 | 487.6549 | 30.44962 | 3.420767 | 0.5202369 | 5.919298 | 2.478225 | 0.2114993 | 0.05489448 | 59.33507 | 32.50329 | 0.007068434 | 0.5363429 | 0.2346118 | 0 | 0.2219769 | 0.5434113 | 0.2219769 | 0.4346452 | 0.4701782 | 0.09517664 |  |  | 479 | 61.46 | 1.07
2022-08-17 16:00 | 1.315235 | 3450 | 19.38761 | 16.54551 | 2022-08-16 | 1106.616 | 356.4629 | (19.0, 19.5] | normal | 7469.83 | 487.6549 | 30.44962 | 3.420767 | 0.5202369 | 5.919298 | 2.478225 | 0.2114993 | 0.05489448 | 59.33507 | 32.50329 | 0.007068434 | 0.5363429 | 0.2346118 | 0 | 0.2219769 | 0.5434113 | 0.2219769 | 0.4346452 | 0.4701782 | 0.09517664 |  |  | 479 | 61.46 | 1.07
2022-08-18 | 1.360766 | 3379.984 | 19.72644 | 16.68803 | 2022-08-16 | 1094.666 | 354.1996 | (19.5, 20.0] | normal | 7469.83 | 487.6549 | 30.44962 | 3.420767 | 0.5202369 | 5.919298 | 2.478225 | 0.2114993 | 0.05489448 | 59.33507 | 32.50329 | 0.007068434 | 0.5363429 | 0.2346118 | 0 | 0.2219769 | 0.5434113 | 0.2219769 | 0.4346452 | 0.4701782 | 0.09517664 |  |  | 484 | 59.62333 | 0.72
2022-08-18 08:00 | 1.359658 | 3344.753 | 19.7117 | 16.77715 | 2022-08-16 | 1094.666 | 363.6846 | (19.5, 20.0] | normal | 7469.83 | 487.6549 | 30.44962 | 3.420767 | 0.5202369 | 5.919298 | 2.478225 | 0.2114993 | 0.05489448 | 59.33507 | 32.50329 | 0.007068434 | 0.5363429 | 0.2346118 | 0 | 0.2219769 | 0.5434113 | 0.2219769 | 0.4346452 | 0.4701782 | 0.09517664 |  |  | 484 | 59.62333 | 0.72
2022-08-18 16:00 | 1.32704 | 3417.843 | 19.59135 | 16.71156 | 2022-08-17 | 1094.666 | 375.3104 | (19.5, 20.0] | normal | 10298.09 | 499.4334 | 26.74863 | 3.522667 | 0.6245968 | 7.686904 | 3.950248 | 0.2484621 | 0.08962519 | 67.07126 | 52.64446 | 0.1453823 | 0.327551 | 0.1902324 | 0 | 0.3368343 | 0.4729333 | 0.3368343 | 0.4505766 | 0.2482424 | 0.301181 |  |  | 484 | 59.62333 | 0.72
2022-08-19 | 1.381755 | 3450 | 19.65118 | 16.87576 | 2022-08-17 | 1119.83 | 373.0924 | (19.5, 20.0] | normal | 10298.09 | 499.4334 | 26.74863 | 3.522667 | 0.6245968 | 7.686904 | 3.950248 | 0.2484621 | 0.08962519 | 67.07126 | 52.64446 | 0.1453823 | 0.327551 | 0.1902324 | 0 | 0.3368343 | 0.4729333 | 0.3368343 | 0.4505766 | 0.2482424 | 0.301181 |  |  | 491 | 60.255 | 1.24
2022-08-19 08:00 | 1.469588 | 3450 | 19.80458 | 16.8532 | 2022-08-17 | 1119.83 | 373.4191 | (19.5, 20.0] | normal | 10298.09 | 499.4334 | 26.74863 | 3.522667 | 0.6245968 | 7.686904 | 3.950248 | 0.2484621 | 0.08962519 | 67.07126 | 52.64446 | 0.1453823 | 0.327551 | 0.1902324 | 0 | 0.3368343 | 0.4729333 | 0.3368343 | 0.4505766 | 0.2482424 | 0.301181 |  |  | 491 | 60.255 | 1.24
2022-08-19 16:00 | 1.471203 | 3450 | 19.82306 | 16.76062 | 2022-08-18 | 1119.83 | 371.4089 | (19.5, 20.0] | normal | 8694.64 | 502.9144 | 23.84447 | 3.469491 | 0.614629 | 7.864698 | 3.960211 | 0.2516618 | 0.08674927 | 60.33684 | 41.23348 | 0.2179918 | 0.2612506 | 0.2293608 | 0 | 0.2913968 | 0.4792424 | 0.2913968 | 0.4823059 | 0.1885549 | 0.3291391 |  |  | 491 | 60.255 | 1.24
2022-08-20 | 1.516734 | 3450 | 19.85248 | 16.63698 | 2022-08-18 | 1113.93 | 376.2493 | (19.5, 20.0] | normal | 8694.64 | 502.9144 | 23.84447 | 3.469491 | 0.614629 | 7.864698 | 3.960211 | 0.2516618 | 0.08674927 | 60.33684 | 41.23348 | 0.2179918 | 0.2612506 | 0.2293608 | 0 | 0.2913968 | 0.4792424 | 0.2913968 | 0.4823059 | 0.1885549 | 0.3291391 |  |  | 489 | 60.805
2022-08-20 08:00 | 1.530619 | 3454.465 | 19.67033 | 16.33448 | 2022-08-18 | 1113.93 | 374.3706 | (19.5, 20.0] | normal | 8694.64 | 502.9144 | 23.84447 | 3.469491 | 0.614629 | 7.864698 | 3.960211 | 0.2516618 | 0.08674927 | 60.33684 | 41.23348 | 0.2179918 | 0.2612506 | 0.2293608 | 0 | 0.2913968 | 0.4792424 | 0.2913968 | 0.4823059 | 0.1885549 | 0.3291391 |  |  | 489 | 60.805
2022-08-20 16:00 | 1.635021 | 3475 | 19.623 | 16.41032 | 2022-08-19 | 1113.93 | 360.895 | (19.5, 20.0] | normal | 9875.03 | 503.499 | 25.78267 | 3.420531 | 0.5547872 | 7.787136 | 3.852958 | 0.253592 | 0.08739034 | 66.54137 | 56.87319 | 0.3175109 | 0.1444451 | 0.2088044 | 0 | 0.3292395 | 0.4619561 | 0.3292395 | 0.4332854 | 0.1997788 | 0.3669359 |  |  | 489 | 60.805
2022-08-21 | 1.750434 | 3475 | 19.82215 | 16.80109 | 2022-08-19 | 1112.011 | 368.9291 | (19.5, 20.0] | normal | 9875.03 | 503.499 | 25.78267 | 3.420531 | 0.5547872 | 7.787136 | 3.852958 | 0.253592 | 0.08739034 | 66.54137 | 56.87319 | 0.3175109 | 0.1444451 | 0.2088044 | 0 | 0.3292395 | 0.4619561 | 0.3292395 | 0.4332854 | 0.1997788 | 0.3669359 |  |  | 485 | 60.92
2022-08-21 08:00 | 1.76967 | 3474.555 | 20.06182 | 16.80609 | 2022-08-19 | 1112.011 | 371.178 | (20.0, 20.5] | normal | 9875.03 | 503.499 | 25.78267 | 3.420531 | 0.5547872 | 7.787136 | 3.852958 | 0.253592 | 0.08739034 | 66.54137 | 56.87319 | 0.3175109 | 0.1444451 | 0.2088044 | 0 | 0.3292395 | 0.4619561 | 0.3292395 | 0.4332854 | 0.1997788 | 0.3669359 |  |  | 485 | 60.92
2022-08-21 16:00 | 1.848637 | 3450.374 | 20.18545 | 16.87008 | 2022-08-19 | 1112.011 | 369.8384 | (20.0, 20.5] | normal | 9875.03 | 503.499 | 25.78267 | 3.420531 | 0.5547872 | 7.787136 | 3.852958 | 0.253592 | 0.08739034 | 66.54137 | 56.87319 | 0.3175109 | 0.1444451 | 0.2088044 | 0 | 0.3292395 | 0.4619561 | 0.3292395 | 0.4332854 | 0.1997788 | 0.3669359 |  |  | 485 | 60.92
2022-08-22 | 1.823827 | 3450 | 20.41863 | 16.60244 | 2022-08-20 | 1117.584 | 370.2693 | (20.0, 20.5] | normal | 12433.67 | 495.7626 | 24.65917 | 3.666224 | 0.6162873 | 7.250441 | 3.289405 | 0.2496604 | 0.06398887 | 51.12639 | 43.88646 | 0.1984418 | 0.09113078 | 0.4425105 | 0 | 0.2679169 | 0.2895726 | 0.2679169 | 0.3002335 | 0.2572887 | 0.4424778 |  |  | 482 | 59.935 | 1.21
2022-08-22 08:00 | 1.871618 | 3450 | 20.21985 | 16.42 | 2022-08-20 | 1117.584 | 374.3096 | (20.0, 20.5] | normal | 12433.67 | 495.7626 | 24.65917 | 3.666224 | 0.6162873 | 7.250441 | 3.289405 | 0.2496604 | 0.06398887 | 51.12639 | 43.88646 | 0.1984418 | 0.09113078 | 0.4425105 | 0 | 0.2679169 | 0.2895726 | 0.2679169 | 0.3002335 | 0.2572887 | 0.4424778 |  |  | 482 | 59.935 | 1.21
2022-08-22 16:00 | 1.873556 | 3450 | 20.26228 | 16.57763 | 2022-08-20 | 1117.584 | 371.2576 | (20.0, 20.5] | normal | 12433.67 | 495.7626 | 24.65917 | 3.666224 | 0.6162873 | 7.250441 | 3.289405 | 0.2496604 | 0.06398887 | 51.12639 | 43.88646 | 0.1984418 | 0.09113078 | 0.4425105 | 0 | 0.2679169 | 0.2895726 | 0.2679169 | 0.3002335 | 0.2572887 | 0.4424778 |  |  | 482 | 59.935 | 1.21
2022-08-23 | 1.851274 | 3450 | 20.45075 | 16.41158 | 2022-08-21 | 1115.106 | 370.1608 | (20.0, 20.5] | normal | 9372.93 | 495.7652 | 26.81199 | 3.720803 | 0.6745606 | 7.354533 | 3.243389 | 0.240436 | 0.06292884 | 46.67431 | 28.45447 | 0.1732937 | 0.1229733 | 0.4781621 | 0 | 0.2255709 | 0.296267 | 0.2255709 | 0.3102104 | 0.2364932 | 0.4532964 |  |  | 491 | 61.77 | 1.36
2022-08-23 08:00 | 1.849014 | 3450 | 19.95919 | 16.21776 | 2022-08-21 | 1115.106 | 371.2451 | (19.5, 20.0] | normal | 9372.93 | 495.7652 | 26.81199 | 3.720803 | 0.6745606 | 7.354533 | 3.243389 | 0.240436 | 0.06292884 | 46.67431 | 28.45447 | 0.1732937 | 0.1229733 | 0.4781621 | 0 | 0.2255709 | 0.296267 | 0.2255709 | 0.3102104 | 0.2364932 | 0.4532964 |  |  | 491 | 61.77 | 1.36
2022-08-23 16:00 | 1.83642 | 3450 | 20.17618 | 15.89002 | 2022-08-21 | 1115.106 | 371.5841 | (20.0, 20.5] | normal | 9372.93 | 495.7652 | 26.81199 | 3.720803 | 0.6745606 | 7.354533 | 3.243389 | 0.240436 | 0.06292884 | 46.67431 | 28.45447 | 0.1732937 | 0.1229733 | 0.4781621 | 0 | 0.2255709 | 0.296267 | 0.2255709 | 0.3102104 | 0.2364932 | 0.4532964 |  |  | 491 | 61.77 | 1.36
2022-08-24 | 1.869035 | 3450 | 19.79439 | 15.787 | 2022-08-22 | 1130.246 | 372.5587 | (19.5, 20.0] | normal | 10014.29 | 499.5487 | 34.42933 | 3.598995 | 0.6455243 | 7.725266 | 3.733444 | 0.2380912 | 0.07539964 | 61.07261 | 35.35861 | 0.157429 | 0.2152774 | 0.2953609 | 0 | 0.3319327 | 0.3727064 | 0.3319327 | 0.3870924 | 0.2082677 | 0.4046399 |  |  | 494 | 61.275 | 1.3
2022-08-24 08:00 | 1.816077 | 3154.139 | 19.70837 | 16.10058 | 2022-08-22 | 1130.246 | 375.6814 | (19.5, 20.0] | normal | 10014.29 | 499.5487 | 34.42933 | 3.598995 | 0.6455243 | 7.725266 | 3.733444 | 0.2380912 | 0.07539964 | 61.07261 | 35.35861 | 0.157429 | 0.2152774 | 0.2953609 | 0 | 0.3319327 | 0.3727064 | 0.3319327 | 0.3870924 | 0.2082677 | 0.4046399 |  |  | 494 | 61.275 | 1.3
2022-08-24 16:00 | 2.316964 | 3334.703 | 19.63147 | 16.14467 | 2022-08-22 | 1130.246 | 380.7495 | (19.5, 20.0] | normal | 10014.29 | 499.5487 | 34.42933 | 3.598995 | 0.6455243 | 7.725266 | 3.733444 | 0.2380912 | 0.07539964 | 61.07261 | 35.35861 | 0.157429 | 0.2152774 | 0.2953609 | 0 | 0.3319327 | 0.3727064 | 0.3319327 | 0.3870924 | 0.2082677 | 0.4046399 |  |  | 494 | 61.275 | 1.3
2022-08-25 | 1.914243 | 3450 | 19.60445 | 16.75313 | 2022-08-23 | 1145.94 | 381.6801 | (19.5, 20.0] | normal | 8846.59 | 493.5577 | 32.34652 | 3.544662 | 0.5045032 | 6.97774 | 3.458785 | 0.2331173 | 0.08771756 | 68.31741 | 41.63713 | 0.127049 | 0.3394178 | 0.2676772 | 0 | 0.2658561 | 0.4664667 | 0.2658561 | 0.4271639 | 0.2535207 | 0.3193154 |  |  | 477 | 61.20333 | 1.14
2022-08-25 08:00 | 1.959774 | 3450 | 19.91877 | 16.6211 | 2022-08-23 | 1145.94 | 382.5107 | (19.5, 20.0] | normal | 8846.59 | 493.5577 | 32.34652 | 3.544662 | 0.5045032 | 6.97774 | 3.458785 | 0.2331173 | 0.08771756 | 68.31741 | 41.63713 | 0.127049 | 0.3394178 | 0.2676772 | 0 | 0.2658561 | 0.4664667 | 0.2658561 | 0.4271639 | 0.2535207 | 0.3193154 |  |  | 477 | 61.20333 | 1.14
2022-08-25 16:00 | 1.825118 | 3450 | 19.99211 | 16.11711 | 2022-08-23 | 1145.94 | 379.6776 | (19.5, 20.0] | normal | 8846.59 | 493.5577 | 32.34652 | 3.544662 | 0.5045032 | 6.97774 | 3.458785 | 0.2331173 | 0.08771756 | 68.31741 | 41.63713 | 0.127049 | 0.3394178 | 0.2676772 | 0 | 0.2658561 | 0.4664667 | 0.2658561 | 0.4271639 | 0.2535207 | 0.3193154 |  |  | 477 | 61.20333 | 1.14
2022-08-26 | 1.833191 | 3450 | 20.32801 | 16.04888 | 2022-08-24 | 1137.517 | 379.9536 | (20.0, 20.5] | normal | 9698.06 | 496.5918 | 31.57941 | 3.552535 | 0.5223195 | 7.481573 | 3.599196 | 0.2439766 | 0.08477952 | 61.77594 | 22.4227 | 0.1117904 | 0.3413683 | 0.2750911 | 0 | 0.2717502 | 0.4531587 | 0.2717502 | 0.4243073 | 0.1542779 | 0.4214148 |  |  | 502 | 60.42667 | 1.06
2022-08-26 08:00 | 1.811879 | 3450 | 20.20919 | 16.34722 | 2022-08-24 | 1137.517 | 375.3599 | (20.0, 20.5] | normal | 9698.06 | 496.5918 | 31.57941 | 3.552535 | 0.5223195 | 7.481573 | 3.599196 | 0.2439766 | 0.08477952 | 61.77594 | 22.4227 | 0.1117904 | 0.3413683 | 0.2750911 | 0 | 0.2717502 | 0.4531587 | 0.2717502 | 0.4243073 | 0.1542779 | 0.4214148 |  |  | 502 | 60.42667 | 1.06
2022-08-26 16:00 | 1.752462 | 3450 | 19.69652 | 16.43571 | 2022-08-24 | 1137.517 | 377.9065 | (19.5, 20.0] | normal | 9698.06 | 496.5918 | 31.57941 | 3.552535 | 0.5223195 | 7.481573 | 3.599196 | 0.2439766 | 0.08477952 | 61.77594 | 22.4227 | 0.1117904 | 0.3413683 | 0.2750911 | 0 | 0.2717502 | 0.4531587 | 0.2717502 | 0.4243073 | 0.1542779 | 0.4214148 |  |  | 502 | 60.42667 | 1.06
2022-08-27 | 1.744093 | 3450 | 20.02449 | 16.86754 | 2022-08-25 | 1139.161 | 379.4469 | (20.0, 20.5] | normal | 8112.76 | 489.9819 | 36.6004 | 3.75842 | 0.9273626 | 7.522998 | 3.55301 | 0.2511485 | 0.1046563 | 59.2532 | 22.09157 | 0.1188313 | 0.3569809 | 0.2514015 | 0 | 0.2727863 | 0.4758122 | 0.2727863 | 0.4329315 | 0.1014781 | 0.4655904 |  |  | 490 | 60.98333
2022-08-27 08:00 | 1.737285 | 3450 | 20.17315 | 16.69595 | 2022-08-25 | 1139.161 | 380.2222 | (20.0, 20.5] | normal | 8112.76 | 489.9819 | 36.6004 | 3.75842 | 0.9273626 | 7.522998 | 3.55301 | 0.2511485 | 0.1046563 | 59.2532 | 22.09157 | 0.1188313 | 0.3569809 | 0.2514015 | 0 | 0.2727863 | 0.4758122 | 0.2727863 | 0.4329315 | 0.1014781 | 0.4655904 |  |  | 490 | 60.98333
2022-08-27 16:00 | 1.726306 | 3450 | 20.04189 | 16.07748 | 2022-08-25 | 1139.161 | 378.338 | (20.0, 20.5] | normal | 8112.76 | 489.9819 | 36.6004 | 3.75842 | 0.9273626 | 7.522998 | 3.55301 | 0.2511485 | 0.1046563 | 59.2532 | 22.09157 | 0.1188313 | 0.3569809 | 0.2514015 | 0 | 0.2727863 | 0.4758122 | 0.2727863 | 0.4329315 | 0.1014781 | 0.4655904 |  |  | 490 | 60.98333
2022-08-28 | 1.792181 | 3450 | 20.23494 | 16.5811 | 2022-08-26 | 1153.032 | 381.6465 | (20.0, 20.5] | normal | 7597.57 | 495.8992 | 33.25917 | 3.949657 | 1.03727 | 7.446376 | 3.501187 | 0.2545538 | 0.1091752 | 62.06078 | 21.88615 | 0.0776235 | 0.4311747 | 0.2694283 | 0 | 0.2217735 | 0.5087982 | 0.2217735 | 0.4244369 | 0.04424209 | 0.5313211 |  |  | 500 | 62.21
2022-08-28 08:00 | 1.784754 | 3450 | 20.1144 | 16.08565 | 2022-08-26 | 1153.032 | 385.7992 | (20.0, 20.5] | normal | 7597.57 | 495.8992 | 33.25917 | 3.949657 | 1.03727 | 7.446376 | 3.501187 | 0.2545538 | 0.1091752 | 62.06078 | 21.88615 | 0.0776235 | 0.4311747 | 0.2694283 | 0 | 0.2217735 | 0.5087982 | 0.2217735 | 0.4244369 | 0.04424209 | 0.5313211 |  |  | 500 | 62.21
2022-08-28 16:00 | 1.796702 | 3450 | 19.92882 | 16.06261 | 2022-08-26 | 1153.032 | 381.6766 | (19.5, 20.0] | normal | 7597.57 | 495.8992 | 33.25917 | 3.949657 | 1.03727 | 7.446376 | 3.501187 | 0.2545538 | 0.1091752 | 62.06078 | 21.88615 | 0.0776235 | 0.4311747 | 0.2694283 | 0 | 0.2217735 | 0.5087982 | 0.2217735 | 0.4244369 | 0.04424209 | 0.5313211 |  |  | 500 | 62.21
2022-08-29 | 1.805743 | 3450 | 20.16306 | 16.66245 | 2022-08-27 | 1084.235 | 396.2331 | (20.0, 20.5] | normal | 9535.54 | 496.7299 | 33.17481 | 3.853764 | 1.005391 | 7.647698 | 3.535155 | 0.25799 | 0.1340615 | 61.85043 | 23.27792 | 0.1162787 | 0.3722642 | 0.2728173 | 0 | 0.2386399 | 0.4885429 | 0.2386399 | 0.4631495 | 0.04488787 | 0.4919627 |  |  | 505 | 64.255 | 1.04
2022-08-29 08:00 | 1.820274 | 3450 | 20.27734 | 16.5759 | 2022-08-27 | 1084.235 | 330.5026 | (20.0, 20.5] | normal | 9535.54 | 496.7299 | 33.17481 | 3.853764 | 1.005391 | 7.647698 | 3.535155 | 0.25799 | 0.1340615 | 61.85043 | 23.27792 | 0.1162787 | 0.3722642 | 0.2728173 | 0 | 0.2386399 | 0.4885429 | 0.2386399 | 0.4631495 | 0.04488787 | 0.4919627 |  |  | 505 | 64.255 | 1.04
2022-08-29 16:00 | 1.772806 | 3450 | 20.30149 | 16.54784 | 2022-08-27 | 1084.235 | 379.5582 | (20.0, 20.5] | normal | 9535.54 | 496.7299 | 33.17481 | 3.853764 | 1.005391 | 7.647698 | 3.535155 | 0.25799 | 0.1340615 | 61.85043 | 23.27792 | 0.1162787 | 0.3722642 | 0.2728173 | 0 | 0.2386399 | 0.4885429 | 0.2386399 | 0.4631495 | 0.04488787 | 0.4919627 |  |  | 505 | 64.255 | 1.04
2022-08-30 | 1.816713 | 3450 | 20.28959 | 16.65405 | 2022-08-28 | 1139.01 | 378.3094 | (20.0, 20.5] | normal | 8950.75 | 496.6831 | 28.17788 | 3.851031 | 0.8152038 | 7.992426 | 3.819738 | 0.2383723 | 0.09504084 | 62.56717 | 24.32163 | 0.08903165 | 0.3422361 | 0.2412937 | 0 | 0.3274385 | 0.4312678 | 0.3274385 | 0.4228526 | 0.09281279 | 0.4843346 |  |  | 501 | 61.95 | 0.69
2022-08-30 08:00 | 1.84191 | 3450 | 20.19237 | 16.37054 | 2022-08-28 | 1139.01 | 386.0633 | (20.0, 20.5] | normal | 8950.75 | 496.6831 | 28.17788 | 3.851031 | 0.8152038 | 7.992426 | 3.819738 | 0.2383723 | 0.09504084 | 62.56717 | 24.32163 | 0.08903165 | 0.3422361 | 0.2412937 | 0 | 0.3274385 | 0.4312678 | 0.3274385 | 0.4228526 | 0.09281279 | 0.4843346 |  |  | 501 | 61.95 | 0.69
2022-08-30 16:00 | 1.857087 | 3450 | 20.08247 | 16.4602 | 2022-08-28 | 1139.01 | 378.7016 | (20.0, 20.5] | normal | 8950.75 | 496.6831 | 28.17788 | 3.851031 | 0.8152038 | 7.992426 | 3.819738 | 0.2383723 | 0.09504084 | 62.56717 | 24.32163 | 0.08903165 | 0.3422361 | 0.2412937 | 0 | 0.3274385 | 0.4312678 | 0.3274385 | 0.4228526 | 0.09281279 | 0.4843346 |  |  | 501 | 61.95 | 0.69
2022-08-31 | 1.881305 | 3450 | 19.94928 | 16.18884 | 2022-08-29 | 1132.015 | 378.2404 | (19.5, 20.0] | normal | 9439.04 | 496.4558 | 23.98008 | 3.628254 | 0.7510066 | 7.435309 | 3.61383 | 0.2469477 | 0.09457236 | 61.66717 | 23.68398 | 0.1280014 | 0.3826957 | 0.2218711 | 0 | 0.2674319 | 0.5106971 | 0.2674319 | 0.4292928 | 0.1194751 | 0.4512322 |  |  | 493 | 63.08667 | 1.25
2022-08-31 08:00 | 1.938139 | 3450 | 19.82751 | 16.23082 | 2022-08-29 | 1132.015 | 370.4467 | (19.5, 20.0] | normal | 9439.04 | 496.4558 | 23.98008 | 3.628254 | 0.7510066 | 7.435309 | 3.61383 | 0.2469477 | 0.09457236 | 61.66717 | 23.68398 | 0.1280014 | 0.3826957 | 0.2218711 | 0 | 0.2674319 | 0.5106971 | 0.2674319 | 0.4292928 | 0.1194751 | 0.4512322 |  |  | 493 | 63.08667 | 1.25
2022-08-31 16:00 | 1.909273 | 3450 | 19.75416 | 15.94641 | 2022-08-29 | 1132.015 | 381.4146 | (19.5, 20.0] | normal | 9439.04 | 496.4558 | 23.98008 | 3.628254 | 0.7510066 | 7.435309 | 3.61383 | 0.2469477 | 0.09457236 | 61.66717 | 23.68398 | 0.1280014 | 0.3826957 | 0.2218711 | 0 | 0.2674319 | 0.5106971 | 0.2674319 | 0.4292928 | 0.1194751 | 0.4512322 |  |  | 493 | 63.08667 | 1.25
2022-09-01 | 1.91618 | 3450 | 19.81526 | 16.12623 | 2022-08-30 | 1135.805 | 378.4878 | (19.5, 20.0] | normal | 9916.9 | 497.8618 | 28.36982 | 3.77372 | 0.8612266 | 7.908998 | 3.988808 | 0.2120764 | 0.05843422 | 55.36145 | 19.23862 | 0.1689722 | 0.2192288 | 0.2278525 | 0 | 0.3839466 | 0.3882009 | 0.3839466 | 0.4558147 | 0.1885511 | 0.3556342 |  |  | 484 | 61.81333 | 1.11
2022-09-01 08:00 | 1.914243 | 3450 | 19.95318 | 16.34709 | 2022-08-30 | 1135.805 | 379.3171 | (19.5, 20.0] | normal | 9916.9 | 497.8618 | 28.36982 | 3.77372 | 0.8612266 | 7.908998 | 3.988808 | 0.2120764 | 0.05843422 | 55.36145 | 19.23862 | 0.1689722 | 0.2192288 | 0.2278525 | 0 | 0.3839466 | 0.3882009 | 0.3839466 | 0.4558147 | 0.1885511 | 0.3556342 |  |  | 484 | 61.81333 | 1.11
2022-09-01 16:00 | 1.953602 | 3450 | 19.88143 | 16.09793 | 2022-08-30 | 1135.805 | 376.0899 | (19.5, 20.0] | normal | 9916.9 | 497.8618 | 28.36982 | 3.77372 | 0.8612266 | 7.908998 | 3.988808 | 0.2120764 | 0.05843422 | 55.36145 | 19.23862 | 0.1689722 | 0.2192288 | 0.2278525 | 0 | 0.3839466 | 0.3882009 | 0.3839466 | 0.4558147 | 0.1885511 | 0.3556342 |  |  | 484 | 61.81333 | 1.11
2022-09-02 | 1.993293 | 3450 | 19.7108 | 16.12861 | 2022-08-31 | 1118.55 | 368.8658 | (19.5, 20.0] | normal | 9558.9 | 498.344 | 26.64089 | 3.763724 | 0.7652381 | 7.813224 | 3.770508 | 0.2416685 | 0.1078725 | 60.01478 | 23.25209 | 0.1491835 | 0.3296394 | 0.2415278 | 0 | 0.2796493 | 0.4788229 | 0.2796493 | 0.4735903 | 0.07345349 | 0.4529563 |  |  | 504 | 63.17333 | 1.22
2022-09-02 08:00 | 2.027386 | 3450 | 19.80801 | 16.49355 | 2022-08-31 | 1118.55 | 371.912 | (19.5, 20.0] | normal | 9558.9 | 498.344 | 26.64089 | 3.763724 | 0.7652381 | 7.813224 | 3.770508 | 0.2416685 | 0.1078725 | 60.01478 | 23.25209 | 0.1491835 | 0.3296394 | 0.2415278 | 0 | 0.2796493 | 0.4788229 | 0.2796493 | 0.4735903 | 0.07345349 | 0.4529563 |  |  | 504 | 63.17333 | 1.22
2022-09-02 16:00 | 2.077315 | 3450 | 19.93089 | 16.31587 | 2022-08-31 | 1118.55 | 377.2683 | (19.5, 20.0] | normal | 9558.9 | 498.344 | 26.64089 | 3.763724 | 0.7652381 | 7.813224 | 3.770508 | 0.2416685 | 0.1078725 | 60.01478 | 23.25209 | 0.1491835 | 0.3296394 | 0.2415278 | 0 | 0.2796493 | 0.4788229 | 0.2796493 | 0.4735903 | 0.07345349 | 0.4529563 |  |  | 504 | 63.17333 | 1.22
2022-09-03 | 2.088294 | 3450 | 19.84003 | 16.05776 | 2022-08-31 | 1125.285 | 376.8673 | (19.5, 20.0] | normal | 9558.9 | 498.344 | 26.64089 | 3.763724 | 0.7652381 | 7.813224 | 3.770508 | 0.2416685 | 0.1078725 | 60.01478 | 23.25209 | 0.1491835 | 0.3296394 | 0.2415278 | 0 | 0.2796493 | 0.4788229 | 0.2796493 | 0.4735903 | 0.07345349 | 0.4529563 |  |  | 498 | 62.35
2022-09-03 08:00 | 2.116388 | 3450 | 19.77798 | 16.32619 | 2022-09-01 | 1125.285 | 372.0909 | (19.5, 20.0] | normal | 9552.11 | 497.5654 | 25.68052 | 3.760322 | 0.7442517 | 7.922883 | 3.729294 | 0.2547297 | 0.1127641 | 59.83944 | 23.82677 | 0.1061504 | 0.3203303 | 0.267766 | 0 | 0.3057534 | 0.4264806 | 0.3057534 | 0.3470313 | 0.1466239 | 0.5063447 |  |  | 498 | 62.35
2022-09-03 16:00 | 2.17194 | 3450 | 19.8428 | 16.43273 | 2022-09-01 | 1125.285 | 374.1391 | (19.5, 20.0] | normal | 9552.11 | 497.5654 | 25.68052 | 3.760322 | 0.7442517 | 7.922883 | 3.729294 | 0.2547297 | 0.1127641 | 59.83944 | 23.82677 | 0.1061504 | 0.3203303 | 0.267766 | 0 | 0.3057534 | 0.4264806 | 0.3057534 | 0.3470313 | 0.1466239 | 0.5063447 |  |  | 498 | 62.35
2022-09-04 | 2.210033 | 3450 | 19.82793 | 16.41604 | 2022-09-01 | 1131.897 | 375.597 | (19.5, 20.0] | normal | 9552.11 | 497.5654 | 25.68052 | 3.760322 | 0.7442517 | 7.922883 | 3.729294 | 0.2547297 | 0.1127641 | 59.83944 | 23.82677 | 0.1061504 | 0.3203303 | 0.267766 | 0 | 0.3057534 | 0.4264806 | 0.3057534 | 0.3470313 | 0.1466239 | 0.5063447 |  |  | 499 | 64.205
2022-09-04 08:00 | 2.234898 | 3450 | 19.9602 | 16.42045 | 2022-09-02 | 1131.897 | 376.9707 | (19.5, 20.0] | normal | 9575.82 | 490.5947 | 28.87464 | 3.715833 | 0.847424 | 7.438932 | 3.715196 | 0.2298782 | 0.05176322 | 62.18019 | 24.981 | 0 | 0.4248628 | 0.2425286 | 0 | 0.3326086 | 0.4248628 | 0.3326086 | 0.2883281 | 0.1668152 | 0.5448566 |  |  | 499 | 64.205
2022-09-04 16:00 | 2.275262 | 3450 | 19.98023 | 16.3594 | 2022-09-02 | 1131.897 | 377.0086 | (19.5, 20.0] | normal | 9575.82 | 490.5947 | 28.87464 | 3.715833 | 0.847424 | 7.438932 | 3.715196 | 0.2298782 | 0.05176322 | 62.18019 | 24.981 | 0 | 0.4248628 | 0.2425286 | 0 | 0.3326086 | 0.4248628 | 0.3326086 | 0.2883281 | 0.1668152 | 0.5448566 |  |  | 499 | 64.205
2022-09-05 | 2.162888 | 3450 | 19.72447 | 16.14548 | 2022-09-02 | 1145.575 | 378.9576 | (19.5, 20.0] | normal | 9575.82 | 490.5947 | 28.87464 | 3.715833 | 0.847424 | 7.438932 | 3.715196 | 0.2298782 | 0.05176322 | 62.18019 | 24.981 | 0 | 0.4248628 | 0.2425286 | 0 | 0.3326086 | 0.4248628 | 0.3326086 | 0.2883281 | 0.1668152 | 0.5448566 |  |  | 503 | 64.235 | 1.41
2022-09-05 08:00 | 2.247492 | 3311.639 | 19.70405 | 16.17173 | 2022-09-03 | 1145.575 | 380.804 | (19.5, 20.0] | normal | 10789.84 | 492.2293 | 36.98544 | 3.809478 | 1.058147 | 7.585278 | 3.777659 | 0.2232135 | 0.05499371 | 64.19315 | 24.55317 | 0 | 0.4396886 | 0.2487479 | 0 | 0.3115635 | 0.4396886 | 0.3115635 | 0.3662275 | 0.2057422 | 0.4280303 |  |  | 503 | 64.235 | 1.41
2022-09-05 16:00 | 2.583178 | 3105.324 | 19.72899 | 15.80123 | 2022-09-03 | 1145.575 | 384.0209 | (19.5, 20.0] | normal | 10789.84 | 492.2293 | 36.98544 | 3.809478 | 1.058147 | 7.585278 | 3.777659 | 0.2232135 | 0.05499371 | 64.19315 | 24.55317 | 0 | 0.4396886 | 0.2487479 | 0 | 0.3115635 | 0.4396886 | 0.3115635 | 0.3662275 | 0.2057422 | 0.4280303 |  |  | 503 | 64.235 | 1.41
2022-09-06 | 2.494355 | 3450 | 19.70077 | 16.2668 | 2022-09-03 | 1147.397 | 382.6897 | (19.5, 20.0] | normal | 10789.84 | 492.2293 | 36.98544 | 3.809478 | 1.058147 | 7.585278 | 3.777659 | 0.2232135 | 0.05499371 | 64.19315 | 24.55317 | 0 | 0.4396886 | 0.2487479 | 0 | 0.3115635 | 0.4396886 | 0.3115635 | 0.3662275 | 0.2057422 | 0.4280303 |  |  | 506 | 61.45333 | 1.51
2022-09-06 08:00 | 2.510412 | 3450 | 19.69791 | 16.33454 | 2022-09-03 | 1147.397 | 381.3862 | (19.5, 20.0] | normal | 10789.84 | 492.2293 | 36.98544 | 3.809478 | 1.058147 | 7.585278 | 3.777659 | 0.2232135 | 0.05499371 | 64.19315 | 24.55317 | 0 | 0.4396886 | 0.2487479 | 0 | 0.3115635 | 0.4396886 | 0.3115635 | 0.3662275 | 0.2057422 | 0.4280303 |  |  | 506 | 61.45333 | 1.51
2022-09-07 | 2.631115 | 3450 | 19.52534 | 16.40598 | 2022-09-04 | 1155.565 | 384.313 | (19.5, 20.0] | normal | 8906.9 | 492.6063 | 36.50655 | 3.667962 | 1.062359 | 6.676265 | 3.174163 | 0.2183364 | 0.05761625 | 65.57327 | 26.67704 | 0 | 0.4868203 | 0.2605126 | 0 | 0.252667 | 0.4868203 | 0.252667 | 0.4372153 | 0.2223043 | 0.3404804 |  |  | 487 | 59.98333
2022-09-07 08:00 | 2.555514 | 3450 | 19.57646 | 16.38501 | 2022-09-04 | 1155.565 | 383.2469 | (19.5, 20.0] | normal | 8906.9 | 492.6063 | 36.50655 | 3.667962 | 1.062359 | 6.676265 | 3.174163 | 0.2183364 | 0.05761625 | 65.57327 | 26.67704 | 0 | 0.4868203 | 0.2605126 | 0 | 0.252667 | 0.4868203 | 0.252667 | 0.4372153 | 0.2223043 | 0.3404804 |  |  | 487 | 59.98333
2022-09-07 16:00 | 2.509053 | 3450 | 19.59058 | 16.66895 | 2022-09-05 | 1155.565 | 384.6867 | (19.5, 20.0] | normal | 10643.36 | 487.3464 | 44.41255 | 3.957313 | 1.350783 | 7.270292 | 3.61926 | 0.2329681 | 0.05555559 | 68.9874 | 28.24336 | 0.02343527 | 0.4410947 | 0.2342211 | 0 | 0.3012489 | 0.46453 | 0.3012489 | 0.3915741 | 0.1131757 | 0.4952502 |  |  | 487 | 59.98333
2022-09-08 | 2.567501 | 3450 | 19.7977 | 16.53658 | 2022-09-05 | 999.5783 | 404.6227 | (19.5, 20.0] | normal | 10643.36 | 487.3464 | 44.41255 | 3.957313 | 1.350783 | 7.270292 | 3.61926 | 0.2329681 | 0.05555559 | 68.9874 | 28.24336 | 0.02343527 | 0.4410947 | 0.2342211 | 0 | 0.3012489 | 0.46453 | 0.3012489 | 0.3915741 | 0.1131757 | 0.4952502 |  |  | 488 | 61.10333
2022-09-08 08:00 | 2.598501 | 3450 | 19.83076 | 16.70086 | 2022-09-05 | 999.5783 | 313.7064 | (19.5, 20.0] | normal | 10643.36 | 487.3464 | 44.41255 | 3.957313 | 1.350783 | 7.270292 | 3.61926 | 0.2329681 | 0.05555559 | 68.9874 | 28.24336 | 0.02343527 | 0.4410947 | 0.2342211 | 0 | 0.3012489 | 0.46453 | 0.3012489 | 0.3915741 | 0.1131757 | 0.4952502 |  |  | 488 | 61.10333
2022-09-08 16:00 | 2.405397 | 3450 | 19.80856 | 16.9058 | 2022-09-06 | 999.5783 | 385.596 | (19.5, 20.0] | normal | 9419.72 | 494.9963 | 49.19165 | 4.347294 | 1.492713 | 8.027012 | 4.028723 | 0.2314751 | 0.0648707 | 62.14487 | 28.03424 | 0.0975804 | 0.2913696 | 0.2097323 | 0 | 0.4013177 | 0.38895 | 0.4013177 | 0.5057558 | 0.0394952 | 0.454749 |  |  | 488 | 61.10333
2022-09-09 | 2.363741 | 3450 | 20.00477 | 16.23913 | 2022-09-06 | 1153.144 | 388.2631 | (20.0, 20.5] | normal | 9419.72 | 494.9963 | 49.19165 | 4.347294 | 1.492713 | 8.027012 | 4.028723 | 0.2314751 | 0.0648707 | 62.14487 | 28.03424 | 0.0975804 | 0.2913696 | 0.2097323 | 0 | 0.4013177 | 0.38895 | 0.4013177 | 0.5057558 | 0.0394952 | 0.454749 |  |  | 474 | 58.82667 | 0.97
2022-09-09 08:00 | 2.409272 | 3450 | 20.00478 | 15.67443 | 2022-09-06 | 1153.144 | 386.994 | (20.0, 20.5] | normal | 9419.72 | 494.9963 | 49.19165 | 4.347294 | 1.492713 | 8.027012 | 4.028723 | 0.2314751 | 0.0648707 | 62.14487 | 28.03424 | 0.0975804 | 0.2913696 | 0.2097323 | 0 | 0.4013177 | 0.38895 | 0.4013177 | 0.5057558 | 0.0394952 | 0.454749 |  |  | 474 | 58.82667 | 0.97
2022-09-09 16:00 | 2.306908 | 3450 | 19.63094 | 15.39039 | 2022-09-07 | 1153.144 | 375.5367 | (19.5, 20.0] | normal | 9877.91 | 486.1818 | 47.8646 | 3.940448 | 1.239876 | 7.154559 | 3.582112 | 0.2068002 | 0.05835101 | 59.28519 | 26.03262 | 0.1258181 | 0.3178628 | 0.2444667 | 0 | 0.3118524 | 0.4436809 | 0.3118524 | 0.6600673 | 0.05201388 | 0.2879188 |  |  | 474 | 58.82667 | 0.97
2022-09-10 | 2.322085 | 3450 | 19.51082 | 15.70905 | 2022-09-07 | 1165.952 | 390.8493 | (19.5, 20.0] | normal | 9877.91 | 486.1818 | 47.8646 | 3.940448 | 1.239876 | 7.154559 | 3.582112 | 0.2068002 | 0.05835101 | 59.28519 | 26.03262 | 0.1258181 | 0.3178628 | 0.2444667 | 0 | 0.3118524 | 0.4436809 | 0.3118524 | 0.6600673 | 0.05201388 | 0.2879188 |  |  | 488 | 59.65
2022-09-10 08:00 | 2.357929 | 3450 | 19.92782 | 15.96609 | 2022-09-07 | 1165.952 | 389.2063 | (19.5, 20.0] | normal | 9877.91 | 486.1818 | 47.8646 | 3.940448 | 1.239876 | 7.154559 | 3.582112 | 0.2068002 | 0.05835101 | 59.28519 | 26.03262 | 0.1258181 | 0.3178628 | 0.2444667 | 0 | 0.3118524 | 0.4436809 | 0.3118524 | 0.6600673 | 0.05201388 | 0.2879188 |  |  | 488 | 59.65
2022-09-10 16:00 | 2.348241 | 3450 | 20.03965 | 16.46583 | 2022-09-08 | 1165.952 | 384.4933 | (20.0, 20.5] | normal | 8994.1 | 494.1458 | 48.25371 | 4.381371 | 1.380609 | 7.84959 | 3.881899 | 0.2276917 | 0.05831172 | 57.69863 | 13.23438 | 0.2441011 | 0.2258881 | 0.1681836 | 0 | 0.3618272 | 0.4699892 | 0.3618272 | 0.5054884 | 0.02522648 | 0.4692851 |  |  | 488 | 59.65
2022-09-11 | 2.354377 | 3450 | 20.01412 | 16.29685 | 2022-09-08 | 1136.346 | 382.1108 | (20.0, 20.5] | normal | 8994.1 | 494.1458 | 48.25371 | 4.381371 | 1.380609 | 7.84959 | 3.881899 | 0.2276917 | 0.05831172 | 57.69863 | 13.23438 | 0.2441011 | 0.2258881 | 0.1681836 | 0 | 0.3618272 | 0.4699892 | 0.3618272 | 0.5054884 | 0.02522648 | 0.4692851 |  |  | 477 | 60.22333
2022-09-11 08:00 | 2.344689 | 3450 | 20.02685 | 15.81406 | 2022-09-08 | 1136.346 | 378.255 | (20.0, 20.5] | normal | 8994.1 | 494.1458 | 48.25371 | 4.381371 | 1.380609 | 7.84959 | 3.881899 | 0.2276917 | 0.05831172 | 57.69863 | 13.23438 | 0.2441011 | 0.2258881 | 0.1681836 | 0 | 0.3618272 | 0.4699892 | 0.3618272 | 0.5054884 | 0.02522648 | 0.4692851 |  |  | 477 | 60.22333
2022-09-11 16:00 | 2.334356 | 3450 | 19.96016 | 15.96676 | 2022-09-09 | 1136.346 | 374.2964 | (19.5, 20.0] | normal | 9305.44 | 500.7591 | 46.21322 | 4.229267 | 1.455864 | 7.473576 | 3.75224 | 0.2036037 | 0.05233376 | 54.82014 | 12.47694 | 0.3192606 | 0.1041531 | 0.2042741 | 0 | 0.3723123 | 0.4234136 | 0.3723123 | 0.556968 | 0.2035044 | 0.2395276 |  |  | 477 | 60.22333
2022-09-12 | 2.314012 | 3450 | 19.53683 | 15.91029 | 2022-09-09 | 1162.202 | 380.7766 | (19.5, 20.0] | normal | 9305.44 | 500.7591 | 46.21322 | 4.229267 | 1.455864 | 7.473576 | 3.75224 | 0.2036037 | 0.05233376 | 54.82014 | 12.47694 | 0.3192606 | 0.1041531 | 0.2042741 | 0 | 0.3723123 | 0.4234136 | 0.3723123 | 0.556968 | 0.2035044 | 0.2395276 |  |  |  | 58.51667 | 1.695
2022-09-12 08:00 | 2.334679 | 3450 | 19.50119 | 16.06103 | 2022-09-09 | 1162.202 | 392.8487 | (19.5, 20.0] | normal | 9305.44 | 500.7591 | 46.21322 | 4.229267 | 1.455864 | 7.473576 | 3.75224 | 0.2036037 | 0.05233376 | 54.82014 | 12.47694 | 0.3192606 | 0.1041531 | 0.2042741 | 0 | 0.3723123 | 0.4234136 | 0.3723123 | 0.556968 | 0.2035044 | 0.2395276 |  |  |  | 58.51667 | 1.695
2022-09-12 16:00 | 2.249429 | 3450 | 19.63192 | 16.43608 | 2022-09-10 | 1162.202 | 387.705 | (19.5, 20.0] | normal | 10606.03 | 504.0443 | 36.81527 | 3.716524 | 1.377213 | 6.473644 | 3.366944 | 0.1887259 | 0.04950692 | 50.70753 | 12.17441 | 0.4527632 | 0.02281155 | 0.2221425 | 0 | 0.3022828 | 0.4755747 | 0.3022828 | 0.6060802 | 0.2452527 | 0.148667 |  |  |  | 58.51667 | 1.695
2022-09-13 | 2.25791 | 3450 | 19.80501 | 16.58348 | 2022-09-10 | 1161.644 | 388.2908 | (19.5, 20.0] | normal | 10606.03 | 504.0443 | 36.81527 | 3.716524 | 1.377213 | 6.473644 | 3.366944 | 0.1887259 | 0.04950692 | 50.70753 | 12.17441 | 0.4527632 | 0.02281155 | 0.2221425 | 0 | 0.3022828 | 0.4755747 | 0.3022828 | 0.6060802 | 0.2452527 | 0.148667 |  |  | 471 | 60.39 | 1.51
2022-09-13 08:00 | 2.261054 | 3450 | 19.84558 | 15.9376 | 2022-09-11 | 1161.644 | 385.1932 | (19.5, 20.0] | normal | 10615.3 | 496.7965 | 28.54391 | 3.633415 | 1.004685 | 6.775645 | 3.712384 | 0.2153444 | 0.08372254 | 50.13282 | 11.92698 | 0.4779969 | 0 | 0.2567822 | 0 | 0.265221 | 0.4779969 | 0.265221 | 0.527187 | 0.1731993 | 0.2996138 |  |  | 471 | 60.39 | 1.51
2022-09-13 16:00 | 2.295707 | 3450 | 19.98965 | 15.66658 | 2022-09-11 | 1161.644 | 386.0788 | (19.5, 20.0] | normal | 10615.3 | 496.7965 | 28.54391 | 3.633415 | 1.004685 | 6.775645 | 3.712384 | 0.2153444 | 0.08372254 | 50.13282 | 11.92698 | 0.4779969 | 0 | 0.2567822 | 0 | 0.265221 | 0.4779969 | 0.265221 | 0.527187 | 0.1731993 | 0.2996138 |  |  | 471 | 60.39 | 1.51
2022-09-14 | 2.315304 | 3387.265 | 20.08959 | 15.7974 | 2022-09-11 | 1083.007 | 386.1897 | (20.0, 20.5] | normal | 10615.3 | 496.7965 | 28.54391 | 3.633415 | 1.004685 | 6.775645 | 3.712384 | 0.2153444 | 0.08372254 | 50.13282 | 11.92698 | 0.4779969 | 0 | 0.2567822 | 0 | 0.265221 | 0.4779969 | 0.265221 | 0.527187 | 0.1731993 | 0.2996138 |  |  | 509 | 60.845 | 1.47
2022-09-14 16:00 | 4.869017 | 3129.462 | 19.93855 | 15.6678 | 2022-09-09 | 1083.007 | 322.4134 | (19.5, 20.0] | normal | 9305.44 | 500.7591 | 46.21322 | 4.229267 | 1.455864 | 7.473576 | 3.75224 | 0.2036037 | 0.05233376 | 54.82014 | 12.47694 | 0.3192606 | 0.1041531 | 0.2042741 | 0 | 0.3723123 | 0.4234136 | 0.3723123 | 0.556968 | 0.2035044 | 0.2395276 |  |  | 509 | 60.845 | 1.47
2022-09-15 | 2.274617 | 3450 | 20.01009 | 16.34049 | 2022-09-12 | 1070.129 | 363.0436 | (20.0, 20.5] | normal | 8678.49 | 496.4175 | 20.94513 | 3.905466 | 0.9482009 | 8.488906 | 4.554932 | 0.2552799 | 0.09916573 | 48.95044 | 11.88572 | 0.33016 | 0 | 0.2051071 | 0 | 0.4647329 | 0.33016 | 0.4647329 | 0.3995934 | 0.1023019 | 0.4981046 |  |  | 491 | 59.50667 | 1.63
2022-09-15 08:00 | 2.295929 | 3466.264 | 20.09995 | 15.90463 | 2022-09-13 | 1070.129 | 382.9364 | (20.0, 20.5] | normal | 9650.93 | 495.0227 | 24.68054 | 3.748736 | 0.8580106 | 7.546915 | 4.144224 | 0.2412866 | 0.1048662 | 49.74342 | 11.64176 | 0.4542681 | 0 | 0.2212336 | 0 | 0.3244983 | 0.4542681 | 0.3244983 | 0.4881749 | 0.01485963 | 0.4969654 |  |  | 491 | 59.50667 | 1.63
2022-09-15 16:00 | 2.169128 | 3475 | 20.1729 | 15.75465 | 2022-09-13 | 1070.129 | 336.9095 | (20.0, 20.5] | normal | 9650.93 | 495.0227 | 24.68054 | 3.748736 | 0.8580106 | 7.546915 | 4.144224 | 0.2412866 | 0.1048662 | 49.74342 | 11.64176 | 0.4542681 | 0 | 0.2212336 | 0 | 0.3244983 | 0.4542681 | 0.3244983 | 0.4881749 | 0.01485963 | 0.4969654 |  |  | 491 | 59.50667 | 1.63
2022-09-16 | 2.134183 | 3471.666 | 20.2 | 15.72804 | 2022-09-13 | 1047.26 | 336.1995 | (20.0, 20.5] | normal | 9650.93 | 495.0227 | 24.68054 | 3.748736 | 0.8580106 | 7.546915 | 4.144224 | 0.2412866 | 0.1048662 | 49.74342 | 11.64176 | 0.4542681 | 0 | 0.2212336 | 0 | 0.3244983 | 0.4542681 | 0.3244983 | 0.4881749 | 0.01485963 | 0.4969654 |  |  | 494 | 59.41667 | 1.1
2022-09-16 08:00 | 2.081513 | 3450 | 20.18536 | 15.80587 | 2022-09-14 | 1047.26 | 329.97 | (20.0, 20.5] | normal | 7963.88 | 494.2099 | 23.27145 | 3.762758 | 0.8407932 | 7.791552 | 4.305631 | 0.2448268 | 0.115209 | 51.4265 | 11.16206 | 0.458023 | 0 | 0.1669802 | 0 | 0.3749969 | 0.458023 | 0.3749969 | 0.4282312 | 0.02478849 | 0.5469803 |  |  | 494 | 59.41667 | 1.1
2022-09-16 16:00 | 2.10218 | 3450 | 20.08814 | 15.71316 | 2022-09-14 | 1047.26 | 386.5631 | (20.0, 20.5] | normal | 7963.88 | 494.2099 | 23.27145 | 3.762758 | 0.8407932 | 7.791552 | 4.305631 | 0.2448268 | 0.115209 | 51.4265 | 11.16206 | 0.458023 | 0 | 0.1669802 | 0 | 0.3749969 | 0.458023 | 0.3749969 | 0.4282312 | 0.02478849 | 0.5469803 |  |  | 494 | 59.41667 | 1.1
2022-09-17 | 2.154169 | 3450 | 19.97673 | 15.9195 | 2022-09-14 | 1155.777 | 388.0032 | (19.5, 20.0] | normal | 7963.88 | 494.2099 | 23.27145 | 3.762758 | 0.8407932 | 7.791552 | 4.305631 | 0.2448268 | 0.115209 | 51.4265 | 11.16206 | 0.458023 | 0 | 0.1669802 | 0 | 0.3749969 | 0.458023 | 0.3749969 | 0.4282312 | 0.02478849 | 0.5469803 |  |  | 495 | 58.985
2022-09-17 08:00 | 2.11768 | 3164.972 | 19.96893 | 16.20822 | 2022-09-15 | 1155.777 | 380.5142 | (19.5, 20.0] | normal | 9101.06 | 500.2988 | 30.02189 | 4.091774 | 1.066072 | 7.993584 | 4.044596 | 0.2469642 | 0.09902979 | 50.54431 | 12.23861 | 0.3618315 | 0 | 0.3165269 | 0 | 0.3216417 | 0.3618315 | 0.3216417 | 0.3685425 | 0.07066578 | 0.5607917 |  |  | 495 | 58.985
2022-09-17 16:00 | 2.445358 | 3393.521 | 20.06933 | 16.6101 | 2022-09-15 | 1155.777 | 384.99 | (20.0, 20.5] | normal | 9101.06 | 500.2988 | 30.02189 | 4.091774 | 1.066072 | 7.993584 | 4.044596 | 0.2469642 | 0.09902979 | 50.54431 | 12.23861 | 0.3618315 | 0 | 0.3165269 | 0 | 0.3216417 | 0.3618315 | 0.3216417 | 0.3685425 | 0.07066578 | 0.5607917 |  |  | 495 | 58.985
2022-09-18 | 2.143836 | 3450 | 20.18219 | 16.99957 | 2022-09-15 | 1157.85 | 385.3255 | (20.0, 20.5] | normal | 9101.06 | 500.2988 | 30.02189 | 4.091774 | 1.066072 | 7.993584 | 4.044596 | 0.2469642 | 0.09902979 | 50.54431 | 12.23861 | 0.3618315 | 0 | 0.3165269 | 0 | 0.3216417 | 0.3618315 | 0.3216417 | 0.3685425 | 0.07066578 | 0.5607917 |  |  | 490 | 59.85
2022-09-18 08:00 | 2.107992 | 3450 | 20.37122 | 16.81337 | 2022-09-16 | 1157.85 | 383.2357 | (20.0, 20.5] | normal | 9752.16 | 501.3658 | 29.60286 | 4.40805 | 1.059202 | 7.597809 | 3.151931 | 0.2548932 | 0.07679405 | 50.01288 | 11.71545 | 0.3054605 | 0 | 0.4213549 | 0 | 0.2731846 | 0.3054605 | 0.2731846 | 0.2453277 | 0.07903127 | 0.675641 |  |  | 490 | 59.85
2022-09-18 16:00 | 2.057617 | 3450 | 20.43505 | 16.29351 | 2022-09-16 | 1157.85 | 386.9287 | (20.0, 20.5] | normal | 9752.16 | 501.3658 | 29.60286 | 4.40805 | 1.059202 | 7.597809 | 3.151931 | 0.2548932 | 0.07679405 | 50.01288 | 11.71545 | 0.3054605 | 0 | 0.4213549 | 0 | 0.2731846 | 0.3054605 | 0.2731846 | 0.2453277 | 0.07903127 | 0.675641 |  |  | 490 | 59.85
2022-09-19 | 2.06007 | 3450 | 20.36929 | 16.27938 | 2022-09-16 | 1171.406 | 390.4614 | (20.0, 20.5] | normal | 9752.16 | 501.3658 | 29.60286 | 4.40805 | 1.059202 | 7.597809 | 3.151931 | 0.2548932 | 0.07679405 | 50.01288 | 11.71545 | 0.3054605 | 0 | 0.4213549 | 0 | 0.2731846 | 0.3054605 | 0.2731846 | 0.2453277 | 0.07903127 | 0.675641 |  |  |  | 62.25 | 1.19
2022-09-19 08:00 | 2.120909 | 3450 | 20.21063 | 16.39032 | 2022-09-17 | 1171.406 | 385.5484 | (20.0, 20.5] | normal | 10337.13 | 497.6688 | 37.44163 | 4.449107 | 1.223088 | 7.782068 | 3.422931 | 0.2327846 | 0.06616239 | 46.96217 | 9.375619 | 0.05340844 | 0 | 0.6831867 | 0 | 0.2634048 | 0.05340844 | 0.2634048 | 0.3194296 | 0.2604354 | 0.420135 |  |  |  | 62.25 | 1.19
2022-09-19 16:00 | 2.121232 | 3450 | 20.14102 | 16.25264 | 2022-09-17 | 1171.406 | 393.1672 | (20.0, 20.5] | normal | 10337.13 | 497.6688 | 37.44163 | 4.449107 | 1.223088 | 7.782068 | 3.422931 | 0.2327846 | 0.06616239 | 46.96217 | 9.375619 | 0.05340844 | 0 | 0.6831867 | 0 | 0.2634048 | 0.05340844 | 0.2634048 | 0.3194296 | 0.2604354 | 0.420135 |  |  |  | 62.25 | 1.19
2022-09-20 | 2.177759 | 3450 | 20.13261 | 16.17619 | 2022-09-17 | 1156.926 | 403.721 | (20.0, 20.5] | normal | 10337.13 | 497.6688 | 37.44163 | 4.449107 | 1.223088 | 7.782068 | 3.422931 | 0.2327846 | 0.06616239 | 46.96217 | 9.375619 | 0.05340844 | 0 | 0.6831867 | 0 | 0.2634048 | 0.05340844 | 0.2634048 | 0.3194296 | 0.2604354 | 0.420135 |  |  | 472 | 63.15 | 1.59
2022-09-20 08:00 | 2.228117 | 3450 | 20.39347 | 16.44517 | 2022-09-18 | 1156.926 | 366.8552 | (20.0, 20.5] | normal | 9452.09 | 490.4119 | 42.98418 | 4.323088 | 1.172711 | 7.782555 | 3.461417 | 0.2322019 | 0.06117697 | 47.19762 | 7.747419 | 0 | 0 | 0.7407526 | 0 | 0.2592474 | 0 | 0.2592474 | 0.3512735 | 0.2976719 | 0.3510545 |  |  | 472 | 63.15 | 1.59
2022-09-20 16:00 | 2.056477 | 3450 | 20.3522 | 16.23755 | 2022-09-18 | 1156.926 | 392.5359 | (20.0, 20.5] | normal | 9452.09 | 490.4119 | 42.98418 | 4.323088 | 1.172711 | 7.782555 | 3.461417 | 0.2322019 | 0.06117697 | 47.19762 | 7.747419 | 0 | 0 | 0.7407526 | 0 | 0.2592474 | 0 | 0.2592474 | 0.3512735 | 0.2976719 | 0.3510545 |  |  | 472 | 63.15 | 1.59
2022-09-21 | 2.101463 | 3450 | 20.32148 | 16.387 | 2022-09-18 | 1161.888 | 384.512 | (20.0, 20.5] | normal | 9452.09 | 490.4119 | 42.98418 | 4.323088 | 1.172711 | 7.782555 | 3.461417 | 0.2322019 | 0.06117697 | 47.19762 | 7.747419 | 0 | 0 | 0.7407526 | 0 | 0.2592474 | 0 | 0.2592474 | 0.3512735 | 0.2976719 | 0.3510545 |  |  | 484 | 61.49667 | 1.64
2022-09-21 08:00 | 2.098305 | 3450 | 20.46451 | 16.16191 | 2022-09-19 | 1161.888 | 387 | (20.0, 20.5] | normal | 11451.9 | 501.8084 | 35.55214 | 3.708164 | 1.045184 | 7.800195 | 3.420907 | 0.2391898 | 0.05548446 | 48.96219 | 5.911662 | 0 | 0 | 0.6951676 | 0 | 0.3048324 | 0 | 0.3048324 | 0.2890005 | 0.4238393 | 0.2871602 |  |  | 484 | 61.49667 | 1.64
2022-09-21 16:00 | 2.016216 | 3450 | 20.4211 | 15.762 | 2022-09-19 | 1161.888 | 388.6444 | (20.0, 20.5] | normal | 11451.9 | 501.8084 | 35.55214 | 3.708164 | 1.045184 | 7.800195 | 3.420907 | 0.2391898 | 0.05548446 | 48.96219 | 5.911662 | 0 | 0 | 0.6951676 | 0 | 0.3048324 | 0 | 0.3048324 | 0.2890005 | 0.4238393 | 0.2871602 |  |  | 484 | 61.49667 | 1.64
2022-09-22 | 2.054488 | 3430.213 | 20.22118 | 15.56225 | 2022-09-19 | 1160.132 | 387.6193 | (20.0, 20.5] | normal | 11451.9 | 501.8084 | 35.55214 | 3.708164 | 1.045184 | 7.800195 | 3.420907 | 0.2391898 | 0.05548446 | 48.96219 | 5.911662 | 0 | 0 | 0.6951676 | 0 | 0.3048324 | 0 | 0.3048324 | 0.2890005 | 0.4238393 | 0.2871602 |  |  | 495 | 63.11333 | 1.17
2022-09-22 08:00 | 2.084864 | 3449.999 | 20.22696 | 15.81577 | 2022-09-20 | 1160.132 | 385.6732 | (20.0, 20.5] | normal | 9563.05 | 502.8565 | 43.72 | 4.11699 | 1.321337 | 8.021856 | 3.555381 | 0.2313215 | 0.0517076 | 50.33333 | 6.774926 | 0 | 0 | 0.6970025 | 0 | 0.3029975 | 0 | 0.3029975 | 0.4198279 | 0.3522096 | 0.2279626 |  |  | 495 | 63.11333 | 1.17
2022-09-22 16:00 | 1.821243 | 3450 | 20.19607 | 16.13418 | 2022-09-20 | 1160.132 | 385.3857 | (20.0, 20.5] | normal | 9563.05 | 502.8565 | 43.72 | 4.11699 | 1.321337 | 8.021856 | 3.555381 | 0.2313215 | 0.0517076 | 50.33333 | 6.774926 | 0 | 0 | 0.6970025 | 0 | 0.3029975 | 0 | 0.3029975 | 0.4198279 | 0.3522096 | 0.2279626 |  |  | 495 | 63.11333 | 1.17
2022-09-23 | 1.704994 | 3450 | 19.95369 | 16.16863 | 2022-09-21 | 1172.104 | 392.1449 | (19.5, 20.0] | normal | 9896.68 | 504.9264 | 39.73803 | 4.461509 | 1.315462 | 8.160353 | 3.83823 | 0.2247653 | 0.05755915 | 49.21751 | 7.334999 | 0 | 0 | 0.642668 | 0 | 0.357332 | 0 | 0.357332 | 0.4813562 | 0.2542739 | 0.2643699 |  |  | 480 | 62.23667 | 1.01
2022-09-23 08:00 | 1.728243 | 3450 | 19.79071 | 16.21773 | 2022-09-21 | 1172.104 | 390.4681 | (19.5, 20.0] | normal | 9896.68 | 504.9264 | 39.73803 | 4.461509 | 1.315462 | 8.160353 | 3.83823 | 0.2247653 | 0.05755915 | 49.21751 | 7.334999 | 0 | 0 | 0.642668 | 0 | 0.357332 | 0 | 0.357332 | 0.4813562 | 0.2542739 | 0.2643699 |  |  | 480 | 62.23667 | 1.01
2022-09-23 16:00 | 1.675931 | 3450 | 19.86804 | 16.07102 | 2022-09-21 | 1172.104 | 387.791 | (19.5, 20.0] | normal | 9896.68 | 504.9264 | 39.73803 | 4.461509 | 1.315462 | 8.160353 | 3.83823 | 0.2247653 | 0.05755915 | 49.21751 | 7.334999 | 0 | 0 | 0.642668 | 0 | 0.357332 | 0 | 0.357332 | 0.4813562 | 0.2542739 | 0.2643699 |  |  | 480 | 62.23667 | 1.01
2022-09-24 | 1.675285 | 3450 | 19.78949 | 15.72278 | 2022-09-22 | 1176.006 | 389.6639 | (19.5, 20.0] | normal | 7424.58 | 494.2422 | 36.87957 | 4.389488 | 1.261393 | 7.114129 | 2.718641 | 0.2360948 | 0.04856274 | 45.15724 | 9.26629 | 0.1535117 | 0 | 0.4970463 | 0 | 0.349442 | 0.1535117 | 0.349442 | 0.356239 | 0.2200123 | 0.4237487 |  |  | 466 | 57.29
2022-09-24 08:00 | 1.69014 | 3450 | 19.73409 | 15.39914 | 2022-09-22 | 1176.006 | 394.0677 | (19.5, 20.0] | normal | 7424.58 | 494.2422 | 36.87957 | 4.389488 | 1.261393 | 7.114129 | 2.718641 | 0.2360948 | 0.04856274 | 45.15724 | 9.26629 | 0.1535117 | 0 | 0.4970463 | 0 | 0.349442 | 0.1535117 | 0.349442 | 0.356239 | 0.2200123 | 0.4237487 |  |  | 466 | 57.29
2022-09-24 16:00 | 1.7699 | 3450 | 19.74115 | 15.42149 | 2022-09-22 | 1176.006 | 390.4268 | (19.5, 20.0] | normal | 7424.58 | 494.2422 | 36.87957 | 4.389488 | 1.261393 | 7.114129 | 2.718641 | 0.2360948 | 0.04856274 | 45.15724 | 9.26629 | 0.1535117 | 0 | 0.4970463 | 0 | 0.349442 | 0.1535117 | 0.349442 | 0.356239 | 0.2200123 | 0.4237487 |  |  | 466 | 57.29
2022-09-25 | 1.718556 | 3377.808 | 20.26286 | 15.55856 | 2022-09-23 | 1171.499 | 393.2293 | (20.0, 20.5] | normal | 10262.22 | 504.4711 | 26.53618 | 4.12792 | 1.185777 | 5.994598 | 0.9352942 | 0.1948162 | 0.04314062 | 41.04991 | 8.024043 | 0.1193124 | 0 | 0.5806687 | 0 | 0.3000189 | 0.1193124 | 0.3000189 | 0.7064805 | 0.04730331 | 0.2462161 | 2.79 | 1.65 | 490 | 60.12667
2022-09-25 08:00 | 1.666244 | 3450 | 19.97253 | 15.52944 | 2022-09-23 | 1171.499 | 391.4892 | (19.5, 20.0] | normal | 10262.22 | 504.4711 | 26.53618 | 4.12792 | 1.185777 | 5.994598 | 0.9352942 | 0.1948162 | 0.04314062 | 41.04991 | 8.024043 | 0.1193124 | 0 | 0.5806687 | 0 | 0.3000189 | 0.1193124 | 0.3000189 | 0.7064805 | 0.04730331 | 0.2462161 | 2.79 | 1.65 | 490 | 60.12667
2022-09-25 16:00 | 1.700473 | 3450 | 20.12664 | 15.63098 | 2022-09-23 | 1171.499 | 386.2038 | (20.0, 20.5] | normal | 10262.22 | 504.4711 | 26.53618 | 4.12792 | 1.185777 | 5.994598 | 0.9352942 | 0.1948162 | 0.04314062 | 41.04991 | 8.024043 | 0.1193124 | 0 | 0.5806687 | 0 | 0.3000189 | 0.1193124 | 0.3000189 | 0.7064805 | 0.04730331 | 0.2462161 | 2.79 | 1.65 | 490 | 60.12667
2022-09-26 | 1.640935 | 3450 | 19.83451 | 15.58549 | 2022-09-24 | 1156.119 | 388.3803 | (19.5, 20.0] | normal | 9255.42 | 495.9623 | 26.77798 | 4.391847 | 1.249453 | 6.229637 | 0.9954144 | 0.2258813 | 0.04647888 | 44.03263 | 9.01554 | 0.1255934 | 0 | 0.5206927 | 0 | 0.3537138 | 0.1255934 | 0.3537138 | 0.3655404 | 0.2105771 | 0.4238824 |  |  | 466 | 57.87667 | 1.61
2022-09-26 08:00 | 1.6924 | 3401.935 | 19.62536 | 15.55742 | 2022-09-24 | 1156.119 | 384.7019 | (19.5, 20.0] | normal | 9255.42 | 495.9623 | 26.77798 | 4.391847 | 1.249453 | 6.229637 | 0.9954144 | 0.2258813 | 0.04647888 | 44.03263 | 9.01554 | 0.1255934 | 0 | 0.5206927 | 0 | 0.3537138 | 0.1255934 | 0.3537138 | 0.3655404 | 0.2105771 | 0.4238824 |  |  | 466 | 57.87667 | 1.61
2022-09-26 16:00 | 1.629711 | 3350.053 | 19.93616 | 15.74457 | 2022-09-25 | 1156.119 | 380.6462 | (19.5, 20.0] | normal | 9225.37 | 483.217 | 26.44009 | 4.19144 | 1.047437 | 6.082519 | 0.5761332 | 0.2297017 | 0.04376286 | 46.12522 | 8.382359 | 0.1510498 | 0.001412409 | 0.6258871 | 0 | 0.2216507 | 0.1524622 | 0.2216507 | 0.2364076 | 0.4536252 | 0.3099673 |  |  | 466 | 57.87667 | 1.61
2022-09-27 | 1.62422 | 3397.137 | 19.92765 | 15.75799 | 2022-09-25 | 1121.463 | 371.1794 | (19.5, 20.0] | normal | 9225.37 | 483.217 | 26.44009 | 4.19144 | 1.047437 | 6.082519 | 0.5761332 | 0.2297017 | 0.04376286 | 46.12522 | 8.382359 | 0.1510498 | 0.001412409 | 0.6258871 | 0 | 0.2216507 | 0.1524622 | 0.2216507 | 0.2364076 | 0.4536252 | 0.3099673 |  |  | 475 | 59.84 | 1.59
2022-09-27 08:00 | 1.494149 | 3400 | 19.88769 | 15.81028 | 2022-09-25 | 1121.463 | 368.9226 | (19.5, 20.0] | normal | 9225.37 | 483.217 | 26.44009 | 4.19144 | 1.047437 | 6.082519 | 0.5761332 | 0.2297017 | 0.04376286 | 46.12522 | 8.382359 | 0.1510498 | 0.001412409 | 0.6258871 | 0 | 0.2216507 | 0.1524622 | 0.2216507 | 0.2364076 | 0.4536252 | 0.3099673 |  |  | 475 | 59.84 | 1.59
2022-09-27 16:00 | 1.484974 | 3403.297 | 19.83911 | 15.64486 | 2022-09-26 | 1121.463 | 378.9794 | (19.5, 20.0] | normal | 8280.44 | 483.0168 | 30.46758 | 3.816519 | 1.091482 | 6.123033 | 0.5750465 | 0.2157205 | 0.04765046 | 46.87769 | 7.849377 | 0.1142186 | 0 | 0.6004826 | 0 | 0.2852988 | 0.1142186 | 0.2852988 | 0.3743968 | 0.3384332 | 0.28717 |  |  | 475 | 59.84 | 1.59
2022-09-28 | 1.547647 | 3425 | 19.82705 | 15.61515 | 2022-09-26 | 991.8869 | 379.5162 | (19.5, 20.0] | normal | 8280.44 | 483.0168 | 30.46758 | 3.816519 | 1.091482 | 6.123033 | 0.5750465 | 0.2157205 | 0.04765046 | 46.87769 | 7.849377 | 0.1142186 | 0 | 0.6004826 | 0 | 0.2852988 | 0.1142186 | 0.2852988 | 0.3743968 | 0.3384332 | 0.28717 |  |  | 480 | 62.18 | 1.93
2022-09-28 08:00 | 1.493001 | 3425 | 19.78897 | 15.87791 | 2022-09-26 | 991.8869 | 387.159 | (19.5, 20.0] | normal | 8280.44 | 483.0168 | 30.46758 | 3.816519 | 1.091482 | 6.123033 | 0.5750465 | 0.2157205 | 0.04765046 | 46.87769 | 7.849377 | 0.1142186 | 0 | 0.6004826 | 0 | 0.2852988 | 0.1142186 | 0.2852988 | 0.3743968 | 0.3384332 | 0.28717 |  |  | 480 | 62.18 | 1.93
2022-09-28 16:00 | 1.522275 | 3425 | 20.14946 | 16.1811 | 2022-09-27 | 991.8869 | 341.8413 | (20.0, 20.5] | baixo | 8664.5 | 497.9993 | 26.59441 | 4.351419 | 1.233105 | 6.155259 | 0.7224782 | 0.2037753 | 0.04577298 | 49.34382 | 8.080441 | 0.03068613 | 0 | 0.6671175 | 0 | 0.3021963 | 0.03068613 | 0.3021963 | 0.4980586 | 0.3128953 | 0.1890461 |  |  | 480 | 62.18 | 1.93
2022-09-29 | 1.589282 | 3425 | 20.11349 | 15.97411 | 2022-09-27 | 1181.42 | 385.1642 | (20.0, 20.5] | normal | 8664.5 | 497.9993 | 26.59441 | 4.351419 | 1.233105 | 6.155259 | 0.7224782 | 0.2037753 | 0.04577298 | 49.34382 | 8.080441 | 0.03068613 | 0 | 0.6671175 | 0 | 0.3021963 | 0.03068613 | 0.3021963 | 0.4980586 | 0.3128953 | 0.1890461 |  |  | 482 | 62.81667 | 1.13
2022-09-29 08:00 | 1.541141 | 3446.904 | 19.89847 | 15.90464 | 2022-09-27 | 1181.42 | 391.6203 | (19.5, 20.0] | normal | 8664.5 | 497.9993 | 26.59441 | 4.351419 | 1.233105 | 6.155259 | 0.7224782 | 0.2037753 | 0.04577298 | 49.34382 | 8.080441 | 0.03068613 | 0 | 0.6671175 | 0 | 0.3021963 | 0.03068613 | 0.3021963 | 0.4980586 | 0.3128953 | 0.1890461 |  |  | 482 | 62.81667 | 1.13
2022-09-29 16:00 | 1.520932 | 3450 | 19.818 | 16.04129 | 2022-09-28 | 1181.42 | 402.6514 | (19.5, 20.0] | normal | 11138.16 | 502.2714 | 26.11698 | 4.22334 | 1.156515 | 5.909513 | 0.8344176 | 0.186958 | 0.03722154 | 48.41692 | 9.222625 | 0 | 0 | 0.7141548 | 0 | 0.2858452 | 0 | 0.2858452 | 0.7768358 | 0.1236313 | 0.09953286 |  |  | 482 | 62.81667 | 1.13
2022-09-30 | 1.61264 | 3449.942 | 19.97867 | 16.52408 | 2022-09-28 | 1213.133 | 403.3478 | (19.5, 20.0] | normal | 11138.16 | 502.2714 | 26.11698 | 4.22334 | 1.156515 | 5.909513 | 0.8344176 | 0.186958 | 0.03722154 | 48.41692 | 9.222625 | 0 | 0 | 0.7141548 | 0 | 0.2858452 | 0 | 0.2858452 | 0.7768358 | 0.1236313 | 0.09953286 |  |  | 482 | 60.5 | 1.5
2022-09-30 08:00 | 1.530619 | 3450 | 20.22643 | 16.56835 | 2022-09-28 | 1213.133 | 404.5758 | (20.0, 20.5] | normal | 11138.16 | 502.2714 | 26.11698 | 4.22334 | 1.156515 | 5.909513 | 0.8344176 | 0.186958 | 0.03722154 | 48.41692 | 9.222625 | 0 | 0 | 0.7141548 | 0 | 0.2858452 | 0 | 0.2858452 | 0.7768358 | 0.1236313 | 0.09953286 |  |  | 482 | 60.5 | 1.5
2022-09-30 16:00 | 1.47314 | 3449.857 | 20.51596 | 16.13187 | 2022-09-29 | 1213.133 | 402.1863 | (20.5, inf] | normal | 9871.55 | 500.7836 | 38.69314 | 4.241034 | 1.054039 | 5.798635 | 0.7777706 | 0.1784693 | 0.02459331 | 43.46594 | 9.009452 | 0 | 0 | 0.7397501 | 0 | 0.2602499 | 0 | 0.2602499 | 0.9209386 | 0.05923722 | 0.01982419 |  |  | 482 | 60.5 | 1.5
2022-10-01 | 1.462807 | 3450.272 | 20.53509 | 16.04886 | 2022-09-29 | 1210.062 | 401.5304 | (20.5, inf] | normal | 9871.55 | 500.7836 | 38.69314 | 4.241034 | 1.054039 | 5.798635 | 0.7777706 | 0.1784693 | 0.02459331 | 43.46594 | 9.009452 | 0 | 0 | 0.7397501 | 0 | 0.2602499 | 0 | 0.2602499 | 0.9209386 | 0.05923722 | 0.01982419 |  |  | 494 | 62.31667
2022-10-01 08:00 | 1.438087 | 3449.733 | 20.73793 | 16.20939 | 2022-09-29 | 1210.062 | 405.7706 | (20.5, inf] | normal | 9871.55 | 500.7836 | 38.69314 | 4.241034 | 1.054039 | 5.798635 | 0.7777706 | 0.1784693 | 0.02459331 | 43.46594 | 9.009452 | 0 | 0 | 0.7397501 | 0 | 0.2602499 | 0 | 0.2602499 | 0.9209386 | 0.05923722 | 0.01982419 |  |  | 494 | 62.31667
2022-10-01 16:00 | 1.320078 | 3445.781 | 20.71034 | 16.15837 | 2022-09-30 | 1210.062 | 400.6108 | (20.5, inf] | normal | 8341.47 | 502.9749 | 24.01158 | 4.386686 | 1.186265 | 5.958268 | 0.9080985 | 0.1757186 | 0.02679686 | 44.22421 | 8.928584 | 0 | 0 | 0.6570137 | 0 | 0.3429863 | 0 | 0.3429863 | 0.9033964 | 0.09126585 | 0.005337718 |  |  | 494 | 62.31667
2022-10-02 | 1.394591 | 3405.127 | 19.96814 | 15.73284 | 2022-09-30 | 1202.11 | 402.0257 | (19.5, 20.0] | normal | 8341.47 | 502.9749 | 24.01158 | 4.386686 | 1.186265 | 5.958268 | 0.9080985 | 0.1757186 | 0.02679686 | 44.22421 | 8.928584 | 0 | 0 | 0.6570137 | 0 | 0.3429863 | 0 | 0.3429863 | 0.9033964 | 0.09126585 | 0.005337718 |  |  | 485 | 60.52333
2022-10-02 08:00 | 1.494149 | 3381.309 | 20.05624 | 15.5145 | 2022-09-30 | 1202.11 | 398.3905 | (20.0, 20.5] | normal | 8341.47 | 502.9749 | 24.01158 | 4.386686 | 1.186265 | 5.958268 | 0.9080985 | 0.1757186 | 0.02679686 | 44.22421 | 8.928584 | 0 | 0 | 0.6570137 | 0 | 0.3429863 | 0 | 0.3429863 | 0.9033964 | 0.09126585 | 0.005337718 |  |  | 485 | 60.52333
2022-10-02 16:00 | 1.550038 | 3350 | 19.90371 | 15.46159 | 2022-10-01 | 1202.11 | 400.0389 | (19.5, 20.0] | normal | 7337.05 | 505.2917 | 21.90435 | 4.426534 | 1.229892 | 5.943697 | 0.9736919 | 0.1702468 | 0.02537811 | 44.18619 | 9.492424 | 0 | 0 | 0.6174852 | 0 | 0.3825148 | 0 | 0.3825148 | 0.9270316 | 0.06438515 | 0.008583257 |  |  | 485 | 60.52333
2022-10-03 | 1.666099 | 3350 | 19.72896 | 15.48207 | 2022-10-01 | 1189.884 | 393.8895 | (19.5, 20.0] | normal | 7337.05 | 505.2917 | 21.90435 | 4.426534 | 1.229892 | 5.943697 | 0.9736919 | 0.1702468 | 0.02537811 | 44.18619 | 9.492424 | 0 | 0 | 0.6174852 | 0 | 0.3825148 | 0 | 0.3825148 | 0.9270316 | 0.06438515 | 0.008583257 |  |  |  | 62.31
2022-10-03 08:00 | 1.660778 | 3135.947 | 19.89777 | 15.59386 | 2022-10-01 | 1189.884 | 399.0977 | (19.5, 20.0] | normal | 7337.05 | 505.2917 | 21.90435 | 4.426534 | 1.229892 | 5.943697 | 0.9736919 | 0.1702468 | 0.02537811 | 44.18619 | 9.492424 | 0 | 0 | 0.6174852 | 0 | 0.3825148 | 0 | 0.3825148 | 0.9270316 | 0.06438515 | 0.008583257 |  |  |  | 62.31
2022-10-05 16:00 | 2.493828 | 3204.968 | 19.71664 | 16.54191 | 2022-10-03 | 1087.4 | 386.6976 | (19.5, 20.0] | normal | 7197.06 | 504.9035 | 21.17422 | 4.461995 | 1.201411 | 6.016066 | 0.8054176 | 0.1755373 | 0.01976871 | 40.83384 | 10.16797 | 0 | 0 | 0.6402948 | 0 | 0.3597052 | 0 | 0.3597052 | 0.9712556 | 0.02874443 | 0 |  |  | 463 | 61.305 | 1.61
2022-10-06 | 2.200694 | 3250 | 20.07914 | 16.24314 | 2022-10-03 | 1187.155 | 392.7802 | (20.0, 20.5] | normal | 7197.06 | 504.9035 | 21.17422 | 4.461995 | 1.201411 | 6.016066 | 0.8054176 | 0.1755373 | 0.01976871 | 40.83384 | 10.16797 | 0 | 0 | 0.6402948 | 0 | 0.3597052 | 0 | 0.3597052 | 0.9712556 | 0.02874443 | 0 |  |  | 464 | 62.31667 | 1.61
2022-10-06 08:00 | 2.053844 | 3263.795 | 19.84261 | 15.74175 | 2022-10-04 | 1187.155 | 396.9117 | (19.5, 20.0] | normal | 8653.51 | 501.4061 | 25.67033 | 4.567869 | 1.110241 | 6.170182 | 1.51862 | 0.1876737 | 0.03198006 | 39.20367 | 16.71371 | 0 | 0 | 0.6667618 | 0 | 0.3332382 | 0 | 0.3332382 | 0.8149298 | 0.1483201 | 0.03675006 |  |  | 464 | 62.31667 | 1.61
2022-10-06 16:00 | 1.900373 | 3300 | 20.27255 | 15.84493 | 2022-10-04 | 1187.155 | 395.6353 | (20.0, 20.5] | normal | 8653.51 | 501.4061 | 25.67033 | 4.567869 | 1.110241 | 6.170182 | 1.51862 | 0.1876737 | 0.03198006 | 39.20367 | 16.71371 | 0 | 0 | 0.6667618 | 0 | 0.3332382 | 0 | 0.3332382 | 0.8149298 | 0.1483201 | 0.03675006 |  |  | 464 | 62.31667 | 1.61
2022-10-07 | 1.886022 | 3300.01 | 20.29323 | 15.9131 | 2022-10-05 | 1190.623 | 396.4248 | (20.0, 20.5] | normal | 6082.09 | 511.5661 | 33.73948 | 4.532485 | 1.249913 | 7.478633 | 3.484441 | 0.2157965 | 0.04536047 | 52.80759 | 36.58571 | 0 | 0 | 0.671021 | 0 | 0.328979 | 0 | 0.328979 | 0.4984171 | 0.2718561 | 0.2297268 |  |  | 514 | 63.04 | 1.35
2022-10-07 08:00 | 1.924283 | 3367.689 | 20.70828 | 16.08203 | 2022-10-05 | 1190.623 | 399.0567 | (20.5, inf] | normal | 6082.09 | 511.5661 | 33.73948 | 4.532485 | 1.249913 | 7.478633 | 3.484441 | 0.2157965 | 0.04536047 | 52.80759 | 36.58571 | 0 | 0 | 0.671021 | 0 | 0.328979 | 0 | 0.328979 | 0.4984171 | 0.2718561 | 0.2297268 |  |  | 514 | 63.04 | 1.35
2022-10-07 16:00 | 1.850951 | 3450 | 20.48333 | 16.11606 | 2022-10-05 | 1190.623 | 394.2283 | (20.0, 20.5] | normal | 6082.09 | 511.5661 | 33.73948 | 4.532485 | 1.249913 | 7.478633 | 3.484441 | 0.2157965 | 0.04536047 | 52.80759 | 36.58571 | 0 | 0 | 0.671021 | 0 | 0.328979 | 0 | 0.328979 | 0.4984171 | 0.2718561 | 0.2297268 |  |  | 514 | 63.04 | 1.35
2022-10-08 | 1.855472 | 3450 | 20.7933 | 15.96236 | 2022-10-06 | 1187.056 | 392.6134 | (20.5, inf] | normal | 7271.63 | 501.6507 | 48.54683 | 4.599294 | 1.485817 | 8.385001 | 3.895772 | 0.2215403 | 0.04980307 | 63.33529 | 39.89869 | 0 | 0 | 0.5513647 | 0 | 0.4486353 | 0 | 0.4486353 | 0.4745314 | 0.1887424 | 0.3367263 |  |  | 505 | 61.49
2022-10-08 08:00 | 1.746327 | 3450 | 20.27263 | 15.87005 | 2022-10-06 | 1187.056 | 397.2485 | (20.0, 20.5] | normal | 7271.63 | 501.6507 | 48.54683 | 4.599294 | 1.485817 | 8.385001 | 3.895772 | 0.2215403 | 0.04980307 | 63.33529 | 39.89869 | 0 | 0 | 0.5513647 | 0 | 0.4486353 | 0 | 0.4486353 | 0.4745314 | 0.1887424 | 0.3367263 |  |  | 505 | 61.49
2022-10-08 16:00 | 1.732764 | 3450 | 20.08158 | 15.89468 | 2022-10-06 | 1187.056 | 396.0143 | (20.0, 20.5] | normal | 7271.63 | 501.6507 | 48.54683 | 4.599294 | 1.485817 | 8.385001 | 3.895772 | 0.2215403 | 0.04980307 | 63.33529 | 39.89869 | 0 | 0 | 0.5513647 | 0 | 0.4486353 | 0 | 0.4486353 | 0.4745314 | 0.1887424 | 0.3367263 |  |  | 505 | 61.49
2022-10-09 | 1.792181 | 3450 | 20.5114 | 15.75113 | 2022-10-07 | 1181.807 | 391.7538 | (20.5, inf] | normal | 8368.36 | 494.3095 | 43.18979 | 4.38556 | 1.285407 | 7.505891 | 3.45578 | 0.2084985 | 0.04741147 | 54.07925 | 34.73195 | 0 | 0 | 0.661776 | 0 | 0.338224 | 0 | 0.338224 | 0.5785277 | 0.1940246 | 0.2274477 |  |  | 495 | 60.36
2022-10-09 08:00 | 1.753694 | 3450 | 20.52255 | 15.36419 | 2022-10-07 | 1181.807 | 396.2537 | (20.5, inf] | normal | 8368.36 | 494.3095 | 43.18979 | 4.38556 | 1.285407 | 7.505891 | 3.45578 | 0.2084985 | 0.04741147 | 54.07925 | 34.73195 | 0 | 0 | 0.661776 | 0 | 0.338224 | 0 | 0.338224 | 0.5785277 | 0.1940246 | 0.2274477 |  |  | 495 | 60.36
2022-10-09 16:00 | 1.743098 | 3450 | 20.13722 | 15.12228 | 2022-10-07 | 1181.807 | 391.917 | (20.0, 20.5] | normal | 8368.36 | 494.3095 | 43.18979 | 4.38556 | 1.285407 | 7.505891 | 3.45578 | 0.2084985 | 0.04741147 | 54.07925 | 34.73195 | 0 | 0 | 0.661776 | 0 | 0.338224 | 0 | 0.338224 | 0.5785277 | 0.1940246 | 0.2274477 |  |  | 495 | 60.36
2022-10-10 | 1.73341 | 3450 | 19.88935 | 15.13315 | 2022-10-08 | 1174.922 | 392.2434 | (19.5, 20.0] | normal | 8482.23 | 484.6077 | 35.86436 | 4.387843 | 1.30747 | 6.195983 | 1.498755 | 0.1806075 | 0.03555181 | 42.62558 | 16.68749 | 0 | 0 | 0.6522825 | 0 | 0.3477175 | 0 | 0.3477175 | 0.8867149 | 0.07715655 | 0.03612851 |  |  | 480 | 60.47 | 1.32
2022-10-10 08:00 | 1.785077 | 3450 | 19.98676 | 15.3155 | 2022-10-08 | 1174.922 | 392.8773 | (19.5, 20.0] | normal | 8482.23 | 484.6077 | 35.86436 | 4.387843 | 1.30747 | 6.195983 | 1.498755 | 0.1806075 | 0.03555181 | 42.62558 | 16.68749 | 0 | 0 | 0.6522825 | 0 | 0.3477175 | 0 | 0.3477175 | 0.8867149 | 0.07715655 | 0.03612851 |  |  | 480 | 60.47 | 1.32
2022-10-10 16:00 | 1.652036 | 3450 | 20.09972 | 15.44283 | 2022-10-09 | 1174.922 | 388.1505 | (20.0, 20.5] | normal | 8802.67 | 486.5958 | 35.91118 | 4.082274 | 1.30639 | 6.028118 | 1.078567 | 0.1750385 | 0.03616307 | 41.57239 | 13.11238 | 0 | 0 | 0.707683 | 0 | 0.292317 | 0 | 0.292317 | 0.8859277 | 0.007055397 | 0.1070169 |  |  | 480 | 60.47 | 1.32
2022-10-11 | 1.596494 | 3239.299 | 20.17282 | 15.41262 | 2022-10-09 | 1113.722 | 400.0453 | (20.0, 20.5] | normal | 8802.67 | 486.5958 | 35.91118 | 4.082274 | 1.30639 | 6.028118 | 1.078567 | 0.1750385 | 0.03616307 | 41.57239 | 13.11238 | 0 | 0 | 0.707683 | 0 | 0.292317 | 0 | 0.292317 | 0.8859277 | 0.007055397 | 0.1070169
2022-10-11 16:00 | 2.372944 | 3172.422 | 20.0494 | 15.5844 | 2022-10-09 | 1113.722 | 384.3678 | (20.0, 20.5] | normal | 8802.67 | 486.5958 | 35.91118 | 4.082274 | 1.30639 | 6.028118 | 1.078567 | 0.1750385 | 0.03616307 | 41.57239 | 13.11238 | 0 | 0 | 0.707683 | 0 | 0.292317 | 0 | 0.292317 | 0.8859277 | 0.007055397 | 0.1070169
2022-10-12 | 1.556129 | 3450 | 19.90704 | 15.39785 | 2022-10-10 | 1152.439 | 382.1712 | (19.5, 20.0] | normal | 7832.83 | 492.9132 | 37.65929 | 3.983402 | 1.07503 | 6.889851 | 2.82215 | 0.1970485 | 0.05690384 | 47.63175 | 28.0829 | 0 | 0 | 0.6442231 | 0 | 0.3557769 | 0 | 0.3557769 | 0.7877987 | 0.07635446 | 0.1358468 |  |  | 514 | 62.85667 | 1.37
2022-10-12 08:00 | 1.488775 | 3450 | 20.1472 | 15.68367 | 2022-10-10 | 1152.439 | 383.64 | (20.0, 20.5] | normal | 7832.83 | 492.9132 | 37.65929 | 3.983402 | 1.07503 | 6.889851 | 2.82215 | 0.1970485 | 0.05690384 | 47.63175 | 28.0829 | 0 | 0 | 0.6442231 | 0 | 0.3557769 | 0 | 0.3557769 | 0.7877987 | 0.07635446 | 0.1358468 |  |  | 514 | 62.85667 | 1.37
2022-10-12 16:00 | 1.253558 | 3450 | 19.82553 | 15.41133 | 2022-10-11 | 1152.439 | 384.274 | (19.5, 20.0] | normal | 8334.65 | 475.8891 | 49.35811 | 4.480377 | 1.125442 | 7.570434 | 3.286043 | 0.2217547 | 0.05264509 | 50.93248 | 36.74456 | 0 | 0 | 0.6235787 | 0 | 0.3764213 | 0 | 0.3764213 | 0.5838369 | 0.1840786 | 0.2320845 |  |  | 514 | 62.85667 | 1.37
2022-10-13 | 1.240318 | 3450.018 | 19.92664 | 15.8154 | 2022-10-11 | 1167.784 | 385.7348 | (19.5, 20.0] | normal | 8334.65 | 475.8891 | 49.35811 | 4.480377 | 1.125442 | 7.570434 | 3.286043 | 0.2217547 | 0.05264509 | 50.93248 | 36.74456 | 0 | 0 | 0.6235787 | 0 | 0.3764213 | 0 | 0.3764213 | 0.5838369 | 0.1840786 | 0.2320845
2022-10-13 08:00 | 1.224496 | 3450.864 | 20.09255 | 15.61857 | 2022-10-12 | 1167.784 | 391.2345 | (20.0, 20.5] | normal | 7617.8 | 481.9823 | 28.81683 | 4.566149 | 1.125973 | 6.787113 | 2.414586 | 0.2162876 | 0.04681387 | 42.8247 | 26.20941 | 0 | 0 | 0.6938604 | 0 | 0.3061396 | 0 | 0.3061396 | 0.6703169 | 0.008864891 | 0.3208183
2022-10-13 16:00 | 1.265183 | 3449.814 | 19.89483 | 15.04515 | 2022-10-12 | 1167.784 | 388.1254 | (19.5, 20.0] | normal | 7617.8 | 481.9823 | 28.81683 | 4.566149 | 1.125973 | 6.787113 | 2.414586 | 0.2162876 | 0.04681387 | 42.8247 | 26.20941 | 0 | 0 | 0.6938604 | 0 | 0.3061396 | 0 | 0.3061396 | 0.6703169 | 0.008864891 | 0.3208183
2022-10-14 | 1.250009 | 3449.993 | 19.99201 | 15.29312 | 2022-10-12 | 1160.703 | 388.1347 | (19.5, 20.0] | normal | 7617.8 | 481.9823 | 28.81683 | 4.566149 | 1.125973 | 6.787113 | 2.414586 | 0.2162876 | 0.04681387 | 42.8247 | 26.20941 | 0 | 0 | 0.6938604 | 0 | 0.3061396 | 0 | 0.3061396 | 0.6703169 | 0.008864891 | 0.3208183 |  |  | 497 | 59.635 | 1.28
2022-10-14 08:00 | 1.343651 | 3450 | 20.06245 | 16.00667 | 2022-10-12 | 1160.703 | 384.68 | (20.0, 20.5] | normal | 7617.8 | 481.9823 | 28.81683 | 4.566149 | 1.125973 | 6.787113 | 2.414586 | 0.2162876 | 0.04681387 | 42.8247 | 26.20941 | 0 | 0 | 0.6938604 | 0 | 0.3061396 | 0 | 0.3061396 | 0.6703169 | 0.008864891 | 0.3208183 |  |  | 497 | 59.635 | 1.28
2022-10-14 16:00 | 1.365287 | 3450 | 20.0905 | 16.49108 | 2022-10-13 | 1160.703 | 385.2933 | (20.0, 20.5] | normal | 9661.05 | 499.304 | 40.66646 | 4.711328 | 1.391323 | 7.994361 | 3.534311 | 0.2352852 | 0.05465258 | 59.51133 | 40.29989 | 0 | 0 | 0.5905776 | 0 | 0.4094224 | 0 | 0.4094224 | 0.4539348 | 0.03414719 | 0.511918 |  |  | 497 | 59.635 | 1.28
2022-10-15 | 1.353339 | 3450 | 20.52115 | 16.38048 | 2022-10-13 | 1090.244 | 317.0109 | (20.5, inf] | normal | 9661.05 | 499.304 | 40.66646 | 4.711328 | 1.391323 | 7.994361 | 3.534311 | 0.2352852 | 0.05465258 | 59.51133 | 40.29989 | 0 | 0 | 0.5905776 | 0 | 0.4094224 | 0 | 0.4094224 | 0.4539348 | 0.03414719 | 0.511918 |  |  | 497 | 68.295
2022-10-15 08:00 | 1.363995 | 3450 | 20.42781 | 15.85683 | 2022-10-13 | 1090.244 | 381.7106 | (20.0, 20.5] | normal | 9661.05 | 499.304 | 40.66646 | 4.711328 | 1.391323 | 7.994361 | 3.534311 | 0.2352852 | 0.05465258 | 59.51133 | 40.29989 | 0 | 0 | 0.5905776 | 0 | 0.4094224 | 0 | 0.4094224 | 0.4539348 | 0.03414719 | 0.511918 |  |  | 497 | 68.295
2022-10-15 16:00 | 1.33687 | 3450 | 21.00816 | 15.77744 | 2022-10-14 | 1090.244 | 387.8371 | (20.5, inf] | normal | 10432.45 | 506.2657 | 36.54487 | 4.119722 | 1.423649 | 7.848857 | 3.560845 | 0.2309588 | 0.05713139 | 64.20657 | 38.63214 | 0 | 0 | 0.6642677 | 0 | 0.3357323 | 0 | 0.3357323 | 0.3777065 | 0.1141846 | 0.5081089 |  |  | 497 | 68.295
2022-10-16 | 1.390474 | 3450 | 20.92994 | 15.67171 | 2022-10-14 | 1149.895 | 377.197 | (20.5, inf] | normal | 10432.45 | 506.2657 | 36.54487 | 4.119722 | 1.423649 | 7.848857 | 3.560845 | 0.2309588 | 0.05713139 | 64.20657 | 38.63214 | 0 | 0 | 0.6642677 | 0 | 0.3357323 | 0 | 0.3357323 | 0.3777065 | 0.1141846 | 0.5081089 |  |  | 505 | 62.3
2022-10-16 08:00 | 1.499135 | 3450 | 20.54107 | 14.95635 | 2022-10-14 | 1149.895 | 386.7561 | (20.5, inf] | normal | 10432.45 | 506.2657 | 36.54487 | 4.119722 | 1.423649 | 7.848857 | 3.560845 | 0.2309588 | 0.05713139 | 64.20657 | 38.63214 | 0 | 0 | 0.6642677 | 0 | 0.3357323 | 0 | 0.3357323 | 0.3777065 | 0.1141846 | 0.5081089 |  |  | 505 | 62.3
2022-10-16 16:00 | 1.576635 | 3450 | 20.21606 | 15.75888 | 2022-10-15 | 1149.895 | 381.2997 | (20.0, 20.5] | normal | 9870.76 | 501.3089 | 36.00554 | 4.062843 | 1.398305 | 7.68442 | 3.452751 | 0.2383214 | 0.04522746 | 58.12286 | 42.10086 | 0 | 0 | 0.7039336 | 0 | 0.2960664 | 0 | 0.2960664 | 0.3783311 | 0.1730767 | 0.4485922 |  |  | 505 | 62.3
2022-10-17 | 1.670442 | 3450 | 20.32145 | 16.05414 | 2022-10-15 | 1051.773 | 379.0395 | (20.0, 20.5] | normal | 9870.76 | 501.3089 | 36.00554 | 4.062843 | 1.398305 | 7.68442 | 3.452751 | 0.2383214 | 0.04522746 | 58.12286 | 42.10086 | 0 | 0 | 0.7039336 | 0 | 0.2960664 | 0 | 0.2960664 | 0.3783311 | 0.1730767 | 0.4485922 |  |  | 498 | 65.095 | 1.48
2022-10-17 08:00 | 1.705639 | 3450 | 20.31055 | 15.9196 | 2022-10-15 | 1051.773 | 341.982 | (20.0, 20.5] | normal | 9870.76 | 501.3089 | 36.00554 | 4.062843 | 1.398305 | 7.68442 | 3.452751 | 0.2383214 | 0.04522746 | 58.12286 | 42.10086 | 0 | 0 | 0.7039336 | 0 | 0.2960664 | 0 | 0.2960664 | 0.3783311 | 0.1730767 | 0.4485922 |  |  | 498 | 65.095 | 1.48
2022-10-17 16:00 | 1.675931 | 3450 | 20.55779 | 15.83682 | 2022-10-15 | 1051.773 | 375.9654 | (20.5, inf] | normal | 9870.76 | 501.3089 | 36.00554 | 4.062843 | 1.398305 | 7.68442 | 3.452751 | 0.2383214 | 0.04522746 | 58.12286 | 42.10086 | 0 | 0 | 0.7039336 | 0 | 0.2960664 | 0 | 0.2960664 | 0.3783311 | 0.1730767 | 0.4485922 |  |  | 498 | 65.095 | 1.48
2022-10-18 | 1.626202 | 3450 | 20.33411 | 15.68782 | 2022-10-16 | 1154.338 | 386.8991 | (20.0, 20.5] | normal | 10043.59 | 484.8766 | 32.19523 | 3.969944 | 1.10053 | 8.090364 | 3.603293 | 0.2400847 | 0.04961202 | 53.30775 | 39.42191 | 0 | 0 | 0.631334 | 0 | 0.368666 | 0 | 0.368666 | 0.3561529 | 0.1022618 | 0.5415853 |  |  | 474 | 63.86 | 1.44
2022-10-18 08:00 | 1.636536 | 3450 | 20.11732 | 15.83733 | 2022-10-16 | 1154.338 | 387.177 | (20.0, 20.5] | normal | 10043.59 | 484.8766 | 32.19523 | 3.969944 | 1.10053 | 8.090364 | 3.603293 | 0.2400847 | 0.04961202 | 53.30775 | 39.42191 | 0 | 0 | 0.631334 | 0 | 0.368666 | 0 | 0.368666 | 0.3561529 | 0.1022618 | 0.5415853 |  |  | 474 | 63.86 | 1.44
2022-10-18 16:00 | 1.62039 | 3450 | 20.58425 | 15.93717 | 2022-10-17 | 1154.338 | 378.7609 | (20.5, inf] | normal | 8934.29 | 492.5502 | 29.3731 | 3.765625 | 0.9276458 | 8.01418 | 3.627177 | 0.2356005 | 0.04310916 | 52.92062 | 37.09646 | 0 | 0 | 0.6423275 | 0 | 0.3576725 | 0 | 0.3576725 | 0.3997607 | 0.1481112 | 0.4521281 |  |  | 474 | 63.86 | 1.44
2022-10-19 | 1.55064 | 3450 | 20.74095 | 16.2042 | 2022-10-17 | 1144.106 | 379.7783 | (20.5, inf] | normal | 8934.29 | 492.5502 | 29.3731 | 3.765625 | 0.9276458 | 8.01418 | 3.627177 | 0.2356005 | 0.04310916 | 52.92062 | 37.09646 | 0 | 0 | 0.6423275 | 0 | 0.3576725 | 0 | 0.3576725 | 0.3997607 | 0.1481112 | 0.4521281 |  |  | 499 | 63.50667 | 0.79
2022-10-19 08:00 | 1.582932 | 3417.46 | 20.20409 | 15.7887 | 2022-10-17 | 1144.106 | 382.8396 | (20.0, 20.5] | normal | 8934.29 | 492.5502 | 29.3731 | 3.765625 | 0.9276458 | 8.01418 | 3.627177 | 0.2356005 | 0.04310916 | 52.92062 | 37.09646 | 0 | 0 | 0.6423275 | 0 | 0.3576725 | 0 | 0.3576725 | 0.3997607 | 0.1481112 | 0.4521281 |  |  | 499 | 63.50667 | 0.79
2022-10-19 16:00 | 1.579057 | 3450 | 20.24095 | 15.70986 | 2022-10-18 | 1144.106 | 377.6938 | (20.0, 20.5] | normal | 8282.65 | 489.2082 | 37.52753 | 3.629082 | 1.060992 | 7.807735 | 3.519335 | 0.249014 | 0.02803737 | 54.84922 | 33.63678 | 0 | 0 | 0.706542 | 0 | 0.293458 | 0 | 0.293458 | 0.132416 | 0.3835452 | 0.4840388 |  |  | 499 | 63.50667 | 0.79
2022-10-20 | 1.60715 | 3450 | 20.17745 | 15.89142 | 2022-10-18 | 1157.923 | 386.081 | (20.0, 20.5] | normal | 8282.65 | 489.2082 | 37.52753 | 3.629082 | 1.060992 | 7.807735 | 3.519335 | 0.249014 | 0.02803737 | 54.84922 | 33.63678 | 0 | 0 | 0.706542 | 0 | 0.293458 | 0 | 0.293458 | 0.132416 | 0.3835452 | 0.4840388 |  |  | 481 | 61.13 | 1.66
2022-10-20 08:00 | 1.576473 | 3450 | 20.00249 | 15.81179 | 2022-10-18 | 1157.923 | 383.6387 | (20.0, 20.5] | normal | 8282.65 | 489.2082 | 37.52753 | 3.629082 | 1.060992 | 7.807735 | 3.519335 | 0.249014 | 0.02803737 | 54.84922 | 33.63678 | 0 | 0 | 0.706542 | 0 | 0.293458 | 0 | 0.293458 | 0.132416 | 0.3835452 | 0.4840388 |  |  | 481 | 61.13 | 1.66
2022-10-20 16:00 | 1.539661 | 3450 | 20.0081 | 15.89745 | 2022-10-19 | 1157.923 | 385.2932 | (20.0, 20.5] | normal | 9224.82 | 495.527 | 43.88611 | 3.945311 | 1.464424 | 7.872952 | 3.53388 | 0.2513706 | 0.03177425 | 53.62125 | 35.47379 | 0 | 0 | 0.6653994 | 0 | 0.3346006 | 0 | 0.3346006 | 0.1158909 | 0.380728 | 0.5033811 |  |  | 481 | 61.13 | 1.66
2022-10-21 | 1.513182 | 3450 | 20.14837 | 15.91941 | 2022-10-19 | 1160.812 | 383.974 | (20.0, 20.5] | normal | 9224.82 | 495.527 | 43.88611 | 3.945311 | 1.464424 | 7.872952 | 3.53388 | 0.2513706 | 0.03177425 | 53.62125 | 35.47379 | 0 | 0 | 0.6653994 | 0 | 0.3346006 | 0 | 0.3346006 | 0.1158909 | 0.380728 | 0.5033811 |  |  | 489 | 62.58 | 1.34
2022-10-21 08:00 | 1.40888 | 3450 | 20.03698 | 15.80607 | 2022-10-19 | 1160.812 | 382.3444 | (20.0, 20.5] | normal | 9224.82 | 495.527 | 43.88611 | 3.945311 | 1.464424 | 7.872952 | 3.53388 | 0.2513706 | 0.03177425 | 53.62125 | 35.47379 | 0 | 0 | 0.6653994 | 0 | 0.3346006 | 0 | 0.3346006 | 0.1158909 | 0.380728 | 0.5033811 |  |  | 489 | 62.58 | 1.34
2022-10-21 16:00 | 1.288433 | 3450 | 20.04374 | 16.25565 | 2022-10-20 | 1160.812 | 392.1468 | (20.0, 20.5] | normal | 8918.38 | 504.0213 | 43.99853 | 4.173803 | 1.493306 | 7.760691 | 3.420954 | 0.2473513 | 0.04128002 | 53.93963 | 30.70868 | 0 | 0 | 0.6644626 | 0 | 0.3355374 | 0 | 0.3355374 | 0.2237553 | 0.314568 | 0.4616766 |  |  | 489 | 62.58 | 1.34
2022-10-22 | 1.317495 | 3450 | 20.30188 | 16.39811 | 2022-10-20 | 1161.407 | 385.7188 | (20.0, 20.5] | normal | 8918.38 | 504.0213 | 43.99853 | 4.173803 | 1.493306 | 7.760691 | 3.420954 | 0.2473513 | 0.04128002 | 53.93963 | 30.70868 | 0 | 0 | 0.6644626 | 0 | 0.3355374 | 0 | 0.3355374 | 0.2237553 | 0.314568 | 0.4616766 |  |  | 481 | 62.03333
2022-10-22 08:00 | 1.31446 | 3450 | 20.45722 | 16.38754 | 2022-10-21 | 1161.407 | 381.8624 | (20.0, 20.5] | normal | 7775.25 | 504.9249 | 38.2067 | 4.194148 | 1.436399 | 7.711533 | 3.40289 | 0.2470794 | 0.04347064 | 55.76801 | 29.88698 | 0 | 0 | 0.6854493 | 0 | 0.3145507 | 0 | 0.3145507 | 0.215469 | 0.3837884 | 0.4007426 |  |  | 481 | 62.03333
2022-10-22 16:00 | 1.317495 | 3450 | 20.42365 | 16.16805 | 2022-10-21 | 1161.407 | 390.5709 | (20.0, 20.5] | normal | 7775.25 | 504.9249 | 38.2067 | 4.194148 | 1.436399 | 7.711533 | 3.40289 | 0.2470794 | 0.04347064 | 55.76801 | 29.88698 | 0 | 0 | 0.6854493 | 0 | 0.3145507 | 0 | 0.3145507 | 0.215469 | 0.3837884 | 0.4007426 |  |  | 481 | 62.03333
2022-10-23 | 1.364964 | 3427.403 | 19.91868 | 15.6796 | 2022-10-21 | 1183.111 | 392.5988 | (19.5, 20.0] | normal | 7775.25 | 504.9249 | 38.2067 | 4.194148 | 1.436399 | 7.711533 | 3.40289 | 0.2470794 | 0.04347064 | 55.76801 | 29.88698 | 0 | 0 | 0.6854493 | 0 | 0.3145507 | 0 | 0.3145507 | 0.215469 | 0.3837884 | 0.4007426 |  |  | 472 | 62.05
2022-10-23 08:00 | 1.288376 | 3400 | 19.73308 | 15.65265 | 2022-10-22 | 1183.111 | 391.3882 | (19.5, 20.0] | normal | 10027.79 | 494.6726 | 41.50495 | 4.276458 | 1.450583 | 7.672909 | 3.426693 | 0.2361097 | 0.05391924 | 58.68167 | 28.9376 | 0.004381823 | 0 | 0.6766905 | 0 | 0.3189277 | 0.004381823 | 0.3189277 | 0.276659 | 0.3588932 | 0.3644477 |  |  | 472 | 62.05
2022-10-23 16:00 | 1.264129 | 3400 | 19.70512 | 15.77234 | 2022-10-22 | 1183.111 | 395.6302 | (19.5, 20.0] | normal | 10027.79 | 494.6726 | 41.50495 | 4.276458 | 1.450583 | 7.672909 | 3.426693 | 0.2361097 | 0.05391924 | 58.68167 | 28.9376 | 0.004381823 | 0 | 0.6766905 | 0 | 0.3189277 | 0.004381823 | 0.3189277 | 0.276659 | 0.3588932 | 0.3644477 |  |  | 472 | 62.05
2022-10-24 | 1.345717 | 3400 | 19.95846 | 16.3669 | 2022-10-22 | 1194.187 | 398.8508 | (19.5, 20.0] | normal | 10027.79 | 494.6726 | 41.50495 | 4.276458 | 1.450583 | 7.672909 | 3.426693 | 0.2361097 | 0.05391924 | 58.68167 | 28.9376 | 0.004381823 | 0 | 0.6766905 | 0 | 0.3189277 | 0.004381823 | 0.3189277 | 0.276659 | 0.3588932 | 0.3644477 |  |  | 486 | 61.795 | 1.32
2022-10-24 08:00 | 1.35653 | 3400 | 20.38155 | 15.9903 | 2022-10-22 | 1194.187 | 398.1698 | (20.0, 20.5] | normal | 10027.79 | 494.6726 | 41.50495 | 4.276458 | 1.450583 | 7.672909 | 3.426693 | 0.2361097 | 0.05391924 | 58.68167 | 28.9376 | 0.004381823 | 0 | 0.6766905 | 0 | 0.3189277 | 0.004381823 | 0.3189277 | 0.276659 | 0.3588932 | 0.3644477 |  |  | 486 | 61.795 | 1.32
2022-10-24 16:00 | 1.274941 | 3400 | 20.4643 | 15.63092 | 2022-10-23 | 1194.187 | 392.4756 | (20.0, 20.5] | normal | 8991.15 | 509.3744 | 34.90919 | 4.19466 | 1.439493 | 7.815875 | 3.360525 | 0.2270159 | 0.05169034 | 56.46397 | 30.29367 | 0.1039055 | 0 | 0.5443519 | 0 | 0.3517425 | 0.1039055 | 0.3517425 | 0.406459 | 0.3203953 | 0.2731457 |  |  | 486 | 61.795 | 1.32
2022-10-25 | 1.36636 | 3400 | 20.00372 | 15.51244 | 2022-10-23 | 1127.747 | 393.5755 | (20.0, 20.5] | normal | 8991.15 | 509.3744 | 34.90919 | 4.19466 | 1.439493 | 7.815875 | 3.360525 | 0.2270159 | 0.05169034 | 56.46397 | 30.29367 | 0.1039055 | 0 | 0.5443519 | 0 | 0.3517425 | 0.1039055 | 0.3517425 | 0.406459 | 0.3203953 | 0.2731457 |  |  | 488 | 59.06 | 1.37
2022-10-25 08:00 | 1.444884 | 3400 | 20.01263 | 14.87411 | 2022-10-23 | 1127.747 | 392.4217 | (20.0, 20.5] | normal | 8991.15 | 509.3744 | 34.90919 | 4.19466 | 1.439493 | 7.815875 | 3.360525 | 0.2270159 | 0.05169034 | 56.46397 | 30.29367 | 0.1039055 | 0 | 0.5443519 | 0 | 0.3517425 | 0.1039055 | 0.3517425 | 0.406459 | 0.3203953 | 0.2731457 |  |  | 488 | 59.06 | 1.37
2022-10-25 16:00 | 1.435392 | 3371.203 | 19.72282 | 14.72386 | 2022-10-24 | 1127.747 | 392.3422 | (19.5, 20.0] | normal | 8416.21 | 499.5656 | 35.25675 | 3.8443 | 1.103235 | 8.425923 | 3.653732 | 0.2679295 | 0.06721525 | 58.52388 | 26.14107 | 0.3415136 | 0 | 0.3542081 | 0 | 0.3042783 | 0.3415136 | 0.3042783 | 0.2837512 | 0.1466181 | 0.5696307 |  |  | 488 | 59.06 | 1.37
2022-10-26 | 1.405024 | 3400 | 19.60128 | 15.13633 | 2022-10-24 | 1162.787 | 389.405 | (19.5, 20.0] | normal | 8416.21 | 499.5656 | 35.25675 | 3.8443 | 1.103235 | 8.425923 | 3.653732 | 0.2679295 | 0.06721525 | 58.52388 | 26.14107 | 0.3415136 | 0 | 0.3542081 | 0 | 0.3042783 | 0.3415136 | 0.3042783 | 0.2837512 | 0.1466181 | 0.5696307 |  |  | 494 | 61.96 | 1.34
2022-10-26 08:00 | 1.421735 | 3377.377 | 19.57551 | 14.90385 | 2022-10-24 | 1162.787 | 388.6372 | (19.5, 20.0] | normal | 8416.21 | 499.5656 | 35.25675 | 3.8443 | 1.103235 | 8.425923 | 3.653732 | 0.2679295 | 0.06721525 | 58.52388 | 26.14107 | 0.3415136 | 0 | 0.3542081 | 0 | 0.3042783 | 0.3415136 | 0.3042783 | 0.2837512 | 0.1466181 | 0.5696307 |  |  | 494 | 61.96 | 1.34
2022-10-26 16:00 | 1.369309 | 3399.714 | 19.59097 | 15.16101 | 2022-10-25 | 1162.787 | 382.3163 | (19.5, 20.0] | normal | 7388.22 | 497.1737 | 34.51279 | 3.703664 | 0.9628225 | 8.865549 | 3.881942 | 0.2773301 | 0.06890159 | 53.48794 | 28.6933 | 0.2415128 | 0 | 0.307078 | 0 | 0.4514091 | 0.2415128 | 0.4514091 | 0.3392473 | 0.0319789 | 0.6287738 |  |  | 494 | 61.96 | 1.34
2022-10-27 | 1.32704 | 3400 | 20.34392 | 15.42946 | 2022-10-25 | 1171.361 | 392.6053 | (20.0, 20.5] | normal | 7388.22 | 497.1737 | 34.51279 | 3.703664 | 0.9628225 | 8.865549 | 3.881942 | 0.2773301 | 0.06890159 | 53.48794 | 28.6933 | 0.2415128 | 0 | 0.307078 | 0 | 0.4514091 | 0.2415128 | 0.4514091 | 0.3392473 | 0.0319789 | 0.6287738 |  |  | 487 | 59.735 | 0.94
2022-10-27 08:00 | 1.358824 | 3400 | 20.41958 | 14.97978 | 2022-10-25 | 1171.361 | 392.5899 | (20.0, 20.5] | normal | 7388.22 | 497.1737 | 34.51279 | 3.703664 | 0.9628225 | 8.865549 | 3.881942 | 0.2773301 | 0.06890159 | 53.48794 | 28.6933 | 0.2415128 | 0 | 0.307078 | 0 | 0.4514091 | 0.2415128 | 0.4514091 | 0.3392473 | 0.0319789 | 0.6287738 |  |  | 487 | 59.735 | 0.94
2022-10-27 16:00 | 1.37619 | 3400 | 20.28277 | 14.93832 | 2022-10-26 | 1171.361 | 384.9704 | (20.0, 20.5] | normal | 7314.29 | 483.0811 | 34.12959 | 3.426845 | 0.6044752 | 8.686054 | 3.769718 | 0.2797244 | 0.07751625 | 55.73279 | 28.30597 | 0.3021072 | 0.01572812 | 0.2963022 | 0 | 0.3858625 | 0.3178354 | 0.3858625 | 0.3224293 | 0.009786008 | 0.6677847 |  |  | 487 | 59.735 | 0.94
2022-10-28 | 1.548703 | 3450 | 19.6017 | 14.34143 | 2022-10-26 | 1096.219 | 319.1646 | (19.5, 20.0] | normal | 7314.29 | 483.0811 | 34.12959 | 3.426845 | 0.6044752 | 8.686054 | 3.769718 | 0.2797244 | 0.07751625 | 55.73279 | 28.30597 | 0.3021072 | 0.01572812 | 0.2963022 | 0 | 0.3858625 | 0.3178354 | 0.3858625 | 0.3224293 | 0.009786008 | 0.6677847 |  |  | 481 | 61.765 | 0.99
2022-10-28 08:00 | 1.539338 | 3399.952 | 19.88101 | 14.8673 | 2022-10-26 | 1096.219 | 383.7784 | (19.5, 20.0] | normal | 7314.29 | 483.0811 | 34.12959 | 3.426845 | 0.6044752 | 8.686054 | 3.769718 | 0.2797244 | 0.07751625 | 55.73279 | 28.30597 | 0.3021072 | 0.01572812 | 0.2963022 | 0 | 0.3858625 | 0.3178354 | 0.3858625 | 0.3224293 | 0.009786008 | 0.6677847 |  |  | 481 | 61.765 | 0.99
2022-10-28 16:00 | 1.486057 | 3450 | 20.0326 | 15.34483 | 2022-10-27 | 1096.219 | 381.6747 | (20.0, 20.5] | normal | 9668.29 | 498.3586 | 33.50601 | 3.613521 | 1.094993 | 8.517781 | 3.570049 | 0.2755717 | 0.07783424 | 57.82673 | 29.23056 | 0 | 0.3582878 | 0.3247451 | 0 | 0.3169671 | 0.3582878 | 0.3169671 | 0.3470373 | 0.1093427 | 0.5436199 |  |  | 481 | 61.765 | 0.99
2022-10-29 | 1.529651 | 3450 | 19.84883 | 15.5605 | 2022-10-27 | 1151.6 | 385.1573 | (19.5, 20.0] | normal | 9668.29 | 498.3586 | 33.50601 | 3.613521 | 1.094993 | 8.517781 | 3.570049 | 0.2755717 | 0.07783424 | 57.82673 | 29.23056 | 0 | 0.3582878 | 0.3247451 | 0 | 0.3169671 | 0.3582878 | 0.3169671 | 0.3470373 | 0.1093427 | 0.5436199 |  |  | 493 | 61.41333
2022-10-29 08:00 | 1.52513 | 3450 | 19.87964 | 15.57978 | 2022-10-27 | 1151.6 | 383.8737 | (19.5, 20.0] | normal | 9668.29 | 498.3586 | 33.50601 | 3.613521 | 1.094993 | 8.517781 | 3.570049 | 0.2755717 | 0.07783424 | 57.82673 | 29.23056 | 0 | 0.3582878 | 0.3247451 | 0 | 0.3169671 | 0.3582878 | 0.3169671 | 0.3470373 | 0.1093427 | 0.5436199 |  |  | 493 | 61.41333
2022-10-29 16:00 | 1.508338 | 3450 | 19.91219 | 15.77334 | 2022-10-28 | 1151.6 | 379.8985 | (19.5, 20.0] | normal | 8396.4 | 501.1478 | 36.85743 | 3.790061 | 1.364762 | 8.485337 | 3.615808 | 0.2587914 | 0.06652314 | 55.07894 | 29.79477 | 0.01351293 | 0.275948 | 0.3539041 | 0 | 0.356635 | 0.289461 | 0.356635 | 0.2699806 | 0.3446409 | 0.3853785 |  |  | 493 | 61.41333
2022-10-30 | 1.487994 | 3450 | 20.00866 | 15.74411 | 2022-10-28 | 1140.307 | 375.7291 | (20.0, 20.5] | normal | 8396.4 | 501.1478 | 36.85743 | 3.790061 | 1.364762 | 8.485337 | 3.615808 | 0.2587914 | 0.06652314 | 55.07894 | 29.79477 | 0.01351293 | 0.275948 | 0.3539041 | 0 | 0.356635 | 0.289461 | 0.356635 | 0.2699806 | 0.3446409 | 0.3853785 |  |  |  | 59.02
2022-10-30 08:00 | 1.462807 | 3450 | 19.91287 | 15.46353 | 2022-10-28 | 1140.307 | 385.0986 | (19.5, 20.0] | normal | 8396.4 | 501.1478 | 36.85743 | 3.790061 | 1.364762 | 8.485337 | 3.615808 | 0.2587914 | 0.06652314 | 55.07894 | 29.79477 | 0.01351293 | 0.275948 | 0.3539041 | 0 | 0.356635 | 0.289461 | 0.356635 | 0.2699806 | 0.3446409 | 0.3853785 |  |  |  | 59.02
2022-10-30 16:00 | 1.448599 | 3450 | 19.82717 | 15.45839 | 2022-10-29 | 1140.307 | 376.7418 | (19.5, 20.0] | normal | 8993.55 | 497.2963 | 35.71271 | 3.619328 | 1.048883 | 8.198058 | 3.494216 | 0.2605937 | 0.06115108 | 57.09988 | 28.79057 | 0.1753879 | 0.1974504 | 0.3361832 | 0 | 0.2909785 | 0.3728383 | 0.2909785 | 0.1844804 | 0.4260359 | 0.3894837 |  |  |  | 59.02
2022-10-31 | 1.324599 | 3450 | 19.79788 | 15.82271 | 2022-10-29 | 1140.577 | 377.9809 | (19.5, 20.0] | normal | 8993.55 | 497.2963 | 35.71271 | 3.619328 | 1.048883 | 8.198058 | 3.494216 | 0.2605937 | 0.06115108 | 57.09988 | 28.79057 | 0.1753879 | 0.1974504 | 0.3361832 | 0 | 0.2909785 | 0.3728383 | 0.2909785 | 0.1844804 | 0.4260359 | 0.3894837 |  |  | 498 | 59 | 1.64
2022-10-31 08:00 | 1.338808 | 3450 | 19.96027 | 15.88209 | 2022-10-29 | 1140.577 | 381.7168 | (19.5, 20.0] | normal | 8993.55 | 497.2963 | 35.71271 | 3.619328 | 1.048883 | 8.198058 | 3.494216 | 0.2605937 | 0.06115108 | 57.09988 | 28.79057 | 0.1753879 | 0.1974504 | 0.3361832 | 0 | 0.2909785 | 0.3728383 | 0.2909785 | 0.1844804 | 0.4260359 | 0.3894837 |  |  | 498 | 59 | 1.64
2022-10-31 16:00 | 1.332672 | 3450 | 20.10137 | 15.38814 | 2022-10-30 | 1140.577 | 378.5784 | (20.0, 20.5] | normal | 7682.99 | 491.7153 | 28.52128 | 3.423553 | 0.816754 | 7.824429 | 3.415874 | 0.2535166 | 0.06937675 | 53.34987 | 29.682 | 0.1457505 | 0.1795837 | 0.3937777 | 0 | 0.280888 | 0.3253343 | 0.280888 | 0.2809698 | 0.4578506 | 0.2611796 |  |  | 498 | 59 | 1.64
2022-11-01 | 1.316526 | 3450 | 19.82327 | 15.56046 | 2022-10-30 | 1145.108 | 379.6759 | (19.5, 20.0] | normal | 7682.99 | 491.7153 | 28.52128 | 3.423553 | 0.816754 | 7.824429 | 3.415874 | 0.2535166 | 0.06937675 | 53.34987 | 29.682 | 0.1457505 | 0.1795837 | 0.3937777 | 0 | 0.280888 | 0.3253343 | 0.280888 | 0.2809698 | 0.4578506 | 0.2611796 |  |  | 471 | 60.14 | 1.22
2022-11-01 08:00 | 1.265183 | 3445.059 | 19.63805 | 15.43583 | 2022-10-31 | 1145.108 | 386.2284 | (19.5, 20.0] | normal | 7403.57 | 485.5492 | 28.63397 | 3.577724 | 0.9307915 | 7.037524 | 2.998127 | 0.212207 | 0.05791254 | 48.66265 | 25.68691 | 0.3563578 | 0 | 0.3801247 | 0 | 0.2635175 | 0.3563578 | 0.2635175 | 0.6788945 | 0.1963864 | 0.1247191 |  |  | 471 | 60.14 | 1.22
2022-11-01 16:00 | 1.198313 | 3399.866 | 19.54618 | 15.61443 | 2022-10-31 | 1145.108 | 375.9024 | (19.5, 20.0] | normal | 7403.57 | 485.5492 | 28.63397 | 3.577724 | 0.9307915 | 7.037524 | 2.998127 | 0.212207 | 0.05791254 | 48.66265 | 25.68691 | 0.3563578 | 0 | 0.3801247 | 0 | 0.2635175 | 0.3563578 | 0.2635175 | 0.6788945 | 0.1963864 | 0.1247191 |  |  | 471 | 60.14 | 1.22
2022-11-02 | 1.016414 | 3396.835 | 19.68843 | 15.2986 | 2022-10-31 | 1129.94 | 375.0755 | (19.5, 20.0] | normal | 7403.57 | 485.5492 | 28.63397 | 3.577724 | 0.9307915 | 7.037524 | 2.998127 | 0.212207 | 0.05791254 | 48.66265 | 25.68691 | 0.3563578 | 0 | 0.3801247 | 0 | 0.2635175 | 0.3563578 | 0.2635175 | 0.6788945 | 0.1963864 | 0.1247191 |  |  | 468 | 60.56 | 1.24
2022-11-02 08:00 | 0.9777109 | 3349.824 | 19.52544 | 15.26567 | 2022-11-01 | 1129.94 | 372.7175 | (19.5, 20.0] | normal | 6356.44 | 480.3498 | 24.92664 | 3.601649 | 0.7747748 | 6.421042 | 1.534301 | 0.1871643 | 0.0322252 | 46.51034 | 20.30922 | 0.3415465 | 0 | 0.4040705 | 0 | 0.254383 | 0.3415465 | 0.254383 | 0.798886 | 0.1930967 | 0.008017254 |  |  | 468 | 60.56 | 1.24
2022-11-02 16:00 | 0.989713 | 3350 | 19.83513 | 15.59126 | 2022-11-01 | 1129.94 | 377.2828 | (19.5, 20.0] | normal | 6356.44 | 480.3498 | 24.92664 | 3.601649 | 0.7747748 | 6.421042 | 1.534301 | 0.1871643 | 0.0322252 | 46.51034 | 20.30922 | 0.3415465 | 0 | 0.4040705 | 0 | 0.254383 | 0.3415465 | 0.254383 | 0.798886 | 0.1930967 | 0.008017254 |  |  | 468 | 60.56 | 1.24
2022-11-03 | 1.079473 | 3350 | 20.40023 | 15.6339 | 2022-11-01 | 1131.379 | 374.6947 | (20.0, 20.5] | normal | 6356.44 | 480.3498 | 24.92664 | 3.601649 | 0.7747748 | 6.421042 | 1.534301 | 0.1871643 | 0.0322252 | 46.51034 | 20.30922 | 0.3415465 | 0 | 0.4040705 | 0 | 0.254383 | 0.3415465 | 0.254383 | 0.798886 | 0.1930967 | 0.008017254 |  |  | 472 | 61.24667 | 1.86
2022-11-03 08:00 | 1.087454 | 3350 | 20.21161 | 15.46232 | 2022-11-02 | 1131.379 | 375.4122 | (20.0, 20.5] | normal | 7898.16 | 480.6063 | 23.8948 | 3.453014 | 0.5803559 | 6.887543 | 2.334468 | 0.1869577 | 0.03520086 | 47.88424 | 21.25918 | 0.3281169 | 0 | 0.3725842 | 0 | 0.2992988 | 0.3281169 | 0.2992988 | 0.780819 | 0.2055418 | 0.01363915 |  |  | 472 | 61.24667 | 1.86
2022-11-03 16:00 | 1.107407 | 3350 | 20.04249 | 15.38601 | 2022-11-02 | 1131.379 | 378.7137 | (20.0, 20.5] | normal | 7898.16 | 480.6063 | 23.8948 | 3.453014 | 0.5803559 | 6.887543 | 2.334468 | 0.1869577 | 0.03520086 | 47.88424 | 21.25918 | 0.3281169 | 0 | 0.3725842 | 0 | 0.2992988 | 0.3281169 | 0.2992988 | 0.780819 | 0.2055418 | 0.01363915 |  |  | 472 | 61.24667 | 1.86
2022-11-04 | 1.197197 | 3350 | 19.95044 | 15.29465 | 2022-11-02 | 1092.92 | 377.6065 | (19.5, 20.0] | normal | 7898.16 | 480.6063 | 23.8948 | 3.453014 | 0.5803559 | 6.887543 | 2.334468 | 0.1869577 | 0.03520086 | 47.88424 | 21.25918 | 0.3281169 | 0 | 0.3725842 | 0 | 0.2992988 | 0.3281169 | 0.2992988 | 0.780819 | 0.2055418 | 0.01363915 |  |  | 476 | 60.77 | 0.75
2022-11-04 08:00 | 1.091445 | 3350 | 20.31431 | 15.21756 | 2022-11-03 | 1092.92 | 366.6902 | (20.0, 20.5] | normal | 7272.04 | 474.0481 | 19.47247 | 3.503637 | 0.4664072 | 6.128043 | 1.452295 | 0.1787227 | 0.02192933 | 46.58989 | 19.80217 | 0.4204556 | 0 | 0.3828527 | 0 | 0.1966917 | 0.4204556 | 0.1966917 | 0.9536012 | 0.04639876 | 0 |  |  | 476 | 60.77 | 0.75
2022-11-04 16:00 | 1.027594 | 3350 | 19.69527 | 15.17499 | 2022-11-03 | 1092.92 | 374.5737 | (19.5, 20.0] | normal | 7272.04 | 474.0481 | 19.47247 | 3.503637 | 0.4664072 | 6.128043 | 1.452295 | 0.1787227 | 0.02192933 | 46.58989 | 19.80217 | 0.4204556 | 0 | 0.3828527 | 0 | 0.1966917 | 0.4204556 | 0.1966917 | 0.9536012 | 0.04639876 | 0 |  |  | 476 | 60.77 | 0.75
2022-11-05 | 1.067501 | 3350 | 19.65498 | 15.78119 | 2022-11-03 | 1136.044 | 375.2512 | (19.5, 20.0] | normal | 7272.04 | 474.0481 | 19.47247 | 3.503637 | 0.4664072 | 6.128043 | 1.452295 | 0.1787227 | 0.02192933 | 46.58989 | 19.80217 | 0.4204556 | 0 | 0.3828527 | 0 | 0.1966917 | 0.4204556 | 0.1966917 | 0.9536012 | 0.04639876 | 0 |  |  | 479 | 60.74667
2022-11-05 08:00 | 1.098761 | 3350 | 19.55936 | 16.08201 | 2022-11-04 | 1136.044 | 379.2896 | (19.5, 20.0] | normal | 7274.47999 | 469.9157 | 20.32257 | 3.44209 | 0.6491136 | 6.556889 | 2.316947 | 0.1936309 | 0.04943959 | 56.79189 | 22.31322 | 0.4358028 | 0.01088228 | 0.3327263 | 0 | 0.2205886 | 0.446685 | 0.2205886 | 0.8215229 | 0.1166116 | 0.06186553 |  |  | 479 | 60.74667
2022-11-05 16:00 | 1.122705 | 3350 | 19.85827 | 15.94189 | 2022-11-04 | 1136.044 | 378.5857 | (19.5, 20.0] | normal | 7274.47999 | 469.9157 | 20.32257 | 3.44209 | 0.6491136 | 6.556889 | 2.316947 | 0.1936309 | 0.04943959 | 56.79189 | 22.31322 | 0.4358028 | 0.01088228 | 0.3327263 | 0 | 0.2205886 | 0.446685 | 0.2205886 | 0.8215229 | 0.1166116 | 0.06186553 |  |  | 479 | 60.74667
2022-11-06 | 1.127361 | 3350 | 19.91797 | 15.66609 | 2022-11-04 | 1140.297 | 382.2267 | (19.5, 20.0] | normal | 7274.47999 | 469.9157 | 20.32257 | 3.44209 | 0.6491136 | 6.556889 | 2.316947 | 0.1936309 | 0.04943959 | 56.79189 | 22.31322 | 0.4358028 | 0.01088228 | 0.3327263 | 0 | 0.2205886 | 0.446685 | 0.2205886 | 0.8215229 | 0.1166116 | 0.06186553 |  |  | 470 | 61.16333
2022-11-06 08:00 | 1.201188 | 3315.287 | 19.56888 | 15.42549 | 2022-11-05 | 1140.297 | 380.8592 | (19.5, 20.0] | normal | 9660.23999 | 471.9177 | 19.60189 | 3.540642 | 0.5708306 | 6.683427 | 2.241676 | 0.2003477 | 0.03495041 | 52.58357 | 18.73712 | 0.4128686 | 0 | 0.3147938 | 0 | 0.2723376 | 0.4128686 | 0.2723376 | 0.7147549 | 0.1295853 | 0.1556597 |  |  | 470 | 61.16333
2022-11-06 16:00 | 1.255848 | 3300 | 20.04184 | 15.58161 | 2022-11-05 | 1140.297 | 375.0065 | (20.0, 20.5] | normal | 9660.23999 | 471.9177 | 19.60189 | 3.540642 | 0.5708306 | 6.683427 | 2.241676 | 0.2003477 | 0.03495041 | 52.58357 | 18.73712 | 0.4128686 | 0 | 0.3147938 | 0 | 0.2723376 | 0.4128686 | 0.2723376 | 0.7147549 | 0.1295853 | 0.1556597 |  |  | 470 | 61.16333
2022-11-07 | 1.268676 | 3300 | 20.11415 | 15.61957 | 2022-11-05 | 1087.182 | 381.3422 | (20.0, 20.5] | normal | 9660.23999 | 471.9177 | 19.60189 | 3.540642 | 0.5708306 | 6.683427 | 2.241676 | 0.2003477 | 0.03495041 | 52.58357 | 18.73712 | 0.4128686 | 0 | 0.3147938 | 0 | 0.2723376 | 0.4128686 | 0.2723376 | 0.7147549 | 0.1295853 | 0.1556597 |  |  | 481 | 59.04 | 1.58
2022-11-07 08:00 | 1.152232 | 3231.542 | 19.87256 | 15.42801 | 2022-11-06 | 1087.182 | 383.2243 | (19.5, 20.0] | normal | 9577.53 | 475.9694 | 22.32235 | 3.606728 | 0.6093819 | 7.070608 | 2.564826 | 0.2039447 | 0.03564373 | 55.06744 | 16.56512 | 0.4108251 | 0 | 0.2950647 | 0 | 0.2941102 | 0.4108251 | 0.2941102 | 0.6580676 | 0.1523095 | 0.189623 |  |  | 481 | 59.04 | 1.58
2022-11-07 16:00 | 1.253316 | 3200 | 19.73179 | 15.4406 | 2022-11-06 | 1087.182 | 349.6699 | (19.5, 20.0] | normal | 9577.53 | 475.9694 | 22.32235 | 3.606728 | 0.6093819 | 7.070608 | 2.564826 | 0.2039447 | 0.03564373 | 55.06744 | 16.56512 | 0.4108251 | 0 | 0.2950647 | 0 | 0.2941102 | 0.4108251 | 0.2941102 | 0.6580676 | 0.1523095 | 0.189623 |  |  | 481 | 59.04 | 1.58
2022-11-08 | 1.741346 | 3081.939 | 19.48783 | 13.04022 | 2022-11-06 | 918.1524 | 319.3983 | (19.0, 19.5] | baixo | 9577.53 | 475.9694 | 22.32235 | 3.606728 | 0.6093819 | 7.070608 | 2.564826 | 0.2039447 | 0.03564373 | 55.06744 | 16.56512 | 0.4108251 | 0 | 0.2950647 | 0 | 0.2941102 | 0.4108251 | 0.2941102 | 0.6580676 | 0.1523095 | 0.189623 |  |  | 481 | 60.185 | 1.07
2022-11-08 08:00 | 1.477026 | 3099.656 | 19.49311 | 13.53966 | 2022-11-06 | 918.1524 | 343.5968 | (19.0, 19.5] | baixo | 9577.53 | 475.9694 | 22.32235 | 3.606728 | 0.6093819 | 7.070608 | 2.564826 | 0.2039447 | 0.03564373 | 55.06744 | 16.56512 | 0.4108251 | 0 | 0.2950647 | 0 | 0.2941102 | 0.4108251 | 0.2941102 | 0.6580676 | 0.1523095 | 0.189623 |  |  | 481 | 60.185 | 1.07
2022-11-08 16:00 | 1.33841 | 3183.345 | 19.72032 | 15.36854 | 2022-11-07 | 918.1524 | 373.5239 | (19.5, 20.0] | baixo | 8442.31999 | 479.2236 | 26.58249 | 3.292129 | 0.5353893 | 6.72548 | 2.301159 | 0.1974915 | 0.03931681 | 51.46907 | 16.28157 | 0.3896559 | 0 | 0.3118329 | 0 | 0.2985112 | 0.3896559 | 0.2985112 | 0.6471407 | 0.191443 | 0.1614164 |  |  | 481 | 60.185 | 1.07
2022-11-09 | 1.252271 | 3200 | 20.20781 | 15.90754 | 2022-11-07 | 1117.151 | 372.7453 | (20.0, 20.5] | normal | 8442.31999 | 479.2236 | 26.58249 | 3.292129 | 0.5353893 | 6.72548 | 2.301159 | 0.1974915 | 0.03931681 | 51.46907 | 16.28157 | 0.3896559 | 0 | 0.3118329 | 0 | 0.2985112 | 0.3896559 | 0.2985112 | 0.6471407 | 0.191443 | 0.1614164 |  |  | 497 | 60.505 | 1.25
2022-11-09 08:00 | 1.271071 | 3198.012 | 20.49515 | 16.70653 | 2022-11-08 | 1117.151 | 373.4371 | (20.0, 20.5] | normal | 7740.07 | 493.6936 | 27.15282 | 3.787681 | 0.7715213 | 7.276052 | 2.81763 | 0.1822455 | 0.04106418 | 54.92799 | 17.84204 | 0.5122874 | 0 | 0.1484793 | 0 | 0.3392334 | 0.5122874 | 0.3392334 | 0.8378014 | 0.05316856 | 0.10903 |  |  | 497 | 60.505 | 1.25
2022-11-09 16:00 | 1.30778 | 3149.033 | 20.6602 | 16.27353 | 2022-11-08 | 1117.151 | 381.8415 | (20.5, inf] | normal | 7740.07 | 493.6936 | 27.15282 | 3.787681 | 0.7715213 | 7.276052 | 2.81763 | 0.1822455 | 0.04106418 | 54.92799 | 17.84204 | 0.5122874 | 0 | 0.1484793 | 0 | 0.3392334 | 0.5122874 | 0.3392334 | 0.8378014 | 0.05316856 | 0.10903 |  |  | 497 | 60.505 | 1.25
2022-11-10 | 1.17018 | 3177.983 | 20.64647 | 16.34127 | 2022-11-08 | 1066.762 | 384.6989 | (20.5, inf] | normal | 7740.07 | 493.6936 | 27.15282 | 3.787681 | 0.7715213 | 7.276052 | 2.81763 | 0.1822455 | 0.04106418 | 54.92799 | 17.84204 | 0.5122874 | 0 | 0.1484793 | 0 | 0.3392334 | 0.5122874 | 0.3392334 | 0.8378014 | 0.05316856 | 0.10903 |  |  | 488 |  | 1.06
2022-11-10 08:00 | 1.106747 | 3200 | 20.69635 | 15.737 | 2022-11-09 | 1066.762 | 382.9212 | (20.5, inf] | normal | 8759.88 | 483.9432 | 23.01911 | 3.699763 | 0.5916835 | 7.474121 | 2.911273 | 0.1838005 | 0.02860757 | 60.43141 | 16.48216 | 0.5159329 | 0 | 0.1367359 | 0 | 0.3473312 | 0.5159329 | 0.3473312 | 0.8555247 | 0.1444753 | 0 |  |  | 488 |  | 1.06
2022-11-10 16:00 | 1.027719 | 3200 | 20.40079 | 15.68922 | 2022-11-09 | 1066.762 | 324.656 | (20.0, 20.5] | normal | 8759.88 | 483.9432 | 23.01911 | 3.699763 | 0.5916835 | 7.474121 | 2.911273 | 0.1838005 | 0.02860757 | 60.43141 | 16.48216 | 0.5159329 | 0 | 0.1367359 | 0 | 0.3473312 | 0.5159329 | 0.3473312 | 0.8555247 | 0.1444753 | 0 |  |  | 488 |  | 1.06
2022-11-11 08:00 | 1.105279 | 3263.41 | 20.2 | 14.98925 | 2022-11-10 | 947.7544 | 359.548 | (20.0, 20.5] | baixo | 8155.36 | 489.4992 | 29.71525 | 3.776273 | 0.7495064 | 7.329304 | 2.811625 | 0.1763588 | 0.0332545 | 61.51884 | 16.01419 | 0.5277731 | 0 | 0.1085249 | 0 | 0.3637019 | 0.5277731 | 0.3637019 | 0.8815869 | 0.1184131 | 0 |  |  | 478 | 62.6 | 1.24
2022-11-11 16:00 | 0.9486006 | 3198.011 | 20.23657 | 15.30227 | 2022-11-10 | 947.7544 | 387.1283 | (20.0, 20.5] | baixo | 8155.36 | 489.4992 | 29.71525 | 3.776273 | 0.7495064 | 7.329304 | 2.811625 | 0.1763588 | 0.0332545 | 61.51884 | 16.01419 | 0.5277731 | 0 | 0.1085249 | 0 | 0.3637019 | 0.5277731 | 0.3637019 | 0.8815869 | 0.1184131 | 0 |  |  | 478 | 62.6 | 1.24
2022-11-12 | 0.9722011 | 3200 | 20.3926 | 15.40737 | 2022-11-11 | 1110.964 | 385.9656 | (20.0, 20.5] | normal | 8697.29 | 486.8635 | 33.81029 | 3.752845 | 0.7323554 | 6.709638 | 2.320342 | 0.1787334 | 0.02935839 | 58.48561 | 18.19115 | 0.5971768 | 0 | 0.0772252 | 0 | 0.325598 | 0.5971768 | 0.325598 | 0.8340279 | 0.158841 | 0.00713105 |  |  | 486 | 64.05
2022-11-12 08:00 | 0.9699271 | 3170.7 | 20.43771 | 15.15964 | 2022-11-11 | 1110.964 | 386.4441 | (20.0, 20.5] | normal | 8697.29 | 486.8635 | 33.81029 | 3.752845 | 0.7323554 | 6.709638 | 2.320342 | 0.1787334 | 0.02935839 | 58.48561 | 18.19115 | 0.5971768 | 0 | 0.0772252 | 0 | 0.325598 | 0.5971768 | 0.325598 | 0.8340279 | 0.158841 | 0.00713105 |  |  | 486 | 64.05
2022-11-12 16:00 | 0.9547828 | 3204.99 | 20.33826 | 15.21808 | 2022-11-11 | 1110.964 | 388.3062 | (20.0, 20.5] | normal | 8697.29 | 486.8635 | 33.81029 | 3.752845 | 0.7323554 | 6.709638 | 2.320342 | 0.1787334 | 0.02935839 | 58.48561 | 18.19115 | 0.5971768 | 0 | 0.0772252 | 0 | 0.325598 | 0.5971768 | 0.325598 | 0.8340279 | 0.158841 | 0.00713105 |  |  | 486 | 64.05
2022-11-13 | 1.044815 | 3277.044 | 20.39626 | 15.20598 | 2022-11-11 | 1159.429 | 391.4429 | (20.0, 20.5] | normal | 8697.29 | 486.8635 | 33.81029 | 3.752845 | 0.7323554 | 6.709638 | 2.320342 | 0.1787334 | 0.02935839 | 58.48561 | 18.19115 | 0.5971768 | 0 | 0.0772252 | 0 | 0.325598 | 0.5971768 | 0.325598 | 0.8340279 | 0.158841 | 0.00713105 |  |  | 482 | 61.595
2022-11-13 08:00 | 1.096445 | 3291.523 | 19.85672 | 15.53859 | 2022-11-12 | 1159.429 | 380.8031 | (19.5, 20.0] | normal | 10491.94 | 480.783 | 32.7793 | 3.80947 | 0.8883651 | 6.803237 | 2.392586 | 0.1896617 | 0.0300621 | 59.12914 | 18.34709 | 0.5858545 | 0 | 0.1006639 | 0 | 0.3134816 | 0.5858545 | 0.3134816 | 0.713925 | 0.286075 | 0 |  |  | 482 | 61.595
2022-11-13 16:00 | 1.184953 | 3300 | 20.30107 | 15.48344 | 2022-11-12 | 1159.429 | 384.8302 | (20.0, 20.5] | normal | 10491.94 | 480.783 | 32.7793 | 3.80947 | 0.8883651 | 6.803237 | 2.392586 | 0.1896617 | 0.0300621 | 59.12914 | 18.34709 | 0.5858545 | 0 | 0.1006639 | 0 | 0.3134816 | 0.5858545 | 0.3134816 | 0.713925 | 0.286075 | 0 |  |  | 482 | 61.595
2022-11-14 | 1.197106 | 3326.434 | 20.06613 | 15.30137 | 2022-11-12 | 1148.345 | 379.8579 | (20.0, 20.5] | normal | 10491.94 | 480.783 | 32.7793 | 3.80947 | 0.8883651 | 6.803237 | 2.392586 | 0.1896617 | 0.0300621 | 59.12914 | 18.34709 | 0.5858545 | 0 | 0.1006639 | 0 | 0.3134816 | 0.5858545 | 0.3134816 | 0.713925 | 0.286075 | 0 |  |  | 486 | 63.73 | 1.27
2022-11-14 08:00 | 1.240173 | 3302.532 | 20.13471 | 15.38257 | 2022-11-13 | 1148.345 | 386.2507 | (20.0, 20.5] | normal | 11661.83 | 481.7315 | 24.57371 | 3.955978 | 0.908081 | 7.16452 | 2.738579 | 0.1972538 | 0.03170732 | 59.96115 | 18.48342 | 0.5556246 | 0.000796616 | 0.07657117 | 0 | 0.3670076 | 0.5564212 | 0.3670076 | 0.6598778 | 0.3401222 | 0 |  |  | 486 | 63.73 | 1.27
2022-11-14 16:00 | 1.37193 | 3400 | 19.74374 | 15.54968 | 2022-11-13 | 1148.345 | 379.0412 | (19.5, 20.0] | normal | 11661.83 | 481.7315 | 24.57371 | 3.955978 | 0.908081 | 7.16452 | 2.738579 | 0.1972538 | 0.03170732 | 59.96115 | 18.48342 | 0.5556246 | 0.000796616 | 0.07657117 | 0 | 0.3670076 | 0.5564212 | 0.3670076 | 0.6598778 | 0.3401222 | 0 |  |  | 486 | 63.73 | 1.27
2022-11-15 | 1.31164 | 3400 | 19.98867 | 15.46564 | 2022-11-13 | 1122.916 | 377.0112 | (19.5, 20.0] | normal | 11661.83 | 481.7315 | 24.57371 | 3.955978 | 0.908081 | 7.16452 | 2.738579 | 0.1972538 | 0.03170732 | 59.96115 | 18.48342 | 0.5556246 | 0.000796616 | 0.07657117 | 0 | 0.3670076 | 0.5564212 | 0.3670076 | 0.6598778 | 0.3401222 | 0 |  |  | 478 | 62.22 | 1.32
2022-11-15 08:00 | 1.34244 | 3331.645 | 20.30382 | 15.27236 | 2022-11-13 | 1122.916 | 379.7269 | (20.0, 20.5] | normal | 11661.83 | 481.7315 | 24.57371 | 3.955978 | 0.908081 | 7.16452 | 2.738579 | 0.1972538 | 0.03170732 | 59.96115 | 18.48342 | 0.5556246 | 0.000796616 | 0.07657117 | 0 | 0.3670076 | 0.5564212 | 0.3670076 | 0.6598778 | 0.3401222 | 0 |  |  | 478 | 62.22 | 1.32
2022-11-15 16:00 | 1.394234 | 3349.993 | 20.28822 | 15.13395 | 2022-11-14 | 1122.916 | 383.0991 | (20.0, 20.5] | normal | 10749.24 | 481.0239 | 30.34832 | 3.920834 | 0.8494118 | 7.06446 | 2.663609 | 0.1982448 | 0.03982886 | 56.33167 | 18.47953 | 0.6281244 | 0 | 0.0649218 | 0 | 0.3069538 | 0.6281244 | 0.3069538 | 0.528327 | 0.471673 | 0 |  |  | 478 | 62.22 | 1.32
2022-11-16 | 1.578804 | 3350 | 20.37944 | 15.52578 | 2022-11-14 | 1162.597 | 386.6082 | (20.0, 20.5] | normal | 10749.24 | 481.0239 | 30.34832 | 3.920834 | 0.8494118 | 7.06446 | 2.663609 | 0.1982448 | 0.03982886 | 56.33167 | 18.47953 | 0.6281244 | 0 | 0.0649218 | 0 | 0.3069538 | 0.6281244 | 0.3069538 | 0.528327 | 0.471673 | 0 |  |  | 485 | 58.1 | 1.34
2022-11-16 08:00 | 1.682062 | 3326.614 | 20.18955 | 15.07807 | 2022-11-14 | 1162.597 | 388.6439 | (20.0, 20.5] | normal | 10749.24 | 481.0239 | 30.34832 | 3.920834 | 0.8494118 | 7.06446 | 2.663609 | 0.1982448 | 0.03982886 | 56.33167 | 18.47953 | 0.6281244 | 0 | 0.0649218 | 0 | 0.3069538 | 0.6281244 | 0.3069538 | 0.528327 | 0.471673 | 0 |  |  | 485 | 58.1 | 1.34
2022-11-16 16:00 | 1.712989 | 3350 | 20.65502 | 15.64255 | 2022-11-14 | 1162.597 | 385.9486 | (20.5, inf] | normal | 10749.24 | 481.0239 | 30.34832 | 3.920834 | 0.8494118 | 7.06446 | 2.663609 | 0.1982448 | 0.03982886 | 56.33167 | 18.47953 | 0.6281244 | 0 | 0.0649218 | 0 | 0.3069538 | 0.6281244 | 0.3069538 | 0.528327 | 0.471673 | 0 |  |  | 485 | 58.1 | 1.34
2022-11-17 | 1.755889 | 3381.719 | 20.87167 | 15.85999 | 2022-11-15 | 1153.811 | 387.6385 | (20.5, inf] | normal | 11121.72 | 482.1766 | 29.83138 | 3.596181 | 0.864849 | 7.37492 | 2.727404 | 0.207723 | 0.03821268 | 48.36469 | 20.88362 | 0.5403661 | 0 | 0.1205074 | 0 | 0.3391265 | 0.5403661 | 0.3391265 | 0.4280434 | 0.5542716 | 0.01768498 |  |  | 482 | 55.645 | 1.44
2022-11-17 08:00 | 1.750046 | 3445.997 | 20.45168 | 15.81632 | 2022-11-15 | 1153.811 | 386.0777 | (20.0, 20.5] | normal | 11121.72 | 482.1766 | 29.83138 | 3.596181 | 0.864849 | 7.37492 | 2.727404 | 0.207723 | 0.03821268 | 48.36469 | 20.88362 | 0.5403661 | 0 | 0.1205074 | 0 | 0.3391265 | 0.5403661 | 0.3391265 | 0.4280434 | 0.5542716 | 0.01768498 |  |  | 482 | 55.645 | 1.44
2022-11-17 16:00 | 1.688202 | 3450 | 20.0786 | 15.82319 | 2022-11-15 | 1153.811 | 377.1894 | (20.0, 20.5] | normal | 11121.72 | 482.1766 | 29.83138 | 3.596181 | 0.864849 | 7.37492 | 2.727404 | 0.207723 | 0.03821268 | 48.36469 | 20.88362 | 0.5403661 | 0 | 0.1205074 | 0 | 0.3391265 | 0.5403661 | 0.3391265 | 0.4280434 | 0.5542716 | 0.01768498 |  |  | 482 | 55.645 | 1.44
2022-11-18 | 1.690903 | 3450 | 20.20839 | 15.61426 | 2022-11-16 | 1158.983 | 385.8352 | (20.0, 20.5] | normal | 10756.83 | 475.3985 | 28.94021 | 3.521284 | 0.6637374 | 6.674283 | 2.321719 | 0.212722 | 0.04033935 | 44.58106 | 19.24336 | 0.6152705 | 0 | 0.13727 | 0 | 0.2474595 | 0.6152705 | 0.2474595 | 0.4115885 | 0.3956029 | 0.1928086 |  |  | 465 | 68.19 | 1.16
2022-11-18 08:00 | 1.788822 | 3450 | 19.6433 | 14.83376 | 2022-11-16 | 1158.983 | 389.0717 | (19.5, 20.0] | normal | 10756.83 | 475.3985 | 28.94021 | 3.521284 | 0.6637374 | 6.674283 | 2.321719 | 0.212722 | 0.04033935 | 44.58106 | 19.24336 | 0.6152705 | 0 | 0.13727 | 0 | 0.2474595 | 0.6152705 | 0.2474595 | 0.4115885 | 0.3956029 | 0.1928086 |  |  | 465 | 68.19 | 1.16
2022-11-18 16:00 | 1.724188 | 3450 | 19.55464 | 15.19707 | 2022-11-16 | 1158.983 | 382.0286 | (19.5, 20.0] | normal | 10756.83 | 475.3985 | 28.94021 | 3.521284 | 0.6637374 | 6.674283 | 2.321719 | 0.212722 | 0.04033935 | 44.58106 | 19.24336 | 0.6152705 | 0 | 0.13727 | 0 | 0.2474595 | 0.6152705 | 0.2474595 | 0.4115885 | 0.3956029 | 0.1928086 |  |  | 465 | 68.19 | 1.16
2022-11-19 | 1.694337 | 3450 | 19.57312 | 15.42697 | 2022-11-17 | 1144.923 | 361.8626 | (19.5, 20.0] | normal | 8927.9 | 478.6267 | 34.0338 | 3.429013 | 0.667604 | 6.292363 | 1.982683 | 0.1966552 | 0.04272148 | 44.08136 | 19.72001 | 0.6537584 | 0 | 0.1316625 | 0 | 0.214579 | 0.6537584 | 0.214579 | 0.5450686 | 0.3421533 | 0.1127781 |  |  | 481 | 59.1
2022-11-19 08:00 | 1.680452 | 3427.852 | 19.86655 | 16.11425 | 2022-11-17 | 1144.923 | 388.1262 | (19.5, 20.0] | normal | 8927.9 | 478.6267 | 34.0338 | 3.429013 | 0.667604 | 6.292363 | 1.982683 | 0.1966552 | 0.04272148 | 44.08136 | 19.72001 | 0.6537584 | 0 | 0.1316625 | 0 | 0.214579 | 0.6537584 | 0.214579 | 0.5450686 | 0.3421533 | 0.1127781 |  |  | 481 | 59.1
2022-11-19 16:00 | 1.959343 | 3443.759 | 19.82953 | 15.54264 | 2022-11-17 | 1144.923 | 392.4277 | (19.5, 20.0] | normal | 8927.9 | 478.6267 | 34.0338 | 3.429013 | 0.667604 | 6.292363 | 1.982683 | 0.1966552 | 0.04272148 | 44.08136 | 19.72001 | 0.6537584 | 0 | 0.1316625 | 0 | 0.214579 | 0.6537584 | 0.214579 | 0.5450686 | 0.3421533 | 0.1127781 |  |  | 481 | 59.1
2022-11-20 | 1.792827 | 3450 | 19.77378 | 16.17817 | 2022-11-18 | 1133.331 | 379.0341 | (19.5, 20.0] | normal | 8871.55 | 488.5967 | 34.77197 | 3.922868 | 1.016472 | 7.288006 | 2.761424 | 0.1827678 | 0.04570211 | 51.91 | 20.44555 | 0.5839836 | 0 | 0.09843038 | 0 | 0.317586 | 0.5839836 | 0.317586 | 0.6615813 | 0.2963484 | 0.04207038 |  |  |  | 60.55
2022-11-20 08:00 | 1.822535 | 3450 | 19.8 | 15.71559 | 2022-11-18 | 1133.331 | 372.6659 | (19.5, 20.0] | normal | 8871.55 | 488.5967 | 34.77197 | 3.922868 | 1.016472 | 7.288006 | 2.761424 | 0.1827678 | 0.04570211 | 51.91 | 20.44555 | 0.5839836 | 0 | 0.09843038 | 0 | 0.317586 | 0.5839836 | 0.317586 | 0.6615813 | 0.2963484 | 0.04207038 |  |  |  | 60.55
2022-11-20 16:00 | 1.750848 | 3450 | 19.75264 | 15.23708 | 2022-11-18 | 1133.331 | 379.8866 | (19.5, 20.0] | normal | 8871.55 | 488.5967 | 34.77197 | 3.922868 | 1.016472 | 7.288006 | 2.761424 | 0.1827678 | 0.04570211 | 51.91 | 20.44555 | 0.5839836 | 0 | 0.09843038 | 0 | 0.317586 | 0.5839836 | 0.317586 | 0.6615813 | 0.2963484 | 0.04207038 |  |  |  | 60.55
2022-11-21 | 1.824843 | 3360.113 | 19.64435 | 15.33974 | 2022-11-19 | 1110.901 | 371.1293 | (19.5, 20.0] | normal | 9718.91 | 496.6449 | 29.68987 | 3.720636 | 0.8751417 | 6.950177 | 2.497846 | 0.1754345 | 0.04173831 | 45.26192 | 18.45423 | 0.58113 | 0 | 0.1171212 | 0 | 0.3017489 | 0.58113 | 0.3017489 | 0.7519824 | 0.2416689 | 0.006348705 |  |  | 486 | 60.09 | 1.34
2022-11-21 08:00 | 1.953575 | 3447.204 | 19.61001 | 15.47068 | 2022-11-19 | 1110.901 | 378.4196 | (19.5, 20.0] | normal | 9718.91 | 496.6449 | 29.68987 | 3.720636 | 0.8751417 | 6.950177 | 2.497846 | 0.1754345 | 0.04173831 | 45.26192 | 18.45423 | 0.58113 | 0 | 0.1171212 | 0 | 0.3017489 | 0.58113 | 0.3017489 | 0.7519824 | 0.2416689 | 0.006348705 |  |  | 486 | 60.09 | 1.34
2022-11-21 16:00 | 1.918118 | 3450 | 19.76744 | 15.58438 | 2022-11-19 | 1110.901 | 386.1777 | (19.5, 20.0] | normal | 9718.91 | 496.6449 | 29.68987 | 3.720636 | 0.8751417 | 6.950177 | 2.497846 | 0.1754345 | 0.04173831 | 45.26192 | 18.45423 | 0.58113 | 0 | 0.1171212 | 0 | 0.3017489 | 0.58113 | 0.3017489 | 0.7519824 | 0.2416689 | 0.006348705 |  |  | 486 | 60.09 | 1.34
2022-11-22 | 1.844493 | 3450 | 19.96735 | 15.89712 | 2022-11-20 | 651.6124 | 383.2797 | (19.5, 20.0] | baixo | 9222.87 | 487.8851 | 35.14327 | 3.762003 | 1.069543 | 6.943484 | 2.488476 | 0.1886376 | 0.04316161 | 49.44684 | 19.55116 | 0.6184517 | 0 | 0.1055561 | 0 | 0.2759922 | 0.6184517 | 0.2759922 | 0.5930662 | 0.3074606 | 0.09947323 |  |  | 482 |  | 1.06
2022-11-22 08:00 | 1.834806 | 3450 | 20.1136 | 15.82298 | 2022-11-20 | 651.6124 | 314.5154 | (20.0, 20.5] | baixo | 9222.87 | 487.8851 | 35.14327 | 3.762003 | 1.069543 | 6.943484 | 2.488476 | 0.1886376 | 0.04316161 | 49.44684 | 19.55116 | 0.6184517 | 0 | 0.1055561 | 0 | 0.2759922 | 0.6184517 | 0.2759922 | 0.5930662 | 0.3074606 | 0.09947323 |  |  | 482 |  | 1.06
2022-11-23 | 2.762335 | 3312.9 | 20.11987 | 17.12731 | 2022-11-20 | 1088.529 | 321.2362 | (20.0, 20.5] | normal | 9222.87 | 487.8851 | 35.14327 | 3.762003 | 1.069543 | 6.943484 | 2.488476 | 0.1886376 | 0.04316161 | 49.44684 | 19.55116 | 0.6184517 | 0 | 0.1055561 | 0 | 0.2759922 | 0.6184517 | 0.2759922 | 0.5930662 | 0.3074606 | 0.09947323 |  |  | 495 | 65.935 | 1.36
2022-11-23 08:00 | 2.455917 | 3390.953 | 19.95959 | 14.17906 | 2022-11-20 | 1088.529 | 373.8697 | (19.5, 20.0] | normal | 9222.87 | 487.8851 | 35.14327 | 3.762003 | 1.069543 | 6.943484 | 2.488476 | 0.1886376 | 0.04316161 | 49.44684 | 19.55116 | 0.6184517 | 0 | 0.1055561 | 0 | 0.2759922 | 0.6184517 | 0.2759922 | 0.5930662 | 0.3074606 | 0.09947323 |  |  | 495 | 65.935 | 1.36
2022-11-23 16:00 | 2.361936 | 3449.755 | 20.04004 | 15.5484 | 2022-11-21 | 1088.529 | 391.2823 | (20.0, 20.5] | normal | 8275.31 | 481.5923 | 33.46527 | 3.515158 | 0.5244206 | 7.306773 | 2.684433 | 0.1915497 | 0.05543758 | 50.26994 | 22.21112 | 0.5497873 | 0 | 0.1172802 | 0 | 0.3329325 | 0.5497873 | 0.3329325 | 0.6253844 | 0.2080767 | 0.1665389 |  |  | 495 | 65.935 | 1.36
2022-11-24 | 2.372137 | 3448.983 | 20.20727 | 15.38004 | 2022-11-21 | 1181.395 | 398.2986 | (20.0, 20.5] | normal | 8275.31 | 481.5923 | 33.46527 | 3.515158 | 0.5244206 | 7.306773 | 2.684433 | 0.1915497 | 0.05543758 | 50.26994 | 22.21112 | 0.5497873 | 0 | 0.1172802 | 0 | 0.3329325 | 0.5497873 | 0.3329325 | 0.6253844 | 0.2080767 | 0.1665389 |  |  | 508 | 64.17 | 1.12
2022-11-24 08:00 | 2.378407 | 3449.91 | 20.32188 | 15.1223 | 2022-11-21 | 1181.395 | 389.6574 | (20.0, 20.5] | normal | 8275.31 | 481.5923 | 33.46527 | 3.515158 | 0.5244206 | 7.306773 | 2.684433 | 0.1915497 | 0.05543758 | 50.26994 | 22.21112 | 0.5497873 | 0 | 0.1172802 | 0 | 0.3329325 | 0.5497873 | 0.3329325 | 0.6253844 | 0.2080767 | 0.1665389 |  |  | 508 | 64.17 | 1.12
2022-11-24 16:00 | 2.167086 | 3450 | 20.54792 | 15.35833 | 2022-11-22 | 1181.395 | 392.2082 | (20.5, inf] | normal | 8114.19 | 489.5129 | 32.57184 | 3.752666 | 0.9307006 | 7.808714 | 2.804685 | 0.1935646 | 0.0764656 | 54.35563 | 20.57034 | 0.4977552 | 0 | 0.1158809 | 0 | 0.3863639 | 0.4977552 | 0.3863639 | 0.8551152 | 0.09353896 | 0.05134584 |  |  | 508 | 64.17 | 1.12
2022-11-25 | 1.94718 | 3450.123 | 20.44117 | 15.14992 | 2022-11-23 | 1168.083 | 392.1666 | (20.0, 20.5] | normal | 8635.28 | 488.6053 | 30.37911 | 4.05473 | 1.180471 | 7.081738 | 2.285324 | 0.182128 | 0.07257414 | 50.8668 | 16.16648 | 0.5389067 | 0 | 0.1518237 | 0 | 0.3092696 | 0.5389067 | 0.3092696 | 0.7978421 | 0.1729816 | 0.02917629 | 3.17 | 1.68 | 469 | 63.08 | 1.26
2022-11-25 08:00 | 1.871618 | 3450.018 | 20.01515 | 15.5256 | 2022-11-23 | 1168.083 | 384.3271 | (20.0, 20.5] | normal | 8635.28 | 488.6053 | 30.37911 | 4.05473 | 1.180471 | 7.081738 | 2.285324 | 0.182128 | 0.07257414 | 50.8668 | 16.16648 | 0.5389067 | 0 | 0.1518237 | 0 | 0.3092696 | 0.5389067 | 0.3092696 | 0.7978421 | 0.1729816 | 0.02917629 | 3.17 | 1.68 | 469 | 63.08 | 1.26
2022-11-25 16:00 | 1.863868 | 3450.061 | 20.27107 | 16.12044 | 2022-11-23 | 1168.083 | 390.9266 | (20.0, 20.5] | normal | 8635.28 | 488.6053 | 30.37911 | 4.05473 | 1.180471 | 7.081738 | 2.285324 | 0.182128 | 0.07257414 | 50.8668 | 16.16648 | 0.5389067 | 0 | 0.1518237 | 0 | 0.3092696 | 0.5389067 | 0.3092696 | 0.7978421 | 0.1729816 | 0.02917629 | 3.17 | 1.68 | 469 | 63.08 | 1.26
2022-11-26 | 1.93168 | 3450 | 20.04358 | 15.33845 | 2022-11-24 | 1142.44 | 390.4848 | (20.0, 20.5] | normal | 5737.48 | 486.6875 | 34.31637 | 4.176343 | 0.8496853 | 6.963161 | 2.425191 | 0.176888 | 0.05062714 | 53.49393 | 15.56729 | 0.714962 | 0 | 0.02054038 | 0 | 0.2644977 | 0.714962 | 0.2644977 | 0.8052097 | 0.1558457 | 0.03894466 |  |  | 478 | 57.77
2022-11-26 08:00 | 1.923285 | 3099.099 | 20.13804 | 15.52098 | 2022-11-24 | 1142.44 | 386.9684 | (20.0, 20.5] | normal | 5737.48 | 486.6875 | 34.31637 | 4.176343 | 0.8496853 | 6.963161 | 2.425191 | 0.176888 | 0.05062714 | 53.49393 | 15.56729 | 0.714962 | 0 | 0.02054038 | 0 | 0.2644977 | 0.714962 | 0.2644977 | 0.8052097 | 0.1558457 | 0.03894466 |  |  | 478 | 57.77
2022-11-26 16:00 | 2.875306 | 3370.554 | 20.21605 | 14.68336 | 2022-11-23 | 1142.44 | 388.5386 | (20.0, 20.5] | normal | 8635.28 | 488.6053 | 30.37911 | 4.05473 | 1.180471 | 7.081738 | 2.285324 | 0.182128 | 0.07257414 | 50.8668 | 16.16648 | 0.5389067 | 0 | 0.1518237 | 0 | 0.3092696 | 0.5389067 | 0.3092696 | 0.7978421 | 0.1729816 | 0.02917629 |  |  | 478 | 57.77
2022-11-27 | 1.890993 | 3450.108 | 19.95897 | 15.40225 | 2022-11-25 | 1171.978 | 387.5504 | (19.5, 20.0] | normal | 7586.39 | 489.0961 | 29.02059 | 3.798303 | 0.5535136 | 6.478762 | 1.865695 | 0.2195149 | 0.0569282 | 42.5114 | 22.35878 | 0.7806097 | 0 | 0 | 0 | 0.2193903 | 0.7806097 | 0.2193903 | 0.5301204 | 0.2953079 | 0.1745716 | 3.65 | 1.97 | 485 | 55.41333
2022-11-27 08:00 | 1.867743 | 3450 | 20.00696 | 15.13309 | 2022-11-25 | 1171.978 | 390.9549 | (20.0, 20.5] | normal | 7586.39 | 489.0961 | 29.02059 | 3.798303 | 0.5535136 | 6.478762 | 1.865695 | 0.2195149 | 0.0569282 | 42.5114 | 22.35878 | 0.7806097 | 0 | 0 | 0 | 0.2193903 | 0.7806097 | 0.2193903 | 0.5301204 | 0.2953079 | 0.1745716 | 3.65 | 1.97 | 485 | 55.41333
2022-11-27 16:00 | 1.814909 | 3450 | 19.97561 | 14.38361 | 2022-11-25 | 1171.978 | 391.5842 | (19.5, 20.0] | normal | 7586.39 | 489.0961 | 29.02059 | 3.798303 | 0.5535136 | 6.478762 | 1.865695 | 0.2195149 | 0.0569282 | 42.5114 | 22.35878 | 0.7806097 | 0 | 0 | 0 | 0.2193903 | 0.7806097 | 0.2193903 | 0.5301204 | 0.2953079 | 0.1745716 | 3.65 | 1.97 | 485 | 55.41333
2022-11-28 | 1.887697 | 3450 | 19.91931 | 14.44248 | 2022-11-26 | 1159.005 | 393.0758 | (19.5, 20.0] | normal | 6758.53 | 473.8655 | 32.79133 | 3.643826 | 0.3887393 | 6.124155 | 1.323005 | 0.229143 | 0.05537575 | 41.40693 | 22.00248 | 0.8535614 | 0 | 0 | 0 | 0.1464386 | 0.8535614 | 0.1464386 | 0.476828 | 0.1987561 | 0.3244158 | 3.27 | 1.82 | 477 | 53.045 | 1.11
2022-11-28 08:00 | 1.840618 | 3354.536 | 20.01558 | 14.68014 | 2022-11-26 | 1159.005 | 392.2328 | (20.0, 20.5] | normal | 6758.53 | 473.8655 | 32.79133 | 3.643826 | 0.3887393 | 6.124155 | 1.323005 | 0.229143 | 0.05537575 | 41.40693 | 22.00248 | 0.8535614 | 0 | 0 | 0 | 0.1464386 | 0.8535614 | 0.1464386 | 0.476828 | 0.1987561 | 0.3244158 | 3.27 | 1.82 | 477 | 53.045 | 1.11
2022-11-28 16:00 | 1.850951 | 3450 | 19.71961 | 14.81664 | 2022-11-26 | 1159.005 | 371.8598 | (19.5, 20.0] | normal | 6758.53 | 473.8655 | 32.79133 | 3.643826 | 0.3887393 | 6.124155 | 1.323005 | 0.229143 | 0.05537575 | 41.40693 | 22.00248 | 0.8535614 | 0 | 0 | 0 | 0.1464386 | 0.8535614 | 0.1464386 | 0.476828 | 0.1987561 | 0.3244158 | 3.27 | 1.82 | 477 | 53.045 | 1.11
2022-11-29 | 1.889055 | 3450 | 19.68978 | 15.1049 | 2022-11-27 | 1142.532 | 386.5214 | (19.5, 20.0] | normal | 7011.68 | 473.6659 | 36.04538 | 3.526726 | 0.4721782 | 6.51168 | 1.890971 | 0.2261693 | 0.04791787 | 42.13805 | 22.99854 | 0.7782486 | 0 | 0 | 0 | 0.2217514 | 0.7782486 | 0.2217514 | 0.5399026 | 0.1635977 | 0.2964997 |  |  | 490 | 53.6 | 0.6
2022-11-29 08:00 | 1.898743 | 3450 | 19.55673 | 15.09567 | 2022-11-27 | 1142.532 | 400.067 | (19.5, 20.0] | normal | 7011.68 | 473.6659 | 36.04538 | 3.526726 | 0.4721782 | 6.51168 | 1.890971 | 0.2261693 | 0.04791787 | 42.13805 | 22.99854 | 0.7782486 | 0 | 0 | 0 | 0.2217514 | 0.7782486 | 0.2217514 | 0.5399026 | 0.1635977 | 0.2964997 |  |  | 490 | 53.6 | 0.6
2022-11-29 16:00 | 1.865806 | 3426.98 | 19.43446 | 15.12441 | 2022-11-27 | 1142.532 | 381.3685 | (19.0, 19.5] | normal | 7011.68 | 473.6659 | 36.04538 | 3.526726 | 0.4721782 | 6.51168 | 1.890971 | 0.2261693 | 0.04791787 | 42.13805 | 22.99854 | 0.7782486 | 0 | 0 | 0 | 0.2217514 | 0.7782486 | 0.2217514 | 0.5399026 | 0.1635977 | 0.2964997 |  |  | 490 | 53.6 | 0.6
2022-11-30 | 1.971556 | 3400 | 19.67605 | 15.1758 | 2022-11-28 | 1169.219 | 390.6683 | (19.5, 20.0] | normal | 6771.23 | 460.913 | 31.44626 | 3.627529 | 0.3437367 | 5.924414 | 0.7636829 | 0.2238935 | 0.04531807 | 40.64695 | 19.17665 | 0.8868847 | 0 | 0 | 0 | 0.1131153 | 0.8868847 | 0.1131153 | 0.6166955 | 0.09931905 | 0.2839855 |  |  | 459 | 53.92333 | 0.86
2022-11-30 08:00 | 2.022671 | 3400 | 19.66034 | 15.08801 | 2022-11-28 | 1169.219 | 386.7347 | (19.5, 20.0] | normal | 6771.23 | 460.913 | 31.44626 | 3.627529 | 0.3437367 | 5.924414 | 0.7636829 | 0.2238935 | 0.04531807 | 40.64695 | 19.17665 | 0.8868847 | 0 | 0 | 0 | 0.1131153 | 0.8868847 | 0.1131153 | 0.6166955 | 0.09931905 | 0.2839855 |  |  | 459 | 53.92333 | 0.86
2022-11-30 16:00 | 2.030863 | 3400 | 19.67009 | 15.04703 | 2022-11-28 | 1169.219 | 390.7557 | (19.5, 20.0] | normal | 6771.23 | 460.913 | 31.44626 | 3.627529 | 0.3437367 | 5.924414 | 0.7636829 | 0.2238935 | 0.04531807 | 40.64695 | 19.17665 | 0.8868847 | 0 | 0 | 0 | 0.1131153 | 0.8868847 | 0.1131153 | 0.6166955 | 0.09931905 | 0.2839855 |  |  | 459 | 53.92333 | 0.86
2022-12-01 | 1.842128 | 3400 | 19.47151 | 14.91133 | 2022-11-29 | 1161.896 | 387.7799 | (19.0, 19.5] | normal | 9189.27 | 471.9081 | 24.53127 | 3.751886 | 0.7293746 | 6.611683 | 2.011658 | 0.2271677 | 0.06742375 | 46.27502 | 21.98695 | 0.7919214 | 0 | 0 | 0 | 0.2080786 | 0.7919214 | 0.2080786 | 0.4918392 | 0.04406167 | 0.4640992 |  |  | 475 | 55.74333 | 0.62
2022-12-01 08:00 | 1.676986 | 3400 | 19.64154 | 15.94088 | 2022-11-29 | 1161.896 | 379.6983 | (19.5, 20.0] | normal | 9189.27 | 471.9081 | 24.53127 | 3.751886 | 0.7293746 | 6.611683 | 2.011658 | 0.2271677 | 0.06742375 | 46.27502 | 21.98695 | 0.7919214 | 0 | 0 | 0 | 0.2080786 | 0.7919214 | 0.2080786 | 0.4918392 | 0.04406167 | 0.4640992 |  |  | 475 | 55.74333 | 0.62
2022-12-01 16:00 | 1.589448 | 3400 | 19.76292 | 15.4584 | 2022-11-30 | 1161.896 | 391.7301 | (19.5, 20.0] | normal | 8325.33 | 472.9128 | 21.79865 | 3.667836 | 0.5190303 | 5.987368 | 1.04411 | 0.227589 | 0.06164029 | 48.53245 | 19.98184 | 0.9075232 | 0 | 0 | 0 | 0.09247681 | 0.9075232 | 0.09247681 | 0.5732452 | 0.03131412 | 0.3954407 |  |  | 475 | 55.74333 | 0.62
2022-12-02 | 1.503323 | 3399.121 | 19.50374 | 14.99191 | 2022-11-30 | 1146.537 | 388.8684 | (19.5, 20.0] | normal | 8325.33 | 472.9128 | 21.79865 | 3.667836 | 0.5190303 | 5.987368 | 1.04411 | 0.227589 | 0.06164029 | 48.53245 | 19.98184 | 0.9075232 | 0 | 0 | 0 | 0.09247681 | 0.9075232 | 0.09247681 | 0.5732452 | 0.03131412 | 0.3954407 |  |  | 473 | 53.975 | 0.61
2022-12-02 08:00 | 1.537524 | 3320.244 | 19.53802 | 15.32942 | 2022-11-30 | 1146.537 | 392.888 | (19.5, 20.0] | normal | 8325.33 | 472.9128 | 21.79865 | 3.667836 | 0.5190303 | 5.987368 | 1.04411 | 0.227589 | 0.06164029 | 48.53245 | 19.98184 | 0.9075232 | 0 | 0 | 0 | 0.09247681 | 0.9075232 | 0.09247681 | 0.5732452 | 0.03131412 | 0.3954407 |  |  | 473 | 53.975 | 0.61
2022-12-02 16:00 | 1.498915 | 3300 | 19.39761 | 14.82126 | 2022-12-01 | 1146.537 | 362.029 | (19.0, 19.5] | normal | 7242.69 | 470.9852 | 19.29701 | 3.601434 | 0.3205334 | 5.771243 | 0.2799843 | 0.2243126 | 0.05028578 | 47.08503 | 17.211 | 1 | 0 | 0 | 0 | 0 | 1 | 0 | 0.5702384 | 0.04975223 | 0.3800094 |  |  | 473 | 53.975 | 0.61
2022-12-03 | 1.42802 | 3300 | 19.45349 | 14.95005 | 2022-12-01 | 1135.401 | 374.6069 | (19.0, 19.5] | normal | 7242.69 | 470.9852 | 19.29701 | 3.601434 | 0.3205334 | 5.771243 | 0.2799843 | 0.2243126 | 0.05028578 | 47.08503 | 17.211 | 1 | 0 | 0 | 0 | 0 | 1 | 0 | 0.5702384 | 0.04975223 | 0.3800094 |  |  | 449 | 52.63
2022-12-03 08:00 | 1.438148 | 3300 | 19.41036 | 15.09496 | 2022-12-01 | 1135.401 | 377.4024 | (19.0, 19.5] | normal | 7242.69 | 470.9852 | 19.29701 | 3.601434 | 0.3205334 | 5.771243 | 0.2799843 | 0.2243126 | 0.05028578 | 47.08503 | 17.211 | 1 | 0 | 0 | 0 | 0 | 1 | 0 | 0.5702384 | 0.04975223 | 0.3800094 |  |  | 449 | 52.63
2022-12-03 16:00 | 1.450478 | 3303.501 | 19.31916 | 15.0833 | 2022-12-02 | 1135.401 | 381.7981 | (19.0, 19.5] | normal | 7410.76 | 475.9173 | 22.18068 | 3.528745 | 0.3144407 | 5.729277 | 0.3294982 | 0.2270332 | 0.05028879 | 39.12768 | 11.04944 | 0.9681544 | 0 | 0.03024874 | 0 | 0.001596851 | 0.9681544 | 0.001596851 | 0.5676589 | 0.01184754 | 0.4204936 |  |  | 449 | 52.63
2022-12-04 | 1.306231 | 3359.904 | 19.28561 | 15.24594 | 2022-12-02 | 1135.067 | 378.5477 | (19.0, 19.5] | normal | 7410.76 | 475.9173 | 22.18068 | 3.528745 | 0.3144407 | 5.729277 | 0.3294982 | 0.2270332 | 0.05028879 | 39.12768 | 11.04944 | 0.9681544 | 0 | 0.03024874 | 0 | 0.001596851 | 0.9681544 | 0.001596851 | 0.5676589 | 0.01184754 | 0.4204936 |  |  | 456 | 53.83
2022-12-04 08:00 | 1.315744 | 3375 | 19.3225 | 15.334 | 2022-12-03 | 1135.067 | 374.574 | (19.0, 19.5] | normal | 8800.77999 | 478.8694 | 28.0232 | 3.344281 | 0.5065826 | 5.761547 | 0.5276041 | 0.2178471 | 0.05063846 | 43.54185 | 16.53169 | 0.8387347 | 0 | 0.1458074 | 0 | 0.01545783 | 0.8387347 | 0.01545783 | 0.6249417 | 0.05234454 | 0.3227138 |  |  | 456 | 53.83
2022-12-04 16:00 | 1.272172 | 3375 | 19.35062 | 15.33268 | 2022-12-03 | 1135.067 | 380.6552 | (19.0, 19.5] | normal | 8800.77999 | 478.8694 | 28.0232 | 3.344281 | 0.5065826 | 5.761547 | 0.5276041 | 0.2178471 | 0.05063846 | 43.54185 | 16.53169 | 0.8387347 | 0 | 0.1458074 | 0 | 0.01545783 | 0.8387347 | 0.01545783 | 0.6249417 | 0.05234454 | 0.3227138 |  |  | 456 | 53.83
2022-12-05 | 1.242249 | 3396.483 | 19.14838 | 15.35807 | 2022-12-03 | 1104.187 | 376.8969 | (19.0, 19.5] | normal | 8800.77999 | 478.8694 | 28.0232 | 3.344281 | 0.5065826 | 5.761547 | 0.5276041 | 0.2178471 | 0.05063846 | 43.54185 | 16.53169 | 0.8387347 | 0 | 0.1458074 | 0 | 0.01545783 | 0.8387347 | 0.01545783 | 0.6249417 | 0.05234454 | 0.3227138 |  |  | 461 | 54.13 | 0.54
2022-12-05 08:00 | 1.100296 | 3400 | 19.09449 | 15.33712 | 2022-12-04 | 1104.187 | 331.7926 | (19.0, 19.5] | normal | 8563.83 | 467.1449 | 20.69168 | 3.315249 | 0.5747166 | 5.855815 | 0.748705 | 0.2161112 | 0.05203141 | 51.99307 | 17.23361 | 0.5310264 | 0 | 0.2766845 | 0 | 0.1922891 | 0.5310264 | 0.1922891 | 0.5988534 | 0.07721709 | 0.3239295 |  |  | 461 | 54.13 | 0.54
2022-12-05 16:00 | 1.095054 | 3340.866 | 19.3822 | 15.64764 | 2022-12-04 | 1104.187 | 388.0263 | (19.0, 19.5] | normal | 8563.83 | 467.1449 | 20.69168 | 3.315249 | 0.5747166 | 5.855815 | 0.748705 | 0.2161112 | 0.05203141 | 51.99307 | 17.23361 | 0.5310264 | 0 | 0.2766845 | 0 | 0.1922891 | 0.5310264 | 0.1922891 | 0.5988534 | 0.07721709 | 0.3239295 |  |  | 461 | 54.13 | 0.54
2022-12-06 | 1.013097 | 3200 | 19.48199 | 15.36999 | 2022-12-04 | 1056.367 | 365.6814 | (19.0, 19.5] | normal | 8563.83 | 467.1449 | 20.69168 | 3.315249 | 0.5747166 | 5.855815 | 0.748705 | 0.2161112 | 0.05203141 | 51.99307 | 17.23361 | 0.5310264 | 0 | 0.2766845 | 0 | 0.1922891 | 0.5310264 | 0.1922891 | 0.5988534 | 0.07721709 | 0.3239295 |  |  | 462 | 55.09 | 0.42
2022-12-06 08:00 | 0.9657493 | 3199.784 | 19.48951 | 15.43753 | 2022-12-05 | 1056.367 | 352.0543 | (19.0, 19.5] | normal | 6311.13999 | 465.3241 | 22.54891 | 3.253612 | 0.5604208 | 5.638998 | 0.4186779 | 0.1887304 | 0.0275631 | 53.70128 | 13.20832 | 0.6333975 | 0 | 0.3350761 | 0 | 0.03152644 | 0.6333975 | 0.03152644 | 0.8165709 | 0.1306325 | 0.05279665 |  |  | 462 | 55.09 | 0.42
2022-12-06 16:00 | 1.066158 | 3161.644 | 19.3212 | 15.34034 | 2022-12-05 | 1056.367 | 336.3899 | (19.0, 19.5] | normal | 6311.13999 | 465.3241 | 22.54891 | 3.253612 | 0.5604208 | 5.638998 | 0.4186779 | 0.1887304 | 0.0275631 | 53.70128 | 13.20832 | 0.6333975 | 0 | 0.3350761 | 0 | 0.03152644 | 0.6333975 | 0.03152644 | 0.8165709 | 0.1306325 | 0.05279665 |  |  | 462 | 55.09 | 0.42
2022-12-07 16:00 | 1.207139 | 3167.354 | 19.57048 | 14.49426 | 2022-12-06 | 669.0907 | 322.2707 | (19.5, 20.0] | baixo | 7342.29 | 468.0452 | 28.42906 | 3.341006 | 0.6099238 | 5.766062 | 0.2765886 | 0.2098715 | 0.04033146 | 47.74801 | 18.70437 | 0.7510572 | 0 | 0.1710025 | 0 | 0.07794026 | 0.7510572 | 0.07794026 | 0.693963 | 0.1508191 | 0.1552179 |  |  | 454 | 52.19 | 1.07
2022-12-08 | 1.10814 | 3189.162 | 19.34391 | 15.2442 | 2022-12-06 | 1061.629 | 372.7709 | (19.0, 19.5] | normal | 7342.29 | 468.0452 | 28.42906 | 3.341006 | 0.6099238 | 5.766062 | 0.2765886 | 0.2098715 | 0.04033146 | 47.74801 | 18.70437 | 0.7510572 | 0 | 0.1710025 | 0 | 0.07794026 | 0.7510572 | 0.07794026 | 0.693963 | 0.1508191 | 0.1552179 |  |  | 463 | 54.23333 | 0.98
2022-12-08 16:00 | 1.061326 | 3040.377 | 19.05111 | 15.46202 | 2022-12-07 | 1061.629 | 321.6161 | (19.0, 19.5] | normal | 5896.77 | 469.8979 | 31.70829 | 3.430496 | 0.6112105 | 5.839068 | 0.5790373 | 0.209521 | 0.04163601 | 46.78369 | 21.81226 | 0.7051759 | 0 | 0.1474265 | 0 | 0.1473976 | 0.7051759 | 0.1473976 | 0.520658 | 0.2442092 | 0.2351328 |  |  | 463 | 54.23333 | 0.98
2022-12-09 | 1.045777 | 3100 | 19.09651 | 15.64617 | 2022-12-07 | 999.575 | 332.2109 | (19.0, 19.5] | normal | 5896.77 | 469.8979 | 31.70829 | 3.430496 | 0.6112105 | 5.839068 | 0.5790373 | 0.209521 | 0.04163601 | 46.78369 | 21.81226 | 0.7051759 | 0 | 0.1474265 | 0 | 0.1473976 | 0.7051759 | 0.1473976 | 0.520658 | 0.2442092 | 0.2351328 |  |  | 472 | 56.73 | 0.96
2022-12-09 08:00 | 1.054402 | 3101.852 | 19.12302 | 15.60074 | 2022-12-08 | 999.575 | 346.3882 | (19.0, 19.5] | normal | 6632.05 | 477.4402 | 34.62164 | 3.468536 | 0.857996 | 6.295295 | 1.341406 | 0.1957628 | 0.0424068 | 50.19546 | 21.73442 | 0.6460989 | 0 | 0.1826871 | 0 | 0.171214 | 0.6460989 | 0.171214 | 0.6840565 | 0.1402236 | 0.1757199 |  |  | 472 | 56.73 | 0.96
2022-12-09 16:00 | 1.043429 | 3203.693 | 19.07347 | 15.50451 | 2022-12-08 | 999.575 | 359.2586 | (19.0, 19.5] | normal | 6632.05 | 477.4402 | 34.62164 | 3.468536 | 0.857996 | 6.295295 | 1.341406 | 0.1957628 | 0.0424068 | 50.19546 | 21.73442 | 0.6460989 | 0 | 0.1826871 | 0 | 0.171214 | 0.6460989 | 0.171214 | 0.6840565 | 0.1402236 | 0.1757199 |  |  | 472 | 56.73 | 0.96
2022-12-10 | 1.090345 | 3266.601 | 19.18177 | 15.88804 | 2022-12-08 | 1092.713 | 363.5933 | (19.0, 19.5] | normal | 6632.05 | 477.4402 | 34.62164 | 3.468536 | 0.857996 | 6.295295 | 1.341406 | 0.1957628 | 0.0424068 | 50.19546 | 21.73442 | 0.6460989 | 0 | 0.1826871 | 0 | 0.171214 | 0.6460989 | 0.171214 | 0.6840565 | 0.1402236 | 0.1757199 |  |  | 466 | 53.99
2022-12-10 08:00 | 1.181841 | 3063.05 | 16.93178 | 14.17185 | 2022-12-09 | 1092.713 | 362.7066 | (-inf, 18.5] | normal | 7757.36 | 471.2714 | 28.2672 | 3.557997 | 0.9628788 | 6.335092 | 1.323333 | 0.2189556 | 0.04442115 | 46.79416 | 21.55666 | 0.6143946 | 0 | 0.2046689 | 0 | 0.1809366 | 0.6143946 | 0.1809366 | 0.3678264 | 0.3654172 | 0.2667564 |  |  | 466 | 53.99
2022-12-10 16:00 | 1.223762 | 3300 | 19.44419 |  | 2022-12-09 | 1092.713 | 0 | (19.0, 19.5] | normal | 7757.36 | 471.2714 | 28.2672 | 3.557997 | 0.9628788 | 6.335092 | 1.323333 | 0.2189556 | 0.04442115 | 46.79416 | 21.55666 | 0.6143946 | 0 | 0.2046689 | 0 | 0.1809366 | 0.6143946 | 0.1809366 | 0.3678264 | 0.3654172 | 0.2667564 |  |  | 466 | 53.99
2022-12-11 | 1.195081 | 3300 | 19.57184 | 16.14391 | 2022-12-09 |  | 0 | (19.5, 20.0] | normal | 7757.36 | 471.2714 | 28.2672 | 3.557997 | 0.9628788 | 6.335092 | 1.323333 | 0.2189556 | 0.04442115 | 46.79416 | 21.55666 | 0.6143946 | 0 | 0.2046689 | 0 | 0.1809366 | 0.6143946 | 0.1809366 | 0.3678264 | 0.3654172 | 0.2667564 |  |  | 461 | 55.07667
2022-12-11 08:00 | 1.215336 | 3300 | 19.26912 | 16.01848 | 2022-12-10 |  | 0 | (19.0, 19.5] | normal | 9946.48 | 471.0152 | 24.35661 | 3.658135 | 0.8879385 | 6.442784 | 1.51472 | 0.2274552 | 0.04154015 | 46.84465 | 20.53456 | 0.614915 | 0 | 0.187221 | 0 | 0.197864 | 0.614915 | 0.197864 | 0.2892904 | 0.3757886 | 0.334921 |  |  | 461 | 55.07667
2022-12-11 16:00 | 1.255848 | 3300 | 19.37797 | 16.04647 | 2022-12-10 |  | 369.7815 | (19.0, 19.5] | normal | 9946.48 | 471.0152 | 24.35661 | 3.658135 | 0.8879385 | 6.442784 | 1.51472 | 0.2274552 | 0.04154015 | 46.84465 | 20.53456 | 0.614915 | 0 | 0.187221 | 0 | 0.197864 | 0.614915 | 0.197864 | 0.2892904 | 0.3757886 | 0.334921 |  |  | 461 | 55.07667
2022-12-12 | 1.245623 | 3300 | 19.49153 | 15.93158 | 2022-12-10 | 1116.315 | 374.6618 | (19.0, 19.5] | normal | 9946.48 | 471.0152 | 24.35661 | 3.658135 | 0.8879385 | 6.442784 | 1.51472 | 0.2274552 | 0.04154015 | 46.84465 | 20.53456 | 0.614915 | 0 | 0.187221 | 0 | 0.197864 | 0.614915 | 0.197864 | 0.2892904 | 0.3757886 | 0.334921 |  |  | 457 | 54.57 | 1.17
2022-12-12 08:00 | 1.174825 | 3299.832 | 19.36255 | 15.78735 | 2022-12-11 | 1116.315 | 376.6184 | (19.0, 19.5] | normal | 8960.54 | 462.5759 | 27.26557 | 3.401722 | 0.7790943 | 6.245234 | 1.202395 | 0.2174045 | 0.02533697 | 49.21311 | 20.38123 | 0.6362463 | 0 | 0.2324994 | 0 | 0.1312544 | 0.6362463 | 0.1312544 | 0.3130697 | 0.5758248 | 0.1111056 |  |  | 457 | 54.57 | 1.17
2022-12-12 16:00 | 1.162672 | 3300 | 19.38672 | 15.72179 | 2022-12-11 | 1116.315 | 0 | (19.0, 19.5] | normal | 8960.54 | 462.5759 | 27.26557 | 3.401722 | 0.7790943 | 6.245234 | 1.202395 | 0.2174045 | 0.02533697 | 49.21311 | 20.38123 | 0.6362463 | 0 | 0.2324994 | 0 | 0.1312544 | 0.6362463 | 0.1312544 | 0.3130697 | 0.5758248 | 0.1111056 |  |  | 457 | 54.57 | 1.17
2022-12-13 | 1.270913 | 3300 | 19.71692 | 16.05523 | 2022-12-11 |  | 0 | (19.5, 20.0] | normal | 8960.54 | 462.5759 | 27.26557 | 3.401722 | 0.7790943 | 6.245234 | 1.202395 | 0.2174045 | 0.02533697 | 49.21311 | 20.38123 | 0.6362463 | 0 | 0.2324994 | 0 | 0.1312544 | 0.6362463 | 0.1312544 | 0.3130697 | 0.5758248 | 0.1111056 |  |  | 454 | 59.85 | 1.16
2022-12-13 08:00 | 1.299059 | 3300 | 19.78065 | 16.15431 | 2022-12-12 |  | 0 | (19.5, 20.0] | normal | 9322.12 | 476.0963 | 24.8377 | 3.713998 | 0.8073377 | 6.339749 | 1.33301 | 0.2223396 | 0.03595703 | 46.01623 | 23.94683 | 0.5962077 | 0 | 0.08577663 | 0.1013772 | 0.2166385 | 0.5962077 | 0.3180156 | 0.4345011 | 0.2373772 | 0.3281217 |  |  | 454 | 59.85 | 1.16
2022-12-13 16:00 | 1.296359 | 3300 | 19.74264 | 16.08672 | 2022-12-12 |  | 0 | (19.5, 20.0] | normal | 9322.12 | 476.0963 | 24.8377 | 3.713998 | 0.8073377 | 6.339749 | 1.33301 | 0.2223396 | 0.03595703 | 46.01623 | 23.94683 | 0.5962077 | 0 | 0.08577663 | 0.1013772 | 0.2166385 | 0.5962077 | 0.3180156 | 0.4345011 | 0.2373772 | 0.3281217 |  |  | 454 | 59.85 | 1.16
2022-12-14 | 1.37252 | 3300 | 19.66869 | 15.45571 | 2022-12-12 |  | 0 | (19.5, 20.0] | normal | 9322.12 | 476.0963 | 24.8377 | 3.713998 | 0.8073377 | 6.339749 | 1.33301 | 0.2223396 | 0.03595703 | 46.01623 | 23.94683 | 0.5962077 | 0 | 0.08577663 | 0.1013772 | 0.2166385 | 0.5962077 | 0.3180156 | 0.4345011 | 0.2373772 | 0.3281217 |  |  | 488 | 60.095 | 0.59
2022-12-14 08:00 | 1.232891 | 3300 | 19.58406 | 15.57519 | 2022-12-13 |  | 0 | (19.5, 20.0] | normal | 8897.08 | 480.9143 | 26.01347 | 3.682857 | 0.6978905 | 6.33471 | 1.277656 | 0.220807 | 0.03668466 | 47.19444 | 24.43323 | 0.5992584 | 0 | 0.1112219 | 0.1520656 | 0.1374541 | 0.5992584 | 0.2895197 | 0.3720282 | 0.3197484 | 0.3082233 |  |  | 488 | 60.095 | 0.59
2022-12-14 16:00 | 1.26395 | 3300 | 19.74784 | 15.71946 | 2022-12-13 |  | 0 | (19.5, 20.0] | normal | 8897.08 | 480.9143 | 26.01347 | 3.682857 | 0.6978905 | 6.33471 | 1.277656 | 0.220807 | 0.03668466 | 47.19444 | 24.43323 | 0.5992584 | 0 | 0.1112219 | 0.1520656 | 0.1374541 | 0.5992584 | 0.2895197 | 0.3720282 | 0.3197484 | 0.3082233 |  |  | 488 | 60.095 | 0.59
2022-12-15 | 1.274078 | 3314.251 | 20.13109 | 15.81916 | 2022-12-13 |  | 0 | (20.0, 20.5] | normal | 8897.08 | 480.9143 | 26.01347 | 3.682857 | 0.6978905 | 6.33471 | 1.277656 | 0.220807 | 0.03668466 | 47.19444 | 24.43323 | 0.5992584 | 0 | 0.1112219 | 0.1520656 | 0.1374541 | 0.5992584 | 0.2895197 | 0.3720282 | 0.3197484 | 0.3082233 |  |  | 464 | 57.4 | 0.67
2022-12-15 08:00 | 1.102406 | 3392.971 | 19.90065 | 15.34994 | 2022-12-14 |  | 0 | (19.5, 20.0] | normal | 7258.77 | 485.9946 | 27.19221 | 3.510987 | 0.4940499 | 6.165757 | 0.8998983 | 0.213353 | 0.02962622 | 46.88122 | 25.08002 | 0.5060885 | 0 | 0.1357393 | 0.2190977 | 0.1390745 | 0.5060885 | 0.3581723 | 0.3964482 | 0.4656672 | 0.1378845 |  |  | 464 | 57.4 | 0.67
2022-12-15 16:00 | 1.150101 | 3400 | 19.74783 | 15.53986 | 2022-12-14 |  | 0 | (19.5, 20.0] | normal | 7258.77 | 485.9946 | 27.19221 | 3.510987 | 0.4940499 | 6.165757 | 0.8998983 | 0.213353 | 0.02962622 | 46.88122 | 25.08002 | 0.5060885 | 0 | 0.1357393 | 0.2190977 | 0.1390745 | 0.5060885 | 0.3581723 | 0.3964482 | 0.4656672 | 0.1378845 |  |  | 464 | 57.4 | 0.67
2022-12-16 | 1.173693 | 3400 | 19.58829 | 15.39887 | 2022-12-14 |  | 0 | (19.5, 20.0] | normal | 7258.77 | 485.9946 | 27.19221 | 3.510987 | 0.4940499 | 6.165757 | 0.8998983 | 0.213353 | 0.02962622 | 46.88122 | 25.08002 | 0.5060885 | 0 | 0.1357393 | 0.2190977 | 0.1390745 | 0.5060885 | 0.3581723 | 0.3964482 | 0.4656672 | 0.1378845 |  |  | 476 | 55.67667 | 0.69
2022-12-16 08:00 | 1.142237 | 3400 | 19.66095 | 15.62271 | 2022-12-15 |  | 0 | (19.5, 20.0] | normal | 7464.75 | 482.7823 | 27.22297 | 3.310613 | 0.4952622 | 5.975892 | 0.3602017 | 0.2072595 | 0.03066461 | 48.04877 | 24.92355 | 0.5564674 | 0 | 0.1344841 | 0.1834877 | 0.1255608 | 0.5564674 | 0.3090485 | 0.6640306 | 0.1903601 | 0.1456092 |  |  | 476 | 55.67667 | 0.69
2022-12-16 16:00 | 1.023295 | 3400 | 19.84278 | 15.51021 | 2022-12-15 |  | 0 | (19.5, 20.0] | normal | 7464.75 | 482.7823 | 27.22297 | 3.310613 | 0.4952622 | 5.975892 | 0.3602017 | 0.2072595 | 0.03066461 | 48.04877 | 24.92355 | 0.5564674 | 0 | 0.1344841 | 0.1834877 | 0.1255608 | 0.5564674 | 0.3090485 | 0.6640306 | 0.1903601 | 0.1456092 |  |  | 476 | 55.67667 | 0.69
2022-12-17 | 1.043938 | 3404.817 | 19.54503 | 15.52281 | 2022-12-15 |  | 0 | (19.5, 20.0] | normal | 7464.75 | 482.7823 | 27.22297 | 3.310613 | 0.4952622 | 5.975892 | 0.3602017 | 0.2072595 | 0.03066461 | 48.04877 | 24.92355 | 0.5564674 | 0 | 0.1344841 | 0.1834877 | 0.1255608 | 0.5564674 | 0.3090485 | 0.6640306 | 0.1903601 | 0.1456092 |  |  | 466 | 56.16
2022-12-17 08:00 | 1.076977 | 3443.53 | 19.37211 | 15.38299 | 2022-12-16 |  | 0 | (19.0, 19.5] | normal | 7330.07 | 472.9678 | 29.21816 | 3.323676 | 0.4825582 | 5.817597 | 0.4102599 | 0.210128 | 0.02556653 | 52.47869 | 26.94484 | 0.6344878 | 0 | 0.2125546 | 0.06459147 | 0.08836614 | 0.6344878 | 0.1529576 | 0.6213497 | 0.3100516 | 0.06859872 |  |  | 466 | 56.16
2022-12-17 16:00 | 1.114058 | 3450 | 19.30161 | 15.42987 | 2022-12-16 |  | 0 | (19.0, 19.5] | normal | 7330.07 | 472.9678 | 29.21816 | 3.323676 | 0.4825582 | 5.817597 | 0.4102599 | 0.210128 | 0.02556653 | 52.47869 | 26.94484 | 0.6344878 | 0 | 0.2125546 | 0.06459147 | 0.08836614 | 0.6344878 | 0.1529576 | 0.6213497 | 0.3100516 | 0.06859872 |  |  | 466 | 56.16
2022-12-18 | 1.134079 | 3450 | 19.26182 | 15.33023 | 2022-12-16 |  | 0 | (19.0, 19.5] | normal | 7330.07 | 472.9678 | 29.21816 | 3.323676 | 0.4825582 | 5.817597 | 0.4102599 | 0.210128 | 0.02556653 | 52.47869 | 26.94484 | 0.6344878 | 0 | 0.2125546 | 0.06459147 | 0.08836614 | 0.6344878 | 0.1529576 | 0.6213497 | 0.3100516 | 0.06859872 |  |  | 460 | 53.535
2022-12-18 08:00 | 1.088225 | 3450 | 19.25 | 15.11347 | 2022-12-17 |  | 0 | (19.0, 19.5] | normal | 10063.19 | 466.8438 | 23.87669 | 3.631879 | 0.5017356 | 5.739456 | 0.4806839 | 0.2226307 | 0.03306655 | 49.24855 | 29.73435 | 0.7662302 | 0 | 0.1123809 | 0 | 0.1213889 | 0.7662302 | 0.1213889 | 0.4297717 | 0.2453217 | 0.3249066 |  |  | 460 | 53.535
2022-12-18 16:00 | 1.146673 | 3450 | 19.25 | 15.65196 | 2022-12-17 |  | 0 | (19.0, 19.5] | normal | 10063.19 | 466.8438 | 23.87669 | 3.631879 | 0.5017356 | 5.739456 | 0.4806839 | 0.2226307 | 0.03306655 | 49.24855 | 29.73435 | 0.7662302 | 0 | 0.1123809 | 0 | 0.1213889 | 0.7662302 | 0.1213889 | 0.4297717 | 0.2453217 | 0.3249066 |  |  | 460 | 53.535
2022-12-19 | 1.031715 | 3450 | 19.2661 | 15.57848 | 2022-12-17 |  | 0 | (19.0, 19.5] | normal | 10063.19 | 466.8438 | 23.87669 | 3.631879 | 0.5017356 | 5.739456 | 0.4806839 | 0.2226307 | 0.03306655 | 49.24855 | 29.73435 | 0.7662302 | 0 | 0.1123809 | 0 | 0.1213889 | 0.7662302 | 0.1213889 | 0.4297717 | 0.2453217 | 0.3249066 |  |  | 451 | 51.46 | 1.34
2022-12-19 08:00 | 0.9700381 | 3408.501 | 19.26685 | 15.55829 | 2022-12-18 |  | 0 | (19.0, 19.5] | normal | 7541.32 | 469.8966 | 27.16589 | 3.493825 | 0.4581911 | 5.477262 | 0.4764057 | 0.2192711 | 0.02892641 | 26.92487 | 18.46969 | 0.8838108 | 0 | 0 | 0 | 0.1161892 | 0.8838108 | 0.1161892 | 0.1829425 | 0.6103434 | 0.2067141 |  |  | 451 | 51.46 | 1.34
2022-12-19 16:00 | 0.9708691 | 3400 | 19.5833 | 15.69197 | 2022-12-18 |  | 0 | (19.5, 20.0] | normal | 7541.32 | 469.8966 | 27.16589 | 3.493825 | 0.4581911 | 5.477262 | 0.4764057 | 0.2192711 | 0.02892641 | 26.92487 | 18.46969 | 0.8838108 | 0 | 0 | 0 | 0.1161892 | 0.8838108 | 0.1161892 | 0.1829425 | 0.6103434 | 0.2067141 |  |  | 451 | 51.46 | 1.34
2022-12-20 | 0.9141832 | 3356.066 | 19.36365 | 15.24619 | 2022-12-19 |  | 0 | (19.0, 19.5] | normal | 8659.33 | 473.2284 | 28.31333 | 3.609717 | 0.5708394 | 5.47495 | 0.4412268 | 0.2133474 | 0.04255115 | 20.94502 | 11.4466 | 0.9050827 | 0 | 0 | 0 | 0.09491727 | 0.9050827 | 0.09491727 | 0.4550164 | 0.2835005 | 0.2614831 |  |  | 448 | 50.755 | 1.05
2022-12-20 08:00 | 0.8433668 | 3150.509 | 19.24849 | 15.07759 | 2022-12-19 |  | 0 | (19.0, 19.5] | normal | 8659.33 | 473.2284 | 28.31333 | 3.609717 | 0.5708394 | 5.47495 | 0.4412268 | 0.2133474 | 0.04255115 | 20.94502 | 11.4466 | 0.9050827 | 0 | 0 | 0 | 0.09491727 | 0.9050827 | 0.09491727 | 0.4550164 | 0.2835005 | 0.2614831 |  |  | 448 | 50.755 | 1.05
2022-12-20 16:00 | 0.8778073 | 3150 | 19.15049 | 15.1369 | 2022-12-19 |  | 0 | (19.0, 19.5] | normal | 8659.33 | 473.2284 | 28.31333 | 3.609717 | 0.5708394 | 5.47495 | 0.4412268 | 0.2133474 | 0.04255115 | 20.94502 | 11.4466 | 0.9050827 | 0 | 0 | 0 | 0.09491727 | 0.9050827 | 0.09491727 | 0.4550164 | 0.2835005 | 0.2614831 |  |  | 448 | 50.755 | 1.05
2022-12-21 | 0.9973475 | 3172.098 | 19.17364 | 15.32113 | 2022-12-20 |  | 0 | (19.0, 19.5] | normal | 9888.92 | 474.0725 | 33.07511 | 3.481168 | 0.4203641 | 5.449092 | 0.4796133 | 0.1925566 | 0.02714731 | 20.19095 | 8.828603 | 0.9023584 | 0 | 0 | 0 | 0.0976416 | 0.9023584 | 0.0976416 | 0.738104 | 0.2345296 | 0.0273664 |  |  | 440 | 51.98 | 1.01
2022-12-21 08:00 | 1.020408 | 3228.512 | 19.2492 | 15.4337 | 2022-12-20 |  | 0 | (19.0, 19.5] | normal | 9888.92 | 474.0725 | 33.07511 | 3.481168 | 0.4203641 | 5.449092 | 0.4796133 | 0.1925566 | 0.02714731 | 20.19095 | 8.828603 | 0.9023584 | 0 | 0 | 0 | 0.0976416 | 0.9023584 | 0.0976416 | 0.738104 | 0.2345296 | 0.0273664 |  |  | 440 | 51.98 | 1.01
2022-12-21 16:00 | 0.9783458 | 3311.841 | 19.28408 | 15.43931 | 2022-12-20 |  | 0 | (19.0, 19.5] | normal | 9888.92 | 474.0725 | 33.07511 | 3.481168 | 0.4203641 | 5.449092 | 0.4796133 | 0.1925566 | 0.02714731 | 20.19095 | 8.828603 | 0.9023584 | 0 | 0 | 0 | 0.0976416 | 0.9023584 | 0.0976416 | 0.738104 | 0.2345296 | 0.0273664 |  |  | 440 | 51.98 | 1.01
2022-12-22 | 0.9989944 | 3350 | 19.24359 | 15.49318 | 2022-12-21 |  | 0 | (19.0, 19.5] | normal | 9915.03 | 487.4376 | 35.00515 | 3.381782 | 0.5428583 | 5.695813 | 0.5409075 | 0.2106161 | 0.04269617 | 40.46861 | 36.0303 | 0.8988173 | 0 | 0 | 0 | 0.1011827 | 0.8988173 | 0.1011827 | 0.542571 | 0.234499 | 0.22293 |  |  | 459 | 52.05 | 1.08
2022-12-22 08:00 | 1.040231 | 3392.222 | 19.12716 | 15.51531 | 2022-12-21 |  | 0 | (19.0, 19.5] | normal | 9915.03 | 487.4376 | 35.00515 | 3.381782 | 0.5428583 | 5.695813 | 0.5409075 | 0.2106161 | 0.04269617 | 40.46861 | 36.0303 | 0.8988173 | 0 | 0 | 0 | 0.1011827 | 0.8988173 | 0.1011827 | 0.542571 | 0.234499 | 0.22293 |  |  | 459 | 52.05 | 1.08
2022-12-22 16:00 | 0.9856139 | 3400 | 19.04243 | 15.32599 | 2022-12-21 |  | 380.6354 | (19.0, 19.5] | normal | 9915.03 | 487.4376 | 35.00515 | 3.381782 | 0.5428583 | 5.695813 | 0.5409075 | 0.2106161 | 0.04269617 | 40.46861 | 36.0303 | 0.8988173 | 0 | 0 | 0 | 0.1011827 | 0.8988173 | 0.1011827 | 0.542571 | 0.234499 | 0.22293 |  |  | 459 | 52.05 | 1.08
2022-12-23 | 1.020346 | 3400 | 19.28904 | 15.64217 | 2022-12-21 | 1075.475 | 376.1766 | (19.0, 19.5] | normal | 9915.03 | 487.4376 | 35.00515 | 3.381782 | 0.5428583 | 5.695813 | 0.5409075 | 0.2106161 | 0.04269617 | 40.46861 | 36.0303 | 0.8988173 | 0 | 0 | 0 | 0.1011827 | 0.8988173 | 0.1011827 | 0.542571 | 0.234499 | 0.22293 |  |  | 482 | 54.725 | 1.03
2022-12-23 08:00 | 1.045904 | 3429.095 | 19.4861 | 15.36799 | 2022-12-22 | 1075.475 | 359.6999 | (19.0, 19.5] | normal | 9931.55 | 491.2646 | 31.11886 | 3.304107 | 0.577334 | 5.818867 | 0.8955607 | 0.2148588 | 0.05177996 | 44.39076 | 37.15078 | 0.8749329 | 0 | 0 | 0 | 0.1250671 | 0.8749329 | 0.1250671 | 0.5879964 | 0.0562839 | 0.3557197 |  |  | 482 | 54.725 | 1.03
2022-12-23 16:00 | 0.9939338 | 3450 | 19.65321 | 15.30516 | 2022-12-22 | 1075.475 | 372.2483 | (19.5, 20.0] | normal | 9931.55 | 491.2646 | 31.11886 | 3.304107 | 0.577334 | 5.818867 | 0.8955607 | 0.2148588 | 0.05177996 | 44.39076 | 37.15078 | 0.8749329 | 0 | 0 | 0 | 0.1250671 | 0.8749329 | 0.1250671 | 0.5879964 | 0.0562839 | 0.3557197 |  |  | 482 | 54.725 | 1.03
2022-12-24 | 1.055934 | 3450 | 19.33983 | 15.09465 | 2022-12-22 | 1159.923 | 387.6215 | (19.0, 19.5] | normal | 9931.55 | 491.2646 | 31.11886 | 3.304107 | 0.577334 | 5.818867 | 0.8955607 | 0.2148588 | 0.05177996 | 44.39076 | 37.15078 | 0.8749329 | 0 | 0 | 0 | 0.1250671 | 0.8749329 | 0.1250671 | 0.5879964 | 0.0562839 | 0.3557197 |  |  | 463 | 51.96
2022-12-24 08:00 | 1.032684 | 3450 | 19.17316 | 15.42714 | 2022-12-23 | 1159.923 | 386.3381 | (19.0, 19.5] | normal | 7331.56 | 485.4867 | 25.96733 | 3.152125 | 0.6146666 | 5.623475 | 0.4300177 | 0.2280836 | 0.05227169 | 27.78949 | 20.15834 | 0.9123965 | 0 | 0 | 0 | 0.08760346 | 0.9123965 | 0.08760346 | 0.4459561 | 0 | 0.5540439 |  |  | 463 | 51.96
2022-12-24 16:00 | 1.005559 | 3450 | 19.46379 | 15.59765 | 2022-12-23 | 1159.923 | 383.6018 | (19.0, 19.5] | normal | 7331.56 | 485.4867 | 25.96733 | 3.152125 | 0.6146666 | 5.623475 | 0.4300177 | 0.2280836 | 0.05227169 | 27.78949 | 20.15834 | 0.9123965 | 0 | 0 | 0 | 0.08760346 | 0.9123965 | 0.08760346 | 0.4459561 | 0 | 0.5540439 |  |  | 463 | 51.96
2022-12-25 | 1.027517 | 3450 | 19.30609 | 15.41154 | 2022-12-23 | 1140.337 | 383.4169 | (19.0, 19.5] | normal | 7331.56 | 485.4867 | 25.96733 | 3.152125 | 0.6146666 | 5.623475 | 0.4300177 | 0.2280836 | 0.05227169 | 27.78949 | 20.15834 | 0.9123965 | 0 | 0 | 0 | 0.08760346 | 0.9123965 | 0.08760346 | 0.4459561 | 0 | 0.5540439 | 3.17 | 1.68 | 471 | 51.31
2022-12-25 08:00 | 1.026871 | 3450 | 19.50506 | 15.59936 | 2022-12-24 | 1140.337 | 384.3781 | (19.5, 20.0] | normal | 8748.42 | 475.2671 | 22.693 | 3.278026 | 0.6639146 | 5.646281 | 0.425997 | 0.2524643 | 0.0367942 | 24.23004 | 8.146925 | 0.9100855 | 0 | 0 | 0 | 0.08991452 | 0.9100855 | 0.08991452 | 0.1649512 | 0 | 0.8350488 | 3.17 | 1.68 | 471 | 51.31
2022-12-25 16:00 | 0.9784338 | 3426.805 | 19.5949 | 15.10642 | 2022-12-24 | 1140.337 | 370.2982 | (19.5, 20.0] | normal | 8748.42 | 475.2671 | 22.693 | 3.278026 | 0.6639146 | 5.646281 | 0.425997 | 0.2524643 | 0.0367942 | 24.23004 | 8.146925 | 0.9100855 | 0 | 0 | 0 | 0.08991452 | 0.9100855 | 0.08991452 | 0.1649512 | 0 | 0.8350488 | 3.17 | 1.68 | 471 | 51.31
2022-12-26 | 0.8964893 | 3398.864 | 19.32636 | 15.08195 | 2022-12-25 | 1026.6 | 370.4149 | (19.0, 19.5] | normal | 7459.19 | 486.2387 | 24.24478 | 3.49518 | 0.5425809 | 5.631821 | 0.4064009 | 0.2328103 | 0.04342677 | 21.29979 | 6.00042 | 0.9204404 | 0 | 0 | 0 | 0.07955958 | 0.9204404 | 0.07955958 | 0.3962151 | 0.04868958 | 0.5550953 |  |  | 462 | 51.70667 | 0.83
2022-12-26 08:00 | 0.8092254 | 3257.48 | 19.1555 | 15.05128 | 2022-12-25 | 1026.6 | 354.1068 | (19.0, 19.5] | normal | 7459.19 | 486.2387 | 24.24478 | 3.49518 | 0.5425809 | 5.631821 | 0.4064009 | 0.2328103 | 0.04342677 | 21.29979 | 6.00042 | 0.9204404 | 0 | 0 | 0 | 0.07955958 | 0.9204404 | 0.07955958 | 0.3962151 | 0.04868958 | 0.5550953 |  |  | 462 | 51.70667 | 0.83
2022-12-26 16:00 | 0.8467914 | 3200 | 19.48477 | 15.11053 | 2022-12-25 | 1026.6 | 337.3583 | (19.0, 19.5] | normal | 7459.19 | 486.2387 | 24.24478 | 3.49518 | 0.5425809 | 5.631821 | 0.4064009 | 0.2328103 | 0.04342677 | 21.29979 | 6.00042 | 0.9204404 | 0 | 0 | 0 | 0.07955958 | 0.9204404 | 0.07955958 | 0.3962151 | 0.04868958 | 0.5550953 |  |  | 462 | 51.70667 | 0.83
2022-12-27 | 0.8773209 | 3209.247 | 19.47383 | 15.12153 | 2022-12-26 | 1143.602 | 389.2796 | (19.0, 19.5] | normal | 8943.58 | 488.7481 | 22.129 | 3.573275 | 0.5244709 | 5.891888 | 0.996223 | 0.2153605 | 0.03877377 | 24.38495 | 13.93497 | 0.8801587 | 0 | 0 | 0 | 0.1198413 | 0.8801587 | 0.1198413 | 0.5327741 | 0.09778627 | 0.3694396 |  |  |  | 52.18333
2022-12-27 08:00 | 0.884391 | 3250 | 19.62412 | 15.24095 | 2022-12-26 | 1143.602 | 372.5607 | (19.5, 20.0] | normal | 8943.58 | 488.7481 | 22.129 | 3.573275 | 0.5244709 | 5.891888 | 0.996223 | 0.2153605 | 0.03877377 | 24.38495 | 13.93497 | 0.8801587 | 0 | 0 | 0 | 0.1198413 | 0.8801587 | 0.1198413 | 0.5327741 | 0.09778627 | 0.3694396 |  |  |  | 52.18333
2022-12-27 16:00 | 0.9611753 | 3179.447 | 20.03433 | 15.2674 | 2022-12-26 | 1143.602 | 377.1812 | (20.0, 20.5] | normal | 8943.58 | 488.7481 | 22.129 | 3.573275 | 0.5244709 | 5.891888 | 0.996223 | 0.2153605 | 0.03877377 | 24.38495 | 13.93497 | 0.8801587 | 0 | 0 | 0 | 0.1198413 | 0.8801587 | 0.1198413 | 0.5327741 | 0.09778627 | 0.3694396 |  |  |  | 52.18333
2022-12-28 | 0.8463191 | 3098.158 | 19.79828 | 14.82537 | 2022-12-27 | 1104.679 | 379.621 | (19.5, 20.0] | normal | 7921.53 | 491.1671 | 19.5651 | 3.580696 | 0.3431024 | 5.700419 | 0.3793684 | 0.2162951 | 0.03190596 | 23.87153 | 8.71917 | 0.9062694 | 0 | 0 | 0 | 0.09373063 | 0.9062694 | 0.09373063 | 0.598105 | 0.1686423 | 0.2332526 | 3.46 | 1.895 | 466.5 | 51.81333 | 0.92
2022-12-28 08:00 | 0.9023873 | 3276.674 | 19.4006 | 15.10153 | 2022-12-27 | 1104.679 | 355.9838 | (19.0, 19.5] | normal | 7921.53 | 491.1671 | 19.5651 | 3.580696 | 0.3431024 | 5.700419 | 0.3793684 | 0.2162951 | 0.03190596 | 23.87153 | 8.71917 | 0.9062694 | 0 | 0 | 0 | 0.09373063 | 0.9062694 | 0.09373063 | 0.598105 | 0.1686423 | 0.2332526 | 3.46 | 1.895 | 466.5 | 51.81333 | 0.92
2022-12-28 16:00 | 0.8879212 | 3350 | 19.34233 | 15.90509 | 2022-12-27 | 1104.679 | 370.9465 | (19.0, 19.5] | normal | 7921.53 | 491.1671 | 19.5651 | 3.580696 | 0.3431024 | 5.700419 | 0.3793684 | 0.2162951 | 0.03190596 | 23.87153 | 8.71917 | 0.9062694 | 0 | 0 | 0 | 0.09373063 | 0.9062694 | 0.09373063 | 0.598105 | 0.1686423 | 0.2332526 | 3.46 | 1.895 | 466.5 | 51.81333 | 0.92
2022-12-29 | 0.9866291 | 3385.259 | 19.64477 | 16.20161 | 2022-12-28 | 1108.577 | 379.9492 | (19.5, 20.0] | normal | 10909.15 | 494.3198 | 33.55456 | 3.682198 | 0.4067692 | 5.693022 | 0.4357111 | 0.2121574 | 0.04613604 | 34.93508 | 28.43397 | 0.9154435 | 0 | 0 | 0 | 0.08455654 | 0.9154435 | 0.08455654 | 0.5408181 | 0.1593337 | 0.2998482 | 3.73 | 2.07 | 464 | 55.1 | 0.86
2022-12-29 08:00 | 0.9474339 | 3450 | 20.03803 | 16.17707 | 2022-12-28 | 1108.577 | 362.1429 | (20.0, 20.5] | normal | 10909.15 | 494.3198 | 33.55456 | 3.682198 | 0.4067692 | 5.693022 | 0.4357111 | 0.2121574 | 0.04613604 | 34.93508 | 28.43397 | 0.9154435 | 0 | 0 | 0 | 0.08455654 | 0.9154435 | 0.08455654 | 0.5408181 | 0.1593337 | 0.2998482 | 3.73 | 2.07 | 464 | 55.1 | 0.86
2022-12-29 16:00 | 0.8776842 | 3450 | 19.91421 | 15.76323 | 2022-12-28 | 1108.577 | 359.0153 | (19.5, 20.0] | normal | 10909.15 | 494.3198 | 33.55456 | 3.682198 | 0.4067692 | 5.693022 | 0.4357111 | 0.2121574 | 0.04613604 | 34.93508 | 28.43397 | 0.9154435 | 0 | 0 | 0 | 0.08455654 | 0.9154435 | 0.08455654 | 0.5408181 | 0.1593337 | 0.2998482 | 3.73 | 2.07 | 464 | 55.1 | 0.86
2022-12-30 | 0.9677777 | 3450 | 19.46812 | 15.66483 | 2022-12-29 | 1105.87 | 365.5855 | (19.0, 19.5] | normal | 9724.93 | 488.3664 | 32.78327 | 3.884639 | 0.4738103 | 5.79857 | 0.2611728 | 0.2307251 | 0.04299843 | 39.34265 | 35.71879 | 0.9476839 | 0 | 0 | 0 | 0.05231606 | 0.9476839 | 0.05231606 | 0.3595001 | 0.2926403 | 0.3478596 | 2.93 | 1.7 | 462 | 54.745 | 0.7
2022-12-30 08:00 | 0.9978795 | 3450 | 19.55279 | 15.74934 | 2022-12-29 | 1105.87 | 372.0836 | (19.5, 20.0] | normal | 9724.93 | 488.3664 | 32.78327 | 3.884639 | 0.4738103 | 5.79857 | 0.2611728 | 0.2307251 | 0.04299843 | 39.34265 | 35.71879 | 0.9476839 | 0 | 0 | 0 | 0.05231606 | 0.9476839 | 0.05231606 | 0.3595001 | 0.2926403 | 0.3478596 | 2.93 | 1.7 | 462 | 54.745 | 0.7
2022-12-30 16:00 | 1.005559 | 3432.296 | 19.39628 | 14.6755 | 2022-12-29 | 1105.87 | 359.7842 | (19.0, 19.5] | normal | 9724.93 | 488.3664 | 32.78327 | 3.884639 | 0.4738103 | 5.79857 | 0.2611728 | 0.2307251 | 0.04299843 | 39.34265 | 35.71879 | 0.9476839 | 0 | 0 | 0 | 0.05231606 | 0.9476839 | 0.05231606 | 0.3595001 | 0.2926403 | 0.3478596 | 2.93 | 1.7 | 462 | 54.745 | 0.7
2022-12-31 | 1.01529 | 3377.603 | 19.24542 | 13.10623 | 2022-12-29 | 1113.819 | 369.6166 | (19.0, 19.5] | normal | 9724.93 | 488.3664 | 32.78327 | 3.884639 | 0.4738103 | 5.79857 | 0.2611728 | 0.2307251 | 0.04299843 | 39.34265 | 35.71879 | 0.9476839 | 0 | 0 | 0 | 0.05231606 | 0.9476839 | 0.05231606 | 0.3595001 | 0.2926403 | 0.3478596 |  |  | 472 | 55.52
2022-12-31 08:00 | 0.978733 | 3400 | 18.99953 | 13.54043 | 2022-12-30 | 1113.819 | 371.9306 | (18.5, 19.0] | normal | 10432.65 | 482.5694 | 22.3948 | 4.024076 | 0.3722239 | 5.912317 | 0.1644907 | 0.250725 | 0.03737652 | 50.25409 | 42.21957 | 0.9219038 | 0 | 0 | 0 | 0.07809617 | 0.9219038 | 0.07809617 | 0.1511733 | 0.349124 | 0.4997026 |  |  | 472 | 55.52
2022-12-31 16:00 | 0.933843 | 3400 | 19.12073 | 14.7888 | 2022-12-30 | 1113.819 | 366.7689 | (19.0, 19.5] | normal | 10432.65 | 482.5694 | 22.3948 | 4.024076 | 0.3722239 | 5.912317 | 0.1644907 | 0.250725 | 0.03737652 | 50.25409 | 42.21957 | 0.9219038 | 0 | 0 | 0 | 0.07809617 | 0.9219038 | 0.07809617 | 0.1511733 | 0.349124 | 0.4997026 |  |  | 472 | 55.52
2023-01-01 | 1.037346 | 3386.336 | 18.93843 | 15.50836 | 2022-12-30 | 1094.577 | 371.1796 | (18.5, 19.0] | normal | 10432.65 | 482.5694 | 22.3948 | 4.024076 | 0.3722239 | 5.912317 | 0.1644907 | 0.250725 | 0.03737652 | 50.25409 | 42.21957 | 0.9219038 | 0 | 0 | 0 | 0.07809617 | 0.9219038 | 0.07809617 | 0.1511733 | 0.349124 | 0.4997026 |  |  | 462 | 56.37
2023-01-01 08:00 | 1.184227 | 3315.194 | 19.08396 | 15.88992 | 2022-12-31 | 1094.577 | 357.6071 | (19.0, 19.5] | normal | 10029.33 | 489.7523 | 26.08777 | 3.843924 | 0.5229867 | 5.890697 | 0.1761882 | 0.2282679 | 0.0435909 | 56.2098 | 41.30591 | 0.9197055 | 0 | 0 | 0 | 0.0802945 | 0.9197055 | 0.0802945 | 0.4349455 | 0.2579068 | 0.3071477 |  |  | 462 | 56.37
2023-01-01 16:00 | 1.103931 | 3300 | 19.29675 | 15.88269 | 2022-12-31 | 1094.577 | 364.0358 | (19.0, 19.5] | normal | 10029.33 | 489.7523 | 26.08777 | 3.843924 | 0.5229867 | 5.890697 | 0.1761882 | 0.2282679 | 0.0435909 | 56.2098 | 41.30591 | 0.9197055 | 0 | 0 | 0 | 0.0802945 | 0.9197055 | 0.0802945 | 0.4349455 | 0.2579068 | 0.3071477 |  |  | 462 | 56.37
2023-01-02 | 1.239012 | 3300 | 19.26089 | 16.30594 | 2022-12-31 | 1125.92 | 370.9016 | (19.0, 19.5] | normal | 10029.33 | 489.7523 | 26.08777 | 3.843924 | 0.5229867 | 5.890697 | 0.1761882 | 0.2282679 | 0.0435909 | 56.2098 | 41.30591 | 0.9197055 | 0 | 0 | 0 | 0.0802945 | 0.9197055 | 0.0802945 | 0.4349455 | 0.2579068 | 0.3071477 |  |  | 452 | 54.995 | 1.24
2023-01-02 08:00 | 1.340189 | 3289.441 | 19.14998 | 15.44798 | 2022-12-31 | 1125.92 | 376.7031 | (19.0, 19.5] | normal | 10029.33 | 489.7523 | 26.08777 | 3.843924 | 0.5229867 | 5.890697 | 0.1761882 | 0.2282679 | 0.0435909 | 56.2098 | 41.30591 | 0.9197055 | 0 | 0 | 0 | 0.0802945 | 0.9197055 | 0.0802945 | 0.4349455 | 0.2579068 | 0.3071477 |  |  | 452 | 54.995 | 1.24
2023-01-02 16:00 | 1.369596 | 3200 | 19.28371 | 14.93006 | 2023-01-01 | 1125.92 | 375.3926 | (19.0, 19.5] | normal | 10452.17 | 494.418 | 26.72186 | 3.834565 | 0.4724413 | 5.825562 | 0.1666864 | 0.2228778 | 0.04678613 | 47.84532 | 35.07397 | 0.9492373 | 0 | 0 | 0 | 0.05076266 | 0.9492373 | 0.05076266 | 0.5036219 | 0.2079485 | 0.2884296 |  |  | 452 | 54.995 | 1.24
2023-01-03 | 1.449668 | 3200 | 18.84446 | 15.2924 | 2023-01-01 | 1014.617 | 386.2693 | (18.5, 19.0] | normal | 10452.17 | 494.418 | 26.72186 | 3.834565 | 0.4724413 | 5.825562 | 0.1666864 | 0.2228778 | 0.04678613 | 47.84532 | 35.07397 | 0.9492373 | 0 | 0 | 0 | 0.05076266 | 0.9492373 | 0.05076266 | 0.5036219 | 0.2079485 | 0.2884296 |  |  | 460 | 54.05 | 1.32
2023-01-03 08:00 | 1.492142 | 3200 | 18.9655 | 15.44342 | 2023-01-01 | 1014.617 | 370.6717 | (18.5, 19.0] | normal | 10452.17 | 494.418 | 26.72186 | 3.834565 | 0.4724413 | 5.825562 | 0.1666864 | 0.2228778 | 0.04678613 | 47.84532 | 35.07397 | 0.9492373 | 0 | 0 | 0 | 0.05076266 | 0.9492373 | 0.05076266 | 0.5036219 | 0.2079485 | 0.2884296 |  |  | 460 | 54.05 | 1.32
2023-01-03 16:00 | 1.535632 | 3277.891 | 19.40189 | 15.50276 | 2023-01-02 | 1014.617 | 400.7262 | (19.0, 19.5] | normal | 10379.85 | 496.3572 | 31.45014 | 3.762811 | 0.4881837 | 5.780751 | 0.2363775 | 0.213999 | 0.04138303 | 34.18119 | 24.0558 | 0.9090151 | 0 | 0 | 0 | 0.09098494 | 0.9090151 | 0.09098494 | 0.5066197 | 0.3001524 | 0.1932279 |  |  | 460 | 54.05 | 1.32
2023-01-04 | 1.428257 | 3350 | 19.61828 | 15.59645 | 2023-01-02 | 1191.356 | 390.0928 | (19.5, 20.0] | normal | 10379.85 | 496.3572 | 31.45014 | 3.762811 | 0.4881837 | 5.780751 | 0.2363775 | 0.213999 | 0.04138303 | 34.18119 | 24.0558 | 0.9090151 | 0 | 0 | 0 | 0.09098494 | 0.9090151 | 0.09098494 | 0.5066197 | 0.3001524 | 0.1932279 |  |  | 485 | 52.44 | 0.72
2023-01-04 08:00 | 1.420674 | 3153.348 | 19.26283 | 15.13654 | 2023-01-02 | 1191.356 | 396.1063 | (19.0, 19.5] | normal | 10379.85 | 496.3572 | 31.45014 | 3.762811 | 0.4881837 | 5.780751 | 0.2363775 | 0.213999 | 0.04138303 | 34.18119 | 24.0558 | 0.9090151 | 0 | 0 | 0 | 0.09098494 | 0.9090151 | 0.09098494 | 0.5066197 | 0.3001524 | 0.1932279 |  |  | 485 | 52.44 | 0.72
2023-01-04 16:00 | 1.513559 | 3312.462 | 19.22666 | 15.39618 | 2023-01-03 | 1191.356 | 403.4275 | (19.0, 19.5] | normal | 8954.43 | 501.6396 | 28.24495 | 3.62272 | 0.413737 | 5.755927 | 0.3216108 | 0.2072513 | 0.04052171 | 26.10749 | 15.69408 | 0.908538 | 0 | 0 | 0 | 0.09146199 | 0.908538 | 0.09146199 | 0.5190205 | 0.1943398 | 0.2866397 |  |  | 485 | 52.44 | 0.72
2023-01-05 | 1.410697 | 3350 | 19.44105 | 15.48936 | 2023-01-03 | 1177.305 | 403.5417 | (19.0, 19.5] | normal | 8954.43 | 501.6396 | 28.24495 | 3.62272 | 0.413737 | 5.755927 | 0.3216108 | 0.2072513 | 0.04052171 | 26.10749 | 15.69408 | 0.908538 | 0 | 0 | 0 | 0.09146199 | 0.908538 | 0.09146199 | 0.5190205 | 0.1943398 | 0.2866397 |  |  | 497 | 52.13 | 0.4
2023-01-05 08:00 | 1.370458 | 3350 | 19.75068 | 15.49614 | 2023-01-03 | 1177.305 | 385.2311 | (19.5, 20.0] | normal | 8954.43 | 501.6396 | 28.24495 | 3.62272 | 0.413737 | 5.755927 | 0.3216108 | 0.2072513 | 0.04052171 | 26.10749 | 15.69408 | 0.908538 | 0 | 0 | 0 | 0.09146199 | 0.908538 | 0.09146199 | 0.5190205 | 0.1943398 | 0.2866397 |  |  | 497 | 52.13 | 0.4
2023-01-05 16:00 | 1.21316 | 3350 | 19.50219 | 15.32601 | 2023-01-04 | 1177.305 | 386.6881 | (19.5, 20.0] | normal | 9504.58 | 491.8114 | 35.30079 | 3.496286 | 0.5345582 | 5.70345 | 0.3607465 | 0.2137395 | 0.03121828 | 26.01433 | 13.31042 | 0.8831353 | 0 | 0.03113446 | 0 | 0.08573025 | 0.8831353 | 0.08573025 | 0.4651262 | 0.341675 | 0.1931989 |  |  | 497 | 52.13 | 0.4
2023-01-06 | 1.073487 | 3384.97 | 19.17323 | 15.35698 | 2023-01-04 | 1165.332 | 380.5849 | (19.0, 19.5] | normal | 9504.58 | 491.8114 | 35.30079 | 3.496286 | 0.5345582 | 5.70345 | 0.3607465 | 0.2137395 | 0.03121828 | 26.01433 | 13.31042 | 0.8831353 | 0 | 0.03113446 | 0 | 0.08573025 | 0.8831353 | 0.08573025 | 0.4651262 | 0.341675 | 0.1931989 |  |  | 478 | 53.11 | 1.18
2023-01-06 08:00 | 1.064441 | 3400 | 19.06846 | 15.41511 | 2023-01-05 | 1165.332 | 392.5089 | (19.0, 19.5] | normal | 6911.74 | 469.7861 | 36.25924 | 3.450397 | 0.8313423 | 5.665937 | 0.3853301 | 0.2138692 | 0.01969985 | 28.74175 | 18.31355 | 0.8882611 | 0 | 0.0864312 | 0 | 0.02530766 | 0.8882611 | 0.02530766 | 0.4419504 | 0.5412346 | 0.01681506 |  |  | 478 | 53.11 | 1.18
2023-01-06 16:00 | 0.9718521 | 3272.376 | 19.2779 | 15.16849 | 2023-01-05 | 1165.332 | 388.074 | (19.0, 19.5] | normal | 6911.74 | 469.7861 | 36.25924 | 3.450397 | 0.8313423 | 5.665937 | 0.3853301 | 0.2138692 | 0.01969985 | 28.74175 | 18.31355 | 0.8882611 | 0 | 0.0864312 | 0 | 0.02530766 | 0.8882611 | 0.02530766 | 0.4419504 | 0.5412346 | 0.01681506 |  |  | 478 | 53.11 | 1.18
2023-01-07 | 0.9843033 | 3400 | 19.06883 | 15.50519 | 2023-01-06 | 1112.819 | 388.4114 | (19.0, 19.5] | normal | 8912.39 | 483.0681 | 33.64183 | 3.455608 | 0.5705611 | 5.744872 | 0.424088 | 0.2071886 | 0.01830939 | 39.14217 | 24.39455 | 0.6396545 | 0 | 0.2875727 | 0 | 0.07277285 | 0.6396545 | 0.07277285 | 0.693507 | 0.2875962 | 0.01889685 |  |  | 468
2023-01-07 08:00 | 1.040006 | 3400 | 19.12743 | 15.9016 | 2023-01-06 | 1112.819 | 387.978 | (19.0, 19.5] | normal | 8912.39 | 483.0681 | 33.64183 | 3.455608 | 0.5705611 | 5.744872 | 0.424088 | 0.2071886 | 0.01830939 | 39.14217 | 24.39455 | 0.6396545 | 0 | 0.2875727 | 0 | 0.07277285 | 0.6396545 | 0.07277285 | 0.693507 | 0.2875962 | 0.01889685 |  |  | 468
2023-01-07 16:00 | 0.9954439 | 3400 | 19.75757 | 16.19351 | 2023-01-06 | 1112.819 | 351.4076 | (19.5, 20.0] | normal | 8912.39 | 483.0681 | 33.64183 | 3.455608 | 0.5705611 | 5.744872 | 0.424088 | 0.2071886 | 0.01830939 | 39.14217 | 24.39455 | 0.6396545 | 0 | 0.2875727 | 0 | 0.07277285 | 0.6396545 | 0.07277285 | 0.693507 | 0.2875962 | 0.01889685 |  |  | 468
2023-01-08 | 0.9141832 | 3378.758 | 20.12128 | 15.91536 | 2023-01-07 | 1154.064 | 381.3373 | (20.0, 20.5] | normal | 8220.13 | 494.8036 | 23.85804 | 3.749713 | 0.3481756 | 5.855474 | 0.3526634 | 0.2044016 | 0.02031703 | 42.97363 | 23.47013 | 0.6161314 | 0 | 0.295044 | 0 | 0.08882463 | 0.6161314 | 0.08882463 | 0.8110916 | 0.1832595 | 0.00564888 |  |  |  | 56.115
2023-01-08 08:00 | 0.9677343 | 3350 | 19.94419 | 15.57127 | 2023-01-07 | 1154.064 | 385.3852 | (19.5, 20.0] | normal | 8220.13 | 494.8036 | 23.85804 | 3.749713 | 0.3481756 | 5.855474 | 0.3526634 | 0.2044016 | 0.02031703 | 42.97363 | 23.47013 | 0.6161314 | 0 | 0.295044 | 0 | 0.08882463 | 0.6161314 | 0.08882463 | 0.8110916 | 0.1832595 | 0.00564888 |  |  |  | 56.115
2023-01-08 16:00 | 0.9777109 | 3350 | 20.02488 | 15.32186 | 2023-01-07 | 1154.064 | 385.9418 | (20.0, 20.5] | normal | 8220.13 | 494.8036 | 23.85804 | 3.749713 | 0.3481756 | 5.855474 | 0.3526634 | 0.2044016 | 0.02031703 | 42.97363 | 23.47013 | 0.6161314 | 0 | 0.295044 | 0 | 0.08882463 | 0.6161314 | 0.08882463 | 0.8110916 | 0.1832595 | 0.00564888 |  |  |  | 56.115
2023-01-09 | 1.021276 | 3350 | 19.77124 | 15.31803 | 2023-01-07 | 1165.943 | 389.9784 | (19.5, 20.0] | normal | 8220.13 | 494.8036 | 23.85804 | 3.749713 | 0.3481756 | 5.855474 | 0.3526634 | 0.2044016 | 0.02031703 | 42.97363 | 23.47013 | 0.6161314 | 0 | 0.295044 | 0 | 0.08882463 | 0.6161314 | 0.08882463 | 0.8110916 | 0.1832595 | 0.00564888 |  |  | 482 | 54.805 | 0.86
2023-01-09 08:00 | 0.9717249 | 3342.104 | 19.46082 | 15.52132 | 2023-01-08 | 1165.943 | 390.3422 | (19.0, 19.5] | normal | 9808.38 | 481.9741 | 28.04099 | 3.591682 | 0.6217487 | 5.765655 | 0.4401652 | 0.2107937 | 0.0214346 | 35.87808 | 20.23215 | 0.6126231 | 0 | 0.2735314 | 0 | 0.1138455 | 0.6126231 | 0.1138455 | 0.6949874 | 0.2847313 | 0.02028132 |  |  | 482 | 54.805 | 0.86
2023-01-09 16:00 | 0.8493385 | 3300 | 20.00789 | 15.4827 | 2023-01-08 | 1165.943 | 382.5911 | (20.0, 20.5] | normal | 9808.38 | 481.9741 | 28.04099 | 3.591682 | 0.6217487 | 5.765655 | 0.4401652 | 0.2107937 | 0.0214346 | 35.87808 | 20.23215 | 0.6126231 | 0 | 0.2735314 | 0 | 0.1138455 | 0.6126231 | 0.1138455 | 0.6949874 | 0.2847313 | 0.02028132 |  |  | 482 | 54.805 | 0.86
2023-01-10 | 0.8659272 | 3291.503 | 20.20084 | 15.41115 | 2023-01-09 | 1149.949 | 384.0078 | (20.0, 20.5] | normal | 8620.18 | 484.7005 | 36.83884 | 3.836595 | 0.6734258 | 5.729436 | 0.4595268 | 0.2084606 | 0.03041051 | 33.53013 | 17.89929 | 0.6826145 | 0 | 0.221065 | 0 | 0.09632049 | 0.6826145 | 0.09632049 | 0.4921565 | 0.4414651 | 0.06637843 |  |  | 476 | 54.67 | 0.53
2023-01-10 08:00 | 0.8124056 | 3250 | 19.8963 | 15.72144 | 2023-01-09 | 1149.949 | 381.3717 | (19.5, 20.0] | normal | 8620.18 | 484.7005 | 36.83884 | 3.836595 | 0.6734258 | 5.729436 | 0.4595268 | 0.2084606 | 0.03041051 | 33.53013 | 17.89929 | 0.6826145 | 0 | 0.221065 | 0 | 0.09632049 | 0.6826145 | 0.09632049 | 0.4921565 | 0.4414651 | 0.06637843 |  |  | 476 | 54.67 | 0.53
2023-01-10 16:00 | 0.8432565 | 3250 | 19.71641 | 15.67105 | 2023-01-09 | 1149.949 | 382.0154 | (19.5, 20.0] | normal | 8620.18 | 484.7005 | 36.83884 | 3.836595 | 0.6734258 | 5.729436 | 0.4595268 | 0.2084606 | 0.03041051 | 33.53013 | 17.89929 | 0.6826145 | 0 | 0.221065 | 0 | 0.09632049 | 0.6826145 | 0.09632049 | 0.4921565 | 0.4414651 | 0.06637843 |  |  | 476 | 54.67 | 0.53
2023-01-11 | 0.8459988 | 3250 | 19.53002 | 15.93336 | 2023-01-10 | 1106.444 | 386.4494 | (19.5, 20.0] | normal | 9509.72 | 483.5216 | 37.44594 | 3.696957 | 0.7594557 | 5.784855 | 0.4929623 | 0.2179406 | 0.03332786 | 36.96172 | 19.1125 | 0.6611719 | 0 | 0.2735496 | 0 | 0.06527847 | 0.6611719 | 0.06527847 | 0.282586 | 0.5738018 | 0.1436122 |  |  | 469 | 53.76333 | 0.87
2023-01-11 08:00 | 0.8268027 | 3250 | 19.45571 |  | 2023-01-10 | 1106.444 | 358.9116 | (19.0, 19.5] | normal | 9509.72 | 483.5216 | 37.44594 | 3.696957 | 0.7594557 | 5.784855 | 0.4929623 | 0.2179406 | 0.03332786 | 36.96172 | 19.1125 | 0.6611719 | 0 | 0.2735496 | 0 | 0.06527847 | 0.6611719 | 0.06527847 | 0.282586 | 0.5738018 | 0.1436122 |  |  | 469 | 53.76333 | 0.87
2023-01-11 16:00 | 0.8459988 | 3250 | 19.70169 | 15.58598 | 2023-01-10 | 1106.444 | 359.1742 | (19.5, 20.0] | normal | 9509.72 | 483.5216 | 37.44594 | 3.696957 | 0.7594557 | 5.784855 | 0.4929623 | 0.2179406 | 0.03332786 | 36.96172 | 19.1125 | 0.6611719 | 0 | 0.2735496 | 0 | 0.06527847 | 0.6611719 | 0.06527847 | 0.282586 | 0.5738018 | 0.1436122 |  |  | 469 | 53.76333 | 0.87
2023-01-12 | 0.7992426 | 3212.718 | 19.5083 | 15.65505 | 2023-01-11 | 973.8958 | 364.8832 | (19.5, 20.0] | baixo | 9238.81 | 486.6609 | 35.38748 | 3.426282 | 0.7512525 | 5.645271 | 0.5271822 | 0.2220228 | 0.0180132 | 35.44576 | 19.1185 | 0.6587277 | 0 | 0.249058 | 0 | 0.09221426 | 0.6587277 | 0.09221426 | 0.09282854 | 0.8428506 | 0.06432085 |  |  | 466 | 54.655 | 1.02
2023-01-12 08:00 | 0.7694912 | 3182.273 | 19.46264 | 15.7538 | 2023-01-11 | 973.8958 | 296.0111 | (19.0, 19.5] | normal | 9238.81 | 486.6609 | 35.38748 | 3.426282 | 0.7512525 | 5.645271 | 0.5271822 | 0.2220228 | 0.0180132 | 35.44576 | 19.1185 | 0.6587277 | 0 | 0.249058 | 0 | 0.09221426 | 0.6587277 | 0.09221426 | 0.09282854 | 0.8428506 | 0.06432085 |  |  | 466 | 54.655 | 1.02
2023-01-12 16:00 | 0.7441202 | 3150 | 19.84401 | 15.55108 | 2023-01-11 | 973.8958 | 360.7939 | (19.5, 20.0] | baixo | 9238.81 | 486.6609 | 35.38748 | 3.426282 | 0.7512525 | 5.645271 | 0.5271822 | 0.2220228 | 0.0180132 | 35.44576 | 19.1185 | 0.6587277 | 0 | 0.249058 | 0 | 0.09221426 | 0.6587277 | 0.09221426 | 0.09282854 | 0.8428506 | 0.06432085 |  |  | 466 | 54.655 | 1.02
2023-01-13 | 0.7908046 | 3150 | 19.92339 | 16.10932 | 2023-01-12 | 1147.16 | 397.6244 | (19.5, 20.0] | normal | 8358.58 | 484.1367 | 33.0036 | 3.762293 | 0.9845263 | 5.857581 | 1.092266 | 0.226947 | 0.03711625 | 39.60378 | 20.02173 | 0.5516499 | 0 | 0.3677921 | 0 | 0.08055794 | 0.5516499 | 0.08055794 | 0.3196105 | 0.4949936 | 0.1853959 |  |  | 466 | 55.8 | 1.37
2023-01-13 08:00 | 0.8321839 | 3150 | 19.82559 | 15.80355 | 2023-01-12 | 1147.16 | 372.5549 | (19.5, 20.0] | normal | 8358.58 | 484.1367 | 33.0036 | 3.762293 | 0.9845263 | 5.857581 | 1.092266 | 0.226947 | 0.03711625 | 39.60378 | 20.02173 | 0.5516499 | 0 | 0.3677921 | 0 | 0.08055794 | 0.5516499 | 0.08055794 | 0.3196105 | 0.4949936 | 0.1853959 |  |  | 466 | 55.8 | 1.37
2023-01-13 16:00 | 0.8371353 | 3150 | 19.77982 | 15.1229 | 2023-01-12 | 1147.16 | 374.2393 | (19.5, 20.0] | normal | 8358.58 | 484.1367 | 33.0036 | 3.762293 | 0.9845263 | 5.857581 | 1.092266 | 0.226947 | 0.03711625 | 39.60378 | 20.02173 | 0.5516499 | 0 | 0.3677921 | 0 | 0.08055794 | 0.5516499 | 0.08055794 | 0.3196105 | 0.4949936 | 0.1853959 |  |  | 466 | 55.8 | 1.37
2023-01-14 | 0.963322 | 3152.409 | 19.99853 | 15.40139 | 2023-01-13 | 1121.144 | 379.9448 | (19.5, 20.0] | normal | 9035.7 | 485.8253 | 34.84492 | 3.464447 | 0.8561156 | 5.820648 | 0.5472603 | 0.2339145 | 0.03646821 | 42.61488 | 21.80355 | 0.4679848 | 0 | 0.4246655 | 0 | 0.1073497 | 0.4679848 | 0.1073497 | 0.3650313 | 0.2680319 | 0.3669369 |  |  | 465 | 55.67
2023-01-14 08:00 | 1.01334 | 3199.969 | 20.23732 | 15.43048 | 2023-01-13 | 1121.144 | 375.5848 | (20.0, 20.5] | normal | 9035.7 | 485.8253 | 34.84492 | 3.464447 | 0.8561156 | 5.820648 | 0.5472603 | 0.2339145 | 0.03646821 | 42.61488 | 21.80355 | 0.4679848 | 0 | 0.4246655 | 0 | 0.1073497 | 0.4679848 | 0.1073497 | 0.3650313 | 0.2680319 | 0.3669369 |  |  | 465 | 55.67
2023-01-14 16:00 | 1.070192 | 3217.823 | 20.80732 | 15.37178 | 2023-01-13 | 1121.144 | 364.9975 | (20.5, inf] | normal | 9035.7 | 485.8253 | 34.84492 | 3.464447 | 0.8561156 | 5.820648 | 0.5472603 | 0.2339145 | 0.03646821 | 42.61488 | 21.80355 | 0.4679848 | 0 | 0.4246655 | 0 | 0.1073497 | 0.4679848 | 0.1073497 | 0.3650313 | 0.2680319 | 0.3669369 |  |  | 465 | 55.67
2023-01-15 | 1.16719 | 3222.618 | 20.3882 | 15.19337 | 2023-01-13 | 1086.949 | 366.1332 | (20.0, 20.5] | normal | 9035.7 | 485.8253 | 34.84492 | 3.464447 | 0.8561156 | 5.820648 | 0.5472603 | 0.2339145 | 0.03646821 | 42.61488 | 21.80355 | 0.4679848 | 0 | 0.4246655 | 0 | 0.1073497 | 0.4679848 | 0.1073497 | 0.3650313 | 0.2680319 | 0.3669369 |  |  | 460 | 55.59
2023-01-15 08:00 | 1.092838 | 3150 | 20.50994 | 15.42489 | 2023-01-14 | 1086.949 | 364.7031 | (20.5, inf] | normal | 9779.57 | 476.4358 | 26.3519 | 3.448698 | 0.9203743 | 5.934478 | 0.4864518 | 0.2338155 | 0.04224773 | 53.07069 | 24.33708 | 0.4612565 | 0 | 0.4826276 | 0 | 0.05611596 | 0.4612565 | 0.05611596 | 0.4077164 | 0.1731273 | 0.4191563 |  |  | 460 | 55.59
2023-01-15 16:00 | 0.9549072 | 3174.937 | 20.73311 | 15.14912 | 2023-01-14 | 1086.949 | 354.3934 | (20.5, inf] | normal | 9779.57 | 476.4358 | 26.3519 | 3.448698 | 0.9203743 | 5.934478 | 0.4864518 | 0.2338155 | 0.04224773 | 53.07069 | 24.33708 | 0.4612565 | 0 | 0.4826276 | 0 | 0.05611596 | 0.4612565 | 0.05611596 | 0.4077164 | 0.1731273 | 0.4191563 |  |  | 460 | 55.59
2023-01-16 | 1.073267 | 3150.017 | 20.69203 | 15.12214 | 2023-01-14 | 1065.575 | 372.4081 | (20.5, inf] | normal | 9779.57 | 476.4358 | 26.3519 | 3.448698 | 0.9203743 | 5.934478 | 0.4864518 | 0.2338155 | 0.04224773 | 53.07069 | 24.33708 | 0.4612565 | 0 | 0.4826276 | 0 | 0.05611596 | 0.4612565 | 0.05611596 | 0.4077164 | 0.1731273 | 0.4191563 |  |  | 466 | 56.23 | 0.55
2023-01-16 08:00 | 1.087887 | 3150 | 20.89007 | 15.73478 | 2023-01-15 | 1065.575 | 345.6217 | (20.5, inf] | normal | 7641.75 | 481.3877 | 25.18696 | 3.678808 | 0.9835677 | 6.01854 | 0.4147113 | 0.2365263 | 0.03840197 | 58.11123 | 23.92542 | 0.4271181 | 0 | 0.4985926 | 0 | 0.07428927 | 0.4271181 | 0.07428927 | 0.3076357 | 0.2576982 | 0.4346661 |  |  | 466 | 56.23 | 0.55
2023-01-16 16:00 | 1.017153 | 3150 | 20.88255 | 15.60316 | 2023-01-15 | 1065.575 | 352.2428 | (20.5, inf] | normal | 7641.75 | 481.3877 | 25.18696 | 3.678808 | 0.9835677 | 6.01854 | 0.4147113 | 0.2365263 | 0.03840197 | 58.11123 | 23.92542 | 0.4271181 | 0 | 0.4985926 | 0 | 0.07428927 | 0.4271181 | 0.07428927 | 0.3076357 | 0.2576982 | 0.4346661 |  |  | 466 | 56.23 | 0.55
2023-01-17 | 1.133156 | 3159.023 | 20.64685 | 15.04444 | 2023-01-15 | 1074.527 | 382.3354 | (20.5, inf] | normal | 7641.75 | 481.3877 | 25.18696 | 3.678808 | 0.9835677 | 6.01854 | 0.4147113 | 0.2365263 | 0.03840197 | 58.11123 | 23.92542 | 0.4271181 | 0 | 0.4985926 | 0 | 0.07428927 | 0.4271181 | 0.07428927 | 0.3076357 | 0.2576982 | 0.4346661 |  |  | 469 | 56.385 | 1.19
2023-01-17 08:00 | 1.203415 | 3143.56 | 20.70878 | 15.43393 | 2023-01-16 | 1074.527 | 364.2933 | (20.5, inf] | normal | 8335.66 | 466.9182 | 22.66038 | 3.795062 | 1.154167 | 6.069841 | 0.8445731 | 0.2446483 | 0.03714193 | 61.9476 | 25.02344 | 0.4068388 | 0 | 0.5164618 | 0 | 0.07669939 | 0.4068388 | 0.07669939 | 0.1934678 | 0.3576229 | 0.4489093 |  |  | 469 | 56.385 | 1.19
2023-01-18 | 1.373077 | 3200 | 20.14586 | 15.00111 | 2023-01-16 | 1065.753 | 350.2532 | (20.0, 20.5] | normal | 8335.66 | 466.9182 | 22.66038 | 3.795062 | 1.154167 | 6.069841 | 0.8445731 | 0.2446483 | 0.03714193 | 61.9476 | 25.02344 | 0.4068388 | 0 | 0.5164618 | 0 | 0.07669939 | 0.4068388 | 0.07669939 | 0.1934678 | 0.3576229 | 0.4489093 |  |  | 442 | 56.29 | 1
2023-01-18 08:00 | 1.48309 | 3200 | 20.33524 | 15.76127 | 2023-01-16 | 1065.753 | 356.2242 | (20.0, 20.5] | normal | 8335.66 | 466.9182 | 22.66038 | 3.795062 | 1.154167 | 6.069841 | 0.8445731 | 0.2446483 | 0.03714193 | 61.9476 | 25.02344 | 0.4068388 | 0 | 0.5164618 | 0 | 0.07669939 | 0.4068388 | 0.07669939 | 0.1934678 | 0.3576229 | 0.4489093 |  |  | 442 | 56.29 | 1
2023-01-18 16:00 | 1.337708 | 3200 | 20.41475 | 14.93174 | 2023-01-17 | 1065.753 | 356.3604 | (20.0, 20.5] | normal | 9314.78 | 467.8313 | 28.16121 | 3.359693 | 0.7749541 | 5.813393 | 0.5166875 | 0.2345794 | 0.02564769 | 59.07009 | 28.73559 | 0.4934502 | 0 | 0.4461565 | 0 | 0.06039327 | 0.4934502 | 0.06039327 | 0.192087 | 0.3998227 | 0.4080903 |  |  | 442 | 56.29 | 1
2023-01-19 | 1.255116 | 3200 | 20.2803 | 15.33913 | 2023-01-17 | 1084.547 | 358.9514 | (20.0, 20.5] | normal | 9314.78 | 467.8313 | 28.16121 | 3.359693 | 0.7749541 | 5.813393 | 0.5166875 | 0.2345794 | 0.02564769 | 59.07009 | 28.73559 | 0.4934502 | 0 | 0.4461565 | 0 | 0.06039327 | 0.4934502 | 0.06039327 | 0.192087 | 0.3998227 | 0.4080903
2023-01-19 08:00 | 1.293571 | 3284.792 | 20.31562 | 15.4707 | 2023-01-18 | 1084.547 | 365.599 | (20.0, 20.5] | normal | 7967.38 | 465.682 | 29.14464 | 3.067171 | 0.455795 | 5.874067 | 0.4467326 | 0.2367629 | 0.01701041 | 60.34216 | 30.86274 | 0.413358 | 0 | 0.4964317 | 0 | 0.09021033 | 0.413358 | 0.09021033 | 0.04622108 | 0.5588303 | 0.3949486
2023-01-19 16:00 | 1.286231 | 3300 | 20.66931 | 14.92917 | 2023-01-18 | 1084.547 | 358.6916 | (20.5, inf] | normal | 7967.38 | 465.682 | 29.14464 | 3.067171 | 0.455795 | 5.874067 | 0.4467326 | 0.2367629 | 0.01701041 | 60.34216 | 30.86274 | 0.413358 | 0 | 0.4964317 | 0 | 0.09021033 | 0.413358 | 0.09021033 | 0.04622108 | 0.5588303 | 0.3949486
2023-01-20 | 1.222999 | 3300 | 20.17897 | 15.10686 | 2023-01-18 | 1099.42 | 358.4087 | (20.0, 20.5] | normal | 7967.38 | 465.682 | 29.14464 | 3.067171 | 0.455795 | 5.874067 | 0.4467326 | 0.2367629 | 0.01701041 | 60.34216 | 30.86274 | 0.413358 | 0 | 0.4964317 | 0 | 0.09021033 | 0.413358 | 0.09021033 | 0.04622108 | 0.5588303 | 0.3949486 |  |  | 464 | 54.9 | 0.89
2023-01-20 08:00 | 1.240656 | 3300 | 20.37921 | 15.10474 | 2023-01-19 | 1099.42 | 373.3717 | (20.0, 20.5] | normal | 9199.15 | 465.7842 | 28.84174 | 2.949589 | 0.5799114 | 5.895992 | 0.3662254 | 0.2197898 | 0.04086223 | 60.04182 | 34.73819 | 0.4536713 | 0 | 0.4963154 | 0 | 0.05001332 | 0.4536713 | 0.05001332 | 0.2466292 | 0.4161084 | 0.3372624 |  |  | 464 | 54.9 | 0.89
2023-01-20 16:00 | 1.174825 | 3300 | 20.14296 | 14.98077 | 2023-01-19 | 1099.42 | 366.3284 | (20.0, 20.5] | normal | 9199.15 | 465.7842 | 28.84174 | 2.949589 | 0.5799114 | 5.895992 | 0.3662254 | 0.2197898 | 0.04086223 | 60.04182 | 34.73819 | 0.4536713 | 0 | 0.4963154 | 0 | 0.05001332 | 0.4536713 | 0.05001332 | 0.2466292 | 0.4161084 | 0.3372624 |  |  | 464 | 54.9 | 0.89
2023-01-21 | 1.243357 | 3300 | 20.23723 | 14.94594 | 2023-01-19 | 1108.097 | 372.0347 | (20.0, 20.5] | normal | 9199.15 | 465.7842 | 28.84174 | 2.949589 | 0.5799114 | 5.895992 | 0.3662254 | 0.2197898 | 0.04086223 | 60.04182 | 34.73819 | 0.4536713 | 0 | 0.4963154 | 0 | 0.05001332 | 0.4536713 | 0.05001332 | 0.2466292 | 0.4161084 | 0.3372624 |  |  | 471 | 58.5
2023-01-21 08:00 | 1.273402 | 3300 | 20.44563 | 14.94511 | 2023-01-20 | 1108.097 | 368.0954 | (20.0, 20.5] | normal | 8440.71 | 470.2068 | 29.89682 | 2.777868 | 0.5170169 | 5.887677 | 0.3981222 | 0.2184109 | 0.03054611 | 58.18655 | 33.68393 | 0.4360913 | 0 | 0.4844521 | 0 | 0.07945659 | 0.4360913 | 0.07945659 | 0.2680887 | 0.5794526 | 0.1524587 |  |  | 471 | 58.5
2023-01-21 16:00 | 1.225464 | 3300 | 20.47608 | 15.07064 | 2023-01-20 | 1108.097 | 365.46 | (20.0, 20.5] | normal | 8440.71 | 470.2068 | 29.89682 | 2.777868 | 0.5170169 | 5.887677 | 0.3981222 | 0.2184109 | 0.03054611 | 58.18655 | 33.68393 | 0.4360913 | 0 | 0.4844521 | 0 | 0.07945659 | 0.4360913 | 0.07945659 | 0.2680887 | 0.5794526 | 0.1524587 |  |  | 471 | 58.5
2023-01-22 | 1.316614 | 3300.121 | 20.63248 | 14.96987 | 2023-01-20 | 1103.912 | 359.2263 | (20.5, inf] | normal | 8440.71 | 470.2068 | 29.89682 | 2.777868 | 0.5170169 | 5.887677 | 0.3981222 | 0.2184109 | 0.03054611 | 58.18655 | 33.68393 | 0.4360913 | 0 | 0.4844521 | 0 | 0.07945659 | 0.4360913 | 0.07945659 | 0.2680887 | 0.5794526 | 0.1524587 |  |  |  | 58.4
2023-01-22 08:00 | 1.297034 | 3349.588 | 20.75863 | 15.33556 | 2023-01-21 | 1103.912 | 379.3699 | (20.5, inf] | normal | 9554.43 | 498.3391 | 22.37561 | 2.992679 | 0.3960526 | 5.91433 | 0.4400262 | 0.2323577 | 0.03563259 | 53.16728 | 23.41559 | 0.4426418 | 0 | 0.4620213 | 0 | 0.09533693 | 0.4426418 | 0.09533693 | 0.116723 | 0.6146475 | 0.2686295 |  |  |  | 58.4
2023-01-22 16:00 | 1.374449 | 3350 | 21.19306 | 15.3663 | 2023-01-21 | 1103.912 | 379.5733 | (20.5, inf] | normal | 9554.43 | 498.3391 | 22.37561 | 2.992679 | 0.3960526 | 5.91433 | 0.4400262 | 0.2323577 | 0.03563259 | 53.16728 | 23.41559 | 0.4426418 | 0 | 0.4620213 | 0 | 0.09533693 | 0.4426418 | 0.09533693 | 0.116723 | 0.6146475 | 0.2686295 |  |  |  | 58.4
2023-01-23 | 1.506473 | 3380.816 | 20.78446 | 14.68877 | 2023-01-21 | 1151.027 | 383.2998 | (20.5, inf] | normal | 9554.43 | 498.3391 | 22.37561 | 2.992679 | 0.3960526 | 5.91433 | 0.4400262 | 0.2323577 | 0.03563259 | 53.16728 | 23.41559 | 0.4426418 | 0 | 0.4620213 | 0 | 0.09533693 | 0.4426418 | 0.09533693 | 0.116723 | 0.6146475 | 0.2686295 |  |  | 483 | 55.61 | 0.75
2023-01-23 08:00 | 1.466953 | 3400 | 20.51331 | 15.02179 | 2023-01-21 | 1151.027 | 385.0505 | (20.5, inf] | normal | 9554.43 | 498.3391 | 22.37561 | 2.992679 | 0.3960526 | 5.91433 | 0.4400262 | 0.2323577 | 0.03563259 | 53.16728 | 23.41559 | 0.4426418 | 0 | 0.4620213 | 0 | 0.09533693 | 0.4426418 | 0.09533693 | 0.116723 | 0.6146475 | 0.2686295 |  |  | 483 | 55.61 | 0.75
2023-01-23 16:00 | 1.424684 | 3400 | 20.46221 | 15.11049 | 2023-01-22 | 1151.027 | 381.9456 | (20.0, 20.5] | normal | 9603.41 | 486.7937 | 28.37657 | 3.062257 | 0.5973945 | 5.844727 | 0.4640928 | 0.2303903 | 0.04347401 | 50.65579 | 22.55134 | 0.4777366 | 0 | 0.4309417 | 0 | 0.09132173 | 0.4777366 | 0.09132173 | 0.2689136 | 0.5053269 | 0.2257595 |  |  | 483 | 55.61 | 0.75
2023-01-24 | 1.489501 | 3400 | 20.24868 | 15.33327 | 2023-01-22 | 1142.24 | 383.6658 | (20.0, 20.5] | normal | 9603.41 | 486.7937 | 28.37657 | 3.062257 | 0.5973945 | 5.844727 | 0.4640928 | 0.2303903 | 0.04347401 | 50.65579 | 22.55134 | 0.4777366 | 0 | 0.4309417 | 0 | 0.09132173 | 0.4777366 | 0.09132173 | 0.2689136 | 0.5053269 | 0.2257595 |  |  | 466 | 55.55 | 1.02
2023-01-24 08:00 | 1.483008 | 3400 | 20.16961 | 15.23507 | 2023-01-22 | 1142.24 | 378.3946 | (20.0, 20.5] | normal | 9603.41 | 486.7937 | 28.37657 | 3.062257 | 0.5973945 | 5.844727 | 0.4640928 | 0.2303903 | 0.04347401 | 50.65579 | 22.55134 | 0.4777366 | 0 | 0.4309417 | 0 | 0.09132173 | 0.4777366 | 0.09132173 | 0.2689136 | 0.5053269 | 0.2257595 |  |  | 466 | 55.55 | 1.02
2023-01-24 16:00 | 1.43222 | 3400 | 19.94889 | 15.4492 | 2023-01-23 | 1142.24 | 376.6138 | (19.5, 20.0] | normal | 8461.03 | 480.0929 | 29.58862 | 3.068097 | 0.6045032 | 5.819552 | 0.4577416 | 0.2343015 | 0.03685919 | 48.34528 | 22.88078 | 0.472933 | 0 | 0.3802197 | 0 | 0.1468474 | 0.472933 | 0.1468474 | 0.3738438 | 0.3962569 | 0.2298994 |  |  | 466 | 55.55 | 1.02
2023-01-25 | 1.473178 | 3400 | 20.084 | 15.8749 | 2023-01-23 | 1137.605 | 381.9205 | (20.0, 20.5] | normal | 8461.03 | 480.0929 | 29.58862 | 3.068097 | 0.6045032 | 5.819552 | 0.4577416 | 0.2343015 | 0.03685919 | 48.34528 | 22.88078 | 0.472933 | 0 | 0.3802197 | 0 | 0.1468474 | 0.472933 | 0.1468474 | 0.3738438 | 0.3962569 | 0.2298994 |  |  | 469 | 59.125 | 1.15
2023-01-25 08:00 | 1.47154 | 3400 | 20.35769 | 15.64309 | 2023-01-23 | 1137.605 | 379.0119 | (20.0, 20.5] | normal | 8461.03 | 480.0929 | 29.58862 | 3.068097 | 0.6045032 | 5.819552 | 0.4577416 | 0.2343015 | 0.03685919 | 48.34528 | 22.88078 | 0.472933 | 0 | 0.3802197 | 0 | 0.1468474 | 0.472933 | 0.1468474 | 0.3738438 | 0.3962569 | 0.2298994 |  |  | 469 | 59.125 | 1.15
2023-01-25 16:00 | 1.44205 | 3400 | 20.26309 | 15.47603 | 2023-01-24 | 1137.605 | 374.9649 | (20.0, 20.5] | normal | 7853.99 | 482.2051 | 31.41915 | 2.993167 | 0.5521509 | 5.818803 | 0.4695333 | 0.2446821 | 0.04535693 | 50.56813 | 22.33273 | 0.4601496 | 0 | 0.4423866 | 0 | 0.09746384 | 0.4601496 | 0.09746384 | 0.3433415 | 0.2859416 | 0.3707168 |  |  | 469 | 59.125 | 1.15
2023-01-26 | 1.484319 | 3399.937 | 20.2599 | 15.50126 | 2023-01-24 | 1135.457 | 381.162 | (20.0, 20.5] | normal | 7853.99 | 482.2051 | 31.41915 | 2.993167 | 0.5521509 | 5.818803 | 0.4695333 | 0.2446821 | 0.04535693 | 50.56813 | 22.33273 | 0.4601496 | 0 | 0.4423866 | 0 | 0.09746384 | 0.4601496 | 0.09746384 | 0.3433415 | 0.2859416 | 0.3707168 |  |  | 449 | 56.92333 | 0.84
2023-01-26 08:00 | 1.503979 | 3400 | 20.08806 | 15.44506 | 2023-01-24 | 1135.457 | 382.1926 | (20.0, 20.5] | normal | 7853.99 | 482.2051 | 31.41915 | 2.993167 | 0.5521509 | 5.818803 | 0.4695333 | 0.2446821 | 0.04535693 | 50.56813 | 22.33273 | 0.4601496 | 0 | 0.4423866 | 0 | 0.09746384 | 0.4601496 | 0.09746384 | 0.3433415 | 0.2859416 | 0.3707168 |  |  | 449 | 56.92333 | 0.84
2023-01-26 16:00 | 1.301482 | 3400 | 20.21661 | 15.33744 | 2023-01-25 | 1135.457 | 370.0158 | (20.0, 20.5] | normal | 9378.65 | 473.5177 | 30.91437 | 2.93997 | 0.6043755 | 5.882273 | 0.4469062 | 0.2307456 | 0.0408223 | 53.38157 | 22.12092 | 0.4233648 | 0 | 0.4819222 | 0 | 0.09471299 | 0.4233648 | 0.09471299 | 0.4497001 | 0.3037076 | 0.2465923 |  |  | 449 | 56.92333 | 0.84
2023-01-27 | 1.27789 | 3400 | 20.07093 | 15.49103 | 2023-01-25 | 1081.252 | 370.0142 | (20.0, 20.5] | normal | 9378.65 | 473.5177 | 30.91437 | 2.93997 | 0.6043755 | 5.882273 | 0.4469062 | 0.2307456 | 0.0408223 | 53.38157 | 22.12092 | 0.4233648 | 0 | 0.4819222 | 0 | 0.09471299 | 0.4233648 | 0.09471299 | 0.4497001 | 0.3037076 | 0.2465923 | 3.82 | 1.65 | 454 | 54.66 | 1.53
2023-01-27 08:00 | 1.324091 | 3400 | 20.15966 | 15.4665 | 2023-01-26 | 1081.252 | 347.7112 | (20.0, 20.5] | normal | 7862.28 | 464.3854 | 19.92017 | 3.145269 | 0.7661234 | 5.890403 | 0.3941215 | 0.2300279 | 0.03041793 | 61.43128 | 28.35668 | 0.4500425 | 0 | 0.4650369 | 0 | 0.08492066 | 0.4500425 | 0.08492066 | 0.2859585 | 0.437597 | 0.2764444 | 3.82 | 1.65 | 454 | 54.66 | 1.53
2023-01-27 16:00 | 1.346366 | 3400 | 19.84314 | 15.57513 | 2023-01-26 | 1081.252 | 373.9518 | (19.5, 20.0] | normal | 7862.28 | 464.3854 | 19.92017 | 3.145269 | 0.7661234 | 5.890403 | 0.3941215 | 0.2300279 | 0.03041793 | 61.43128 | 28.35668 | 0.4500425 | 0 | 0.4650369 | 0 | 0.08492066 | 0.4500425 | 0.08492066 | 0.2859585 | 0.437597 | 0.2764444 | 3.82 | 1.65 | 454 | 54.66 | 1.53
2023-01-28 | 1.360462 | 3400 | 19.82981 | 15.61686 | 2023-01-26 | 1144.288 | 380.3558 | (19.5, 20.0] | normal | 7862.28 | 464.3854 | 19.92017 | 3.145269 | 0.7661234 | 5.890403 | 0.3941215 | 0.2300279 | 0.03041793 | 61.43128 | 28.35668 | 0.4500425 | 0 | 0.4650369 | 0 | 0.08492066 | 0.4500425 | 0.08492066 | 0.2859585 | 0.437597 | 0.2764444 | 3.75 | 1.75 | 446 | 54.72
2023-01-28 08:00 | 1.407645 | 3400 | 19.97734 | 15.63407 | 2023-01-26 | 1144.288 | 381.3491 | (19.5, 20.0] | normal | 7862.28 | 464.3854 | 19.92017 | 3.145269 | 0.7661234 | 5.890403 | 0.3941215 | 0.2300279 | 0.03041793 | 61.43128 | 28.35668 | 0.4500425 | 0 | 0.4650369 | 0 | 0.08492066 | 0.4500425 | 0.08492066 | 0.2859585 | 0.437597 | 0.2764444 | 3.75 | 1.75 | 446 | 54.72
2023-01-28 16:00 | 1.35653 | 3400 | 20.28467 | 15.40635 | 2023-01-27 | 1144.288 | 380.8492 | (20.0, 20.5] | normal | 8930.3 | 467.672 | 25.83218 | 3.257506 | 0.6233941 | 5.867204 | 0.4271132 | 0.2174068 | 0.03249609 | 66.26575 | 31.18165 | 0.4530184 | 0 | 0.4683784 | 0 | 0.07860318 | 0.4530184 | 0.07860318 | 0.4038902 | 0.3901839 | 0.2059259 | 3.75 | 1.75 | 446 | 54.72
2023-01-29 | 1.444999 | 3384.348 | 19.9384 | 15.80385 | 2023-01-27 | 1141.277 | 380.4856 | (19.5, 20.0] | normal | 8930.3 | 467.672 | 25.83218 | 3.257506 | 0.6233941 | 5.867204 | 0.4271132 | 0.2174068 | 0.03249609 | 66.26575 | 31.18165 | 0.4530184 | 0 | 0.4683784 | 0 | 0.07860318 | 0.4530184 | 0.07860318 | 0.4038902 | 0.3901839 | 0.2059259 | 3.84 | 1.8 | 452 | 59.21
2023-01-29 08:00 | 1.518772 | 3142.123 | 20.48294 | 15.51917 | 2023-01-27 | 1141.277 | 380.9576 | (20.0, 20.5] | normal | 8930.3 | 467.672 | 25.83218 | 3.257506 | 0.6233941 | 5.867204 | 0.4271132 | 0.2174068 | 0.03249609 | 66.26575 | 31.18165 | 0.4530184 | 0 | 0.4683784 | 0 | 0.07860318 | 0.4530184 | 0.07860318 | 0.4038902 | 0.3901839 | 0.2059259 | 3.84 | 1.8 | 452 | 59.21
2023-01-29 16:00 | 1.478997 | 3319.445 | 20.66939 | 15.15288 | 2023-01-28 | 1141.277 | 377.7613 | (20.5, inf] | normal | 10393.9 | 476.1514 | 31.78964 | 3.192267 | 0.5245727 | 5.879053 | 0.4949222 | 0.2106786 | 0.02190476 | 54.09274 | 27.4156 | 0.5122399 | 0 | 0.184895 | 0.2043439 | 0.09852125 | 0.5122399 | 0.3028651 | 0.5945765 | 0.3453876 | 0.06003599 | 3.84 | 1.8 | 452 | 59.21
2023-01-30 | 1.382097 | 3350 | 20.67238 | 15.57657 | 2023-01-28 | 1132.255 | 375.8323 | (20.5, inf] | normal | 10393.9 | 476.1514 | 31.78964 | 3.192267 | 0.5245727 | 5.879053 | 0.4949222 | 0.2106786 | 0.02190476 | 54.09274 | 27.4156 | 0.5122399 | 0 | 0.184895 | 0.2043439 | 0.09852125 | 0.5122399 | 0.3028651 | 0.5945765 | 0.3453876 | 0.06003599 | 4.23 | 1.79 | 481 | 59.68 | 1.33
2023-01-30 08:00 | 1.400721 | 3350 | 20.64804 | 15.66378 | 2023-01-28 | 1132.255 | 377.5544 | (20.5, inf] | normal | 10393.9 | 476.1514 | 31.78964 | 3.192267 | 0.5245727 | 5.879053 | 0.4949222 | 0.2106786 | 0.02190476 | 54.09274 | 27.4156 | 0.5122399 | 0 | 0.184895 | 0.2043439 | 0.09852125 | 0.5122399 | 0.3028651 | 0.5945765 | 0.3453876 | 0.06003599 | 4.23 | 1.79 | 481 | 59.68 | 1.33
2023-01-30 16:00 | 1.416683 | 3350 | 20.7413 | 15.59369 | 2023-01-29 | 1132.255 | 376.5321 | (20.5, inf] | normal | 9139.17 | 495.0045 | 33.13036 | 3.350368 | 0.3095717 | 6.135341 | 0.7487047 | 0.1960773 | 0.02497565 | 54.29064 | 20.59476 | 0.4465482 | 0 | 0.01293553 | 0.4414022 | 0.09911403 | 0.4465482 | 0.5405163 | 0.7419981 | 0.2580019 | 0 | 4.23 | 1.79 | 481 | 59.68 | 1.33
2023-01-31 | 1.446613 | 3350 | 20.71127 | 15.57046 | 2023-01-29 | 901.2873 | 386.5201 | (20.5, inf] | baixo | 9139.17 | 495.0045 | 33.13036 | 3.350368 | 0.3095717 | 6.135341 | 0.7487047 | 0.1960773 | 0.02497565 | 54.29064 | 20.59476 | 0.4465482 | 0 | 0.01293553 | 0.4414022 | 0.09911403 | 0.4465482 | 0.5405163 | 0.7419981 | 0.2580019 | 0 |  |  | 466 | 57.26 | 0.92
2023-01-31 08:00 | 1.446613 | 3350 | 20.73829 | 15.49522 | 2023-01-29 | 901.2873 | 140.2811 | (20.5, inf] | baixo | 9139.17 | 495.0045 | 33.13036 | 3.350368 | 0.3095717 | 6.135341 | 0.7487047 | 0.1960773 | 0.02497565 | 54.29064 | 20.59476 | 0.4465482 | 0 | 0.01293553 | 0.4414022 | 0.09911403 | 0.4465482 | 0.5405163 | 0.7419981 | 0.2580019 | 0 |  |  | 466 | 57.26 | 0.92
2023-01-31 16:00 | 1.697139 | 3317.439 | 19.96435 | 15.87817 | 2023-01-29 | 901.2873 | 378.1547 | (19.5, 20.0] | baixo | 9139.17 | 495.0045 | 33.13036 | 3.350368 | 0.3095717 | 6.135341 | 0.7487047 | 0.1960773 | 0.02497565 | 54.29064 | 20.59476 | 0.4465482 | 0 | 0.01293553 | 0.4414022 | 0.09911403 | 0.4465482 | 0.5405163 | 0.7419981 | 0.2580019 | 0 |  |  | 466 | 57.26 | 0.92
2023-02-01 | 1.562342 | 3360.831 | 20.49474 | 16.41635 | 2023-01-30 | 1153.631 | 391.5775 | (20.0, 20.5] | normal | 10213.56 | 488.3991 | 30.09098 | 3.704398 | 0.7152132 | 6.468721 | 1.167277 | 0.188378 | 0.03132616 | 57.74816 | 22.27741 | 0.4914535 | 0 | 0 | 0.4403567 | 0.06818974 | 0.4914535 | 0.5085465 | 0.6367234 | 0.3632766 | 0 |  |  | 483 | 58.1 | 1.09
2023-02-01 08:00 | 1.574865 | 3375 | 20.7706 | 15.65824 | 2023-01-30 | 1153.631 | 371.0832 | (20.5, inf] | normal | 10213.56 | 488.3991 | 30.09098 | 3.704398 | 0.7152132 | 6.468721 | 1.167277 | 0.188378 | 0.03132616 | 57.74816 | 22.27741 | 0.4914535 | 0 | 0 | 0.4403567 | 0.06818974 | 0.4914535 | 0.5085465 | 0.6367234 | 0.3632766 | 0 |  |  | 483 | 58.1 | 1.09
2023-02-01 16:00 | 1.570097 | 3375 | 20.26379 | 15.57629 | 2023-01-31 | 1153.631 | 387.7586 | (20.0, 20.5] | normal | 9817.34 | 498.2536 | 26.57685 | 3.788011 | 0.7066018 | 6.543638 | 1.149206 | 0.1826472 | 0.02841701 | 58.74159 | 22.20373 | 0.4591223 | 0 | 0 | 0.4340025 | 0.1068752 | 0.4591223 | 0.5408777 | 0.8737117 | 0.1262883 | 0 |  |  | 483 | 58.1 | 1.09
2023-02-02 | 1.567604 | 3375 | 20.68761 | 15.95105 | 2023-01-31 | 1164.926 | 389.3631 | (20.5, inf] | normal | 9817.34 | 498.2536 | 26.57685 | 3.788011 | 0.7066018 | 6.543638 | 1.149206 | 0.1826472 | 0.02841701 | 58.74159 | 22.20373 | 0.4591223 | 0 | 0 | 0.4340025 | 0.1068752 | 0.4591223 | 0.5408777 | 0.8737117 | 0.1262883 | 0 |  |  | 497 | 63.07 | 1.42
2023-02-02 08:00 | 1.483431 | 3368.213 | 20.91225 | 15.60097 | 2023-01-31 | 1164.926 | 381.1553 | (20.5, inf] | normal | 9817.34 | 498.2536 | 26.57685 | 3.788011 | 0.7066018 | 6.543638 | 1.149206 | 0.1826472 | 0.02841701 | 58.74159 | 22.20373 | 0.4591223 | 0 | 0 | 0.4340025 | 0.1068752 | 0.4591223 | 0.5408777 | 0.8737117 | 0.1262883 | 0 |  |  | 497 | 63.07 | 1.42
2023-02-02 16:00 | 1.370791 | 3350 | 20.98759 | 15.12029 | 2023-02-01 | 1164.926 | 391.3327 | (20.5, inf] | normal | 8654.95 | 499.138 | 25.55237 | 3.505917 | 0.5288301 | 6.420824 | 1.028201 | 0.1812021 | 0.02950295 | 58.93503 | 21.93205 | 0.3722621 | 0 | 0 | 0.539891 | 0.08784684 | 0.3722621 | 0.6277379 | 0.8091617 | 0.1908383 | 0 |  |  | 497 | 63.07 | 1.42
2023-02-03 | 1.327226 | 3339.743 | 20.96851 | 15.16968 | 2023-02-01 | 1136.042 | 383.2366 | (20.5, inf] | normal | 8654.95 | 499.138 | 25.55237 | 3.505917 | 0.5288301 | 6.420824 | 1.028201 | 0.1812021 | 0.02950295 | 58.93503 | 21.93205 | 0.3722621 | 0 | 0 | 0.539891 | 0.08784684 | 0.3722621 | 0.6277379 | 0.8091617 | 0.1908383 | 0 |  |  | 493 | 59.79 | 1.36
2023-02-03 08:00 | 1.296359 | 3293.133 | 21.00475 | 15.10375 | 2023-02-02 | 1136.042 | 377.638 | (20.5, inf] | normal | 7172.26 | 484.9165 | 28.14977 | 3.248765 | 0.2994779 | 5.881523 | 0.5908023 | 0.2077731 | 0.03545127 | 43.31809 | 19.11383 | 0.496651 | 0 | 0 | 0.3777233 | 0.1256257 | 0.496651 | 0.503349 | 0.5211665 | 0.4198564 | 0.05897717 |  |  | 493 | 59.79 | 1.36
2023-02-03 16:00 | 1.250488 | 3211.337 | 20.94742 | 14.64655 | 2023-02-02 | 1136.042 | 373.2655 | (20.5, inf] | normal | 7172.26 | 484.9165 | 28.14977 | 3.248765 | 0.2994779 | 5.881523 | 0.5908023 | 0.2077731 | 0.03545127 | 43.31809 | 19.11383 | 0.496651 | 0 | 0 | 0.3777233 | 0.1256257 | 0.496651 | 0.503349 | 0.5211665 | 0.4198564 | 0.05897717 |  |  | 493 | 59.79 | 1.36
2023-02-04 | 1.347662 | 3200 | 20.69188 | 14.46792 | 2023-02-02 | 1143.228 | 382.4509 | (20.5, inf] | normal | 7172.26 | 484.9165 | 28.14977 | 3.248765 | 0.2994779 | 5.881523 | 0.5908023 | 0.2077731 | 0.03545127 | 43.31809 | 19.11383 | 0.496651 | 0 | 0 | 0.3777233 | 0.1256257 | 0.496651 | 0.503349 | 0.5211665 | 0.4198564 | 0.05897717 |  |  | 460 | 58.94667
2023-02-04 08:00 | 1.35053 | 3200 | 19.92154 | 14.65911 | 2023-02-02 | 1143.228 | 381.8593 | (19.5, 20.0] | normal | 7172.26 | 484.9165 | 28.14977 | 3.248765 | 0.2994779 | 5.881523 | 0.5908023 | 0.2077731 | 0.03545127 | 43.31809 | 19.11383 | 0.496651 | 0 | 0 | 0.3777233 | 0.1256257 | 0.496651 | 0.503349 | 0.5211665 | 0.4198564 | 0.05897717 |  |  | 460 | 58.94667
2023-02-04 16:00 | 1.353233 | 3200 | 19.72086 | 15.22137 | 2023-02-03 | 1143.228 | 376.6462 | (19.5, 20.0] | normal | 8727.51 | 476.4432 | 27.96149 | 3.477132 | 0.4030793 | 6.250441 | 1.624086 | 0.2535449 | 0.06643462 | 54.89803 | 39.66141 | 0.8423594 | 0 | 0 | 0 | 0.1576406 | 0.8423594 | 0.1576406 | 0.3498785 | 0.2027992 | 0.4473223 |  |  | 460 | 58.94667
2023-02-05 | 1.408587 | 3214.677 | 19.93273 | 15.26068 | 2023-02-03 | 1152.569 | 378.2937 | (19.5, 20.0] | normal | 8727.51 | 476.4432 | 27.96149 | 3.477132 | 0.4030793 | 6.250441 | 1.624086 | 0.2535449 | 0.06643462 | 54.89803 | 39.66141 | 0.8423594 | 0 | 0 | 0 | 0.1576406 | 0.8423594 | 0.1576406 | 0.3498785 | 0.2027992 | 0.4473223 |  |  | 465 | 56.785
2023-02-05 08:00 | 1.400286 | 3283.582 | 20.02173 | 15.03948 | 2023-02-03 | 1152.569 | 381.8682 | (20.0, 20.5] | normal | 8727.51 | 476.4432 | 27.96149 | 3.477132 | 0.4030793 | 6.250441 | 1.624086 | 0.2535449 | 0.06643462 | 54.89803 | 39.66141 | 0.8423594 | 0 | 0 | 0 | 0.1576406 | 0.8423594 | 0.1576406 | 0.3498785 | 0.2027992 | 0.4473223 |  |  | 465 | 56.785
2023-02-05 16:00 | 1.347175 | 3319.616 | 19.82697 | 15.40823 | 2023-02-04 | 1152.569 | 391.2737 | (19.5, 20.0] | normal | 8631.66 | 482.3592 | 29.86395 | 3.522322 | 0.3660129 | 6.538821 | 1.886436 | 0.2382773 | 0.05786876 | 70.76163 | 43.98783 | 0.8289796 | 0 | 0 | 0 | 0.1710204 | 0.8289796 | 0.1710204 | 0.584299 | 0.01426936 | 0.4014316 |  |  | 465 | 56.785
2023-02-06 | 1.406707 | 3350 | 19.85013 | 15.52187 | 2023-02-04 | 1151.329 | 388.8022 | (19.5, 20.0] | normal | 8631.66 | 482.3592 | 29.86395 | 3.522322 | 0.3660129 | 6.538821 | 1.886436 | 0.2382773 | 0.05786876 | 70.76163 | 43.98783 | 0.8289796 | 0 | 0 | 0 | 0.1710204 | 0.8289796 | 0.1710204 | 0.584299 | 0.01426936 | 0.4014316 |  |  | 476 | 57.09 | 1.16
2023-02-06 08:00 | 1.336205 | 3393.775 | 20.04278 | 15.47858 | 2023-02-04 | 1151.329 | 383.6225 | (20.0, 20.5] | normal | 8631.66 | 482.3592 | 29.86395 | 3.522322 | 0.3660129 | 6.538821 | 1.886436 | 0.2382773 | 0.05786876 | 70.76163 | 43.98783 | 0.8289796 | 0 | 0 | 0 | 0.1710204 | 0.8289796 | 0.1710204 | 0.584299 | 0.01426936 | 0.4014316 |  |  | 476 | 57.09 | 1.16
2023-02-06 16:00 | 1.218911 | 3400 | 19.89094 | 14.96089 | 2023-02-05 | 1151.329 | 377.5041 | (19.5, 20.0] | normal | 8654.4 | 485.8196 | 31.66521 | 3.418244 | 0.4155921 | 6.476384 | 1.820748 | 0.2350509 | 0.06743359 | 58.44891 | 43.16704 | 0.8059681 | 0 | 0 | 0 | 0.1940319 | 0.8059681 | 0.1940319 | 0.5248066 | 0.07893228 | 0.3962611 |  |  | 476 | 57.09 | 1.16
2023-02-07 | 1.238571 | 3400 | 19.7696 | 14.97249 | 2023-02-05 | 1146.164 | 385.4195 | (19.5, 20.0] | normal | 8654.4 | 485.8196 | 31.66521 | 3.418244 | 0.4155921 | 6.476384 | 1.820748 | 0.2350509 | 0.06743359 | 58.44891 | 43.16704 | 0.8059681 | 0 | 0 | 0 | 0.1940319 | 0.8059681 | 0.1940319 | 0.5248066 | 0.07893228 | 0.3962611 |  |  | 469 | 56.665 | 1.21
2023-02-07 08:00 | 1.214698 | 3400 | 19.90194 | 15.32157 | 2023-02-06 | 1146.164 | 394.9347 | (19.5, 20.0] | normal | 8041.85 | 479.8028 | 33.16829 | 3.319209 | 0.414012 | 6.691443 | 2.268455 | 0.2194935 | 0.06186351 | 51.50419 | 41.58845 | 0.7762343 | 0 | 0 | 0 | 0.2237657 | 0.7762343 | 0.2237657 | 0.6421744 | 0.08123131 | 0.2765943 |  |  | 469 | 56.665 | 1.21
2023-02-07 16:00 | 1.223498 | 3400 | 19.65989 | 15.14155 | 2023-02-06 | 1146.164 | 376.453 | (19.5, 20.0] | normal | 8041.85 | 479.8028 | 33.16829 | 3.319209 | 0.414012 | 6.691443 | 2.268455 | 0.2194935 | 0.06186351 | 51.50419 | 41.58845 | 0.7762343 | 0 | 0 | 0 | 0.2237657 | 0.7762343 | 0.2237657 | 0.6421744 | 0.08123131 | 0.2765943 |  |  | 469 | 56.665 | 1.21
2023-02-08 | 1.199251 | 3400 | 19.55665 | 15.24614 | 2023-02-06 | 1137.713 | 377.9007 | (19.5, 20.0] | normal | 8041.85 | 479.8028 | 33.16829 | 3.319209 | 0.414012 | 6.691443 | 2.268455 | 0.2194935 | 0.06186351 | 51.50419 | 41.58845 | 0.7762343 | 0 | 0 | 0 | 0.2237657 | 0.7762343 | 0.2237657 | 0.6421744 | 0.08123131 | 0.2765943 |  |  | 480 | 57.81667 | 1.36
2023-02-08 08:00 | 1.180246 | 3400 | 19.81846 | 15.5266 | 2023-02-07 | 1137.713 | 379.0164 | (19.5, 20.0] | normal | 8278.41 | 480.0943 | 29.70276 | 3.438473 | 0.4556612 | 6.832512 | 2.163807 | 0.2336766 | 0.06604902 | 43.59944 | 39.32748 | 0.7884606 | 0 | 0 | 0 | 0.2115394 | 0.7884606 | 0.2115394 | 0.5038015 | 0.01638045 | 0.4798181 |  |  | 480 | 57.81667 | 1.36
2023-02-08 16:00 | 1.179591 | 3400 | 19.89153 | 15.45835 | 2023-02-07 | 1137.713 | 378.644 | (19.5, 20.0] | normal | 8278.41 | 480.0943 | 29.70276 | 3.438473 | 0.4556612 | 6.832512 | 2.163807 | 0.2336766 | 0.06604902 | 43.59944 | 39.32748 | 0.7884606 | 0 | 0 | 0 | 0.2115394 | 0.7884606 | 0.2115394 | 0.5038015 | 0.01638045 | 0.4798181 |  |  | 480 | 57.81667 | 1.36
2023-02-09 | 1.218911 | 3400 | 20.1488 | 15.79647 | 2023-02-07 | 1124.235 | 377.3982 | (20.0, 20.5] | normal | 8278.41 | 480.0943 | 29.70276 | 3.438473 | 0.4556612 | 6.832512 | 2.163807 | 0.2336766 | 0.06604902 | 43.59944 | 39.32748 | 0.7884606 | 0 | 0 | 0 | 0.2115394 | 0.7884606 | 0.2115394 | 0.5038015 | 0.01638045 | 0.4798181 |  |  | 481 | 59.88334 | 1.09
2023-02-09 08:00 | 1.245452 | 3400 | 20.15478 | 16.03913 | 2023-02-08 | 1124.235 | 378.3019 | (20.0, 20.5] | normal | 8736.44 | 485.8417 | 27.58023 | 3.369135 | 0.3982604 | 7.137414 | 2.377951 | 0.2143168 | 0.05663288 | 54.50004 | 41.77299 | 0.7768748 | 0 | 0 | 0 | 0.2231252 | 0.7768748 | 0.2231252 | 0.6693602 | 0.08737472 | 0.2432651 |  |  | 481 | 59.88334 | 1.09
2023-02-09 16:00 | 1.219246 | 3399.439 | 19.99821 | 15.97579 | 2023-02-08 | 1124.235 | 366.122 | (19.5, 20.0] | normal | 8736.44 | 485.8417 | 27.58023 | 3.369135 | 0.3982604 | 7.137414 | 2.377951 | 0.2143168 | 0.05663288 | 54.50004 | 41.77299 | 0.7768748 | 0 | 0 | 0 | 0.2231252 | 0.7768748 | 0.2231252 | 0.6693602 | 0.08737472 | 0.2432651 |  |  | 481 | 59.88334 | 1.09
2023-02-10 | 1.284884 | 3400 | 20.17549 | 15.96254 | 2023-02-08 | 1111.735 | 370.2196 | (20.0, 20.5] | normal | 8736.44 | 485.8417 | 27.58023 | 3.369135 | 0.3982604 | 7.137414 | 2.377951 | 0.2143168 | 0.05663288 | 54.50004 | 41.77299 | 0.7768748 | 0 | 0 | 0 | 0.2231252 | 0.7768748 | 0.2231252 | 0.6693602 | 0.08737472 | 0.2432651 |  |  | 458 | 62.47 | 0.93
2023-02-10 08:00 | 1.300172 | 3391.266 | 20.25359 | 15.82874 | 2023-02-09 | 1111.735 | 368.4378 | (20.0, 20.5] | normal | 8886.44 | 480.7409 | 25.53149 | 3.400488 | 0.362231 | 7.232276 | 2.539163 | 0.2158759 | 0.05383508 | 57.25923 | 43.71504 | 0.7340251 | 0 | 0 | 0 | 0.2659749 | 0.7340251 | 0.2659749 | 0.6158784 | 0.1133879 | 0.2707337 |  |  | 458 | 62.47 | 0.93
2023-02-10 16:00 | 1.275437 | 3328.899 | 20.3892 | 16.02521 | 2023-02-09 | 1111.735 | 371.6184 | (20.0, 20.5] | normal | 8886.44 | 480.7409 | 25.53149 | 3.400488 | 0.362231 | 7.232276 | 2.539163 | 0.2158759 | 0.05383508 | 57.25923 | 43.71504 | 0.7340251 | 0 | 0 | 0 | 0.2659749 | 0.7340251 | 0.2659749 | 0.6158784 | 0.1133879 | 0.2707337 |  |  | 458 | 62.47 | 0.93
2023-02-11 | 1.324717 | 3300 | 20.63956 | 15.70687 | 2023-02-09 | 1107.04 | 378.2744 | (20.5, inf] | normal | 8886.44 | 480.7409 | 25.53149 | 3.400488 | 0.362231 | 7.232276 | 2.539163 | 0.2158759 | 0.05383508 | 57.25923 | 43.71504 | 0.7340251 | 0 | 0 | 0 | 0.2659749 | 0.7340251 | 0.2659749 | 0.6158784 | 0.1133879 | 0.2707337 |  |  |  | 59.2
2023-02-11 08:00 | 1.374545 | 3297.54 | 20.49637 | 15.52175 | 2023-02-09 | 1107.04 | 365.5401 | (20.0, 20.5] | normal | 8886.44 | 480.7409 | 25.53149 | 3.400488 | 0.362231 | 7.232276 | 2.539163 | 0.2158759 | 0.05383508 | 57.25923 | 43.71504 | 0.7340251 | 0 | 0 | 0 | 0.2659749 | 0.7340251 | 0.2659749 | 0.6158784 | 0.1133879 | 0.2707337 |  |  |  | 59.2
2023-02-11 16:00 | 1.333095 | 3250.031 | 19.98825 | 15.55074 | 2023-02-10 | 1107.04 | 361.4893 | (19.5, 20.0] | normal | 8505.6 | 477.8082 | 30.85147 | 3.691528 | 0.9393422 | 6.737958 | 2.456658 | 0.2396299 | 0.09583774 | 54.27677 | 51.52521 | 0.7703066 | 0 | 0 | 0 | 0.2296934 | 0.7703066 | 0.2296934 | 0.328696 | 0.425673 | 0.2456311 |  |  |  | 59.2
2023-02-12 | 1.38868 | 3252.285 | 20.28013 | 15.97924 | 2023-02-10 | 1121.266 | 372.7986 | (20.0, 20.5] | normal | 8505.6 | 477.8082 | 30.85147 | 3.691528 | 0.9393422 | 6.737958 | 2.456658 | 0.2396299 | 0.09583774 | 54.27677 | 51.52521 | 0.7703066 | 0 | 0 | 0 | 0.2296934 | 0.7703066 | 0.2296934 | 0.328696 | 0.425673 | 0.2456311 |  |  | 479.5 | 58.79333 | 1.31
2023-02-12 08:00 | 1.406954 | 3299.988 | 20.34127 | 16.08468 | 2023-02-10 | 1121.266 | 377.4041 | (20.0, 20.5] | normal | 8505.6 | 477.8082 | 30.85147 | 3.691528 | 0.9393422 | 6.737958 | 2.456658 | 0.2396299 | 0.09583774 | 54.27677 | 51.52521 | 0.7703066 | 0 | 0 | 0 | 0.2296934 | 0.7703066 | 0.2296934 | 0.328696 | 0.425673 | 0.2456311 |  |  | 479.5 | 58.79333 | 1.31
2023-02-12 16:00 | 1.484736 | 3301.259 | 20.16206 | 15.75024 | 2023-02-11 | 1121.266 | 369.5379 | (20.0, 20.5] | normal | 9630.58 | 483.3851 | 27.86662 | 3.679532 | 0.8858811 | 6.333485 | 1.942998 | 0.2159287 | 0.07004608 | 46.3846 | 42.54074 | 0.6971896 | 0.08955432 | 0 | 0 | 0.2132561 | 0.7867439 | 0.2132561 | 0.3149738 | 0.5782618 | 0.1067644 |  |  | 479.5 | 58.79333 | 1.31
2023-02-13 | 1.399846 | 3300.567 | 20.45287 | 15.4719 | 2023-02-11 | 1088.126 | 371.0558 | (20.0, 20.5] | normal | 9630.58 | 483.3851 | 27.86662 | 3.679532 | 0.8858811 | 6.333485 | 1.942998 | 0.2159287 | 0.07004608 | 46.3846 | 42.54074 | 0.6971896 | 0.08955432 | 0 | 0 | 0.2132561 | 0.7867439 | 0.2132561 | 0.3149738 | 0.5782618 | 0.1067644 |  |  |  | 61.36333
2023-02-13 08:00 | 1.274843 | 3299.045 | 20.42656 | 13.56411 | 2023-02-12 | 1088.126 | 367.2897 | (20.0, 20.5] | normal | 8910.05 | 481.6733 | 28.80915 | 3.492059 | 1.007778 | 6.594319 | 1.961962 | 0.2017736 | 0.04989418 | 47.99887 | 41.88817 | 0.5858014 | 0.1704401 | 0 | 0 | 0.2437585 | 0.7562415 | 0.2437585 | 0.5234278 | 0.4146005 | 0.06197173 |  |  |  | 61.36333
2023-02-13 16:00 | 1.2653 | 3263.559 | 20.10237 | 14.32157 | 2023-02-12 | 1088.126 | 355.9106 | (20.0, 20.5] | normal | 8910.05 | 481.6733 | 28.80915 | 3.492059 | 1.007778 | 6.594319 | 1.961962 | 0.2017736 | 0.04989418 | 47.99887 | 41.88817 | 0.5858014 | 0.1704401 | 0 | 0 | 0.2437585 | 0.7562415 | 0.2437585 | 0.5234278 | 0.4146005 | 0.06197173 |  |  |  | 61.36333
2023-02-14 | 1.281338 | 3169.737 | 20.43986 | 15.96455 | 2023-02-12 | 1061.347 | 351.7371 | (20.0, 20.5] | normal | 8910.05 | 481.6733 | 28.80915 | 3.492059 | 1.007778 | 6.594319 | 1.961962 | 0.2017736 | 0.04989418 | 47.99887 | 41.88817 | 0.5858014 | 0.1704401 | 0 | 0 | 0.2437585 | 0.7562415 | 0.2437585 | 0.5234278 | 0.4146005 | 0.06197173 |  |  | 474 | 60.79 | 1.46
2023-02-14 16:00 | 1.420094 | 3300 | 20.05919 | 15.78305 | 2023-02-13 | 1061.347 | 362.3077 | (20.0, 20.5] | normal | 8626.34 | 476.0744 | 30.7384 | 3.5698 | 0.8879197 | 6.516813 | 1.779443 | 0.2223279 | 0.06307105 | 44.78339 | 35.23823 | 0.6096583 | 0.1831147 | 0 | 0 | 0.2072269 | 0.7927731 | 0.2072269 | 0.5112966 | 0.1776388 | 0.3110645 |  |  | 474 | 60.79 | 1.46
2023-02-15 | 1.522209 | 3300 | 20.29655 | 15.99268 | 2023-02-13 | 1126.147 | 377.9523 | (20.0, 20.5] | normal | 8626.34 | 476.0744 | 30.7384 | 3.5698 | 0.8879197 | 6.516813 | 1.779443 | 0.2223279 | 0.06307105 | 44.78339 | 35.23823 | 0.6096583 | 0.1831147 | 0 | 0 | 0.2072269 | 0.7927731 | 0.2072269 | 0.5112966 | 0.1776388 | 0.3110645 |  |  |  | 57.49
2023-02-15 08:00 | 1.531999 | 3300 | 20.1604 | 15.45824 | 2023-02-13 | 1126.147 | 375.5354 | (20.0, 20.5] | normal | 8626.34 | 476.0744 | 30.7384 | 3.5698 | 0.8879197 | 6.516813 | 1.779443 | 0.2223279 | 0.06307105 | 44.78339 | 35.23823 | 0.6096583 | 0.1831147 | 0 | 0 | 0.2072269 | 0.7927731 | 0.2072269 | 0.5112966 | 0.1776388 | 0.3110645 |  |  |  | 57.49
2023-02-15 16:00 | 1.600193 | 3300 | 19.96052 | 14.62888 | 2023-02-14 | 1126.147 | 371.1563 | (19.5, 20.0] | normal | 10172.55 | 490.7672 | 31.56163 | 3.40743 | 0.8449321 | 6.230932 | 1.801495 | 0.1939223 | 0.04763049 | 48.40318 | 38.13378 | 0.4788357 | 0.3257708 | 0 | 0 | 0.1953935 | 0.8046065 | 0.1953935 | 0.6178168 | 0.2858713 | 0.09631188 |  |  |  | 57.49
2023-02-16 | 1.67838 | 3300 | 19.8074 | 14.42236 | 2023-02-14 | 1122.167 | 371.3302 | (19.5, 20.0] | normal | 10172.55 | 490.7672 | 31.56163 | 3.40743 | 0.8449321 | 6.230932 | 1.801495 | 0.1939223 | 0.04763049 | 48.40318 | 38.13378 | 0.4788357 | 0.3257708 | 0 | 0 | 0.1953935 | 0.8046065 | 0.1953935 | 0.6178168 | 0.2858713 | 0.09631188 |  |  | 490 | 61.2 | 1.15
2023-02-16 08:00 | 1.768314 | 3300 | 19.8523 | 14.43491 | 2023-02-14 | 1122.167 | 376.5285 | (19.5, 20.0] | normal | 10172.55 | 490.7672 | 31.56163 | 3.40743 | 0.8449321 | 6.230932 | 1.801495 | 0.1939223 | 0.04763049 | 48.40318 | 38.13378 | 0.4788357 | 0.3257708 | 0 | 0 | 0.1953935 | 0.8046065 | 0.1953935 | 0.6178168 | 0.2858713 | 0.09631188 |  |  | 490 | 61.2 | 1.15
2023-02-16 16:00 | 1.652182 | 3300 | 19.94923 | 14.70329 | 2023-02-15 | 1122.167 | 373.1639 | (19.5, 20.0] | normal | 10209.05 | 490.8825 | 31.42743 | 3.401457 | 0.8549613 | 6.177588 | 1.805776 | 0.1996365 | 0.05456354 | 49.15903 | 38.00398 | 0.4435153 | 0.3550996 | 0 | 0 | 0.201385 | 0.798615 | 0.201385 | 0.6285554 | 0.1927084 | 0.1787361 |  |  | 490 | 61.2 | 1.15
2023-02-17 | 1.630576 | 3300 | 20.0416 | 14.66767 | 2023-02-15 | 1058.717 | 357.0031 | (20.0, 20.5] | normal | 10209.05 | 490.8825 | 31.42743 | 3.401457 | 0.8549613 | 6.177588 | 1.805776 | 0.1996365 | 0.05456354 | 49.15903 | 38.00398 | 0.4435153 | 0.3550996 | 0 | 0 | 0.201385 | 0.798615 | 0.201385 | 0.6285554 | 0.1927084 | 0.1787361 |  |  | 488 | 60.245 | 1.12
2023-02-17 08:00 | 1.635496 | 3300 | 19.46805 | 14.67828 | 2023-02-15 | 1058.717 | 327.477 | (19.0, 19.5] | normal | 10209.05 | 490.8825 | 31.42743 | 3.401457 | 0.8549613 | 6.177588 | 1.805776 | 0.1996365 | 0.05456354 | 49.15903 | 38.00398 | 0.4435153 | 0.3550996 | 0 | 0 | 0.201385 | 0.798615 | 0.201385 | 0.6285554 | 0.1927084 | 0.1787361 |  |  | 488 | 60.245 | 1.12
2023-02-17 16:00 | 1.576835 | 3300 | 19.12306 | 14.68777 | 2023-02-16 | 1058.717 | 379.3664 | (19.0, 19.5] | normal | 9087.16 | 490.0643 | 31.14302 | 3.517541 | 0.8566003 | 6.335463 | 1.861345 | 0.2110707 | 0.05497799 | 50.4735 | 36.52365 | 0.3779212 | 0.419931 | 0 | 0 | 0.2021479 | 0.7978521 | 0.2021479 | 0.5668667 | 0.2067506 | 0.2263828 |  |  | 488 | 60.245 | 1.12
2023-02-18 | 1.645667 | 3283.635 | 19.06571 | 15.78532 | 2023-02-16 | 1077.243 | 375.6021 | (19.0, 19.5] | normal | 9087.16 | 490.0643 | 31.14302 | 3.517541 | 0.8566003 | 6.335463 | 1.861345 | 0.2110707 | 0.05497799 | 50.4735 | 36.52365 | 0.3779212 | 0.419931 | 0 | 0 | 0.2021479 | 0.7978521 | 0.2021479 | 0.5668667 | 0.2067506 | 0.2263828 |  |  | 483 | 62.9
2023-02-18 08:00 | 1.715122 | 3300 | 19.78823 | 15.92219 | 2023-02-16 | 1077.243 | 367.7199 | (19.5, 20.0] | normal | 9087.16 | 490.0643 | 31.14302 | 3.517541 | 0.8566003 | 6.335463 | 1.861345 | 0.2110707 | 0.05497799 | 50.4735 | 36.52365 | 0.3779212 | 0.419931 | 0 | 0 | 0.2021479 | 0.7978521 | 0.2021479 | 0.5668667 | 0.2067506 | 0.2263828 |  |  | 483 | 62.9
2023-02-18 16:00 | 1.635303 | 3300 | 19.8392 | 16.00377 | 2023-02-17 | 1077.243 | 329.6035 | (19.5, 20.0] | normal | 9595.68 | 474.2895 | 35.08893 | 3.65551 | 0.8787169 | 6.167645 | 2.040553 | 0.2075974 | 0.0637411 | 53.94765 | 43.06514 | 0.4921996 | 0.3162527 | 0 | 0 | 0.1915477 | 0.8084523 | 0.1915477 | 0.4651492 | 0.4165717 | 0.1182791 |  |  | 483 | 62.9
2023-02-19 | 1.762238 | 3300 | 19.86578 | 15.0609 | 2023-02-17 | 1111.506 | 371.3483 | (19.5, 20.0] | normal | 9595.68 | 474.2895 | 35.08893 | 3.65551 | 0.8787169 | 6.167645 | 2.040553 | 0.2075974 | 0.0637411 | 53.94765 | 43.06514 | 0.4921996 | 0.3162527 | 0 | 0 | 0.1915477 | 0.8084523 | 0.1915477 | 0.4651492 | 0.4165717 | 0.1182791 |  |  | 464 | 61.31
2023-02-19 08:00 | 1.762238 | 3300 | 19.95335 | 15.31308 | 2023-02-17 | 1111.506 | 369.5372 | (19.5, 20.0] | normal | 9595.68 | 474.2895 | 35.08893 | 3.65551 | 0.8787169 | 6.167645 | 2.040553 | 0.2075974 | 0.0637411 | 53.94765 | 43.06514 | 0.4921996 | 0.3162527 | 0 | 0 | 0.1915477 | 0.8084523 | 0.1915477 | 0.4651492 | 0.4165717 | 0.1182791 |  |  | 464 | 61.31
2023-02-19 16:00 | 1.756651 | 3300 | 19.8636 | 15.62598 | 2023-02-17 | 1111.506 | 369.9078 | (19.5, 20.0] | normal | 9595.68 | 474.2895 | 35.08893 | 3.65551 | 0.8787169 | 6.167645 | 2.040553 | 0.2075974 | 0.0637411 | 53.94765 | 43.06514 | 0.4921996 | 0.3162527 | 0 | 0 | 0.1915477 | 0.8084523 | 0.1915477 | 0.4651492 | 0.4165717 | 0.1182791 |  |  | 464 | 61.31
2023-02-20 | 1.753668 | 3300.075 | 19.64484 | 15.89492 | 2023-02-18 | 1122.397 | 369.2375 | (19.5, 20.0] | normal | 10566.95 | 473.3869 | 33.35154 | 3.629277 | 0.9441999 | 6.130616 | 2.145443 | 0.2038954 | 0.06784056 | 55.98711 | 46.06439 | 0.4553225 | 0.3280644 | 0 | 0 | 0.2166131 | 0.7833869 | 0.2166131 | 0.5127646 | 0.4535579 | 0.03367754 |  |  | 470 | 59.6 | 1.48
2023-02-20 08:00 | 1.782493 | 3299.888 | 19.50051 | 15.30616 | 2023-02-18 | 1122.397 | 378.3557 | (19.5, 20.0] | normal | 10566.95 | 473.3869 | 33.35154 | 3.629277 | 0.9441999 | 6.130616 | 2.145443 | 0.2038954 | 0.06784056 | 55.98711 | 46.06439 | 0.4553225 | 0.3280644 | 0 | 0 | 0.2166131 | 0.7833869 | 0.2166131 | 0.5127646 | 0.4535579 | 0.03367754 |  |  | 470 | 59.6 | 1.48
2023-02-20 16:00 | 1.784664 | 3319.981 | 19.62669 | 15.51757 | 2023-02-18 | 1122.397 | 372.9327 | (19.5, 20.0] | normal | 10566.95 | 473.3869 | 33.35154 | 3.629277 | 0.9441999 | 6.130616 | 2.145443 | 0.2038954 | 0.06784056 | 55.98711 | 46.06439 | 0.4553225 | 0.3280644 | 0 | 0 | 0.2166131 | 0.7833869 | 0.2166131 | 0.5127646 | 0.4535579 | 0.03367754 |  |  | 470 | 59.6 | 1.48
2023-02-21 | 1.829401 | 3324.93 | 19.59224 | 15.09372 | 2023-02-19 | 1070.457 | 366.9071 | (19.5, 20.0] | normal | 10412.01 | 483.6169 | 30.60753 | 3.535627 | 0.9076401 | 5.861746 | 1.960338 | 0.1825812 | 0.04068406 | 45.02999 | 38.42064 | 0.4411089 | 0.3439105 | 0 | 0 | 0.2149806 | 0.7850194 | 0.2149806 | 0.732382 | 0.2507906 | 0.01682738 |  |  | 473 | 60.36 | 1.3
2023-02-21 08:00 | 1.859221 | 3304.917 | 19.26389 | 15.30818 | 2023-02-19 | 1070.457 | 349.5385 | (19.0, 19.5] | normal | 10412.01 | 483.6169 | 30.60753 | 3.535627 | 0.9076401 | 5.861746 | 1.960338 | 0.1825812 | 0.04068406 | 45.02999 | 38.42064 | 0.4411089 | 0.3439105 | 0 | 0 | 0.2149806 | 0.7850194 | 0.2149806 | 0.732382 | 0.2507906 | 0.01682738 |  |  | 473 | 60.36 | 1.3
2023-02-21 16:00 | 1.943863 | 3299.955 | 19.54083 | 15.49562 | 2023-02-19 | 1070.457 | 352.4327 | (19.5, 20.0] | normal | 10412.01 | 483.6169 | 30.60753 | 3.535627 | 0.9076401 | 5.861746 | 1.960338 | 0.1825812 | 0.04068406 | 45.02999 | 38.42064 | 0.4411089 | 0.3439105 | 0 | 0 | 0.2149806 | 0.7850194 | 0.2149806 | 0.732382 | 0.2507906 | 0.01682738 |  |  | 473 | 60.36 | 1.3
2023-02-22 | 1.976137 | 3300 | 19.54113 | 15.09765 | 2023-02-20 | 1084.817 | 362.9592 | (19.5, 20.0] | normal | 10148.52 | 483.0681 | 30.03366 | 3.580658 | 0.9715543 | 6.183248 | 2.279254 | 0.1832748 | 0.03126688 | 54.90684 | 45.2123 | 0.3853183 | 0.3575063 | 0 | 0 | 0.2571754 | 0.7428246 | 0.2571754 | 0.7560087 | 0.2439913 | 0 |  |  | 466 | 61.83 | 0.93
2023-02-22 08:00 | 1.871618 | 3300 | 19.52889 | 15.62924 | 2023-02-20 | 1084.817 | 362.9567 | (19.5, 20.0] | normal | 10148.52 | 483.0681 | 30.03366 | 3.580658 | 0.9715543 | 6.183248 | 2.279254 | 0.1832748 | 0.03126688 | 54.90684 | 45.2123 | 0.3853183 | 0.3575063 | 0 | 0 | 0.2571754 | 0.7428246 | 0.2571754 | 0.7560087 | 0.2439913 | 0 |  |  | 466 | 61.83 | 0.93
2023-02-22 16:00 | 1.66096 | 3300 | 19.62199 | 15.36686 | 2023-02-21 | 1084.817 | 357.5679 | (19.5, 20.0] | normal | 11060.5 | 485.9091 | 28.3911 | 3.540984 | 0.9563774 | 6.160532 | 2.139199 | 0.1913312 | 0.03758008 | 54.38056 | 41.05535 | 0.4038642 | 0.3291081 | 0 | 0 | 0.2670277 | 0.7329723 | 0.2670277 | 0.6532645 | 0.3249408 | 0.02179475 |  |  | 466 | 61.83 | 0.93
2023-02-23 | 1.579937 | 3250.019 | 19.60523 | 15.17115 | 2023-02-21 | 1044.195 | 357.6876 | (19.5, 20.0] | normal | 11060.5 | 485.9091 | 28.3911 | 3.540984 | 0.9563774 | 6.160532 | 2.139199 | 0.1913312 | 0.03758008 | 54.38056 | 41.05535 | 0.4038642 | 0.3291081 | 0 | 0 | 0.2670277 | 0.7329723 | 0.2670277 | 0.6532645 | 0.3249408 | 0.02179475 | 3 | 1.58 | 479 | 63.06 | 1.31
2023-02-23 08:00 | 1.768246 | 3065.231 | 19.497 | 14.39056 | 2023-02-21 | 1044.195 | 354.3869 | (19.0, 19.5] | normal | 11060.5 | 485.9091 | 28.3911 | 3.540984 | 0.9563774 | 6.160532 | 2.139199 | 0.1913312 | 0.03758008 | 54.38056 | 41.05535 | 0.4038642 | 0.3291081 | 0 | 0 | 0.2670277 | 0.7329723 | 0.2670277 | 0.6532645 | 0.3249408 | 0.02179475 | 3 | 1.58 | 479 | 63.06 | 1.31
2023-02-23 16:00 | 1.459754 | 3300 | 19.53111 | 15.22677 | 2023-02-22 | 1044.195 | 341.3979 | (19.5, 20.0] | normal | 6587.36 | 483.0813 | 34.49527 | 3.543022 | 0.9613275 | 6.311952 | 2.28303 | 0.2016549 | 0.03114113 | 63.46601 | 43.91969 | 0.4056951 | 0.3341597 | 0 | 0 | 0.2601452 | 0.7398548 | 0.2601452 | 0.5675838 | 0.3654776 | 0.06693863 | 3 | 1.58 | 479 | 63.06 | 1.31
2023-02-24 | 1.324379 | 3300 | 19.72978 | 15.8287 | 2023-02-22 | 968.9675 | 334.7766 | (19.5, 20.0] | baixo | 6587.36 | 483.0813 | 34.49527 | 3.543022 | 0.9613275 | 6.311952 | 2.28303 | 0.2016549 | 0.03114113 | 63.46601 | 43.91969 | 0.4056951 | 0.3341597 | 0 | 0 | 0.2601452 | 0.7398548 | 0.2601452 | 0.5675838 | 0.3654776 | 0.06693863 |  |  |  | 62.56
2023-02-24 08:00 | 1.314354 | 3300 | 19.5 | 15.94242 | 2023-02-23 | 968.9675 | 332.0431 | (19.0, 19.5] | normal | 6985.41001 | 479.3568 | 33.30834 | 3.685657 | 1.030796 | 6.746614 | 2.115653 | 0.2092398 | 0.05000799 | 66.31927 | 49.36416 | 0.5779088 | 0.07675134 | 0.03999639 | 0 | 0.3053435 | 0.6546602 | 0.3053435 | 0.3572419 | 0.4512372 | 0.1915209 |  |  |  | 62.56
2023-02-24 16:00 | 1.266416 | 3300 | 19.76442 | 14.90321 | 2023-02-23 | 968.9675 | 290.2048 | (19.5, 20.0] | baixo | 6985.41001 | 479.3568 | 33.30834 | 3.685657 | 1.030796 | 6.746614 | 2.115653 | 0.2092398 | 0.05000799 | 66.31927 | 49.36416 | 0.5779088 | 0.07675134 | 0.03999639 | 0 | 0.3053435 | 0.6546602 | 0.3053435 | 0.3572419 | 0.4512372 | 0.1915209 |  |  |  | 62.56
2023-02-25 | 1.293321 | 3287.957 | 19.88689 | 15.54645 | 2023-02-23 | 1117.512 | 368.2159 | (19.5, 20.0] | normal | 6985.41001 | 479.3568 | 33.30834 | 3.685657 | 1.030796 | 6.746614 | 2.115653 | 0.2092398 | 0.05000799 | 66.31927 | 49.36416 | 0.5779088 | 0.07675134 | 0.03999639 | 0 | 0.3053435 | 0.6546602 | 0.3053435 | 0.3572419 | 0.4512372 | 0.1915209 | 3.24 | 1.63 | 484 | 61.33
2023-02-25 08:00 | 1.233177 | 3307.32 | 19.883 | 15.43772 | 2023-02-24 | 1117.512 | 374.9992 | (19.5, 20.0] | normal | 8563.71998 | 486.2908 | 27.60529 | 3.770265 | 1.035814 | 6.999265 | 1.863892 | 0.2214142 | 0.04543658 | 65.07632 | 49.13538 | 0.6607969 | 0.0001003734 | 0.03262498 | 0 | 0.3064777 | 0.6608973 | 0.3064777 | 0.2772518 | 0.4675291 | 0.2552192 | 3.24 | 1.63 | 484 | 61.33
2023-02-25 16:00 | 1.181404 | 3325 | 19.93098 | 15.26701 | 2023-02-24 | 1117.512 | 372.1998 | (19.5, 20.0] | normal | 8563.71998 | 486.2908 | 27.60529 | 3.770265 | 1.035814 | 6.999265 | 1.863892 | 0.2214142 | 0.04543658 | 65.07632 | 49.13538 | 0.6607969 | 0.0001003734 | 0.03262498 | 0 | 0.3064777 | 0.6608973 | 0.3064777 | 0.2772518 | 0.4675291 | 0.2552192 | 3.24 | 1.63 | 484 | 61.33
2023-02-26 | 1.065475 | 3323.73 | 19.69274 | 15.32411 | 2023-02-24 | 1095.017 | 368.4971 | (19.5, 20.0] | normal | 8563.71998 | 486.2908 | 27.60529 | 3.770265 | 1.035814 | 6.999265 | 1.863892 | 0.2214142 | 0.04543658 | 65.07632 | 49.13538 | 0.6607969 | 0.0001003734 | 0.03262498 | 0 | 0.3064777 | 0.6608973 | 0.3064777 | 0.2772518 | 0.4675291 | 0.2552192 |  |  | 492 | 61.33
2023-02-26 08:00 | 0.9738707 | 3300.009 | 19.51365 | 15.52788 | 2023-02-25 | 1095.017 | 366.5389 | (19.5, 20.0] | normal | 7740.27001 | 489.6044 | 29.02029 | 3.736961 | 0.9938119 | 6.840657 | 1.834285 | 0.2214229 | 0.04126695 | 64.10445 | 45.23722 | 0.7034935 | 4.743245e-05 | 0.01541719 | 0 | 0.2810418 | 0.703541 | 0.2810418 | 0.2996309 | 0.4615528 | 0.2388163 |  |  | 492 | 61.33
2023-02-26 16:00 | 0.9991298 | 3300 | 19.735 | 15.43772 | 2023-02-25 | 1095.017 | 358.1711 | (19.5, 20.0] | normal | 7740.27001 | 489.6044 | 29.02029 | 3.736961 | 0.9938119 | 6.840657 | 1.834285 | 0.2214229 | 0.04126695 | 64.10445 | 45.23722 | 0.7034935 | 4.743245e-05 | 0.01541719 | 0 | 0.2810418 | 0.703541 | 0.2810418 | 0.2996309 | 0.4615528 | 0.2388163 |  |  | 492 | 61.33
2023-02-27 | 0.9418857 | 3300 | 19.68988 | 15.29601 | 2023-02-26 | 1071.028 | 364.0625 | (19.5, 20.0] | normal | 7950.95 | 495.983 | 22.00668 | 3.785151 | 0.946129 | 6.967378 | 1.843315 | 0.2176542 | 0.04468474 | 57.60236 | 41.8126 | 0.6937158 | 0 | 0 | 0 | 0.3062842 | 0.6937158 | 0.3062842 | 0.3050578 | 0.4483178 | 0.2466244 | 3.49 | 1.91 | 481 |  | 1.34
2023-02-27 08:00 | 0.8753798 | 3237.235 | 19.58548 | 15.19636 | 2023-02-26 | 1071.028 | 359.4767 | (19.5, 20.0] | normal | 7950.95 | 495.983 | 22.00668 | 3.785151 | 0.946129 | 6.967378 | 1.843315 | 0.2176542 | 0.04468474 | 57.60236 | 41.8126 | 0.6937158 | 0 | 0 | 0 | 0.3062842 | 0.6937158 | 0.3062842 | 0.3050578 | 0.4483178 | 0.2466244 | 3.49 | 1.91 | 481 |  | 1.34
2023-02-27 16:00 | 0.8406076 | 3282.819 | 19.52396 | 15.43276 | 2023-02-26 | 1071.028 | 346.3438 | (19.5, 20.0] | normal | 7950.95 | 495.983 | 22.00668 | 3.785151 | 0.946129 | 6.967378 | 1.843315 | 0.2176542 | 0.04468474 | 57.60236 | 41.8126 | 0.6937158 | 0 | 0 | 0 | 0.3062842 | 0.6937158 | 0.3062842 | 0.3050578 | 0.4483178 | 0.2466244 | 3.49 | 1.91 | 481 |  | 1.34
2023-02-28 16:00 | 0.7308217 | 3194.616 | 19.53733 | 14.12318 | 2023-02-27 | 885.4095 | 322.8919 | (19.5, 20.0] | baixo | 7133.33 | 496.0508 | 24.34119 | 3.847051 | 1.062397 | 6.921256 | 1.689216 | 0.2174842 | 0.04380992 | 57.27451 | 39.65186 | 0.705798 | 0 | 0 | 0 | 0.294202 | 0.705798 | 0.294202 | 0.3450705 | 0.4037761 | 0.2511534 | 3.78 | 1.97 | 472 | 58.2 | 1.43
2023-03-24 16:00 | 3.109206 | 3118.168645 | 19.51758 | 14.07012 | 2023-03-21 | 629.2885 | 362.004 | (19.5, 20.0] | baixo
2023-03-25 | 2.774457 | 3200 | 19.21812 | 14.02468 | 2023-03-22 | 1116.313 | 406.7943 | (19.0, 19.5] | normal | [23 empty] | 477
2023-03-25 08:00 | 2.74685 | 3211.989 | 19.13721 | 14.79522 | 2023-03-22 | 1116.313 | 345.1608 | (19.0, 19.5] | normal | [23 empty] | 477
2023-03-25 16:00 | 2.623101 | 3300 | 19.54282 | 16.74275 | 2023-03-23 | 1116.313 | 364.7027 | (19.5, 20.0] | normal | 4623.62 | 505.9032 | 24.76047 | 3.857232 | 1.279985 | 7.996309 | 2.230442 | 0.2079612 | 0.04460638 | 71.74883 | 40.07336 | 0.3358105 | 0 | 0.3241616 | 0 | 0.3400279 | 0.3358105 | 0.3400279 | 0.5495997 | 0.1145899 | 0.3358105 |  |  | 477
2023-03-26 | 2.659649 | 3300 | 19.67287 | 15.78021 | 2023-03-23 | 1066.272 | 371.9053 | (19.5, 20.0] | normal | 4623.62 | 505.9032 | 24.76047 | 3.857232 | 1.279985 | 7.996309 | 2.230442 | 0.2079612 | 0.04460638 | 71.74883 | 40.07336 | 0.3358105 | 0 | 0.3241616 | 0 | 0.3400279 | 0.3358105 | 0.3400279 | 0.5495997 | 0.1145899 | 0.3358105 |  |  | 480
2023-03-26 08:00 | 2.678467 | 3272.416 | 19.76474 | 16.25407 | 2023-03-23 | 1066.272 | 347.8012 | (19.5, 20.0] | normal | 4623.62 | 505.9032 | 24.76047 | 3.857232 | 1.279985 | 7.996309 | 2.230442 | 0.2079612 | 0.04460638 | 71.74883 | 40.07336 | 0.3358105 | 0 | 0.3241616 | 0 | 0.3400279 | 0.3358105 | 0.3400279 | 0.5495997 | 0.1145899 | 0.3358105 |  |  | 480
2023-03-26 16:00 | 2.767782 | 3295.416 | 20.00673 | 15.7276 | 2023-03-23 | 1066.272 | 346.0133 | (20.0, 20.5] | normal | 4623.62 | 505.9032 | 24.76047 | 3.857232 | 1.279985 | 7.996309 | 2.230442 | 0.2079612 | 0.04460638 | 71.74883 | 40.07336 | 0.3358105 | 0 | 0.3241616 | 0 | 0.3400279 | 0.3358105 | 0.3400279 | 0.5495997 | 0.1145899 | 0.3358105 |  |  | 480
2023-03-27 | 2.49144 | 3300 | 19.90289 | 16.00497 | 2023-03-24 | 1042.863 | 344.9864 | (19.5, 20.0] | normal | 3196.14 | 503.3148 | 23.65773 | 4.242729 | 1.371289 | 8.64048 | 2.393646 | 0.2034968 | 0.04775307 | 89.90468 | 38.86258 | 0.3501974 | 0 | 0.0996452 | 0.0542811 | 0.4958763 | 0.3501974 | 0.5501574 | 0.4958763 | 0.1539263 | 0.3501974 | 3.42 | 1.86 | 493 | 63.2 | 1.05
2023-03-27 08:00 | 2.579214 | 3300 | 20.04137 | 16.6327 | 2023-03-24 | 1042.863 | 359.7461 | (20.0, 20.5] | normal | 3196.14 | 503.3148 | 23.65773 | 4.242729 | 1.371289 | 8.64048 | 2.393646 | 0.2034968 | 0.04775307 | 89.90468 | 38.86258 | 0.3501974 | 0 | 0.0996452 | 0.0542811 | 0.4958763 | 0.3501974 | 0.5501574 | 0.4958763 | 0.1539263 | 0.3501974 | 3.42 | 1.86 | 493 | 63.2 | 1.05
2023-03-27 16:00 | 2.608922 | 3300 | 20.13912 | 15.68105 | 2023-03-25 | 1042.863 | 369.933 | (20.0, 20.5] | normal | 4564.68 | 513.3201 | 26.56444 | 4.152702 | 1.300241 | 8.23463 | 2.2809 | 0.2063295 | 0.04618857 | 87.26522 | 41.86432 | 0.3166093 | 0 | 0.1594307 | 0.1204422 | 0.4035179 | 0.3166093 | 0.5239601 | 0.4035179 | 0.3916463 | 0.2048358 | 3.42 | 1.86 | 493 | 63.2 | 1.05
2023-03-28 | 2.554232 | 3300 | 19.75484 | 14.84121 | 2023-03-25 | 1115.391 | 384.7727 | (19.5, 20.0] | normal | 4564.68 | 513.3201 | 26.56444 | 4.152702 | 1.300241 | 8.23463 | 2.2809 | 0.2063295 | 0.04618857 | 87.26522 | 41.86432 | 0.3166093 | 0 | 0.1594307 | 0.1204422 | 0.4035179 | 0.3166093 | 0.5239601 | 0.4035179 | 0.3916463 | 0.2048358 | 3.53 | 1.93 | 480 | 61.17 | 0.77
2023-03-28 08:00 | 2.562334 | 3310.609 | 19.87918 | 16.88261 | 2023-03-25 | 1115.391 | 378.1938 | (19.5, 20.0] | normal | 4564.68 | 513.3201 | 26.56444 | 4.152702 | 1.300241 | 8.23463 | 2.2809 | 0.2063295 | 0.04618857 | 87.26522 | 41.86432 | 0.3166093 | 0 | 0.1594307 | 0.1204422 | 0.4035179 | 0.3166093 | 0.5239601 | 0.4035179 | 0.3916463 | 0.2048358 | 3.53 | 1.93 | 480 | 61.17 | 0.77
2023-03-28 16:00 | 2.433267 | 3361.432 | 20.28679 | 16.86129 | 2023-03-26 | 1115.391 | 366.5152 | (20.0, 20.5] | normal | 6119.52 | 504.0931 | 24.60287 | 4.094927 | 1.296399 | 8.227923 | 2.28434 | 0.2327093 | 0.04000783 | 86.34963 | 40.45947 | 0.3080291 | 0 | 0.1573963 | 0.1348243 | 0.3997503 | 0.3080291 | 0.5345746 | 0.1508027 | 0.2698855 | 0.5793118 | 3.53 | 1.93 | 480 | 61.17 | 0.77
2023-03-29 | 2.369668 | 3400 | 20.47355 | 19.91008 | 2023-03-26 | 1079.689 | 363.0817 | (20.0, 20.5] | normal | 6119.52 | 504.0931 | 24.60287 | 4.094927 | 1.296399 | 8.227923 | 2.28434 | 0.2327093 | 0.04000783 | 86.34963 | 40.45947 | 0.3080291 | 0 | 0.1573963 | 0.1348243 | 0.3997503 | 0.3080291 | 0.5345746 | 0.1508027 | 0.2698855 | 0.5793118 | 4.21 | 2.15 | 500 | 61.78 | 1.01
2023-03-29 08:00 | 2.327399 | 3236.745 | 20.58831 | 16.24969 | 2023-03-27 | 1079.689 | 357.6887 | (20.5, inf] | normal | 6394.66 | 504.2092 | 23.72807 | 4.008346 | 1.261603 | 8.117257 | 2.224894 | 0.2403215 | 0.03477897 | 81.61039 | 43.32405 | 0.2781305 | 0 | 0.2288957 | 0.1281225 | 0.3648513 | 0.2781305 | 0.4929738 | 0.1343074 | 0.1293439 | 0.7363488 | 4.21 | 2.15 | 500 | 61.78 | 1.01
2023-03-29 16:00 | 2.191091 | 3399.938 | 20.50251 | 15.06626 | 2023-03-27 | 1079.689 | 371.0084 | (20.5, inf] | normal | 6394.66 | 504.2092 | 23.72807 | 4.008346 | 1.261603 | 8.117257 | 2.224894 | 0.2403215 | 0.03477897 | 81.61039 | 43.32405 | 0.2781305 | 0 | 0.2288957 | 0.1281225 | 0.3648513 | 0.2781305 | 0.4929738 | 0.1343074 | 0.1293439 | 0.7363488 | 4.21 | 2.15 | 500 | 61.78 | 1.01
2023-03-30 | 2.218614 | 3400 | 20.45127 | 15.51207 | 2023-03-27 | 1049.233 | 352.4757 | (20.0, 20.5] | normal | 6394.66 | 504.2092 | 23.72807 | 4.008346 | 1.261603 | 8.117257 | 2.224894 | 0.2403215 | 0.03477897 | 81.61039 | 43.32405 | 0.2781305 | 0 | 0.2288957 | 0.1281225 | 0.3648513 | 0.2781305 | 0.4929738 | 0.1343074 | 0.1293439 | 0.7363488 | 4.5 | 2.47 | 487 |  | 1.24
2023-03-30 08:00 | 2.307084 | 3400 | 20.55635 | 15.0235 | 2023-03-28 | 1049.233 | 347.5121 | (20.5, inf] | normal | 6427.39 | 510.9224 | 23.53497 | 4.029599 | 1.243382 | 8.432847 | 2.618929 | 0.2326378 | 0.04289437 | 76.05886 | 48.40817 | 0.231615 | 0 | 0.2707351 | 0.1083893 | 0.3892606 | 0.231615 | 0.4976499 | 0.2853227 | 0.1845446 | 0.5301328 | 4.5 | 2.47 | 487 |  | 1.24
2023-03-30 16:00 | 2.073132 | 3400 | 20.79416 | 15.27823 | 2023-03-28 | 1049.233 | 361.1277 | (20.5, inf] | normal | 6427.39 | 510.9224 | 23.53497 | 4.029599 | 1.243382 | 8.432847 | 2.618929 | 0.2326378 | 0.04289437 | 76.05886 | 48.40817 | 0.231615 | 0 | 0.2707351 | 0.1083893 | 0.3892606 | 0.231615 | 0.4976499 | 0.2853227 | 0.1845446 | 0.5301328 | 4.5 | 2.47 | 487 |  | 1.24
2023-03-31 | 2.087614 | 3411.297 | 20.76487 | 15.0757 | 2023-03-28 | 1006.121 | 325.5533 | (20.5, inf] | baixo | 6427.39 | 510.9224 | 23.53497 | 4.029599 | 1.243382 | 8.432847 | 2.618929 | 0.2326378 | 0.04289437 | 76.05886 | 48.40817 | 0.231615 | 0 | 0.2707351 | 0.1083893 | 0.3892606 | 0.231615 | 0.4976499 | 0.2853227 | 0.1845446 | 0.5301328 |  |  |  | 62.8
2023-03-31 08:00 | 2.135089 | 3425 | 21.02926 | 15.64388 | 2023-03-29 | 1006.121 | 321.106 | (20.5, inf] | baixo | 5108.63 | 507.1561 | 22.99026 | 4.427022 | 1.184146 | 9.738145 | 3.869801 | 0.2379758 | 0.04681275 | 35.9973 | 27.64795 | 0.2864427 | 0 | 0.2561626 | 0 | 0.4573946 | 0.2864427 | 0.4573946 | 0.3008791 | 0.1605577 | 0.5385632 |  |  |  | 62.8
2023-03-31 16:00 | 2.039459 | 3425 | 21.06972 | 15.42637 | 2023-03-29 | 1006.121 | 357.4098 | (20.5, inf] | baixo | 5108.63 | 507.1561 | 22.99026 | 4.427022 | 1.184146 | 9.738145 | 3.869801 | 0.2379758 | 0.04681275 | 35.9973 | 27.64795 | 0.2864427 | 0 | 0.2561626 | 0 | 0.4573946 | 0.2864427 | 0.4573946 | 0.3008791 | 0.1605577 | 0.5385632 |  |  |  | 62.8
2023-04-01 | 2.107766 | 3425 | 20.82316 | 15.62282 | 2023-03-29 | 893.7174 | 359.4109 | (20.5, inf] | baixo | 5108.63 | 507.1561 | 22.99026 | 4.427022 | 1.184146 | 9.738145 | 3.869801 | 0.2379758 | 0.04681275 | 35.9973 | 27.64795 | 0.2864427 | 0 | 0.2561626 | 0 | 0.4573946 | 0.2864427 | 0.4573946 | 0.3008791 | 0.1605577 | 0.5385632 |  |  | 498 | 59
2023-04-02 08:00 | 2.844673 | 3356.256 | 20.70073 | 14.85441 | 2023-03-30 | 826.6236 | 309.5525 | (20.5, inf] | baixo | 6831.07 | 509.2136 | 32.29222 | 4.193312 | 1.334269 | 8.753812 | 3.683325 | 0.221055 | 0.04649464 | 49.75167 | 42.36286 | 0.373369 | 0 | 0.2777193 | 0 | 0.3489117 | 0.373369 | 0.3489117 | 0.4763763 | 0.2323428 | 0.2912809 |  |  | 501 | 62.87
2023-04-02 16:00 | 2.826513 | 3400 | 20.84925 | 15.15607 | 2023-03-30 | 826.6236 | 278.6998 | (20.5, inf] | baixo | 6831.07 | 509.2136 | 32.29222 | 4.193312 | 1.334269 | 8.753812 | 3.683325 | 0.221055 | 0.04649464 | 49.75167 | 42.36286 | 0.373369 | 0 | 0.2777193 | 0 | 0.3489117 | 0.373369 | 0.3489117 | 0.4763763 | 0.2323428 | 0.2912809 |  |  | 501 | 62.87
2023-04-03 | 2.761226 | 3400 | 20.88061 | 15.61326 | 2023-03-31 | 936.2098 | 287.0951 | (20.5, inf] | baixo | 7877.62003 | 500.9948 | 28.14612 | 4.375884 | 1.021936 | 8.296031 | 3.127019 | 0.2272452 | 0.04531478 | 54.95652 | 41.8294 | 0.3779264 | 0 | 0.2682966 | 0.01337953 | 0.3403975 | 0.3779264 | 0.353777 | 0.332393 | 0.2783495 | 0.3892576 |  |  | 483 | 61.15 | 0.72
2023-04-03 08:00 | 2.81824 | 3401.978 | 20.50761 | 15.08764 | 2023-03-31 | 936.2098 | 306.139 | (20.5, inf] | baixo | 7877.62003 | 500.9948 | 28.14612 | 4.375884 | 1.021936 | 8.296031 | 3.127019 | 0.2272452 | 0.04531478 | 54.95652 | 41.8294 | 0.3779264 | 0 | 0.2682966 | 0.01337953 | 0.3403975 | 0.3779264 | 0.353777 | 0.332393 | 0.2783495 | 0.3892576 |  |  | 483 | 61.15 | 0.72
2023-04-03 16:00 | 2.703015 | 3424.999 | 20.50064 | 15.24249 | 2023-03-31 | 936.2098 | 355.8874 | (20.5, inf] | baixo | 7877.62003 | 500.9948 | 28.14612 | 4.375884 | 1.021936 | 8.296031 | 3.127019 | 0.2272452 | 0.04531478 | 54.95652 | 41.8294 | 0.3779264 | 0 | 0.2682966 | 0.01337953 | 0.3403975 | 0.3779264 | 0.353777 | 0.332393 | 0.2783495 | 0.3892576 |  |  | 483 | 61.15 | 0.72
2023-04-04 | 2.808403 | 3436.338 | 20.50574 | 15.32444 | 2023-04-01 | 1152.377 | 370.0831 | (20.5, inf] | normal | 8167.34307 | 508.3967 | 32.61404 | 4.364851 | 1.302796 | 8.327577 | 3.025103 | 0.2177582 | 0.03893118 | 68.22089 | 48.16662 | 0.3494546 | 0 | 0.2899539 | 0.01967813 | 0.3409134 | 0.3494546 | 0.3605915 | 0.3895222 | 0.3956151 | 0.2148628 |  |  | 480 | 60.15 | 0.86
2023-04-04 08:00 | 2.75124 | 3450 | 20.89298 | 15.75212 | 2023-04-01 | 1152.377 | 386.8089 | (20.5, inf] | normal | 8167.34307 | 508.3967 | 32.61404 | 4.364851 | 1.302796 | 8.327577 | 3.025103 | 0.2177582 | 0.03893118 | 68.22089 | 48.16662 | 0.3494546 | 0 | 0.2899539 | 0.01967813 | 0.3409134 | 0.3494546 | 0.3605915 | 0.3895222 | 0.3956151 | 0.2148628 |  |  | 480 | 60.15 | 0.86
2023-04-04 16:00 | 2.793864 | 3450 | 20.99428 | 14.90235 | 2023-04-01 | 1152.377 | 388.4685 | (20.5, inf] | normal | 8167.34307 | 508.3967 | 32.61404 | 4.364851 | 1.302796 | 8.327577 | 3.025103 | 0.2177582 | 0.03893118 | 68.22089 | 48.16662 | 0.3494546 | 0 | 0.2899539 | 0.01967813 | 0.3409134 | 0.3494546 | 0.3605915 | 0.3895222 | 0.3956151 | 0.2148628 |  |  | 480 | 60.15 | 0.86
2023-04-05 | 2.795802 | 3450 | 20.47407 | 14.99183 | 2023-04-02 | 1114.375 | 379.3574 | (20.0, 20.5] | normal | 7529.5558 | 511.0127 | 32.36058 | 4.462286 | 1.174247 | 8.243185 | 2.943036 | 0.208922 | 0.04450232 | 64.20789 | 48.37959 | 0.3219598 | 0 | 0.3477928 | 0.01620757 | 0.3140398 | 0.3219598 | 0.3302474 | 0.5043891 | 0.3152083 | 0.1804025 |  |  | 491 | 64.065 | 0.83
2023-04-05 08:00 | 2.76674 | 3450 | 20.89451 | 15.7534 | 2023-04-02 | 1114.375 | 386.0235 | (20.5, inf] | normal | 7529.5558 | 511.0127 | 32.36058 | 4.462286 | 1.174247 | 8.243185 | 2.943036 | 0.208922 | 0.04450232 | 64.20789 | 48.37959 | 0.3219598 | 0 | 0.3477928 | 0.01620757 | 0.3140398 | 0.3219598 | 0.3302474 | 0.5043891 | 0.3152083 | 0.1804025 |  |  | 491 | 64.065 | 0.83
2023-04-05 16:00 | 2.663084 | 3450 | 20.81478 | 15.14774 | 2023-04-03 | 1114.375 | 362.5114 | (20.5, inf] | normal | 7724.71942 | 511.805 | 34.61954 | 4.070172 | 1.300427 | 7.897067 | 2.834987 | 0.2066539 | 0.03777751 | 67.1805 | 48.73562 | 0.3463851 | 0 | 0.330217 | 0.05158154 | 0.2718164 | 0.3463851 | 0.3233979 | 0.6062716 | 0.3044281 | 0.08930032 |  |  | 491 | 64.065 | 0.83
2023-04-06 | 2.657917 | 3276.285 | 20.67633 | 15.39528 | 2023-04-03 | 818.0466 | 351.1939 | (20.5, inf] | baixo | 7724.71942 | 511.805 | 34.61954 | 4.070172 | 1.300427 | 7.897067 | 2.834987 | 0.2066539 | 0.03777751 | 67.1805 | 48.73562 | 0.3463851 | 0 | 0.330217 | 0.05158154 | 0.2718164 | 0.3463851 | 0.3233979 | 0.6062716 | 0.3044281 | 0.08930032 |  |  |  | 62.7
2023-04-07 | 3.048594 | 3122.596 | 20.36185 | 14.61118 | 2023-04-03 | 966.5567 | 340.5536 | (20.0, 20.5] | baixo | 7724.71942 | 511.805 | 34.61954 | 4.070172 | 1.300427 | 7.897067 | 2.834987 | 0.2066539 | 0.03777751 | 67.1805 | 48.73562 | 0.3463851 | 0 | 0.330217 | 0.05158154 | 0.2718164 | 0.3463851 | 0.3233979 | 0.6062716 | 0.3044281 | 0.08930032 |  |  | 498 | 63.6 | 0.83
2023-04-07 08:00 | 2.965165 | 3362.386 | 20.41983 | 15.82525 | 2023-04-04 | 966.5567 | 311.9565 | (20.0, 20.5] | baixo | 7743.62626 | 513.1197 | 32.96141 | 4.22911 | 1.253725 | 8.542714 | 3.461529 | 0.203975 | 0.05708026 | 85.72135 | 49.99866 | 0.3251008 | 0 | 0.134974 | 0.2014601 | 0.3384652 | 0.3251008 | 0.5399252 | 0.6058129 | 0.2098045 | 0.1843825 |  |  | 498 | 63.6 | 0.83
2023-04-07 16:00 | 2.838883 | 3371.807 | 20.80975 | 16.26657 | 2023-04-04 | 966.5567 | 319.5678 | (20.5, inf] | baixo | 7743.62626 | 513.1197 | 32.96141 | 4.22911 | 1.253725 | 8.542714 | 3.461529 | 0.203975 | 0.05708026 | 85.72135 | 49.99866 | 0.3251008 | 0 | 0.134974 | 0.2014601 | 0.3384652 | 0.3251008 | 0.5399252 | 0.6058129 | 0.2098045 | 0.1843825 |  |  | 498 | 63.6 | 0.83
2023-04-08 | 2.82381 | 3407.08 | 20.51826 | 15.83734 | 2023-04-05 | 1036.042 | 359.775 | (20.5, inf] | normal | 8417.59668 | 510.8461 | 34.367 | 4.070943 | 1.142486 | 8.697719 | 3.661861 | 0.2093609 | 0.07963025 | 73.26207 | 54.11662 | 0.3775808 | 0 | 0.03793736 | 0.2416387 | 0.3428431 | 0.3775808 | 0.5844818 | 0.6159385 | 0.07083697 | 0.3132245 |  |  | 496 | 61.60333
2023-04-08 08:00 | 2.806458 | 3450 | 20.47112 | 15.93141 | 2023-04-05 | 1036.042 | 343.5599 | (20.0, 20.5] | normal | 8417.59668 | 510.8461 | 34.367 | 4.070943 | 1.142486 | 8.697719 | 3.661861 | 0.2093609 | 0.07963025 | 73.26207 | 54.11662 | 0.3775808 | 0 | 0.03793736 | 0.2416387 | 0.3428431 | 0.3775808 | 0.5844818 | 0.6159385 | 0.07083697 | 0.3132245 |  |  | 496 | 61.60333
2023-04-08 16:00 | 2.747365 | 3450 | 20.35929 | 15.44529 | 2023-04-05 | 1036.042 | 325.2744 | (20.0, 20.5] | normal | 8417.59668 | 510.8461 | 34.367 | 4.070943 | 1.142486 | 8.697719 | 3.661861 | 0.2093609 | 0.07963025 | 73.26207 | 54.11662 | 0.3775808 | 0 | 0.03793736 | 0.2416387 | 0.3428431 | 0.3775808 | 0.5844818 | 0.6159385 | 0.07083697 | 0.3132245 |  |  | 496 | 61.60333
2023-04-09 | 2.796771 | 3450 | 20.3023 | 15.56981 | 2023-04-06 | 850.0277 | 311.9984 | (20.0, 20.5] | baixo | 5568.54085 | 512.621 | 37.57651 | 4.203838 | 1.258965 | 8.463845 | 3.648958 | 0.2006791 | 0.06122925 | 75.95981 | 53.41532 | 0.3939723 | 0 | 0.01496019 | 0.2820108 | 0.3090567 | 0.3939723 | 0.5910675 | 0.7981826 | 0.02437926 | 0.1774381 |  |  | 501 | 62.78
2023-04-09 16:00 | 2.975446 | 3357.16 | 20.55022 | 15.02109 | 2023-04-06 | 850.0277 | 252.8455 | (20.5, inf] | baixo | 5568.54085 | 512.621 | 37.57651 | 4.203838 | 1.258965 | 8.463845 | 3.648958 | 0.2006791 | 0.06122925 | 75.95981 | 53.41532 | 0.3939723 | 0 | 0.01496019 | 0.2820108 | 0.3090567 | 0.3939723 | 0.5910675 | 0.7981826 | 0.02437926 | 0.1774381 |  |  | 501 | 62.78
2023-04-10 | 2.808986 | 3439.718 | 20.54347 | 15.75228 | 2023-04-07 | 1086.278 | 344.5337 | (20.5, inf] | normal | 8461.93626 | 508.9401 | 31.80358 | 4.153324 | 1.10673 | 8.677839 | 3.72219 | 0.2170599 | 0.07957129 | 80.38655 | 54.13822 | 0.391402 | 0 | 0.03281615 | 0.2361294 | 0.3396525 | 0.391402 | 0.5757818 | 0.664375 | 0.01580346 | 0.3198215 |  |  | 496 | 61.22 | 1.27
2023-04-10 08:00 | 2.770615 | 3450 | 20.30689 | 15.57243 | 2023-04-07 | 1086.278 | 367.2817 | (20.0, 20.5] | normal | 8461.93626 | 508.9401 | 31.80358 | 4.153324 | 1.10673 | 8.677839 | 3.72219 | 0.2170599 | 0.07957129 | 80.38655 | 54.13822 | 0.391402 | 0 | 0.03281615 | 0.2361294 | 0.3396525 | 0.391402 | 0.5757818 | 0.664375 | 0.01580346 | 0.3198215 |  |  | 496 | 61.22 | 1.27
2023-04-10 16:00 | 2.77449 | 3450 | 20.14782 | 15.18585 | 2023-04-07 | 1086.278 | 368.2018 | (20.0, 20.5] | normal | 8461.93626 | 508.9401 | 31.80358 | 4.153324 | 1.10673 | 8.677839 | 3.72219 | 0.2170599 | 0.07957129 | 80.38655 | 54.13822 | 0.391402 | 0 | 0.03281615 | 0.2361294 | 0.3396525 | 0.391402 | 0.5757818 | 0.664375 | 0.01580346 | 0.3198215 |  |  | 496 | 61.22 | 1.27
2023-04-11 | 2.759959 | 3450 | 20.03272 | 15.59546 | 2023-04-08 | 1123.658 | 373.484 | (20.0, 20.5] | normal | 8579.69767 | 509.2754 | 34.0413 | 4.047581 | 1.104482 | 8.568133 | 3.574771 | 0.2216385 | 0.07255463 | 71.07332 | 57.37041 | 0.3334505 | 0 | 0.01132801 | 0.3348946 | 0.3203269 | 0.3334505 | 0.6552215 | 0.6182678 | 0.08349383 | 0.2982384 |  |  | 503 |  | 0.97
2023-04-11 08:00 | 2.808073 | 3335.784 | 20.21877 | 15.07842 | 2023-04-08 | 1123.658 | 380.4991 | (20.0, 20.5] | normal | 8579.69767 | 509.2754 | 34.0413 | 4.047581 | 1.104482 | 8.568133 | 3.574771 | 0.2216385 | 0.07255463 | 71.07332 | 57.37041 | 0.3334505 | 0 | 0.01132801 | 0.3348946 | 0.3203269 | 0.3334505 | 0.6552215 | 0.6182678 | 0.08349383 | 0.2982384 |  |  | 503 |  | 0.97
2023-04-11 16:00 | 2.78999 | 3416.848 | 20.14228 | 15.98318 | 2023-04-08 | 1123.658 | 365.4122 | (20.0, 20.5] | normal | 8579.69767 | 509.2754 | 34.0413 | 4.047581 | 1.104482 | 8.568133 | 3.574771 | 0.2216385 | 0.07255463 | 71.07332 | 57.37041 | 0.3334505 | 0 | 0.01132801 | 0.3348946 | 0.3203269 | 0.3334505 | 0.6552215 | 0.6182678 | 0.08349383 | 0.2982384 |  |  | 503 |  | 0.97
2023-04-12 | 2.638865 | 3450 | 20.61002 | 16.58297 | 2023-04-09 | 1004.253 | 378.1534 | (20.5, inf] | baixo | 6130.11 | 509.5492 | 28.32839 | 4.254317 | 1.173843 | 9.091992 | 3.774729 | 0.228576 | 0.07799792 | 89.52844 | 57.44561 | 0.2855935 | 0 | 0 | 0.3263273 | 0.3880792 | 0.2855935 | 0.7144065 | 0.6072085 | 0.03127298 | 0.3615185 |  |  | 495 | 62.7 | 1.04
2023-04-12 08:00 | 2.605928 | 3450 | 20.59552 | 15.57037 | 2023-04-09 | 1004.253 | 370.0265 | (20.5, inf] | baixo | 6130.11 | 509.5492 | 28.32839 | 4.254317 | 1.173843 | 9.091992 | 3.774729 | 0.228576 | 0.07799792 | 89.52844 | 57.44561 | 0.2855935 | 0 | 0 | 0.3263273 | 0.3880792 | 0.2855935 | 0.7144065 | 0.6072085 | 0.03127298 | 0.3615185 |  |  | 495 | 62.7 | 1.04
2023-04-12 16:00 | 2.508407 | 3450 | 20.23325 | 14.91692 | 2023-04-10 | 1004.253 | 366.6342 | (20.0, 20.5] | baixo | 7722.10001 | 502.5891 | 31.8304 | 4.029352 | 1.114252 | 8.578367 | 3.733841 | 0.2272456 | 0.07153876 | 76.55825 | 59.24297 | 0.3831015 | 0 | 0 | 0.2977119 | 0.3191866 | 0.3831015 | 0.6168985 | 0.6084174 | 0.09032618 | 0.3012564 |  |  | 495 | 62.7 | 1.04
2023-04-13 | 2.547157 | 3450 | 20.25071 | 14.93134 | 2023-04-10 | 835.5555 | 382.0434 | (20.0, 20.5] | baixo | 7722.10001 | 502.5891 | 31.8304 | 4.029352 | 1.114252 | 8.578367 | 3.733841 | 0.2272456 | 0.07153876 | 76.55825 | 59.24297 | 0.3831015 | 0 | 0 | 0.2977119 | 0.3191866 | 0.3831015 | 0.6168985 | 0.6084174 | 0.09032618 | 0.3012564 |  |  | 498 |  | 0.8
2023-04-14 | 3.179608 | 3158.657 | 20.4089 | 14.22366 | 2023-04-10 | 949.0002 | 346.6368 | (20.0, 20.5] | baixo | 7722.10001 | 502.5891 | 31.8304 | 4.029352 | 1.114252 | 8.578367 | 3.733841 | 0.2272456 | 0.07153876 | 76.55825 | 59.24297 | 0.3831015 | 0 | 0 | 0.2977119 | 0.3191866 | 0.3831015 | 0.6168985 | 0.6084174 | 0.09032618 | 0.3012564 |  |  | 505 | 62.16 | 1.03
2023-04-14 08:00 | 2.676733 | 3350 | 20.41686 | 15.38221 | 2023-04-11 | 949.0002 | 353.7632 | (20.0, 20.5] | baixo | 5866.5 | 501.1379 | 33.81401 | 4.163983 | 1.095802 | 8.866932 | 3.818031 | 0.2267378 | 0.07858066 | 70.62202 | 60.3172 | 0.3138243 | 0.05436973 | 0 | 0.2806205 | 0.3511855 | 0.368194 | 0.631806 | 0.5712861 | 0.1172778 | 0.3114361 |  |  | 505 | 62.16 | 1.03
2023-04-14 16:00 | 2.309925 | 3350 | 20.47351 | 15.18457 | 2023-04-12 | 949.0002 | 250.716 | (20.0, 20.5] | baixo | 7263.45 | 509.3961 | 27.12163 | 4.054287 | 1.282056 | 9.443438 | 4.037644 | 0.2482127 | 0.07371971 | 78.11238 | 64.40444 | 0.2485637 | 0.130796 | 0 | 0.2106478 | 0.4099925 | 0.3793597 | 0.6206403 | 0.386516 | 0.2232892 | 0.3901947 |  |  | 505 | 62.16 | 1.03
2023-04-15 16:00 | 4.659712 | 3010.816 | 20.67137 | 13.16864 | 2023-04-11 | 579.8482 | 280.6257 | (20.5, inf] | baixo | 5866.5 | 501.1379 | 33.81401 | 4.163983 | 1.095802 | 8.866932 | 3.818031 | 0.2267378 | 0.07858066 | 70.62202 | 60.3172 | 0.3138243 | 0.05436973 | 0 | 0.2806205 | 0.3511855 | 0.368194 | 0.631806 | 0.5712861 | 0.1172778 | 0.3114361 |  |  | 508 | 60.45
2023-04-16 | 2.637573 | 3450 | 20.53569 | 14.12222 | 2023-04-13 | 1009.862 | 349.3006 | (20.5, inf] | baixo | 2340.89 | 504.3691 | 37.58799 | 3.740712 | 1.147752 | 8.125857 | 3.205316 | 0.2109255 | 0.06249095 | 42.44471 | 40.05863 | 0.246936 | 0.05228781 | 0 | 0.451999 | 0.2487772 | 0.2992238 | 0.7007762 | 0.6219216 | 0.1736818 | 0.2043966 |  |  | 496 | 62.9
2023-04-16 08:00 | 2.654688 | 3450 | 20.2664 | 15.3103 | 2023-04-13 | 1009.862 | 337.3543 | (20.0, 20.5] | normal | 2340.89 | 504.3691 | 37.58799 | 3.740712 | 1.147752 | 8.125857 | 3.205316 | 0.2109255 | 0.06249095 | 42.44471 | 40.05863 | 0.246936 | 0.05228781 | 0 | 0.451999 | 0.2487772 | 0.2992238 | 0.7007762 | 0.6219216 | 0.1736818 | 0.2043966 |  |  | 496 | 62.9
2023-04-16 16:00 | 2.752532 | 3450 | 20.12568 | 14.98306 | 2023-04-13 | 1009.862 | 317.1556 | (20.0, 20.5] | normal | 2340.89 | 504.3691 | 37.58799 | 3.740712 | 1.147752 | 8.125857 | 3.205316 | 0.2109255 | 0.06249095 | 42.44471 | 40.05863 | 0.246936 | 0.05228781 | 0 | 0.451999 | 0.2487772 | 0.2992238 | 0.7007762 | 0.6219216 | 0.1736818 | 0.2043966 |  |  | 496 | 62.9
2023-04-17 | 2.777055 | 3450 | 20.14771 | 15.06574 | 2023-04-14 | 1091.053 | 336.9026 | (20.0, 20.5] | normal | 813.09 | 508.7924 | 30.56457 | 4.256325 | 1.394598 | 8.62944 | 3.800164 | 0.2201748 | 0.08233921 | 52.22113 | 5.734121 | 0.2750249 | 0.2904107 | 0 | 0 | 0.4345644 | 0.5654356 | 0.4345644 | 0.2682483 | 0.2766975 | 0.4550542 |  |  | 490 | 61.89 | 0.78
2023-04-17 08:00 | 2.760927 | 3450 | 20.19576 | 15.52948 | 2023-04-14 | 1091.053 | 376.721 | (20.0, 20.5] | normal | 813.09 | 508.7924 | 30.56457 | 4.256325 | 1.394598 | 8.62944 | 3.800164 | 0.2201748 | 0.08233921 | 52.22113 | 5.734121 | 0.2750249 | 0.2904107 | 0 | 0 | 0.4345644 | 0.5654356 | 0.4345644 | 0.2682483 | 0.2766975 | 0.4550542 |  |  | 490 | 61.89 | 0.78
2023-04-17 16:00 | 2.756406 | 3450 | 20.48798 | 15.59878 | 2023-04-14 | 1091.053 | 374.2199 | (20.0, 20.5] | normal | 813.09 | 508.7924 | 30.56457 | 4.256325 | 1.394598 | 8.62944 | 3.800164 | 0.2201748 | 0.08233921 | 52.22113 | 5.734121 | 0.2750249 | 0.2904107 | 0 | 0 | 0.4345644 | 0.5654356 | 0.4345644 | 0.2682483 | 0.2766975 | 0.4550542 |  |  | 490 | 61.89 | 0.78
2023-04-18 | 2.766094 | 3450 | 19.99109 | 14.81605 | 2023-04-15 | 1120.254 | 372.5282 | (19.5, 20.0] | normal | 7186.95 | 501.4713 | 21.08033 | 3.550876 | 1.032965 | 7.201192 | 3.334676 | 0.235239 | 0.04306818 | 54.99455 | 4.348851 | 0.3292871 | 0.4738185 | 0 | 0 | 0.1968944 | 0.8031056 | 0.1968944 | 0.1433515 | 0.5087902 | 0.3478583 |  |  | 469 | 59.05 | 0.19
2023-04-18 08:00 | 2.789344 | 3465.036 | 19.87306 | 14.6332 | 2023-04-15 | 1120.254 | 374.8526 | (19.5, 20.0] | normal | 7186.95 | 501.4713 | 21.08033 | 3.550876 | 1.032965 | 7.201192 | 3.334676 | 0.235239 | 0.04306818 | 54.99455 | 4.348851 | 0.3292871 | 0.4738185 | 0 | 0 | 0.1968944 | 0.8031056 | 0.1968944 | 0.1433515 | 0.5087902 | 0.3478583 |  |  | 469 | 59.05 | 0.19
2023-04-18 16:00 | 2.753567 | 3475 | 19.84935 | 14.81958 | 2023-04-15 | 1120.254 | 370.0489 | (19.5, 20.0] | normal | 7186.95 | 501.4713 | 21.08033 | 3.550876 | 1.032965 | 7.201192 | 3.334676 | 0.235239 | 0.04306818 | 54.99455 | 4.348851 | 0.3292871 | 0.4738185 | 0 | 0 | 0.1968944 | 0.8031056 | 0.1968944 | 0.1433515 | 0.5087902 | 0.3478583 |  |  | 469 | 59.05 | 0.19
2023-04-19 | 2.778253 | 3475 | 19.8486 | 13.86187 | 2023-04-16 | 979.3552 | 348.3189 | (19.5, 20.0] | baixo | 9300.23 | 501.4151 | 16.35188 | 3.627387 | 1.126909 | 7.583184 | 3.63475 | 0.2407761 | 0.03568885 | 56.28364 | 2.756816 | 0.3431109 | 0.4155198 | 0 | 0 | 0.2413693 | 0.7586307 | 0.2413693 | 0.2072626 | 0.4064921 | 0.3862453 |  |  | 481 | 60.81 | 0.37
2023-04-19 08:00 | 2.754957 | 3475 | 19.90328 |  | 2023-04-16 | 979.3552 | 289.0485 | (19.5, 20.0] | baixo | 9300.23 | 501.4151 | 16.35188 | 3.627387 | 1.126909 | 7.583184 | 3.63475 | 0.2407761 | 0.03568885 | 56.28364 | 2.756816 | 0.3431109 | 0.4155198 | 0 | 0 | 0.2413693 | 0.7586307 | 0.2413693 | 0.2072626 | 0.4064921 | 0.3862453 |  |  | 481 | 60.81 | 0.37
2023-04-19 16:00 | 2.567303 | 3436.523 | 20.04976 | 13.22238 | 2023-04-17 | 979.3552 | 338.2378 | (20.0, 20.5] | baixo | 7618.33 | 496.1739 | 25.19523 | 3.755988 | 1.078365 | 7.44304 | 3.480392 | 0.2370001 | 0.0415188 | 56.99063 | 3.292112 | 0.4117674 | 0.3409671 | 0 | 0 | 0.2472655 | 0.7527345 | 0.2472655 | 0.1839655 | 0.4468105 | 0.369224 |  |  | 481 | 60.81 | 0.37
2023-04-20 | 2.473691 | 3475 | 20.19229 | 15.85505 | 2023-04-17 | 1055.229 | 350.0188 | (20.0, 20.5] | normal | 7618.33 | 496.1739 | 25.19523 | 3.755988 | 1.078365 | 7.44304 | 3.480392 | 0.2370001 | 0.0415188 | 56.99063 | 3.292112 | 0.4117674 | 0.3409671 | 0 | 0 | 0.2472655 | 0.7527345 | 0.2472655 | 0.1839655 | 0.4468105 | 0.369224 |  |  | 484 | 62.58 | 0.28
2023-04-20 08:00 | 2.532038 | 3475 | 20.11879 | 15.36247 | 2023-04-17 | 1055.229 | 349.4159 | (20.0, 20.5] | normal | 7618.33 | 496.1739 | 25.19523 | 3.755988 | 1.078365 | 7.44304 | 3.480392 | 0.2370001 | 0.0415188 | 56.99063 | 3.292112 | 0.4117674 | 0.3409671 | 0 | 0 | 0.2472655 | 0.7527345 | 0.2472655 | 0.1839655 | 0.4468105 | 0.369224 |  |  | 484 | 62.58 | 0.28
2023-04-20 16:00 | 2.512803 | 3475 | 19.90747 | 15.33156 | 2023-04-18 | 1055.229 | 353.3722 | (19.5, 20.0] | normal | 8325 | 493.9768 | 23.90516 | 3.715887 | 1.101089 | 6.593686 | 1.984059 | 0.2256489 | 0.03101329 | 57.5996 | 3.752368 | 0.385182 | 0.3749213 | 0 | 0 | 0.2398967 | 0.7601033 | 0.2398967 | 0.180185 | 0.6197898 | 0.2000252 |  |  | 484 | 62.58 | 0.28
2023-04-21 | 2.358277 | 3475 | 20.20866 |  | 2023-04-18 | 1037.956 | 352.7621 | (20.0, 20.5] | normal | 8325 | 493.9768 | 23.90516 | 3.715887 | 1.101089 | 6.593686 | 1.984059 | 0.2256489 | 0.03101329 | 57.5996 | 3.752368 | 0.385182 | 0.3749213 | 0 | 0 | 0.2398967 | 0.7601033 | 0.2398967 | 0.180185 | 0.6197898 | 0.2000252 |  |  | 472 | 58.55 | 0.09
2023-04-21 08:00 | 2.214652 | 3371.561 | 20.07234 |  | 2023-04-19 | 1037.956 | 346.0975 | (20.0, 20.5] | normal | 6044.03 | 485.7207 | 28.24364 | 3.735508 | 0.9755551 | 6.361006 | 1.687019 | 0.223413 | 0.02974183 | 60.39544 | 3.55199 | 0.4160519 | 0.3851851 | 0 | 0 | 0.1987631 | 0.8012369 | 0.1987631 | 0.270634 | 0.4980717 | 0.2312944 |  |  | 472 | 58.55 | 0.09
2023-04-21 16:00 | 2.540053 | 3347.874 | 19.91389 |  | 2023-04-19 | 1037.956 | 334.574 | (19.5, 20.0] | normal | 6044.03 | 485.7207 | 28.24364 | 3.735508 | 0.9755551 | 6.361006 | 1.687019 | 0.223413 | 0.02974183 | 60.39544 | 3.55199 | 0.4160519 | 0.3851851 | 0 | 0 | 0.1987631 | 0.8012369 | 0.1987631 | 0.270634 | 0.4980717 | 0.2312944 |  |  | 472 | 58.55 | 0.09
2023-04-22 | 2.308265 | 3475 | 19.94552 |  | 2023-04-19 | 1035.194 | 348.5988 | (19.5, 20.0] | normal | 6044.03 | 485.7207 | 28.24364 | 3.735508 | 0.9755551 | 6.361006 | 1.687019 | 0.223413 | 0.02974183 | 60.39544 | 3.55199 | 0.4160519 | 0.3851851 | 0 | 0 | 0.1987631 | 0.8012369 | 0.1987631 | 0.270634 | 0.4980717 | 0.2312944 |  |  | 483
2023-04-22 08:00 | 2.3057 | 3475 | 19.89703 |  | 2023-04-20 | 1035.194 | 359.8363 | (19.5, 20.0] | normal | 6992.91 | 487.7352 | 24.97584 | 3.879479 | 1.07263 | 7.180707 | 2.461228 | 0.2258605 | 0.02756432 | 59.90808 | 4.462066 | 0.3487976 | 0.3272729 | 0 | 0 | 0.3239295 | 0.6760705 | 0.3239295 | 0.2312757 | 0.5866642 | 0.1820601 |  |  | 483
2023-04-22 16:00 | 2.354677 | 3475 | 19.97325 |  | 2023-04-20 | 1035.194 | 357.4251 | (19.5, 20.0] | normal | 6992.91 | 487.7352 | 24.97584 | 3.879479 | 1.07263 | 7.180707 | 2.461228 | 0.2258605 | 0.02756432 | 59.90808 | 4.462066 | 0.3487976 | 0.3272729 | 0 | 0 | 0.3239295 | 0.6760705 | 0.3239295 | 0.2312757 | 0.5866642 | 0.1820601 |  |  | 483
2023-04-23 | 2.386169 | 3475 | 20.08925 |  | 2023-04-20 | 1071.975 | 359.2838 | (20.0, 20.5] | normal | 6992.91 | 487.7352 | 24.97584 | 3.879479 | 1.07263 | 7.180707 | 2.461228 | 0.2258605 | 0.02756432 | 59.90808 | 4.462066 | 0.3487976 | 0.3272729 | 0 | 0 | 0.3239295 | 0.6760705 | 0.3239295 | 0.2312757 | 0.5866642 | 0.1820601 |  |  | 473 | 59.675
2023-04-23 08:00 | 2.452531 | 3475 | 20.29047 |  | 2023-04-20 | 1071.975 | 354.612 | (20.0, 20.5] | normal | 6992.91 | 487.7352 | 24.97584 | 3.879479 | 1.07263 | 7.180707 | 2.461228 | 0.2258605 | 0.02756432 | 59.90808 | 4.462066 | 0.3487976 | 0.3272729 | 0 | 0 | 0.3239295 | 0.6760705 | 0.3239295 | 0.2312757 | 0.5866642 | 0.1820601 |  |  | 473 | 59.675
2023-04-23 16:00 | 2.461312 | 3475 | 20.05541 |  | 2023-04-21 | 1071.975 | 355.2191 | (20.0, 20.5] | normal | 4808.3 | 466.2896 | 27.20069 | 3.411865 | 0.457576 | 5.485876 | 0.8785588 | 0.212521 | 0.04019613 | 59.84954 | 7.022393 | 0.809155 | 0.1716906 | 0 | 0 | 0.01915438 | 0.9808456 | 0.01915438 | 0.4421334 | 0.5125304 | 0.04533619 |  |  | 473 | 59.675
2023-04-24 | 2.358598 | 3475 | 19.92147 |  | 2023-04-21 | 1076.898 | 356.6622 | (19.5, 20.0] | normal | 4808.3 | 466.2896 | 27.20069 | 3.411865 | 0.457576 | 5.485876 | 0.8785588 | 0.212521 | 0.04019613 | 59.84954 | 7.022393 | 0.809155 | 0.1716906 | 0 | 0 | 0.01915438 | 0.9808456 | 0.01915438 | 0.4421334 | 0.5125304 | 0.04533619 | 3.51 | 1.87 | 477 | 59.47 | 0.7
2023-04-24 08:00 | 2.188363 | 3475 | 19.85032 |  | 2023-04-22 | 1076.898 | 357.6563 | (19.5, 20.0] | normal | 6811.62 | 471.7216 | 35.62492 | 3.465236 | 0.6259336 | 5.722514 | 1.341113 | 0.2143545 | 0.03319925 | 62.41409 | 9.513828 | 0.7120289 | 0.2306617 | 0 | 0 | 0.05730942 | 0.9426906 | 0.05730942 | 0.3830616 | 0.6169384 | 0 | 3.51 | 1.87 | 477 | 59.47 | 0.7
2023-04-24 16:00 | 2.147648 | 3034.057 | 20.04593 | 15.90267 | 2023-04-22 | 1076.898 | 360.476 | (20.0, 20.5] | normal | 6811.62 | 471.7216 | 35.62492 | 3.465236 | 0.6259336 | 5.722514 | 1.341113 | 0.2143545 | 0.03319925 | 62.41409 | 9.513828 | 0.7120289 | 0.2306617 | 0 | 0 | 0.05730942 | 0.9426906 | 0.05730942 | 0.3830616 | 0.6169384 | 0 | 3.51 | 1.87 | 477 | 59.47 | 0.7
2023-04-25 | 2.271305 | 3469.099 | 20.29964 |  | 2023-04-22 | 1064.303 | 341.4707 | (20.0, 20.5] | normal | 6811.62 | 471.7216 | 35.62492 | 3.465236 | 0.6259336 | 5.722514 | 1.341113 | 0.2143545 | 0.03319925 | 62.41409 | 9.513828 | 0.7120289 | 0.2306617 | 0 | 0 | 0.05730942 | 0.9426906 | 0.05730942 | 0.3830616 | 0.6169384 | 0
2023-04-25 08:00 | 2.023579 | 3069.061 | 20.29838 | 15.71572 | 2023-04-23 | 1064.303 | 365.6727 | (20.0, 20.5] | normal | 6503.08 | 489.793 | 32.16589 | 3.805762 | 1.175926 | 6.776387 | 2.270333 | 0.1901032 | 0.0433332 | 52.6554 | 14.54654 | 0.5777878 | 0.1725782 | 0 | 0 | 0.249634 | 0.750366 | 0.249634 | 0.6359571 | 0.2940545 | 0.06998837
2023-04-25 16:00 | 2.729443 | 3156.553 | 20.30014 | 14.7237 | 2023-04-22 | 1064.303 | 355.2566 | (20.0, 20.5] | normal | 6811.62 | 471.7216 | 35.62492 | 3.465236 | 0.6259336 | 5.722514 | 1.341113 | 0.2143545 | 0.03319925 | 62.41409 | 9.513828 | 0.7120289 | 0.2306617 | 0 | 0 | 0.05730942 | 0.9426906 | 0.05730942 | 0.3830616 | 0.6169384 | 0
2023-04-26 | 1.947808 | 3474.993 | 20.133 | 15.59768 | 2023-04-24 | 1055.267 | 353.854 | (20.0, 20.5] | normal | 6198.69 | 486.3809 | 25.73551 | 3.639442 | 1.350019 | 6.889617 | 2.466861 | 0.1897304 | 0.05665049 | 51.31671 | 15.44546 | 0.5823198 | 0.1889867 | 0 | 0 | 0.2286935 | 0.7713065 | 0.2286935 | 0.4556479 | 0.3835391 | 0.160813 | 3.6 | 2.07 | 478 |  | 1.21
2023-04-26 08:00 | 1.912974 | 3475 | 20.26847 | 15.56638 | 2023-04-24 | 1055.267 | 351.2808 | (20.0, 20.5] | normal | 6198.69 | 486.3809 | 25.73551 | 3.639442 | 1.350019 | 6.889617 | 2.466861 | 0.1897304 | 0.05665049 | 51.31671 | 15.44546 | 0.5823198 | 0.1889867 | 0 | 0 | 0.2286935 | 0.7713065 | 0.2286935 | 0.4556479 | 0.3835391 | 0.160813 | 3.6 | 2.07 | 478 |  | 1.21
2023-04-26 16:00 | 1.921631 | 3475 | 20.48026 | 15.88862 | 2023-04-24 | 1055.267 | 347.4579 | (20.0, 20.5] | normal | 6198.69 | 486.3809 | 25.73551 | 3.639442 | 1.350019 | 6.889617 | 2.466861 | 0.1897304 | 0.05665049 | 51.31671 | 15.44546 | 0.5823198 | 0.1889867 | 0 | 0 | 0.2286935 | 0.7713065 | 0.2286935 | 0.4556479 | 0.3835391 | 0.160813 | 3.6 | 2.07 | 478 |  | 1.21
2023-04-27 | 1.910089 | 3475 | 20.18031 | 15.2769 | 2023-04-25 | 1023.762 | 349.7143 | (20.0, 20.5] | normal | 7242.59 | 481.4134 | 27.33963 | 3.611301 | 1.135813 | 7.011519 | 2.508013 | 0.2088921 | 0.03292723 | 55.46777 | 18.93452 | 0.4521987 | 0.3164324 | 0 | 0 | 0.2313689 | 0.7686311 | 0.2313689 | 0.2702141 | 0.6877471 | 0.04203883 | 3.8 | 1.9 | 483 | 59.12667 | 0.68
2023-04-27 08:00 | 1.761975 | 3461.695 | 20.04614 | 15.4312 | 2023-04-25 | 1023.762 | 337.1681 | (20.0, 20.5] | normal | 7242.59 | 481.4134 | 27.33963 | 3.611301 | 1.135813 | 7.011519 | 2.508013 | 0.2088921 | 0.03292723 | 55.46777 | 18.93452 | 0.4521987 | 0.3164324 | 0 | 0 | 0.2313689 | 0.7686311 | 0.2313689 | 0.2702141 | 0.6877471 | 0.04203883 | 3.8 | 1.9 | 483 | 59.12667 | 0.68
2023-04-27 16:00 | 1.58164 | 3450 | 20.18975 | 15.67802 | 2023-04-26 | 1023.762 | 334.2704 | (20.0, 20.5] | normal | 8583.91 | 472.363 | 35.59549 | 3.884338 | 1.07259 | 7.353079 | 2.611178 | 0.1845972 | 0.04313602 | 59.84697 | 17.2313 | 0.3373125 | 0.3830981 | 0 | 0 | 0.2795894 | 0.7204106 | 0.2795894 | 0.7413778 | 0.2240972 | 0.03452506 | 3.8 | 1.9 | 483 | 59.12667 | 0.68
2023-04-28 | 1.640156 | 3450 | 20.09033 | 15.54184 | 2023-04-26 | 1067.364 | 367.3293 | (20.0, 20.5] | normal | 8583.91 | 472.363 | 35.59549 | 3.884338 | 1.07259 | 7.353079 | 2.611178 | 0.1845972 | 0.04313602 | 59.84697 | 17.2313 | 0.3373125 | 0.3830981 | 0 | 0 | 0.2795894 | 0.7204106 | 0.2795894 | 0.7413778 | 0.2240972 | 0.03452506 | 3.79 | 1.78 | 482 | 59 | 0.4
2023-04-28 08:00 | 1.751171 | 3450 | 19.86984 | 15.93958 | 2023-04-26 | 1067.364 | 358.2982 | (19.5, 20.0] | normal | 8583.91 | 472.363 | 35.59549 | 3.884338 | 1.07259 | 7.353079 | 2.611178 | 0.1845972 | 0.04313602 | 59.84697 | 17.2313 | 0.3373125 | 0.3830981 | 0 | 0 | 0.2795894 | 0.7204106 | 0.2795894 | 0.7413778 | 0.2240972 | 0.03452506 | 3.79 | 1.78 | 482 | 59 | 0.4
2023-04-28 16:00 | 1.704994 | 3450 | 19.91977 | 16.12393 | 2023-04-26 | 1067.364 | 356.4849 | (19.5, 20.0] | normal | 8583.91 | 472.363 | 35.59549 | 3.884338 | 1.07259 | 7.353079 | 2.611178 | 0.1845972 | 0.04313602 | 59.84697 | 17.2313 | 0.3373125 | 0.3830981 | 0 | 0 | 0.2795894 | 0.7204106 | 0.2795894 | 0.7413778 | 0.2240972 | 0.03452506 | 3.79 | 1.78 | 482 | 59 | 0.4
2023-04-29 | 1.724369 | 3450 | 20.15599 | 15.71262 | 2023-04-27 | 1086.054 | 356.0111 | (20.0, 20.5] | normal | 7487.24 | 483.0817 | 31.16327 | 3.841486 | 1.366998 | 7.350977 | 2.539872 | 0.1813078 | 0.05188959 | 54.41028 | 20.57094 | 0.3784479 | 0.3301804 | 0 | 0 | 0.2913717 | 0.7086283 | 0.2913717 | 0.8088201 | 0.1333215 | 0.05785844 | 3.57 | 1.62 | 474 | 62.14333
2023-04-29 08:00 | 1.819952 | 3450 | 20.36067 | 15.71695 | 2023-04-27 | 1086.054 | 362.044 | (20.0, 20.5] | normal | 7487.24 | 483.0817 | 31.16327 | 3.841486 | 1.366998 | 7.350977 | 2.539872 | 0.1813078 | 0.05188959 | 54.41028 | 20.57094 | 0.3784479 | 0.3301804 | 0 | 0 | 0.2913717 | 0.7086283 | 0.2913717 | 0.8088201 | 0.1333215 | 0.05785844 | 3.57 | 1.62 | 474 | 62.14333
2023-04-29 16:00 | 1.836743 | 3450 | 20.63974 | 15.36719 | 2023-04-27 | 1086.054 | 365.1102 | (20.5, inf] | normal | 7487.24 | 483.0817 | 31.16327 | 3.841486 | 1.366998 | 7.350977 | 2.539872 | 0.1813078 | 0.05188959 | 54.41028 | 20.57094 | 0.3784479 | 0.3301804 | 0 | 0 | 0.2913717 | 0.7086283 | 0.2913717 | 0.8088201 | 0.1333215 | 0.05785844 | 3.57 | 1.62 | 474 | 62.14333
2023-04-30 | 1.962357 | 3450 | 20.9229 | 15.82663 | 2023-04-28 | 1075.025 | 366.0043 | (20.5, inf] | normal | 8811.57 | 490.6192 | 37.41319 | 4.09169 | 1.554369 | 8.279412 | 3.541412 | 0.1970504 | 0.05854751 | 62.68594 | 21.28543 | 0.2210117 | 0.3919892 | 0 | 0 | 0.3869991 | 0.6130009 | 0.3869991 | 0.6470152 | 0.03832575 | 0.314659 | 3.74 | 2.18 | 485 | 60.97333
2023-04-30 08:00 | 1.98593 | 3450 | 20.31688 | 16.05112 | 2023-04-28 | 1075.025 | 346.5821 | (20.0, 20.5] | normal | 8811.57 | 490.6192 | 37.41319 | 4.09169 | 1.554369 | 8.279412 | 3.541412 | 0.1970504 | 0.05854751 | 62.68594 | 21.28543 | 0.2210117 | 0.3919892 | 0 | 0 | 0.3869991 | 0.6130009 | 0.3869991 | 0.6470152 | 0.03832575 | 0.314659 | 3.74 | 2.18 | 485 | 60.97333
2023-04-30 16:00 | 1.944274 | 3450 | 20.17965 | 15.86875 | 2023-04-28 | 1075.025 | 357.1478 | (20.0, 20.5] | normal | 8811.57 | 490.6192 | 37.41319 | 4.09169 | 1.554369 | 8.279412 | 3.541412 | 0.1970504 | 0.05854751 | 62.68594 | 21.28543 | 0.2210117 | 0.3919892 | 0 | 0 | 0.3869991 | 0.6130009 | 0.3869991 | 0.6470152 | 0.03832575 | 0.314659 | 3.74 | 2.18 | 485 | 60.97333
2023-05-01 | 1.976243 | 3450 | 19.927 | 16.39145 | 2023-04-29 | 1079.59 | 364.1531 | (19.5, 20.0] | normal | 8033.16 | 489.8358 | 34.86968 | 3.852937 | 1.3792 | 7.711063 | 3.074695 | 0.2131673 | 0.04776347 | 66.05795 | 23.4882 | 0.2021147 | 0.4563186 | 0 | 0 | 0.3415667 | 0.6584333 | 0.3415667 | 0.4392306 | 0.2771886 | 0.2835808 | 3.79 | 1.58 | 481 | 65 | 1.17
2023-05-01 08:00 | 2.101534 | 3450 | 20.29888 | 16.11208 | 2023-04-29 | 1079.59 | 361.5636 | (20.0, 20.5] | normal | 8033.16 | 489.8358 | 34.86968 | 3.852937 | 1.3792 | 7.711063 | 3.074695 | 0.2131673 | 0.04776347 | 66.05795 | 23.4882 | 0.2021147 | 0.4563186 | 0 | 0 | 0.3415667 | 0.6584333 | 0.3415667 | 0.4392306 | 0.2771886 | 0.2835808 | 3.79 | 1.58 | 481 | 65 | 1.17
2023-05-01 16:00 | 2.160305 | 3450 | 20.24513 | 15.38507 | 2023-04-29 | 1079.59 | 351.2011 | (20.0, 20.5] | normal | 8033.16 | 489.8358 | 34.86968 | 3.852937 | 1.3792 | 7.711063 | 3.074695 | 0.2131673 | 0.04776347 | 66.05795 | 23.4882 | 0.2021147 | 0.4563186 | 0 | 0 | 0.3415667 | 0.6584333 | 0.3415667 | 0.4392306 | 0.2771886 | 0.2835808 | 3.79 | 1.58 | 481 | 65 | 1.17
2023-05-02 | 2.213908 | 3450 | 20.1068 | 15.67299 | 2023-04-29 | 1050.554 | 362.4215 | (20.0, 20.5] | normal | 8033.16 | 489.8358 | 34.86968 | 3.852937 | 1.3792 | 7.711063 | 3.074695 | 0.2131673 | 0.04776347 | 66.05795 | 23.4882 | 0.2021147 | 0.4563186 | 0 | 0 | 0.3415667 | 0.6584333 | 0.3415667 | 0.4392306 | 0.2771886 | 0.2835808 | 4.24 | 2.31 | 491 | 59.84 | 0.76
2023-05-02 08:00 | 2.257179 | 3450 | 20.32209 | 16.36104 | 2023-04-30 | 1050.554 | 365.3394 | (20.0, 20.5] | normal | 8844.89 | 495.7811 | 26.07792 | 3.872503 | 1.315906 | 7.972304 | 3.375255 | 0.243006 | 0.04402398 | 59.61246 | 25.73206 | 0.3557874 | 0.3370873 | 0 | 0 | 0.3071254 | 0.6928746 | 0.3071254 | 0.1912709 | 0.2592118 | 0.5495173 | 4.24 | 2.31 | 491 | 59.84 | 0.76
2023-05-02 16:00 | 2.158367 | 3467.883 | 20.67982 | 15.86939 | 2023-04-30 | 1050.554 | 336.7561 | (20.5, inf] | normal | 8844.89 | 495.7811 | 26.07792 | 3.872503 | 1.315906 | 7.972304 | 3.375255 | 0.243006 | 0.04402398 | 59.61246 | 25.73206 | 0.3557874 | 0.3370873 | 0 | 0 | 0.3071254 | 0.6928746 | 0.3071254 | 0.1912709 | 0.2592118 | 0.5495173 | 4.24 | 2.31 | 491 | 59.84 | 0.76
2023-05-03 | 2.010114 | 3469.456 | 20.12151 | 15.78642 | 2023-04-30 | 1073.552 | 364.1741 | (20.0, 20.5] | normal | 8844.89 | 495.7811 | 26.07792 | 3.872503 | 1.315906 | 7.972304 | 3.375255 | 0.243006 | 0.04402398 | 59.61246 | 25.73206 | 0.3557874 | 0.3370873 | 0 | 0 | 0.3071254 | 0.6928746 | 0.3071254 | 0.1912709 | 0.2592118 | 0.5495173 | 3.61 | 1.68 | 462 | 57.41 | 1.17
2023-05-03 08:00 | 2.073763 | 3450 | 20.34112 | 16.64094 | 2023-05-01 | 1073.552 | 363.6748 | (20.0, 20.5] | normal | 8853.7 | 486.6557 | 38.125 | 3.913136 | 1.348977 | 8.054409 | 3.333981 | 0.2293738 | 0.04686834 | 62.945 | 26.26996 | 0.3075912 | 0.3635395 | 0 | 0 | 0.3288693 | 0.6711307 | 0.3288693 | 0.3606481 | 0.2167512 | 0.4226007 | 3.61 | 1.68 | 462 | 57.41 | 1.17
2023-05-03 16:00 | 1.947826 | 3450 | 20.21036 | 16.46899 | 2023-05-01 | 1073.552 | 358.926 | (20.0, 20.5] | normal | 8853.7 | 486.6557 | 38.125 | 3.913136 | 1.348977 | 8.054409 | 3.333981 | 0.2293738 | 0.04686834 | 62.945 | 26.26996 | 0.3075912 | 0.3635395 | 0 | 0 | 0.3288693 | 0.6711307 | 0.3288693 | 0.3606481 | 0.2167512 | 0.4226007 | 3.61 | 1.68 | 462 | 57.41 | 1.17
2023-05-04 | 2.082805 | 3450 | 19.79651 | 16.20288 | 2023-05-01 | 1051.044 | 368.8011 | (19.5, 20.0] | normal | 8853.7 | 486.6557 | 38.125 | 3.913136 | 1.348977 | 8.054409 | 3.333981 | 0.2293738 | 0.04686834 | 62.945 | 26.26996 | 0.3075912 | 0.3635395 | 0 | 0 | 0.3288693 | 0.6711307 | 0.3288693 | 0.3606481 | 0.2167512 | 0.4226007 | 2.75 | 1.31 | 478 | 60.03 | 0.76
2023-05-04 08:00 | 2.105732 | 3450 | 19.86051 | 16.74246 | 2023-05-02 | 1051.044 | 352.9743 | (19.5, 20.0] | normal | 7735.9 | 482.1982 | 37.50022 | 3.668225 | 1.35319 | 7.547349 | 2.94012 | 0.2218939 | 0.05370396 | 67.24534 | 28.65163 | 0.2956915 | 0.4224486 | 0 | 0 | 0.2818599 | 0.7181401 | 0.2818599 | 0.500976 | 0.1196073 | 0.3794167 | 2.75 | 1.31 | 478 | 60.03 | 0.76
2023-05-04 16:00 | 1.828024 | 3450 | 19.85453 | 16.69347 | 2023-05-02 | 1051.044 | 325.9046 | (19.5, 20.0] | normal | 7735.9 | 482.1982 | 37.50022 | 3.668225 | 1.35319 | 7.547349 | 2.94012 | 0.2218939 | 0.05370396 | 67.24534 | 28.65163 | 0.2956915 | 0.4224486 | 0 | 0 | 0.2818599 | 0.7181401 | 0.2818599 | 0.500976 | 0.1196073 | 0.3794167 | 2.75 | 1.31 | 478 | 60.03 | 0.76
2023-05-05 | 1.878076 | 3450 | 19.95831 | 14.9467 | 2023-05-03 | 966.1911 | 329.2062 | (19.5, 20.0] | baixo | 9226.37111 | 500.0742 | 29.14774 | 3.75277 | 1.192605 | 7.667475 | 2.989269 | 0.2215655 | 0.05751966 | 74.1606 | 35.39122 | 0.3451892 | 0.3415601 | 0 | 0.01386484 | 0.2993859 | 0.6867492 | 0.3132508 | 0.4482073 | 0.1520219 | 0.3997709 | 2.09 | 0.8 | 503 | 60.085 | 0.46
2023-05-05 08:00 | 1.972368 | 3450 | 19.9959 | 16.06568 | 2023-05-03 | 966.1911 | 321.7014 | (19.5, 20.0] | baixo | 9226.37111 | 500.0742 | 29.14774 | 3.75277 | 1.192605 | 7.667475 | 2.989269 | 0.2215655 | 0.05751966 | 74.1606 | 35.39122 | 0.3451892 | 0.3415601 | 0 | 0.01386484 | 0.2993859 | 0.6867492 | 0.3132508 | 0.4482073 | 0.1520219 | 0.3997709 | 2.09 | 0.8 | 503 | 60.085 | 0.46
2023-05-05 16:00 | 1.830931 | 3450 | 19.87423 | 16.3389 | 2023-05-03 | 966.1911 | 314.916 | (19.5, 20.0] | baixo | 9226.37111 | 500.0742 | 29.14774 | 3.75277 | 1.192605 | 7.667475 | 2.989269 | 0.2215655 | 0.05751966 | 74.1606 | 35.39122 | 0.3451892 | 0.3415601 | 0 | 0.01386484 | 0.2993859 | 0.6867492 | 0.3132508 | 0.4482073 | 0.1520219 | 0.3997709 | 2.09 | 0.8 | 503 | 60.085 | 0.46
2023-05-06 | 1.790243 | 3450 | 19.88841 | 16.49976 | 2023-05-04 | 1030.118 | 326.7689 | (19.5, 20.0] | normal | 5983.11998 | 504.9561 | 27.40847 | 3.949597 | 1.418869 | 7.786722 | 2.539242 | 0.2144956 | 0.07400098 | 73.3482 | 34.50739 | 0.397442 | 0.1074072 | 0.06434603 | 0.03828907 | 0.3925158 | 0.5048492 | 0.4308048 | 0.4553881 | 0.1815106 | 0.3631013 |  |  | 489 | 62.61
2023-05-06 08:00 | 1.579057 | 3450 | 20.13005 | 17.05405 | 2023-05-04 | 1030.118 | 340.5669 | (20.0, 20.5] | normal | 5983.11998 | 504.9561 | 27.40847 | 3.949597 | 1.418869 | 7.786722 | 2.539242 | 0.2144956 | 0.07400098 | 73.3482 | 34.50739 | 0.397442 | 0.1074072 | 0.06434603 | 0.03828907 | 0.3925158 | 0.5048492 | 0.4308048 | 0.4553881 | 0.1815106 | 0.3631013 |  |  | 489 | 62.61
2023-05-06 16:00 | 1.539661 | 3450 | 20.14676 | 16.75895 | 2023-05-05 | 1030.118 | 360.1868 | (20.0, 20.5] | normal | 7186.5 | 503.9319 | 33.79088 | 3.712519 | 1.076049 | 7.329173 | 1.740718 | 0.2213363 | 0.06008977 | 72.76744 | 21.83524 | 0.2731497 | 0.08000139 | 0.1286788 | 0.1800334 | 0.3381368 | 0.353151 | 0.5181702 | 0.4446921 | 0.3362165 | 0.2190914 |  |  | 489 | 62.61
2023-05-07 | 1.539661 | 3450 | 20.60758 | 17.13198 | 2023-05-05 | 1092.717 | 362.594 | (20.5, inf] | normal | 7186.5 | 503.9319 | 33.79088 | 3.712519 | 1.076049 | 7.329173 | 1.740718 | 0.2213363 | 0.06008977 | 72.76744 | 21.83524 | 0.2731497 | 0.08000139 | 0.1286788 | 0.1800334 | 0.3381368 | 0.353151 | 0.5181702 | 0.4446921 | 0.3362165 | 0.2190914 |  |  | 497 | 63.3
2023-05-07 08:00 | 1.500911 | 3450 | 21.00549 | 16.18167 | 2023-05-05 | 1092.717 | 362.4096 | (20.5, inf] | normal | 7186.5 | 503.9319 | 33.79088 | 3.712519 | 1.076049 | 7.329173 | 1.740718 | 0.2213363 | 0.06008977 | 72.76744 | 21.83524 | 0.2731497 | 0.08000139 | 0.1286788 | 0.1800334 | 0.3381368 | 0.353151 | 0.5181702 | 0.4446921 | 0.3362165 | 0.2190914 |  |  | 497 | 63.3
2023-05-07 16:00 | 1.462807 | 3450 | 20.91629 | 15.89947 | 2023-05-06 | 1092.717 | 365.6111 | (20.5, inf] | normal | 7728.08 | 501.2567 | 30.84195 | 3.890261 | 1.235595 | 7.66106 | 3.116199 | 0.2252222 | 0.06652682 | 101.9728 | 47.7467 | 0.1740782 | 0.2576604 | 0 | 0.2982435 | 0.2700179 | 0.4317385 | 0.5682615 | 0.4771327 | 0.2084256 | 0.3144416 |  |  | 497 | 63.3
2023-05-08 | 1.469588 | 3450 | 20.85568 | 15.94433 | 2023-05-06 | 1137.526 | 370.5762 | (20.5, inf] | normal | 7728.08 | 501.2567 | 30.84195 | 3.890261 | 1.235595 | 7.66106 | 3.116199 | 0.2252222 | 0.06652682 | 101.9728 | 47.7467 | 0.1740782 | 0.2576604 | 0 | 0.2982435 | 0.2700179 | 0.4317385 | 0.5682615 | 0.4771327 | 0.2084256 | 0.3144416 |  |  | 514 | 64.02 | 1
2023-05-08 08:00 | 1.384662 | 3450 | 20.78927 | 15.93163 | 2023-05-06 | 1137.526 | 387.7855 | (20.5, inf] | normal | 7728.08 | 501.2567 | 30.84195 | 3.890261 | 1.235595 | 7.66106 | 3.116199 | 0.2252222 | 0.06652682 | 101.9728 | 47.7467 | 0.1740782 | 0.2576604 | 0 | 0.2982435 | 0.2700179 | 0.4317385 | 0.5682615 | 0.4771327 | 0.2084256 | 0.3144416 |  |  | 514 | 64.02 | 1
2023-05-08 16:00 | 1.239995 | 3450 | 20.65392 | 15.99988 | 2023-05-07 | 1137.526 | 376.7942 | (20.5, inf] | normal | 8986.06 | 504.577 | 29.02307 | 4.061813 | 1.383949 | 7.565441 | 2.935658 | 0.1850684 | 0.06868487 | 100.0704 | 41.13505 | 0.2900938 | 0.2530219 | 0.02021909 | 0.1231619 | 0.3135034 | 0.5431157 | 0.4366652 | 0.7534915 | 0.0732045 | 0.173304 |  |  | 514 | 64.02 | 1
2023-05-09 | 1.345266 | 3450 | 20.56027 | 16.08514 | 2023-05-07 | 1181.247 | 396.161 | (20.5, inf] | normal | 8986.06 | 504.577 | 29.02307 | 4.061813 | 1.383949 | 7.565441 | 2.935658 | 0.1850684 | 0.06868487 | 100.0704 | 41.13505 | 0.2900938 | 0.2530219 | 0.02021909 | 0.1231619 | 0.3135034 | 0.5431157 | 0.4366652 | 0.7534915 | 0.0732045 | 0.173304 |  |  | 508 | 65.18 | 0.78
2023-05-09 08:00 | 1.346557 | 3073.289 | 20.19067 | 14.41345 | 2023-05-07 | 1181.247 | 395.5515 | (20.0, 20.5] | normal | 8986.06 | 504.577 | 29.02307 | 4.061813 | 1.383949 | 7.565441 | 2.935658 | 0.1850684 | 0.06868487 | 100.0704 | 41.13505 | 0.2900938 | 0.2530219 | 0.02021909 | 0.1231619 | 0.3135034 | 0.5431157 | 0.4366652 | 0.7534915 | 0.0732045 | 0.173304 |  |  | 508 | 65.18 | 0.78
2023-05-09 16:00 | 1.786777 | 3383.578 | 19.99272 | 15.61022 | 2023-05-07 | 1181.247 | 385.3836 | (19.5, 20.0] | normal | 8986.06 | 504.577 | 29.02307 | 4.061813 | 1.383949 | 7.565441 | 2.935658 | 0.1850684 | 0.06868487 | 100.0704 | 41.13505 | 0.2900938 | 0.2530219 | 0.02021909 | 0.1231619 | 0.3135034 | 0.5431157 | 0.4366652 | 0.7534915 | 0.0732045 | 0.173304 |  |  | 508 | 65.18 | 0.78
2023-05-10 | 1.507951 | 3450 | 20.38445 | 16.92952 | 2023-05-08 | 1091.078 | 375.4669 | (20.0, 20.5] | normal | 8159.24 | 491.0633 | 28.33071 | 3.66442 | 1.387755 | 7.059501 | 2.562846 | 0.2105339 | 0.06129235 | 77.26079 | 33.81378 | 0.3534116 | 0.3639346 | 0 | 0 | 0.2826538 | 0.7173462 | 0.2826538 | 0.4220896 | 0.3487751 | 0.2291353 |  |  | 493 | 61.875 | 0.77
2023-05-10 08:00 | 1.528682 | 3450 | 20.00145 | 16.01451 | 2023-05-08 | 1091.078 | 376.978 | (20.0, 20.5] | normal | 8159.24 | 491.0633 | 28.33071 | 3.66442 | 1.387755 | 7.059501 | 2.562846 | 0.2105339 | 0.06129235 | 77.26079 | 33.81378 | 0.3534116 | 0.3639346 | 0 | 0 | 0.2826538 | 0.7173462 | 0.2826538 | 0.4220896 | 0.3487751 | 0.2291353 |  |  | 493 | 61.875 | 0.77
2023-05-10 16:00 | 1.409203 | 3450 | 19.95401 | 15.86677 | 2023-05-09 | 1091.078 | 395.192 | (19.5, 20.0] | normal | 9007.79 | 491.501 | 28.1638 | 3.554711 | 1.187675 | 7.077535 | 2.609904 | 0.2313142 | 0.04275047 | 76.15914 | 34.29983 | 0.3413901 | 0.3663163 | 0 | 0 | 0.2922937 | 0.7077063 | 0.2922937 | 0.3502924 | 0.3337689 | 0.3159388 |  |  | 493 | 61.875 | 0.77
2023-05-11 | 1.471203 | 3450 | 19.91151 | 16.32145 | 2023-05-09 | 1178.219 | 395.2843 | (19.5, 20.0] | normal | 9007.79 | 491.501 | 28.1638 | 3.554711 | 1.187675 | 7.077535 | 2.609904 | 0.2313142 | 0.04275047 | 76.15914 | 34.29983 | 0.3413901 | 0.3663163 | 0 | 0 | 0.2922937 | 0.7077063 | 0.2922937 | 0.3502924 | 0.3337689 | 0.3159388 |  |  | 487 | 61.32667 | 0.65
2023-05-11 08:00 | 1.549994 | 3450 | 19.87872 | 16.69714 | 2023-05-09 | 1178.219 | 388.565 | (19.5, 20.0] | normal | 9007.79 | 491.501 | 28.1638 | 3.554711 | 1.187675 | 7.077535 | 2.609904 | 0.2313142 | 0.04275047 | 76.15914 | 34.29983 | 0.3413901 | 0.3663163 | 0 | 0 | 0.2922937 | 0.7077063 | 0.2922937 | 0.3502924 | 0.3337689 | 0.3159388 |  |  | 487 | 61.32667 | 0.65
2023-05-11 16:00 | 1.527713 | 3450 | 19.86599 | 16.6749 | 2023-05-10 | 1178.219 | 390.8244 | (19.5, 20.0] | normal | 8267.12 | 493.7533 | 31.74682 | 3.76352 | 1.151854 | 6.529328 | 2.041066 | 0.2203422 | 0.04112303 | 79.58832 | 33.39375 | 0.367077 | 0.3946489 | 0 | 0 | 0.238274 | 0.761726 | 0.238274 | 0.4554887 | 0.4351794 | 0.1093319 |  |  | 487 | 61.32667 | 0.65
2023-05-12 | 1.528036 | 3450 | 20.07984 | 17.10237 | 2023-05-10 | 1162.073 | 396.4269 | (20.0, 20.5] | normal | 8267.12 | 493.7533 | 31.74682 | 3.76352 | 1.151854 | 6.529328 | 2.041066 | 0.2203422 | 0.04112303 | 79.58832 | 33.39375 | 0.367077 | 0.3946489 | 0 | 0 | 0.238274 | 0.761726 | 0.238274 | 0.4554887 | 0.4351794 | 0.1093319 |  |  | 486 | 62.48333 | 0.74
2023-05-12 08:00 | 1.588744 | 3450 | 20.14697 | 16.55165 | 2023-05-10 | 1162.073 | 394.1899 | (20.0, 20.5] | normal | 8267.12 | 493.7533 | 31.74682 | 3.76352 | 1.151854 | 6.529328 | 2.041066 | 0.2203422 | 0.04112303 | 79.58832 | 33.39375 | 0.367077 | 0.3946489 | 0 | 0 | 0.238274 | 0.761726 | 0.238274 | 0.4554887 | 0.4351794 | 0.1093319 |  |  | 486 | 62.48333 | 0.74
2023-05-12 16:00 | 1.567432 | 3450 | 20.63943 | 16.1605 | 2023-05-11 | 1162.073 | 390.475 | (20.5, inf] | normal | 9473.09 | 502.6423 | 24.465 | 3.907242 | 1.286915 | 7.016086 | 2.198278 | 0.21374 | 0.05331259 | 73.71135 | 34.50074 | 0.3136432 | 0.3402406 | 0 | 0 | 0.3461162 | 0.6538838 | 0.3461162 | 0.4320016 | 0.4270402 | 0.1409582 |  |  | 486 | 62.48333 | 0.74
2023-05-13 | 1.579057 | 3450 | 20.3559 | 16.2151 | 2023-05-11 | 1174.728 | 389.0795 | (20.0, 20.5] | normal | 9473.09 | 502.6423 | 24.465 | 3.907242 | 1.286915 | 7.016086 | 2.198278 | 0.21374 | 0.05331259 | 73.71135 | 34.50074 | 0.3136432 | 0.3402406 | 0 | 0 | 0.3461162 | 0.6538838 | 0.3461162 | 0.4320016 | 0.4270402 | 0.1409582 |  |  | 492 | 61.74
2023-05-13 08:00 | 1.564848 | 3450 | 20.25354 | 16.41946 | 2023-05-11 | 1174.728 | 388.9487 | (20.0, 20.5] | normal | 9473.09 | 502.6423 | 24.465 | 3.907242 | 1.286915 | 7.016086 | 2.198278 | 0.21374 | 0.05331259 | 73.71135 | 34.50074 | 0.3136432 | 0.3402406 | 0 | 0 | 0.3461162 | 0.6538838 | 0.3461162 | 0.4320016 | 0.4270402 | 0.1409582 |  |  | 492 | 61.74
2023-05-13 16:00 | 1.637181 | 3192.498 | 20.34356 | 15.89648 | 2023-05-12 | 1174.728 | 395.2733 | (20.0, 20.5] | normal | 9453.1 | 504.9357 | 21.39368 | 3.737706 | 1.211543 | 7.340513 | 2.196188 | 0.2293055 | 0.05708167 | 70.58487 | 27.19617 | 0.3713702 | 0.3165501 | 0 | 0 | 0.3120796 | 0.6879204 | 0.3120796 | 0.3762459 | 0.2345834 | 0.3891707 |  |  | 492 | 61.74
2023-05-14 | 2.396262 | 3421.065 | 20.32391 | 15.73495 | 2023-05-11 | 1171.624 | 378.5976 | (20.0, 20.5] | normal | 9473.09 | 502.6423 | 24.465 | 3.907242 | 1.286915 | 7.016086 | 2.198278 | 0.21374 | 0.05331259 | 73.71135 | 34.50074 | 0.3136432 | 0.3402406 | 0 | 0 | 0.3461162 | 0.6538838 | 0.3461162 | 0.4320016 | 0.4270402 | 0.1409582 |  |  | 491 | 61.45
2023-05-14 08:00 | 1.666244 | 3450 | 20.05214 | 16.27362 | 2023-05-12 | 1171.624 | 393.6651 | (20.0, 20.5] | normal | 9453.1 | 504.9357 | 21.39368 | 3.737706 | 1.211543 | 7.340513 | 2.196188 | 0.2293055 | 0.05708167 | 70.58487 | 27.19617 | 0.3713702 | 0.3165501 | 0 | 0 | 0.3120796 | 0.6879204 | 0.3120796 | 0.3762459 | 0.2345834 | 0.3891707 |  |  | 491 | 61.45
2023-05-14 16:00 | 1.78217 | 3450 | 20.11938 | 16.4794 | 2023-05-12 | 1171.624 | 396.9396 | (20.0, 20.5] | normal | 9453.1 | 504.9357 | 21.39368 | 3.737706 | 1.211543 | 7.340513 | 2.196188 | 0.2293055 | 0.05708167 | 70.58487 | 27.19617 | 0.3713702 | 0.3165501 | 0 | 0 | 0.3120796 | 0.6879204 | 0.3120796 | 0.3762459 | 0.2345834 | 0.3891707 |  |  | 491 | 61.45
2023-05-15 | 1.821243 | 3450 | 20.33363 | 16.70091 | 2023-05-13 | 1165.598 | 385.0024 | (20.0, 20.5] | normal | 10720.09 | 500.3488 | 25.5917 | 4.098244 | 1.01267 | 7.290317 | 2.19691 | 0.247195 | 0.056973 | 72.72702 | 23.01173 | 0.4141794 | 0.2992466 | 0 | 0 | 0.2865741 | 0.7134259 | 0.2865741 | 0.2950432 | 0.1961775 | 0.5087793 |  |  | 479 | 60.19 | 0.76
2023-05-15 08:00 | 1.946212 | 3450 | 20.11469 | 14.79437 | 2023-05-13 | 1165.598 | 388.5672 | (20.0, 20.5] | normal | 10720.09 | 500.3488 | 25.5917 | 4.098244 | 1.01267 | 7.290317 | 2.19691 | 0.247195 | 0.056973 | 72.72702 | 23.01173 | 0.4141794 | 0.2992466 | 0 | 0 | 0.2865741 | 0.7134259 | 0.2865741 | 0.2950432 | 0.1961775 | 0.5087793 |  |  | 479 | 60.19 | 0.76
2023-05-15 16:00 | 1.935232 | 3450 | 20.45815 | 16.36328 | 2023-05-13 | 1165.598 | 390.0418 | (20.0, 20.5] | normal | 10720.09 | 500.3488 | 25.5917 | 4.098244 | 1.01267 | 7.290317 | 2.19691 | 0.247195 | 0.056973 | 72.72702 | 23.01173 | 0.4141794 | 0.2992466 | 0 | 0 | 0.2865741 | 0.7134259 | 0.2865741 | 0.2950432 | 0.1961775 | 0.5087793 |  |  | 479 | 60.19 | 0.76
2023-05-16 | 1.94718 | 3450 | 20.76714 | 16.05336 | 2023-05-14 | 1167.183 | 391.8364 | (20.5, inf] | normal | 10711.76 | 503.4597 | 22.55667 | 4.061253 | 0.9826473 | 7.663499 | 2.378715 | 0.2304885 | 0.05834184 | 73.06611 | 22.42636 | 0.4206526 | 0.2420284 | 0 | 0 | 0.337319 | 0.662681 | 0.337319 | 0.4936042 | 0.06022726 | 0.4461685 |  |  | 505 | 63.97333 | 0.54
2023-05-16 08:00 | 2.116388 | 3450 | 20.32989 | 15.90445 | 2023-05-14 | 1167.183 | 381.2364 | (20.0, 20.5] | normal | 10711.76 | 503.4597 | 22.55667 | 4.061253 | 0.9826473 | 7.663499 | 2.378715 | 0.2304885 | 0.05834184 | 73.06611 | 22.42636 | 0.4206526 | 0.2420284 | 0 | 0 | 0.337319 | 0.662681 | 0.337319 | 0.4936042 | 0.06022726 | 0.4461685 |  |  | 505 | 63.97333 | 0.54
2023-05-16 16:00 | 2.116388 | 3450 | 20.34667 | 13.3874 | 2023-05-14 | 1167.183 | 392.0584 | (20.0, 20.5] | normal | 10711.76 | 503.4597 | 22.55667 | 4.061253 | 0.9826473 | 7.663499 | 2.378715 | 0.2304885 | 0.05834184 | 73.06611 | 22.42636 | 0.4206526 | 0.2420284 | 0 | 0 | 0.337319 | 0.662681 | 0.337319 | 0.4936042 | 0.06022726 | 0.4461685 |  |  | 505 | 63.97333 | 0.54
2023-05-17 | 2.087326 | 3450 | 20.26793 | 16.03668 | 2023-05-14 | 1107.055 | 391.7899 | (20.0, 20.5] | normal | 10711.76 | 503.4597 | 22.55667 | 4.061253 | 0.9826473 | 7.663499 | 2.378715 | 0.2304885 | 0.05834184 | 73.06611 | 22.42636 | 0.4206526 | 0.2420284 | 0 | 0 | 0.337319 | 0.662681 | 0.337319 | 0.4936042 | 0.06022726 | 0.4461685 |  |  | 494 | 61.755 | 0.86
2023-05-17 08:00 | 2.189228 | 3450 | 20.29381 | 15.98682 | 2023-05-15 | 1107.055 | 348.0376 | (20.0, 20.5] | normal | 10989.76 | 511.4131 | 15.31687 | 3.797861 | 0.9430821 | 7.150412 | 2.010812 | 0.2385184 | 0.05433189 | 75.40622 | 27.2477 | 0.3895854 | 0.2985434 | 0 | 0 | 0.3118712 | 0.6881288 | 0.3118712 | 0.2972804 | 0.1987623 | 0.5039573 |  |  | 494 | 61.755 | 0.86
2023-05-17 16:00 | 2.288825 | 3450 | 19.97842 | 16.35122 | 2023-05-15 | 1107.055 | 364.7858 | (19.5, 20.0] | normal | 10989.76 | 511.4131 | 15.31687 | 3.797861 | 0.9430821 | 7.150412 | 2.010812 | 0.2385184 | 0.05433189 | 75.40622 | 27.2477 | 0.3895854 | 0.2985434 | 0 | 0 | 0.3118712 | 0.6881288 | 0.3118712 | 0.2972804 | 0.1987623 | 0.5039573 |  |  | 494 | 61.755 | 0.86
2023-05-18 | 2.310137 | 3450 | 19.99088 | 16.71702 | 2023-05-15 | 1149.777 | 386.7453 | (19.5, 20.0] | normal | 10989.76 | 511.4131 | 15.31687 | 3.797861 | 0.9430821 | 7.150412 | 2.010812 | 0.2385184 | 0.05433189 | 75.40622 | 27.2477 | 0.3895854 | 0.2985434 | 0 | 0 | 0.3118712 | 0.6881288 | 0.3118712 | 0.2972804 | 0.1987623 | 0.5039573 |  |  | 484 | 61.94333 | 0.83
2023-05-18 08:00 | 2.317241 | 3450 | 19.95626 | 16.56332 | 2023-05-16 | 1149.777 | 383.7474 | (19.5, 20.0] | normal | 10845.37 | 506.1653 | 25.3133 | 3.777331 | 0.9407668 | 7.008825 | 1.764919 | 0.2459261 | 0.04844601 | 78.69441 | 28.00181 | 0.4116236 | 0.3054124 | 0 | 0 | 0.2829641 | 0.7170359 | 0.2829641 | 0.248329 | 0.2051816 | 0.5464894 |  |  | 484 | 61.94333 | 0.83
2023-05-18 16:00 | 2.120586 | 3450 | 20.03258 | 16.37756 | 2023-05-16 | 1149.777 | 376.1954 | (20.0, 20.5] | normal | 10845.37 | 506.1653 | 25.3133 | 3.777331 | 0.9407668 | 7.008825 | 1.764919 | 0.2459261 | 0.04844601 | 78.69441 | 28.00181 | 0.4116236 | 0.3054124 | 0 | 0 | 0.2829641 | 0.7170359 | 0.2829641 | 0.248329 | 0.2051816 | 0.5464894 |  |  | 484 | 61.94333 | 0.83
2023-05-19 | 2.104117 | 3450 | 20.00859 | 16.96087 | 2023-05-16 | 1150.386 | 384.1808 | (20.0, 20.5] | normal | 10845.37 | 506.1653 | 25.3133 | 3.777331 | 0.9407668 | 7.008825 | 1.764919 | 0.2459261 | 0.04844601 | 78.69441 | 28.00181 | 0.4116236 | 0.3054124 | 0 | 0 | 0.2829641 | 0.7170359 | 0.2829641 | 0.248329 | 0.2051816 | 0.5464894 |  |  | 481 | 61.27 | 0.54
2023-05-19 08:00 | 2.131888 | 3450 | 20.43287 | 16.79748 | 2023-05-17 | 1150.386 | 374.1439 | (20.0, 20.5] | normal | 10504.84 | 503.7393 | 28.39773 | 3.921242 | 0.7881785 | 7.254371 | 1.871176 | 0.2453778 | 0.05076417 | 80.50522 | 33.00026 | 0.3906171 | 0.2467006 | 0 | 0 | 0.3626823 | 0.6373177 | 0.3626823 | 0.2520533 | 0.130458 | 0.6174887 |  |  | 481 | 61.27 | 0.54
2023-05-19 16:00 | 2.171929 | 3450 | 20.2003 | 16.58451 | 2023-05-17 | 1150.386 | 387.6722 | (20.0, 20.5] | normal | 10504.84 | 503.7393 | 28.39773 | 3.921242 | 0.7881785 | 7.254371 | 1.871176 | 0.2453778 | 0.05076417 | 80.50522 | 33.00026 | 0.3906171 | 0.2467006 | 0 | 0 | 0.3626823 | 0.6373177 | 0.3626823 | 0.2520533 | 0.130458 | 0.6174887 |  |  | 481 | 61.27 | 0.54
2023-05-20 | 2.256795 | 3450 | 20.08643 | 16.40318 | 2023-05-17 | 1112.071 | 378.3821 | (20.0, 20.5] | normal | 10504.84 | 503.7393 | 28.39773 | 3.921242 | 0.7881785 | 7.254371 | 1.871176 | 0.2453778 | 0.05076417 | 80.50522 | 33.00026 | 0.3906171 | 0.2467006 | 0 | 0 | 0.3626823 | 0.6373177 | 0.3626823 | 0.2520533 | 0.130458 | 0.6174887 |  |  | 454 | 59.3425
2023-05-20 08:00 | 2.354054 | 3450 | 19.92057 | 16.82731 | 2023-05-17 | 1112.071 | 379.1203 | (19.5, 20.0] | normal | 10504.84 | 503.7393 | 28.39773 | 3.921242 | 0.7881785 | 7.254371 | 1.871176 | 0.2453778 | 0.05076417 | 80.50522 | 33.00026 | 0.3906171 | 0.2467006 | 0 | 0 | 0.3626823 | 0.6373177 | 0.3626823 | 0.2520533 | 0.130458 | 0.6174887 |  |  | 454 | 59.3425
2023-05-20 16:00 | 2.44985 | 3450 | 19.92625 | 16.49705 | 2023-05-18 | 1112.071 | 374.1762 | (19.5, 20.0] | normal | 8118.04 | 502.7774 | 27.21962 | 3.760576 | 0.7363173 | 7.067942 | 2.141877 | 0.2361605 | 0.06166957 | 71.50469 | 30.89776 | 0.3208755 | 0.3107992 | 0 | 0 | 0.3683254 | 0.6316746 | 0.3683254 | 0.3350107 | 0.1766178 | 0.4883716 |  |  | 454 | 59.3425
2023-05-21 | 2.58623 | 3450 | 19.92172 | 16.38854 | 2023-05-18 | 1163.777 | 384.8352 | (19.5, 20.0] | normal | 8118.04 | 502.7774 | 27.21962 | 3.760576 | 0.7363173 | 7.067942 | 2.141877 | 0.2361605 | 0.06166957 | 71.50469 | 30.89776 | 0.3208755 | 0.3107992 | 0 | 0 | 0.3683254 | 0.6316746 | 0.3683254 | 0.3350107 | 0.1766178 | 0.4883716 |  |  | 484 | 61.738
2023-05-21 08:00 | 2.605928 | 3450 | 20.1596 | 16.5107 | 2023-05-18 | 1163.777 | 390.5464 | (20.0, 20.5] | normal | 8118.04 | 502.7774 | 27.21962 | 3.760576 | 0.7363173 | 7.067942 | 2.141877 | 0.2361605 | 0.06166957 | 71.50469 | 30.89776 | 0.3208755 | 0.3107992 | 0 | 0 | 0.3683254 | 0.6316746 | 0.3683254 | 0.3350107 | 0.1766178 | 0.4883716 |  |  | 484 | 61.738
2023-05-21 16:00 | 2.678907 | 3450 | 20.03016 | 16.19994 | 2023-05-18 | 1163.777 | 386.0466 | (20.0, 20.5] | normal | 8118.04 | 502.7774 | 27.21962 | 3.760576 | 0.7363173 | 7.067942 | 2.141877 | 0.2361605 | 0.06166957 | 71.50469 | 30.89776 | 0.3208755 | 0.3107992 | 0 | 0 | 0.3683254 | 0.6316746 | 0.3683254 | 0.3350107 | 0.1766178 | 0.4883716 |  |  | 484 | 61.738
2023-05-22 | 2.754792 | 3450 | 19.87511 | 16.43519 | 2023-05-19 | 1166.328 | 387.1145 | (19.5, 20.0] | normal | 11214.58 | 502.3831 | 30.9925 | 3.868439 | 0.8493023 | 7.138535 | 2.200128 | 0.2299191 | 0.06505876 | 72.27166 | 33.42805 | 0.3645308 | 0.2646555 | 0 | 0 | 0.3708137 | 0.6291863 | 0.3708137 | 0.3760533 | 0.1906367 | 0.43331 |  |  | 473 | 60.765 | 0.9
2023-05-22 08:00 | 2.787406 | 3450 | 19.96789 | 16.42422 | 2023-05-19 | 1166.328 | 387.873 | (19.5, 20.0] | normal | 11214.58 | 502.3831 | 30.9925 | 3.868439 | 0.8493023 | 7.138535 | 2.200128 | 0.2299191 | 0.06505876 | 72.27166 | 33.42805 | 0.3645308 | 0.2646555 | 0 | 0 | 0.3708137 | 0.6291863 | 0.3708137 | 0.3760533 | 0.1906367 | 0.43331 |  |  | 473 | 60.765 | 0.9
2023-05-22 16:00 | 2.486126 | 3415.848 | 20.09137 | 16.35666 | 2023-05-20 | 1166.328 | 389.019 | (20.0, 20.5] | normal | 10900.76 | 499.9346 | 30.93732 | 3.777699 | 0.7277534 | 7.047794 | 2.204004 | 0.2331269 | 0.06587359 | 77.78716 | 33.31478 | 0.3696173 | 0.2825931 | 0 | 0 | 0.3477895 | 0.6522105 | 0.3477895 | 0.3723639 | 0.151861 | 0.4757751 |  |  | 473 | 60.765 | 0.9
2023-05-23 | 2.407012 | 3450 | 19.95824 | 16.59819 | 2023-05-20 | 1180.812 | 390.8198 | (19.5, 20.0] | normal | 10900.76 | 499.9346 | 30.93732 | 3.777699 | 0.7277534 | 7.047794 | 2.204004 | 0.2331269 | 0.06587359 | 77.78716 | 33.31478 | 0.3696173 | 0.2825931 | 0 | 0 | 0.3477895 | 0.6522105 | 0.3477895 | 0.3723639 | 0.151861 | 0.4757751 |  |  | 483 | 60.64667 | 1.03
2023-05-23 08:00 | 2.591074 | 3450 | 20.01107 | 16.61862 | 2023-05-20 | 1180.812 | 396.3215 | (20.0, 20.5] | normal | 10900.76 | 499.9346 | 30.93732 | 3.777699 | 0.7277534 | 7.047794 | 2.204004 | 0.2331269 | 0.06587359 | 77.78716 | 33.31478 | 0.3696173 | 0.2825931 | 0 | 0 | 0.3477895 | 0.6522105 | 0.3477895 | 0.3723639 | 0.151861 | 0.4757751 |  |  | 483 | 60.64667 | 1.03
2023-05-23 16:00 | 2.633053 | 3450 | 20.40538 | 16.84676 | 2023-05-21 | 1180.812 | 391.3905 | (20.0, 20.5] | normal | 10895.12 | 493.4084 | 31.64655 | 3.760857 | 1.046328 | 7.054443 | 2.29254 | 0.2287399 | 0.0692843 | 84.71265 | 31.08007 | 0.3678922 | 0.3080847 | 0 | 0 | 0.324023 | 0.675977 | 0.324023 | 0.4113016 | 0.1119042 | 0.4767942 |  |  | 483 | 60.64667 | 1.03
2023-05-24 | 2.744136 | 3450 | 20.60944 | 16.65859 | 2023-05-21 | 1190.616 | 394.2751 | (20.5, inf] | normal | 10895.12 | 493.4084 | 31.64655 | 3.760857 | 1.046328 | 7.054443 | 2.29254 | 0.2287399 | 0.0692843 | 84.71265 | 31.08007 | 0.3678922 | 0.3080847 | 0 | 0 | 0.324023 | 0.675977 | 0.324023 | 0.4113016 | 0.1119042 | 0.4767942 |  |  | 494 | 60.95333 | 0.72
2023-05-24 08:00 | 2.76351 | 3450 | 20.23282 | 16.00015 | 2023-05-21 | 1190.616 | 396.6232 | (20.0, 20.5] | normal | 10895.12 | 493.4084 | 31.64655 | 3.760857 | 1.046328 | 7.054443 | 2.29254 | 0.2287399 | 0.0692843 | 84.71265 | 31.08007 | 0.3678922 | 0.3080847 | 0 | 0 | 0.324023 | 0.675977 | 0.324023 | 0.4113016 | 0.1119042 | 0.4767942 |  |  | 494 | 60.95333 | 0.72
2023-05-24 16:00 | 2.627725 | 3450 | 20.05309 | 15.87193 | 2023-05-22 | 1190.616 | 397.866 | (20.0, 20.5] | normal | 6710.96 | 495.0583 | 29.53396 | 3.930415 | 1.404714 | 6.989272 | 2.432448 | 0.2245241 | 0.07104296 | 82.22764 | 31.72727 | 0.4457127 | 0.3073793 | 0 | 0 | 0.246908 | 0.753092 | 0.246908 | 0.3730301 | 0.3147776 | 0.3121923 |  |  | 494 | 60.95333 | 0.72
2023-05-25 | 2.631115 | 3450 | 20.11616 | 16.23436 | 2023-05-22 | 1196.078 | 393.9101 | (20.0, 20.5] | normal | 6710.96 | 495.0583 | 29.53396 | 3.930415 | 1.404714 | 6.989272 | 2.432448 | 0.2245241 | 0.07104296 | 82.22764 | 31.72727 | 0.4457127 | 0.3073793 | 0 | 0 | 0.246908 | 0.753092 | 0.246908 | 0.3730301 | 0.3147776 | 0.3121923 |  |  | 487 | 60.03 | 1.1
2023-05-25 08:00 | 2.780625 | 3450 | 20.06232 | 15.73134 | 2023-05-22 | 1196.078 | 398.3665 | (20.0, 20.5] | normal | 6710.96 | 495.0583 | 29.53396 | 3.930415 | 1.404714 | 6.989272 | 2.432448 | 0.2245241 | 0.07104296 | 82.22764 | 31.72727 | 0.4457127 | 0.3073793 | 0 | 0 | 0.246908 | 0.753092 | 0.246908 | 0.3730301 | 0.3147776 | 0.3121923 |  |  | 487 | 60.03 | 1.1
2023-05-25 16:00 | 2.625626 | 3450 | 20.0893 | 16.43436 | 2023-05-23 | 1196.078 | 400.3796 | (20.0, 20.5] | normal | 11121.52 | 497.3171 | 29.44028 | 3.446489 | 0.7960886 | 6.8666 | 2.273588 | 0.2317477 | 0.06473339 | 82.18943 | 33.30292 | 0.3795461 | 0.2959398 | 0 | 0 | 0.3245141 | 0.6754859 | 0.3245141 | 0.3481718 | 0.342277 | 0.3095512 |  |  | 487 | 60.03 | 1.1
2023-05-26 | 2.537147 | 3450 | 20.38119 | 16.69557 | 2023-05-23 | 1193.285 | 401.2137 | (20.0, 20.5] | normal | 11121.52 | 497.3171 | 29.44028 | 3.446489 | 0.7960886 | 6.8666 | 2.273588 | 0.2317477 | 0.06473339 | 82.18943 | 33.30292 | 0.3795461 | 0.2959398 | 0 | 0 | 0.3245141 | 0.6754859 | 0.3245141 | 0.3481718 | 0.342277 | 0.3095512 |  |  | 479 | 61.185 | 0.54
2023-05-26 08:00 | 2.405074 | 3450 | 20.73708 | 16.23399 | 2023-05-23 | 1193.285 | 406.3911 | (20.5, inf] | normal | 11121.52 | 497.3171 | 29.44028 | 3.446489 | 0.7960886 | 6.8666 | 2.273588 | 0.2317477 | 0.06473339 | 82.18943 | 33.30292 | 0.3795461 | 0.2959398 | 0 | 0 | 0.3245141 | 0.6754859 | 0.3245141 | 0.3481718 | 0.342277 | 0.3095512 |  |  | 479 | 61.185 | 0.54
2023-05-26 16:00 | 2.333387 | 3450 | 20.3412 | 15.97304 | 2023-05-24 | 1193.285 | 401.565 | (20.0, 20.5] | normal | 7599.77 | 497.6493 | 30.15806 | 3.476704 | 0.8533453 | 6.681525 | 2.194526 | 0.2341674 | 0.05819308 | 82.1512 | 32.30257 | 0.4236865 | 0.2888443 | 0 | 0 | 0.2874692 | 0.7125308 | 0.2874692 | 0.2682739 | 0.4595047 | 0.2722214 |  |  | 479 | 61.185 | 0.54
2023-05-27 | 2.363741 | 3450 | 19.9335 | 16.1135 | 2023-05-24 | 1192.675 | 401.7504 | (19.5, 20.0] | normal | 7599.77 | 497.6493 | 30.15806 | 3.476704 | 0.8533453 | 6.681525 | 2.194526 | 0.2341674 | 0.05819308 | 82.1512 | 32.30257 | 0.4236865 | 0.2888443 | 0 | 0 | 0.2874692 | 0.7125308 | 0.2874692 | 0.2682739 | 0.4595047 | 0.2722214 |  |  | 486 | 61.19
2023-05-27 08:00 | 2.417345 | 3450 | 20.02099 | 16.67984 | 2023-05-24 | 1192.675 | 390.233 | (20.0, 20.5] | normal | 7599.77 | 497.6493 | 30.15806 | 3.476704 | 0.8533453 | 6.681525 | 2.194526 | 0.2341674 | 0.05819308 | 82.1512 | 32.30257 | 0.4236865 | 0.2888443 | 0 | 0 | 0.2874692 | 0.7125308 | 0.2874692 | 0.2682739 | 0.4595047 | 0.2722214 |  |  | 486 | 61.19
2023-05-27 16:00 | 2.377304 | 3450 | 20.16545 | 16.45169 | 2023-05-25 | 1192.675 | 395.1221 | (20.0, 20.5] | normal | 8010.98 | 492.3594 | 33.09552 | 3.537398 | 0.9487723 | 6.803855 | 2.189429 | 0.2340269 | 0.05565127 | 77.92814 | 26.77043 | 0.4851416 | 0.2092328 | 0 | 0 | 0.3056255 | 0.6943745 | 0.3056255 | 0.355894 | 0.3575817 | 0.2865242 |  |  | 486 | 61.19
2023-05-28 | 2.353085 | 3446.885 | 20.14603 | 16.25573 | 2023-05-25 | 1152.94 | 390.9115 | (20.0, 20.5] | normal | 8010.98 | 492.3594 | 33.09552 | 3.537398 | 0.9487723 | 6.803855 | 2.189429 | 0.2340269 | 0.05565127 | 77.92814 | 26.77043 | 0.4851416 | 0.2092328 | 0 | 0 | 0.3056255 | 0.6943745 | 0.3056255 | 0.355894 | 0.3575817 | 0.2865242 |  |  | 481 | 61.735
2023-05-28 08:00 | 2.50102 | 3413.365 | 20.01532 | 15.91715 | 2023-05-25 | 1152.94 | 389.325 | (20.0, 20.5] | normal | 8010.98 | 492.3594 | 33.09552 | 3.537398 | 0.9487723 | 6.803855 | 2.189429 | 0.2340269 | 0.05565127 | 77.92814 | 26.77043 | 0.4851416 | 0.2092328 | 0 | 0 | 0.3056255 | 0.6943745 | 0.3056255 | 0.355894 | 0.3575817 | 0.2865242 |  |  | 481 | 61.735
2023-05-28 16:00 | 2.538743 | 3393.364 | 20.12999 | 16.4254 | 2023-05-26 | 1152.94 | 391.2201 | (20.0, 20.5] | normal | 8443.94 | 502.56 | 27.47197 | 3.562894 | 1.099344 | 6.931115 | 2.228815 | 0.2329681 | 0.06212276 | 79.93904 | 31.06482 | 0.4014666 | 0.2626771 | 0 | 0 | 0.3358562 | 0.6641438 | 0.3358562 | 0.3586454 | 0.3137114 | 0.3276433 |  |  | 481 | 61.735
2023-05-29 | 2.513316 | 3375 | 20.1916 | 16.57642 | 2023-05-26 | 1177.055 | 391.24 | (20.0, 20.5] | normal | 8443.94 | 502.56 | 27.47197 | 3.562894 | 1.099344 | 6.931115 | 2.228815 | 0.2329681 | 0.06212276 | 79.93904 | 31.06482 | 0.4014666 | 0.2626771 | 0 | 0 | 0.3358562 | 0.6641438 | 0.3358562 | 0.3586454 | 0.3137114 | 0.3276433 |  |  | 474 | 61.095 | 0.69
2023-05-29 08:00 | 2.593528 | 3375 | 19.93223 | 16.00567 | 2023-05-26 | 1177.055 | 395.7154 | (19.5, 20.0] | normal | 8443.94 | 502.56 | 27.47197 | 3.562894 | 1.099344 | 6.931115 | 2.228815 | 0.2329681 | 0.06212276 | 79.93904 | 31.06482 | 0.4014666 | 0.2626771 | 0 | 0 | 0.3358562 | 0.6641438 | 0.3358562 | 0.3586454 | 0.3137114 | 0.3276433 |  |  | 474 | 61.095 | 0.69
2023-05-29 16:00 | 2.632149 | 3375 | 19.94179 | 16.401 | 2023-05-27 | 1177.055 | 387.649 | (19.5, 20.0] | normal | 9927.87 | 491.2774 | 35.41914 | 3.73439 | 1.018776 | 6.637184 | 1.981862 | 0.2219085 | 0.07659536 | 76.39569 | 45.19357 | 0.4531455 | 0.2571629 | 0 | 0 | 0.2896915 | 0.7103085 | 0.2896915 | 0.4896166 | 0.1258548 | 0.3845286 |  |  | 474 | 61.095 | 0.69
2023-05-30 | 2.652944 | 3375 | 19.85648 | 16.30873 | 2023-05-27 | 1186.323 | 397.3026 | (19.5, 20.0] | normal | 9927.87 | 491.2774 | 35.41914 | 3.73439 | 1.018776 | 6.637184 | 1.981862 | 0.2219085 | 0.07659536 | 76.39569 | 45.19357 | 0.4531455 | 0.2571629 | 0 | 0 | 0.2896915 | 0.7103085 | 0.2896915 | 0.4896166 | 0.1258548 | 0.3845286 |  |  | 486 | 59.18 | 0.7
2023-05-30 08:00 | 2.661527 | 3375 | 19.91915 | 16.65319 | 2023-05-27 | 1186.323 | 395.5369 | (19.5, 20.0] | normal | 9927.87 | 491.2774 | 35.41914 | 3.73439 | 1.018776 | 6.637184 | 1.981862 | 0.2219085 | 0.07659536 | 76.39569 | 45.19357 | 0.4531455 | 0.2571629 | 0 | 0 | 0.2896915 | 0.7103085 | 0.2896915 | 0.4896166 | 0.1258548 | 0.3845286 |  |  | 486 | 59.18 | 0.7
2023-05-30 16:00 | 2.512325 | 3375 | 19.93272 | 16.29068 | 2023-05-28 | 1186.323 | 391.4193 | (19.5, 20.0] | normal | 8298.62 | 494.8883 | 32.6442 | 4.044199 | 1.27464 | 6.715122 | 1.763142 | 0.2045442 | 0.09150865 | 64.63873 | 42.15044 | 0.4827923 | 0.1740639 | 0 | 0 | 0.3431438 | 0.6568562 | 0.3431438 | 0.4999578 | 0.1868576 | 0.3131846 |  |  | 486 | 59.18 | 0.7
2023-05-31 | 2.180583 | 3396.998 | 20.09966 | 16.65616 | 2023-05-28 | 1167.365 | 389.2503 | (20.0, 20.5] | normal | 8298.62 | 494.8883 | 32.6442 | 4.044199 | 1.27464 | 6.715122 | 1.763142 | 0.2045442 | 0.09150865 | 64.63873 | 42.15044 | 0.4827923 | 0.1740639 | 0 | 0 | 0.3431438 | 0.6568562 | 0.3431438 | 0.4999578 | 0.1868576 | 0.3131846 |  |  | 479 | 60.34 | 0.48
2023-05-31 08:00 | 2.230083 | 3400 | 20.04981 | 15.9561 | 2023-05-29 | 1167.365 | 383.6422 | (20.0, 20.5] | normal | 9211.87 | 485.5797 | 36.16407 | 4.067373 | 1.18794 | 6.454537 | 1.76357 | 0.2127662 | 0.07984843 | 55.11431 | 31.01093 | 0.5564722 | 0.1301354 | 0 | 0 | 0.3133924 | 0.6866076 | 0.3133924 | 0.3932915 | 0.3623759 | 0.2443326 |  |  | 479 | 60.34 | 0.48
2023-05-31 16:00 | 2.063302 | 3275.925 | 19.66816 | 15.28607 | 2023-05-29 | 1167.365 | 391.9977 | (19.5, 20.0] | normal | 9211.87 | 485.5797 | 36.16407 | 4.067373 | 1.18794 | 6.454537 | 1.76357 | 0.2127662 | 0.07984843 | 55.11431 | 31.01093 | 0.5564722 | 0.1301354 | 0 | 0 | 0.3133924 | 0.6866076 | 0.3133924 | 0.3932915 | 0.3623759 | 0.2443326 |  |  | 479 | 60.34 | 0.48
2023-06-01 | 2.034965 | 3400 | 19.66182 | 15.90499 | 2023-05-29 | 1183.023 | 391.6993 | (19.5, 20.0] | normal | 9211.87 | 485.5797 | 36.16407 | 4.067373 | 1.18794 | 6.454537 | 1.76357 | 0.2127662 | 0.07984843 | 55.11431 | 31.01093 | 0.5564722 | 0.1301354 | 0 | 0 | 0.3133924 | 0.6866076 | 0.3133924 | 0.3932915 | 0.3623759 | 0.2443326 | 3.33 | 1.59 | 476 | 56.525 | 0.38
2023-06-01 08:00 | 1.944359 | 3362.373 | 19.60026 | 15.81249 | 2023-05-30 | 1183.023 | 395.4634 | (19.5, 20.0] | normal | 6254.89 | 475.3996 | 37.43568 | 4.058816 | 1.332844 | 6.096181 | 1.21025 | 0.2001041 | 0.08561331 | 52.0852 | 32.98688 | 0.6246297 | 0.1202659 | 0 | 0 | 0.2551044 | 0.7448956 | 0.2551044 | 0.4499919 | 0.3072268 | 0.2427812 | 3.33 | 1.59 | 476 | 56.525 | 0.38
2023-06-01 16:00 | 2.049867 | 3312.613 | 19.565 | 15.99407 | 2023-05-30 | 1183.023 | 393.262 | (19.5, 20.0] | normal | 6254.89 | 475.3996 | 37.43568 | 4.058816 | 1.332844 | 6.096181 | 1.21025 | 0.2001041 | 0.08561331 | 52.0852 | 32.98688 | 0.6246297 | 0.1202659 | 0 | 0 | 0.2551044 | 0.7448956 | 0.2551044 | 0.4499919 | 0.3072268 | 0.2427812 | 3.33 | 1.59 | 476 | 56.525 | 0.38
2023-06-02 | 1.698611 | 3400 | 19.55802 | 16.63761 | 2023-05-31 | 1158.166 | 394.0675 | (19.5, 20.0] | normal | 6063.32 | 487.4151 | 39.93719 | 4.660464 | 1.439958 | 6.384204 | 1.099702 | 0.1708287 | 0.09710721 | 47.44715 | 14.61172 | 0.5419605 | 0 | 0 | 0 | 0.4580395 | 0.5419605 | 0.4580395 | 0.5412002 | 0.2931001 | 0.1656996 | 2.8 | 1.44 | 468 | 56.63667 | 0.41
2023-06-02 08:00 | 1.538056 | 3355.412 | 19.5797 | 16.81583 | 2023-05-31 | 1158.166 | 385.712 | (19.5, 20.0] | normal | 6063.32 | 487.4151 | 39.93719 | 4.660464 | 1.439958 | 6.384204 | 1.099702 | 0.1708287 | 0.09710721 | 47.44715 | 14.61172 | 0.5419605 | 0 | 0 | 0 | 0.4580395 | 0.5419605 | 0.4580395 | 0.5412002 | 0.2931001 | 0.1656996 | 2.8 | 1.44 | 468 | 56.63667 | 0.41
2023-06-02 16:00 | 1.432646 | 3350 | 19.5501 | 16.24793 | 2023-06-01 | 1158.166 | 376.6644 | (19.5, 20.0] | normal | 6376.84624 | 487.3892 | 41.14382 | 4.303182 | 1.410295 | 6.047862 | 1.341443 | 0.1720124 | 0.09438101 | 45.56165 | 17.32704 | 0.6521142 | 0 | 0.01942413 | 0.002084447 | 0.3263772 | 0.6521142 | 0.3284617 | 0.6373701 | 0.1575871 | 0.2050428 | 2.8 | 1.44 | 468 | 56.63667 | 0.41
2023-06-03 | 1.253066 | 3350 | 19.56266 | 16.36871 | 2023-06-01 | 1108.752 | 368.7963 | (19.5, 20.0] | normal | 6376.84624 | 487.3892 | 41.14382 | 4.303182 | 1.410295 | 6.047862 | 1.341443 | 0.1720124 | 0.09438101 | 45.56165 | 17.32704 | 0.6521142 | 0 | 0.01942413 | 0.002084447 | 0.3263772 | 0.6521142 | 0.3284617 | 0.6373701 | 0.1575871 | 0.2050428 | 3.11 | 1.45 | 466 | 59.23667
2023-06-03 08:00 | 1.281666 | 3350 | 19.86633 | 15.91976 | 2023-06-02 | 1108.752 | 366.8148 | (19.5, 20.0] | normal | 6031.32694 | 501.0345 | 36.74765 | 4.575202 | 1.365508 | 6.541885 | 1.229088 | 0.1741133 | 0.08889103 | 57.23552 | 27.27776 | 0.4196492 | 0 | 0.1985232 | 0.02130397 | 0.3605236 | 0.4196492 | 0.3818276 | 0.5826687 | 0.2096646 | 0.2076666 | 3.11 | 1.45 | 466 | 59.23667
2023-06-03 16:00 | 1.251071 | 3350 | 20.0853 | 16.10473 | 2023-06-02 | 1108.752 | 370.2402 | (20.0, 20.5] | normal | 6031.32694 | 501.0345 | 36.74765 | 4.575202 | 1.365508 | 6.541885 | 1.229088 | 0.1741133 | 0.08889103 | 57.23552 | 27.27776 | 0.4196492 | 0 | 0.1985232 | 0.02130397 | 0.3605236 | 0.4196492 | 0.3818276 | 0.5826687 | 0.2096646 | 0.2076666 | 3.11 | 1.45 | 466 | 59.23667
2023-06-04 | 1.222804 | 3350 | 20.34381 | 15.84047 | 2023-06-02 | 1072.423 | 379.3262 | (20.0, 20.5] | normal | 6031.32694 | 501.0345 | 36.74765 | 4.575202 | 1.365508 | 6.541885 | 1.229088 | 0.1741133 | 0.08889103 | 57.23552 | 27.27776 | 0.4196492 | 0 | 0.1985232 | 0.02130397 | 0.3605236 | 0.4196492 | 0.3818276 | 0.5826687 | 0.2096646 | 0.2076666 | 2.45 | 1.54 | 483 | 58.53333
2023-06-04 08:00 | 1.267366 | 3350 | 20.38869 | 15.48495 | 2023-06-03 | 1072.423 | 354.6936 | (20.0, 20.5] | normal | 9455.75011 | 508.6003 | 29.31483 | 4.467709 | 1.422838 | 6.448895 | 1.356466 | 0.1622189 | 0.08587214 | 56.4421 | 28.36913 | 0.471337 | 0 | 0.1528263 | 0.01958245 | 0.3562542 | 0.471337 | 0.3758367 | 0.6303063 | 0.2023345 | 0.1673592 | 2.45 | 1.54 | 483 | 58.53333
2023-06-04 16:00 | 1.178241 | 3350 | 20.24134 | 15.846 | 2023-06-03 | 1072.423 | 361.0374 | (20.0, 20.5] | normal | 9455.75011 | 508.6003 | 29.31483 | 4.467709 | 1.422838 | 6.448895 | 1.356466 | 0.1622189 | 0.08587214 | 56.4421 | 28.36913 | 0.471337 | 0 | 0.1528263 | 0.01958245 | 0.3562542 | 0.471337 | 0.3758367 | 0.6303063 | 0.2023345 | 0.1673592 | 2.45 | 1.54 | 483 | 58.53333
2023-06-05 | 1.244752 | 3350 | 20.2539 | 15.70707 | 2023-06-03 | 1125.844 | 372.6082 | (20.0, 20.5] | normal | 9455.75011 | 508.6003 | 29.31483 | 4.467709 | 1.422838 | 6.448895 | 1.356466 | 0.1622189 | 0.08587214 | 56.4421 | 28.36913 | 0.471337 | 0 | 0.1528263 | 0.01958245 | 0.3562542 | 0.471337 | 0.3758367 | 0.6303063 | 0.2023345 | 0.1673592 | 4.09 | 2.08 | 476 | 57.275 | 0.82
2023-06-05 08:00 | 1.269029 | 3386.98 | 20.14657 | 15.35613 | 2023-06-04 | 1125.844 | 375.1064 | (20.0, 20.5] | normal | 8375.2115 | 496.2418 | 31.76438 | 4.563231 | 1.368485 | 6.267676 | 1.451987 | 0.1505482 | 0.08445812 | 54.36029 | 25.6012 | 0.3850845 | 0.09236543 | 0.1380347 | 0.01481282 | 0.3697025 | 0.4774499 | 0.3845153 | 0.678366 | 0.2009641 | 0.12067 | 4.09 | 2.08 | 476 | 57.275 | 0.82
2023-06-05 16:00 | 1.165502 | 3416.562 | 19.93228 | 15.49329 | 2023-06-04 | 1125.844 | 375.1564 | (19.5, 20.0] | normal | 8375.2115 | 496.2418 | 31.76438 | 4.563231 | 1.368485 | 6.267676 | 1.451987 | 0.1505482 | 0.08445812 | 54.36029 | 25.6012 | 0.3850845 | 0.09236543 | 0.1380347 | 0.01481282 | 0.3697025 | 0.4774499 | 0.3845153 | 0.678366 | 0.2009641 | 0.12067 | 4.09 | 2.08 | 476 | 57.275 | 0.82
2023-06-06 | 1.278321 | 3425 | 19.72608 | 15.36476 | 2023-06-04 | 1127.4 | 373.0709 | (19.5, 20.0] | normal | 8375.2115 | 496.2418 | 31.76438 | 4.563231 | 1.368485 | 6.267676 | 1.451987 | 0.1505482 | 0.08445812 | 54.36029 | 25.6012 | 0.3850845 | 0.09236543 | 0.1380347 | 0.01481282 | 0.3697025 | 0.4774499 | 0.3845153 | 0.678366 | 0.2009641 | 0.12067 | 2.93 | 1.9 | 473 | 60.35 | 0.62
2023-06-06 08:00 | 1.22953 | 3425 | 19.68634 | 15.55337 | 2023-06-05 | 1127.4 | 377.281 | (19.5, 20.0] | normal | 9876.48013 | 508.6234 | 24.26703 | 4.224898 | 1.407982 | 6.288253 | 1.350787 | 0.1675465 | 0.08838051 | 55.70386 | 27.64408 | 0.5273169 | 0 | 0.1463161 | 0.01874825 | 0.3076188 | 0.5273169 | 0.3263671 | 0.6062614 | 0.1926379 | 0.2011007 | 2.93 | 1.9 | 473 | 60.35 | 0.62
2023-06-06 16:00 | 1.273767 | 3446.573 | 19.7883 | 15.64965 | 2023-06-05 | 1127.4 | 374.2765 | (19.5, 20.0] | normal | 9876.48013 | 508.6234 | 24.26703 | 4.224898 | 1.407982 | 6.288253 | 1.350787 | 0.1675465 | 0.08838051 | 55.70386 | 27.64408 | 0.5273169 | 0 | 0.1463161 | 0.01874825 | 0.3076188 | 0.5273169 | 0.3263671 | 0.6062614 | 0.1926379 | 0.2011007 | 2.93 | 1.9 | 473 | 60.35 | 0.62
2023-06-07 | 1.25485 | 3450 | 19.50986 | 15.8029 | 2023-06-05 | 1124.767 | 371.626 | (19.5, 20.0] | normal | 9876.48013 | 508.6234 | 24.26703 | 4.224898 | 1.407982 | 6.288253 | 1.350787 | 0.1675465 | 0.08838051 | 55.70386 | 27.64408 | 0.5273169 | 0 | 0.1463161 | 0.01874825 | 0.3076188 | 0.5273169 | 0.3263671 | 0.6062614 | 0.1926379 | 0.2011007 | 3.93 | 1.93 | 472 | 61.93333 | 0.46
2023-06-07 08:00 | 1.388214 | 3427.662 | 19.60082 | 16.02725 | 2023-06-05 | 1124.767 | 368.0978 | (19.5, 20.0] | normal | 9876.48013 | 508.6234 | 24.26703 | 4.224898 | 1.407982 | 6.288253 | 1.350787 | 0.1675465 | 0.08838051 | 55.70386 | 27.64408 | 0.5273169 | 0 | 0.1463161 | 0.01874825 | 0.3076188 | 0.5273169 | 0.3263671 | 0.6062614 | 0.1926379 | 0.2011007 | 3.93 | 1.93 | 472 | 61.93333 | 0.46
2023-06-07 16:00 | 1.171387 | 3425 | 19.98754 | 15.89042 | 2023-06-06 | 1124.767 | 381.822 | (19.5, 20.0] | normal | 10176.64027 | 499.4211 | 29.64082 | 4.349051 | 1.507198 | 6.739305 | 1.550528 | 0.184309 | 0.09116803 | 66.4429 | 48.17275 | 0.5430183 | 0 | 0.03245725 | 0.03600875 | 0.3885157 | 0.5430183 | 0.4245244 | 0.4416067 | 0.3413949 | 0.2169983 | 3.93 | 1.93 | 472 | 61.93333 | 0.46
2023-06-08 | 1.10365 | 3434.443 | 19.71507 | 15.82343 | 2023-06-06 | 1136.332 | 377.6632 | (19.5, 20.0] | normal | 10176.64027 | 499.4211 | 29.64082 | 4.349051 | 1.507198 | 6.739305 | 1.550528 | 0.184309 | 0.09116803 | 66.4429 | 48.17275 | 0.5430183 | 0 | 0.03245725 | 0.03600875 | 0.3885157 | 0.5430183 | 0.4245244 | 0.4416067 | 0.3413949 | 0.2169983 | 3.33 | 1.71 | 473 | 58.685 | 0.91
2023-06-08 08:00 | 1.119225 | 3450 | 19.63276 | 15.70429 | 2023-06-07 | 1136.332 | 373.3882 | (19.5, 20.0] | normal | 7865.86755 | 483.9478 | 32.39053 | 4.364575 | 1.364599 | 6.450909 | 1.537718 | 0.1965253 | 0.09398122 | 62.77636 | 45.51669 | 0.5671078 | 0.05827965 | 0 | 0 | 0.3746125 | 0.6253875 | 0.3746125 | 0.4351939 | 0.2821364 | 0.2826696 | 3.33 | 1.71 | 473 | 58.685 | 0.91
2023-06-08 16:00 | 1.14086 | 3450 | 19.46225 | 15.77495 | 2023-06-07 | 1136.332 | 384.0226 | (19.0, 19.5] | normal | 7865.86755 | 483.9478 | 32.39053 | 4.364575 | 1.364599 | 6.450909 | 1.537718 | 0.1965253 | 0.09398122 | 62.77636 | 45.51669 | 0.5671078 | 0.05827965 | 0 | 0 | 0.3746125 | 0.6253875 | 0.3746125 | 0.4351939 | 0.2821364 | 0.2826696 | 3.33 | 1.71 | 473 | 58.685 | 0.91
2023-06-09 | 1.164756 | 3450 | 19.45077 | 15.95924 | 2023-06-07 | 1144.087 | 384.1865 | (19.0, 19.5] | normal | 7865.86755 | 483.9478 | 32.39053 | 4.364575 | 1.364599 | 6.450909 | 1.537718 | 0.1965253 | 0.09398122 | 62.77636 | 45.51669 | 0.5671078 | 0.05827965 | 0 | 0 | 0.3746125 | 0.6253875 | 0.3746125 | 0.4351939 | 0.2821364 | 0.2826696 | 2.82 | 1.72 | 468 | 56.79667 | 0.9
2023-06-09 08:00 | 1.232245 | 3450 | 19.38475 | 15.8771 | 2023-06-08 | 1144.087 | 378.9599 | (19.0, 19.5] | normal | 10260.74545 | 483.0363 | 36.24519 | 4.630554 | 1.329446 | 6.375908 | 1.733225 | 0.1725959 | 0.0976391 | 56.79883 | 44.27103 | 0.5036633 | 0.0839403 | 0 | 0 | 0.4123964 | 0.5876036 | 0.4123964 | 0.6279026 | 0.1050556 | 0.2670418 | 2.82 | 1.72 | 468 | 56.79667 | 0.9
2023-06-09 16:00 | 1.307808 | 3436.915 | 19.35462 | 16.00753 | 2023-06-08 | 1144.087 | 380.4545 | (19.0, 19.5] | normal | 10260.74545 | 483.0363 | 36.24519 | 4.630554 | 1.329446 | 6.375908 | 1.733225 | 0.1725959 | 0.0976391 | 56.79883 | 44.27103 | 0.5036633 | 0.0839403 | 0 | 0 | 0.4123964 | 0.5876036 | 0.4123964 | 0.6279026 | 0.1050556 | 0.2670418 | 2.82 | 1.72 | 468 | 56.79667 | 0.9
2023-06-10 | 1.476373 | 3206.523 | 19.5511 | 15.97893 | 2023-06-08 | 1119.01 | 380.6412 | (19.5, 20.0] | normal | 10260.74545 | 483.0363 | 36.24519 | 4.630554 | 1.329446 | 6.375908 | 1.733225 | 0.1725959 | 0.0976391 | 56.79883 | 44.27103 | 0.5036633 | 0.0839403 | 0 | 0 | 0.4123964 | 0.5876036 | 0.4123964 | 0.6279026 | 0.1050556 | 0.2670418 | 3.41 | 1.77 | 466 | 56.16
2023-06-10 08:00 | 1.291339 | 3450 | 19.39238 | 16.06392 | 2023-06-09 | 1119.01 | 379.6316 | (19.0, 19.5] | normal | 10012.63311 | 474.3043 | 44.5809 | 4.712218 | 1.298249 | 6.277905 | 1.692539 | 0.1707468 | 0.09049775 | 57.57615 | 42.83258 | 0.5905641 | 0.002728553 | 0 | 0 | 0.4067073 | 0.5932927 | 0.4067073 | 0.6346892 | 0.1713214 | 0.1939893 | 3.41 | 1.77 | 466 | 56.16
2023-06-10 16:00 | 1.245808 | 3450 | 19.37898 | 16.26324 | 2023-06-09 | 1119.01 | 356.5576 | (19.0, 19.5] | normal | 10012.63311 | 474.3043 | 44.5809 | 4.712218 | 1.298249 | 6.277905 | 1.692539 | 0.1707468 | 0.09049775 | 57.57615 | 42.83258 | 0.5905641 | 0.002728553 | 0 | 0 | 0.4067073 | 0.5932927 | 0.4067073 | 0.6346892 | 0.1713214 | 0.1939893 | 3.41 | 1.77 | 466 | 56.16
2023-06-11 | 1.256076 | 3450 | 19.66614 | 16.12184 | 2023-06-09 | 1115.516 | 366.4694 | (19.5, 20.0] | normal | 10012.63311 | 474.3043 | 44.5809 | 4.712218 | 1.298249 | 6.277905 | 1.692539 | 0.1707468 | 0.09049775 | 57.57615 | 42.83258 | 0.5905641 | 0.002728553 | 0 | 0 | 0.4067073 | 0.5932927 | 0.4067073 | 0.6346892 | 0.1713214 | 0.1939893 | 3.82 | 1.9 | 467 | 54.59
2023-06-11 08:00 | 1.299089 | 3450 | 19.79521 | 15.72647 | 2023-06-10 | 1115.516 | 377.6978 | (19.5, 20.0] | normal | 7860.27518 | 491.4322 | 25.57147 | 4.317001 | 1.40819 | 6.520665 | 1.429666 | 0.1748624 | 0.08532735 | 66.8862 | 41.88084 | 0.615221 | 0 | 0 | 0 | 0.384779 | 0.615221 | 0.384779 | 0.5659875 | 0.316843 | 0.1171694 | 3.82 | 1.9 | 467 | 54.59
2023-06-11 16:00 | 1.356568 | 3450 | 19.61705 | 15.60746 | 2023-06-10 | 1115.516 | 367.5117 | (19.5, 20.0] | normal | 7860.27518 | 491.4322 | 25.57147 | 4.317001 | 1.40819 | 6.520665 | 1.429666 | 0.1748624 | 0.08532735 | 66.8862 | 41.88084 | 0.615221 | 0 | 0 | 0 | 0.384779 | 0.615221 | 0.384779 | 0.5659875 | 0.316843 | 0.1171694 | 3.82 | 1.9 | 467 | 54.59
2023-06-12 | 1.385307 | 3450 | 19.73412 | 15.78687 | 2023-06-10 | 1135.367 | 375.8805 | (19.5, 20.0] | normal | 7860.27518 | 491.4322 | 25.57147 | 4.317001 | 1.40819 | 6.520665 | 1.429666 | 0.1748624 | 0.08532735 | 66.8862 | 41.88084 | 0.615221 | 0 | 0 | 0 | 0.384779 | 0.615221 | 0.384779 | 0.5659875 | 0.316843 | 0.1171694 | 3.34 | 1.77 | 465 | 57.51333 | 1.01
2023-06-12 08:00 | 1.376589 | 3450 | 19.63471 | 15.7893 | 2023-06-10 | 1135.367 | 376.9331 | (19.5, 20.0] | normal | 7860.27518 | 491.4322 | 25.57147 | 4.317001 | 1.40819 | 6.520665 | 1.429666 | 0.1748624 | 0.08532735 | 66.8862 | 41.88084 | 0.615221 | 0 | 0 | 0 | 0.384779 | 0.615221 | 0.384779 | 0.5659875 | 0.316843 | 0.1171694 | 3.34 | 1.77 | 465 | 57.51333 | 1.01
2023-06-12 16:00 | 1.37562 | 3450 | 19.72711 | 15.74961 | 2023-06-11 | 1135.367 | 379.3085 | (19.5, 20.0] | normal | 9746.10598 | 486.6126 | 29.32711 | 4.386286 | 1.408646 | 6.537499 | 1.376572 | 0.1813892 | 0.08365056 | 63.90952 | 39.3858 | 0.623918 | 0 | 0 | 0 | 0.376082 | 0.623918 | 0.376082 | 0.5235214 | 0.3537337 | 0.1227449 | 3.34 | 1.77 | 465 | 57.51333 | 1.01
2023-06-13 | 1.391443 | 3450 | 19.64611 | 15.71063 | 2023-06-11 | 848.5339 | 368.5387 | (19.5, 20.0] | baixo | 9746.10598 | 486.6126 | 29.32711 | 4.386286 | 1.408646 | 6.537499 | 1.376572 | 0.1813892 | 0.08365056 | 63.90952 | 39.3858 | 0.623918 | 0 | 0 | 0 | 0.376082 | 0.623918 | 0.376082 | 0.5235214 | 0.3537337 | 0.1227449 | 3.07 | 1.56 | 465 | 55.72 | 0.56
2023-06-13 08:00 | 1.400484 | 3450 | 19.47713 | 15.67423 | 2023-06-11 | 848.5339 | 290.8195 | (19.0, 19.5] | baixo | 9746.10598 | 486.6126 | 29.32711 | 4.386286 | 1.408646 | 6.537499 | 1.376572 | 0.1813892 | 0.08365056 | 63.90952 | 39.3858 | 0.623918 | 0 | 0 | 0 | 0.376082 | 0.623918 | 0.376082 | 0.5235214 | 0.3537337 | 0.1227449 | 3.07 | 1.56 | 465 | 55.72 | 0.56
2023-06-13 16:00 | 1.36787 | 3450 | 19.49187 | 15.68517 | 2023-06-12 | 848.5339 | 370.1463 | (19.0, 19.5] | baixo | 9895.75786 | 486.8959 | 32.78922 | 4.342329 | 1.485374 | 6.62388 | 1.317412 | 0.1788604 | 0.08434089 | 64.91439 | 42.2817 | 0.604503 | 0 | 0 | 0 | 0.395497 | 0.604503 | 0.395497 | 0.5639805 | 0.3011507 | 0.1348688 | 3.07 | 1.56 | 465 | 55.72 | 0.56
2023-06-14 | 1.421474 | 3450 | 19.52767 | 15.83054 | 2023-06-12 | 1179.359 | 387.117 | (19.5, 20.0] | normal | 9895.75786 | 486.8959 | 32.78922 | 4.342329 | 1.485374 | 6.62388 | 1.317412 | 0.1788604 | 0.08434089 | 64.91439 | 42.2817 | 0.604503 | 0 | 0 | 0 | 0.395497 | 0.604503 | 0.395497 | 0.5639805 | 0.3011507 | 0.1348688 | 3.37 | 1.92 | 473 | 54.79 | 0.94
2023-06-14 08:00 | 1.41663 | 3450 | 19.64029 | 15.65718 | 2023-06-12 | 1179.359 | 392.351 | (19.5, 20.0] | normal | 9895.75786 | 486.8959 | 32.78922 | 4.342329 | 1.485374 | 6.62388 | 1.317412 | 0.1788604 | 0.08434089 | 64.91439 | 42.2817 | 0.604503 | 0 | 0 | 0 | 0.395497 | 0.604503 | 0.395497 | 0.5639805 | 0.3011507 | 0.1348688 | 3.37 | 1.92 | 473 | 54.79 | 0.94
2023-06-14 16:00 | 1.404682 | 3450 | 19.87972 | 15.69867 | 2023-06-13 | 1179.359 | 397.6966 | (19.5, 20.0] | normal | 10566.27193 | 486.2245 | 30.64638 | 4.356728 | 1.43816 | 6.58098 | 1.300053 | 0.1748565 | 0.08587496 | 68.93136 | 42.1723 | 0.6026794 | 0 | 0 | 0 | 0.3973206 | 0.6026794 | 0.3973206 | 0.6444403 | 0.2432693 | 0.1122903 | 3.37 | 1.92 | 473 | 54.79 | 0.94
2023-06-15 | 1.43762 | 3450 | 19.80403 | 15.58936 | 2023-06-13 | 1189.914 | 396.7405 | (19.5, 20.0] | normal | 10566.27193 | 486.2245 | 30.64638 | 4.356728 | 1.43816 | 6.58098 | 1.300053 | 0.1748565 | 0.08587496 | 68.93136 | 42.1723 | 0.6026794 | 0 | 0 | 0 | 0.3973206 | 0.6026794 | 0.3973206 | 0.6444403 | 0.2432693 | 0.1122903 | 3.41 | 1.78 | 467 | 54 | 0.88
2023-06-15 08:00 | 1.452151 | 3450 | 19.88146 | 15.65435 | 2023-06-13 | 1189.914 | 395.9507 | (19.5, 20.0] | normal | 10566.27193 | 486.2245 | 30.64638 | 4.356728 | 1.43816 | 6.58098 | 1.300053 | 0.1748565 | 0.08587496 | 68.93136 | 42.1723 | 0.6026794 | 0 | 0 | 0 | 0.3973206 | 0.6026794 | 0.3973206 | 0.6444403 | 0.2432693 | 0.1122903 | 3.41 | 1.78 | 467 | 54 | 0.88
2023-06-15 16:00 | 1.261954 | 3450 | 20.12808 | 15.55035 | 2023-06-14 | 1189.914 | 394.6483 | (20.0, 20.5] | normal | 9659.51732 | 485.51 | 35.13447 | 4.432423 | 1.510792 | 6.739021 | 1.245875 | 0.1897189 | 0.1041343 | 66.04299 | 43.904 | 0.5900156 | 0 | 0 | 0 | 0.4099844 | 0.5900156 | 0.4099844 | 0.5721919 | 0.2267578 | 0.2010503 | 3.41 | 1.78 | 467 | 54 | 0.88
2023-06-16 | 1.258079 | 3450 | 19.82528 | 15.62274 | 2023-06-14 | 1181.246 | 391.6274 | (19.5, 20.0] | normal | 9659.51732 | 485.51 | 35.13447 | 4.432423 | 1.510792 | 6.739021 | 1.245875 | 0.1897189 | 0.1041343 | 66.04299 | 43.904 | 0.5900156 | 0 | 0 | 0 | 0.4099844 | 0.5900156 | 0.4099844 | 0.5721919 | 0.2267578 | 0.2010503 | 2.74 | 1.57 | 473 | 54.15 | 0.56
2023-06-16 08:00 | 1.253558 | 3038.556 | 19.6054 | 15.33272 | 2023-06-15 | 1181.246 | 394.8757 | (19.5, 20.0] | normal | 8671.16154 | 485.1587 | 30.84814 | 4.191432 | 1.365215 | 6.443186 | 1.21038 | 0.1981512 | 0.1046906 | 81.36403 | 41.05705 | 0.6750916 | 0 | 0 | 0 | 0.3249084 | 0.6750916 | 0.3249084 | 0.6406317 | 0.08610426 | 0.2732641 | 2.74 | 1.57 | 473 | 54.15 | 0.56
2023-06-16 16:00 | 1.682228 | 3193.483 | 19.56418 | 14.82153 | 2023-06-14 | 1181.246 | 392.5019 | (19.5, 20.0] | normal | 9659.51732 | 485.51 | 35.13447 | 4.432423 | 1.510792 | 6.739021 | 1.245875 | 0.1897189 | 0.1041343 | 66.04299 | 43.904 | 0.5900156 | 0 | 0 | 0 | 0.4099844 | 0.5900156 | 0.4099844 | 0.5721919 | 0.2267578 | 0.2010503 | 2.74 | 1.57 | 473 | 54.15 | 0.56
2023-06-17 | 1.239027 | 3450 | 19.64809 | 15.63002 | 2023-06-15 | 1183.761 | 387.2049 | (19.5, 20.0] | normal | 8671.16154 | 485.1587 | 30.84814 | 4.191432 | 1.365215 | 6.443186 | 1.21038 | 0.1981512 | 0.1046906 | 81.36403 | 41.05705 | 0.6750916 | 0 | 0 | 0 | 0.3249084 | 0.6750916 | 0.3249084 | 0.6406317 | 0.08610426 | 0.2732641 | 2.94 | 1.67 | 474 | 56.70333
2023-06-17 08:00 | 1.266152 | 3450 | 19.86904 | 15.49938 | 2023-06-16 | 1183.761 | 396.7498 | (19.5, 20.0] | normal | 8970.56596 | 481.8631 | 31.69083 | 4.233811 | 1.324417 | 6.4619 | 1.098841 | 0.1965633 | 0.09669203 | 71.98427 | 44.32114 | 0.6536414 | 0 | 0 | 0.0001598717 | 0.3461988 | 0.6536414 | 0.3463586 | 0.4830155 | 0.2342322 | 0.2827523 | 2.94 | 1.67 | 474 | 56.70333
2023-06-17 16:00 | 1.350755 | 3450 | 19.75601 | 15.41329 | 2023-06-16 | 1183.761 | 398.3153 | (19.5, 20.0] | normal | 8970.56596 | 481.8631 | 31.69083 | 4.233811 | 1.324417 | 6.4619 | 1.098841 | 0.1965633 | 0.09669203 | 71.98427 | 44.32114 | 0.6536414 | 0 | 0 | 0.0001598717 | 0.3461988 | 0.6536414 | 0.3463586 | 0.4830155 | 0.2342322 | 0.2827523 | 2.94 | 1.67 | 474 | 56.70333
2023-06-18 | 1.365932 | 3450 | 19.79785 | 15.46868 | 2023-06-16 | 1180.47 | 389.6564 | (19.5, 20.0] | normal | 8970.56596 | 481.8631 | 31.69083 | 4.233811 | 1.324417 | 6.4619 | 1.098841 | 0.1965633 | 0.09669203 | 71.98427 | 44.32114 | 0.6536414 | 0 | 0 | 0.0001598717 | 0.3461988 | 0.6536414 | 0.3463586 | 0.4830155 | 0.2342322 | 0.2827523 | 2.9 | 1.53 | 475 | 57.44667
2023-06-18 08:00 | 1.37788 | 3450 | 19.60886 | 15.62058 | 2023-06-16 | 1180.47 | 394.178 | (19.5, 20.0] | normal | 8970.56596 | 481.8631 | 31.69083 | 4.233811 | 1.324417 | 6.4619 | 1.098841 | 0.1965633 | 0.09669203 | 71.98427 | 44.32114 | 0.6536414 | 0 | 0 | 0.0001598717 | 0.3461988 | 0.6536414 | 0.3463586 | 0.4830155 | 0.2342322 | 0.2827523 | 2.9 | 1.53 | 475 | 57.44667
2023-06-18 16:00 | 1.456672 | 3450 | 19.48843 | 15.80966 | 2023-06-17 | 1180.47 | 394.2257 | (19.0, 19.5] | normal | 10380.84259 | 485.9179 | 28.97108 | 4.294341 | 1.326314 | 6.562138 | 1.129619 | 0.1967567 | 0.1037942 | 60.88559 | 45.54995 | 0.621336 | 0 | 0 | 0.0005526102 | 0.3781114 | 0.621336 | 0.378664 | 0.4070438 | 0.2964952 | 0.296461 | 2.9 | 1.53 | 475 | 57.44667
2023-06-19 | 1.45312 | 3450 | 19.53879 | 15.75082 | 2023-06-17 | 1127.388 | 387.0875 | (19.5, 20.0] | normal | 10380.84259 | 485.9179 | 28.97108 | 4.294341 | 1.326314 | 6.562138 | 1.129619 | 0.1967567 | 0.1037942 | 60.88559 | 45.54995 | 0.621336 | 0 | 0 | 0.0005526102 | 0.3781114 | 0.621336 | 0.378664 | 0.4070438 | 0.2964952 | 0.296461 | 2.99 | 1.71 | 463 | 55.1575 | 0.86
2023-06-19 08:00 | 1.42987 | 3450 | 19.65005 | 15.4607 | 2023-06-17 | 1127.388 | 369.982 | (19.5, 20.0] | normal | 10380.84259 | 485.9179 | 28.97108 | 4.294341 | 1.326314 | 6.562138 | 1.129619 | 0.1967567 | 0.1037942 | 60.88559 | 45.54995 | 0.621336 | 0 | 0 | 0.0005526102 | 0.3781114 | 0.621336 | 0.378664 | 0.4070438 | 0.2964952 | 0.296461 | 2.99 | 1.71 | 463 | 55.1575 | 0.86
2023-06-19 16:00 | 1.457166 | 3450 | 19.97127 | 15.62333 | 2023-06-18 | 1127.388 | 367.6541 | (19.5, 20.0] | normal | 10920.44001 | 484.0675 | 30.4633 | 4.265588 | 1.324413 | 6.593766 | 1.107989 | 0.1970441 | 0.1017411 | 49.65092 | 45.34978 | 0.6290901 | 0 | 0 | 0.003545814 | 0.3673641 | 0.6290901 | 0.3709099 | 0.3839647 | 0.3130948 | 0.3029406 | 2.99 | 1.71 | 463 | 55.1575 | 0.86
2023-06-20 | 1.446984 | 3450 | 19.85464 | 15.2936 | 2023-06-18 | 1039.015 | 381.0032 | (19.5, 20.0] | normal | 10920.44001 | 484.0675 | 30.4633 | 4.265588 | 1.324413 | 6.593766 | 1.107989 | 0.1970441 | 0.1017411 | 49.65092 | 45.34978 | 0.6290901 | 0 | 0 | 0.003545814 | 0.3673641 | 0.6290901 | 0.3709099 | 0.3839647 | 0.3130948 | 0.3029406 | 2.24 | 1.18 | 473 | 58.925 | 0.62
2023-06-20 08:00 | 1.57615 | 3450 | 19.39541 | 15.09441 | 2023-06-18 | 1039.015 | 383.9492 | (19.0, 19.5] | normal | 10920.44001 | 484.0675 | 30.4633 | 4.265588 | 1.324413 | 6.593766 | 1.107989 | 0.1970441 | 0.1017411 | 49.65092 | 45.34978 | 0.6290901 | 0 | 0 | 0.003545814 | 0.3673641 | 0.6290901 | 0.3709099 | 0.3839647 | 0.3130948 | 0.3029406 | 2.24 | 1.18 | 473 | 58.925 | 0.62
2023-06-20 16:00 | 1.549026 | 3435.12 | 19.81306 | 15.59927 | 2023-06-19 | 1039.015 | 386.6444 | (19.5, 20.0] | normal | 10228.60001 | 484.4096 | 35.61245 | 4.213004 | 1.438629 | 6.631915 | 1.234256 | 0.1876462 | 0.1029472 | 51.36612 | 49.79003 | 0.627824 | 0 | 0 | 0.00434648 | 0.3678295 | 0.627824 | 0.372176 | 0.4282701 | 0.3334957 | 0.2382342 | 2.24 | 1.18 | 473 | 58.925 | 0.62
2023-06-21 | 1.532486 | 3400 | 19.80095 | 15.47155 | 2023-06-19 | 1086.419 | 371.9654 | (19.5, 20.0] | normal | 10228.60001 | 484.4096 | 35.61245 | 4.213004 | 1.438629 | 6.631915 | 1.234256 | 0.1876462 | 0.1029472 | 51.36612 | 49.79003 | 0.627824 | 0 | 0 | 0.00434648 | 0.3678295 | 0.627824 | 0.372176 | 0.4282701 | 0.3334957 | 0.2382342 | 3.58 | 1.91 | 461 | 53.775 | 1.2
2023-06-21 08:00 | 1.556077 | 3393.909 | 19.89161 | 15.62681 | 2023-06-19 | 1086.419 | 360.0264 | (19.5, 20.0] | normal | 10228.60001 | 484.4096 | 35.61245 | 4.213004 | 1.438629 | 6.631915 | 1.234256 | 0.1876462 | 0.1029472 | 51.36612 | 49.79003 | 0.627824 | 0 | 0 | 0.00434648 | 0.3678295 | 0.627824 | 0.372176 | 0.4282701 | 0.3334957 | 0.2382342 | 3.58 | 1.91 | 461 | 53.775 | 1.2
2023-06-21 16:00 | 1.19692 | 3200.062 | 19.95036 | 15.17127 | 2023-06-20 | 1086.419 | 367.7462 | (19.5, 20.0] | normal | 8618.41997 | 488.0358 | 29.84952 | 4.262772 | 1.3429 | 6.582366 | 1.093832 | 0.190599 | 0.1002192 | 44.59712 | 45.04312 | 0.628786 | 0 | 0 | 0.003328086 | 0.3678859 | 0.628786 | 0.371214 | 0.4249792 | 0.3131333 | 0.2618875 | 3.58 | 1.91 | 461 | 53.775 | 1.2
2023-06-22 | 0.9208388 | 3193.157 | 19.74967 | 15.2798 | 2023-06-21 | 1181.191 | 392.6701 | (19.5, 20.0] | normal | 3653.16 | 491.7262 | 26.86471 | 4.297464 | 1.412051 | 6.531196 | 1.236014 | 0.1901062 | 0.09711066 | 46.82421 | 48.95258 | 0.6321558 | 0 | 0 | 0.003925757 | 0.3639185 | 0.6321558 | 0.3678442 | 0.4125853 | 0.3784355 | 0.2089792 | 3.12 | 1.56 | 466 | 56.18333 | 0.91
2023-06-22 08:00 | 0.9777149 | 3349.651 | 19.9553 | 15.35877 | 2023-06-21 | 1181.191 | 391.791 | (19.5, 20.0] | normal | 3653.16 | 491.7262 | 26.86471 | 4.297464 | 1.412051 | 6.531196 | 1.236014 | 0.1901062 | 0.09711066 | 46.82421 | 48.95258 | 0.6321558 | 0 | 0 | 0.003925757 | 0.3639185 | 0.6321558 | 0.3678442 | 0.4125853 | 0.3784355 | 0.2089792 | 3.12 | 1.56 | 466 | 56.18333 | 0.91
2023-06-22 16:00 | 0.9969991 | 3384.43 | 19.80713 | 15.30166 | 2023-06-21 | 1181.191 | 393.1434 | (19.5, 20.0] | normal | 3653.16 | 491.7262 | 26.86471 | 4.297464 | 1.412051 | 6.531196 | 1.236014 | 0.1901062 | 0.09711066 | 46.82421 | 48.95258 | 0.6321558 | 0 | 0 | 0.003925757 | 0.3639185 | 0.6321558 | 0.3678442 | 0.4125853 | 0.3784355 | 0.2089792 | 3.12 | 1.56 | 466 | 56.18333 | 0.91
2023-06-23 | 0.9928226 | 3232.889 | 20.0994 | 15.22176 | 2023-06-22 | 1190.249 | 395.4105 | (20.0, 20.5] | normal | 8495.23 | 491.87 | 36.77202 | 4.14804 | 1.453726 | 6.570245 | 1.207603 | 0.1757449 | 0.08433004 | 48.45284 | 50.47999 | 0.6274563 | 0 | 0 | 0.004220434 | 0.3683233 | 0.6274563 | 0.3725437 | 0.5971793 | 0.3263898 | 0.07643083 | 2.69 | 1.54 | 462 | 57.30667 | 0.71
2023-06-23 08:00 | 0.9416215 | 3450 | 20.19254 | 14.41284 | 2023-06-22 | 1190.249 | 397.9267 | (20.0, 20.5] | normal | 8495.23 | 491.87 | 36.77202 | 4.14804 | 1.453726 | 6.570245 | 1.207603 | 0.1757449 | 0.08433004 | 48.45284 | 50.47999 | 0.6274563 | 0 | 0 | 0.004220434 | 0.3683233 | 0.6274563 | 0.3725437 | 0.5971793 | 0.3263898 | 0.07643083 | 2.69 | 1.54 | 462 | 57.30667 | 0.71
2023-06-23 16:00 | 0.9464653 | 3450 | 20.17714 | 14.94271 | 2023-06-22 | 1190.249 | 393.403 | (20.0, 20.5] | normal | 8495.23 | 491.87 | 36.77202 | 4.14804 | 1.453726 | 6.570245 | 1.207603 | 0.1757449 | 0.08433004 | 48.45284 | 50.47999 | 0.6274563 | 0 | 0 | 0.004220434 | 0.3683233 | 0.6274563 | 0.3725437 | 0.5971793 | 0.3263898 | 0.07643083 | 2.69 | 1.54 | 462 | 57.30667 | 0.71
2023-06-24 | 0.9144966 | 3450 | 19.98442 | 15.08783 | 2023-06-23 | 1176.462 | 387.1982 | (19.5, 20.0] | normal | 8050.71972 | 493.5552 | 38.21044 | 4.027727 | 1.468538 | 6.557945 | 1.11631 | 0.1708677 | 0.07990327 | 42.62822 | 47.85551 | 0.6382059 | 4.997069e-06 | 0.001738924 | 0.001246968 | 0.3588032 | 0.6382109 | 0.3600502 | 0.7114153 | 0.2362266 | 0.05235814 | 2.38 | 1.52 | 462 | 56.43333
2023-06-24 08:00 | 0.9577673 | 3450 | 19.82807 | 15.23678 | 2023-06-23 | 1176.462 | 391.685 | (19.5, 20.0] | normal | 8050.71972 | 493.5552 | 38.21044 | 4.027727 | 1.468538 | 6.557945 | 1.11631 | 0.1708677 | 0.07990327 | 42.62822 | 47.85551 | 0.6382059 | 4.997069e-06 | 0.001738924 | 0.001246968 | 0.3588032 | 0.6382109 | 0.3600502 | 0.7114153 | 0.2362266 | 0.05235814 | 2.38 | 1.52 | 462 | 56.43333
2023-06-24 16:00 | 0.9978088 | 3450 | 19.93485 | 15.12107 | 2023-06-23 | 1176.462 | 393.712 | (19.5, 20.0] | normal | 8050.71972 | 493.5552 | 38.21044 | 4.027727 | 1.468538 | 6.557945 | 1.11631 | 0.1708677 | 0.07990327 | 42.62822 | 47.85551 | 0.6382059 | 4.997069e-06 | 0.001738924 | 0.001246968 | 0.3588032 | 0.6382109 | 0.3600502 | 0.7114153 | 0.2362266 | 0.05235814 | 2.38 | 1.52 | 462 | 56.43333
2023-06-25 | 1.117933 | 3450 | 19.93793 | 15.29803 | 2023-06-23 | 1118.974 | 356.8255 | (19.5, 20.0] | normal | 8050.71972 | 493.5552 | 38.21044 | 4.027727 | 1.468538 | 6.557945 | 1.11631 | 0.1708677 | 0.07990327 | 42.62822 | 47.85551 | 0.6382059 | 4.997069e-06 | 0.001738924 | 0.001246968 | 0.3588032 | 0.6382109 | 0.3600502 | 0.7114153 | 0.2362266 | 0.05235814 | 3 | 1.6 | 456 | 55.55667
2023-06-25 08:00 | 1.123746 | 3450 | 20.06195 | 15.45709 | 2023-06-24 | 1118.974 | 381.8795 | (20.0, 20.5] | normal | 10479.77147 | 491.4413 | 37.19478 | 4.128343 | 1.404286 | 6.73327 | 1.260043 | 0.1817138 | 0.09036573 | 59.51942 | 64.1399 | 0.6247204 | 1.642688e-05 | 0.005718725 | 0 | 0.3695444 | 0.6247369 | 0.3695444 | 0.6843381 | 0.2154083 | 0.1002536 | 3 | 1.6 | 456 | 55.55667
2023-06-25 16:00 | 1.200277 | 3450 | 20.07017 | 15.22477 | 2023-06-24 | 1118.974 | 380.7748 | (20.0, 20.5] | normal | 10479.77147 | 491.4413 | 37.19478 | 4.128343 | 1.404286 | 6.73327 | 1.260043 | 0.1817138 | 0.09036573 | 59.51942 | 64.1399 | 0.6247204 | 1.642688e-05 | 0.005718725 | 0 | 0.3695444 | 0.6247369 | 0.3695444 | 0.6843381 | 0.2154083 | 0.1002536 | 3 | 1.6 | 456 | 55.55667
2023-06-26 | 1.313297 | 3450 | 19.92328 | 14.98177 | 2023-06-24 | 1110.645 | 369.1711 | (19.5, 20.0] | normal | 10479.77147 | 491.4413 | 37.19478 | 4.128343 | 1.404286 | 6.73327 | 1.260043 | 0.1817138 | 0.09036573 | 59.51942 | 64.1399 | 0.6247204 | 1.642688e-05 | 0.005718725 | 0 | 0.3695444 | 0.6247369 | 0.3695444 | 0.6843381 | 0.2154083 | 0.1002536 | 3 | 1.38 | 470 | 56.36 | 0.74
2023-06-26 08:00 | 1.365932 | 3450 | 19.81296 | 14.99712 | 2023-06-24 | 1110.645 | 366.9875 | (19.5, 20.0] | normal | 10479.77147 | 491.4413 | 37.19478 | 4.128343 | 1.404286 | 6.73327 | 1.260043 | 0.1817138 | 0.09036573 | 59.51942 | 64.1399 | 0.6247204 | 1.642688e-05 | 0.005718725 | 0 | 0.3695444 | 0.6247369 | 0.3695444 | 0.6843381 | 0.2154083 | 0.1002536 | 3 | 1.38 | 470 | 56.36 | 0.74
2023-06-26 16:00 | 1.324599 | 3450 | 19.77642 | 15.30691 | 2023-06-25 | 1110.645 | 385.2944 | (19.5, 20.0] | normal | 10128.53084 | 494.8676 | 37.20231 | 3.977568 | 1.412797 | 6.678225 | 1.130435 | 0.1874054 | 0.08654512 | 61.55454 | 60.23225 | 0.6661868 | 1.661939e-05 | 0.005783924 | 0 | 0.3280126 | 0.6662034 | 0.3280126 | 0.6219995 | 0.2817746 | 0.09622592 | 3 | 1.38 | 470 | 56.36 | 0.74
2023-06-27 | 1.346557 | 3450 | 19.70078 | 15.3757 | 2023-06-25 | 1173.82 | 384.9373 | (19.5, 20.0] | normal | 10128.53084 | 494.8676 | 37.20231 | 3.977568 | 1.412797 | 6.678225 | 1.130435 | 0.1874054 | 0.08654512 | 61.55454 | 60.23225 | 0.6661868 | 1.661939e-05 | 0.005783924 | 0 | 0.3280126 | 0.6662034 | 0.3280126 | 0.6219995 | 0.2817746 | 0.09622592 | 3.34 | 1.54 | 459 | 57.33 | 0.78
2023-06-27 08:00 | 1.482182 | 3450 | 19.73344 | 15.40704 | 2023-06-25 | 1173.82 | 393.9289 | (19.5, 20.0] | normal | 10128.53084 | 494.8676 | 37.20231 | 3.977568 | 1.412797 | 6.678225 | 1.130435 | 0.1874054 | 0.08654512 | 61.55454 | 60.23225 | 0.6661868 | 1.661939e-05 | 0.005783924 | 0 | 0.3280126 | 0.6662034 | 0.3280126 | 0.6219995 | 0.2817746 | 0.09622592 | 3.34 | 1.54 | 459 | 57.33 | 0.78
2023-06-27 16:00 | 1.478307 | 3450 | 19.98752 | 15.36981 | 2023-06-26 | 1173.82 | 390.6644 | (19.5, 20.0] | normal | 9469.84451 | 493.0436 | 38.82008 | 3.923042 | 1.469012 | 6.598743 | 1.245573 | 0.1770952 | 0.078503 | 54.0782 | 58.67321 | 0.6706212 | 1.369716e-05 | 0.004765 | 0 | 0.3246001 | 0.6706349 | 0.3246001 | 0.7224566 | 0.2032591 | 0.0742843 | 3.34 | 1.54 | 459 | 57.33 | 0.78
2023-06-28 | 1.51009 | 3450 | 19.78002 | 15.3178 | 2023-06-26 | 1171.271 | 389.0252 | (19.5, 20.0] | normal | 9469.84451 | 493.0436 | 38.82008 | 3.923042 | 1.469012 | 6.598743 | 1.245573 | 0.1770952 | 0.078503 | 54.0782 | 58.67321 | 0.6706212 | 1.369716e-05 | 0.004765 | 0 | 0.3246001 | 0.6706349 | 0.3246001 | 0.7224566 | 0.2032591 | 0.0742843 | 2.78 | 1.42 | 464 | 57.40667 | 1.3
2023-06-28 08:00 | 1.668827 | 3450 | 19.73667 | 15.30186 | 2023-06-26 | 1171.271 | 391.3537 | (19.5, 20.0] | normal | 9469.84451 | 493.0436 | 38.82008 | 3.923042 | 1.469012 | 6.598743 | 1.245573 | 0.1770952 | 0.078503 | 54.0782 | 58.67321 | 0.6706212 | 1.369716e-05 | 0.004765 | 0 | 0.3246001 | 0.6706349 | 0.3246001 | 0.7224566 | 0.2032591 | 0.0742843 | 2.78 | 1.42 | 464 | 57.40667 | 1.3
2023-06-28 16:00 | 1.767962 | 3450 | 19.7218 | 15.41051 | 2023-06-26 | 1171.271 | 387.5758 | (19.5, 20.0] | normal | 9469.84451 | 493.0436 | 38.82008 | 3.923042 | 1.469012 | 6.598743 | 1.245573 | 0.1770952 | 0.078503 | 54.0782 | 58.67321 | 0.6706212 | 1.369716e-05 | 0.004765 | 0 | 0.3246001 | 0.6706349 | 0.3246001 | 0.7224566 | 0.2032591 | 0.0742843 | 2.78 | 1.42 | 464 | 57.40667 | 1.3
2023-06-29 | 1.747619 | 3450 | 20.03768 | 15.82052 | 2023-06-27 | 1178.974 | 391.0323 | (20.0, 20.5] | normal | 10263.47237 | 492.4996 | 35.68209 | 4.045626 | 1.496241 | 6.612605 | 1.280528 | 0.1779479 | 0.08351979 | 54.13127 | 59.9606 | 0.6450621 | 1.36484e-05 | 0.004747304 | 9.947121e-05 | 0.3500775 | 0.6450757 | 0.350177 | 0.7506809 | 0.09328838 | 0.1560307 | 3.01 | 1.79 | 463 | 57.19667 | 0.61
2023-06-29 08:00 | 1.737608 | 3450 | 19.71311 | 15.67009 | 2023-06-27 | 1178.974 | 392.1973 | (19.5, 20.0] | normal | 10263.47237 | 492.4996 | 35.68209 | 4.045626 | 1.496241 | 6.612605 | 1.280528 | 0.1779479 | 0.08351979 | 54.13127 | 59.9606 | 0.6450621 | 1.36484e-05 | 0.004747304 | 9.947121e-05 | 0.3500775 | 0.6450757 | 0.350177 | 0.7506809 | 0.09328838 | 0.1560307 | 3.01 | 1.79 | 463 | 57.19667 | 0.61
2023-06-29 16:00 | 1.62039 | 3450 | 19.98159 | 15.80198 | 2023-06-28 | 1178.974 | 392.6528 | (19.5, 20.0] | normal | 10650.12403 | 482.5551 | 33.12994 | 4.055569 | 1.339579 | 6.524799 | 1.211095 | 0.1912392 | 0.08366497 | 58.41122 | 59.40765 | 0.6766572 | 1.493222e-05 | 0.005194001 | 9.585992e-05 | 0.318038 | 0.6766721 | 0.3181339 | 0.546641 | 0.3135733 | 0.1397857 | 3.01 | 1.79 | 463 | 57.19667 | 0.61
2023-06-30 | 1.598432 | 3450 | 20.2207 | 15.63956 | 2023-06-28 | 1090.227 | 378.7513 | (20.0, 20.5] | normal | 10650.12403 | 482.5551 | 33.12994 | 4.055569 | 1.339579 | 6.524799 | 1.211095 | 0.1912392 | 0.08366497 | 58.41122 | 59.40765 | 0.6766572 | 1.493222e-05 | 0.005194001 | 9.585992e-05 | 0.318038 | 0.6766721 | 0.3181339 | 0.546641 | 0.3135733 | 0.1397857 | 3.54 | 1.72 | 458 | 55.33 | 0.74
2023-06-30 08:00 | 1.624726 | 3450 | 19.9535 | 15.32908 | 2023-06-28 | 1090.227 | 385.4519 | (19.5, 20.0] | normal | 10650.12403 | 482.5551 | 33.12994 | 4.055569 | 1.339579 | 6.524799 | 1.211095 | 0.1912392 | 0.08366497 | 58.41122 | 59.40765 | 0.6766572 | 1.493222e-05 | 0.005194001 | 9.585992e-05 | 0.318038 | 0.6766721 | 0.3181339 | 0.546641 | 0.3135733 | 0.1397857 | 3.54 | 1.72 | 458 | 55.33 | 0.74
2023-06-30 16:00 | 1.626848 | 3450 | 19.83806 | 15.26336 | 2023-06-29 | 1090.227 | 372.8285 | (19.5, 20.0] | normal | 8046.32881 | 470.3365 | 29.7183 | 3.810842 | 1.064362 | 6.399292 | 1.329924 | 0.225814 | 0.0802871 | 71.67286 | 62.31341 | 0.8144825 | 1.747008e-05 | 0.006080403 | 0.0001268802 | 0.1792927 | 0.8145 | 0.1794196 | 0.2844399 | 0.4278772 | 0.2876829 | 3.54 | 1.72 | 458 | 55.33 | 0.74
2023-07-01 | 1.652681 | 3450 | 19.82063 | 15.39803 | 2023-06-29 | 1149.031 | 383.9633 | (19.5, 20.0] | normal | 8046.32881 | 470.3365 | 29.7183 | 3.810842 | 1.064362 | 6.399292 | 1.329924 | 0.225814 | 0.0802871 | 71.67286 | 62.31341 | 0.8144825 | 1.747008e-05 | 0.006080403 | 0.0001268802 | 0.1792927 | 0.8145 | 0.1794196 | 0.2844399 | 0.4278772 | 0.2876829 | 2.65 | 1.38 | 454 | 54.33
2023-07-01 08:00 | 1.721462 | 3450 | 19.9328 | 15.42815 | 2023-06-29 | 1149.031 | 384.6405 | (19.5, 20.0] | normal | 8046.32881 | 470.3365 | 29.7183 | 3.810842 | 1.064362 | 6.399292 | 1.329924 | 0.225814 | 0.0802871 | 71.67286 | 62.31341 | 0.8144825 | 1.747008e-05 | 0.006080403 | 0.0001268802 | 0.1792927 | 0.8145 | 0.1794196 | 0.2844399 | 0.4278772 | 0.2876829 | 2.65 | 1.38 | 454 | 54.33
2023-07-01 16:00 | 1.782493 | 3450 | 20.10169 | 15.43206 | 2023-06-29 | 1149.031 | 377.8198 | (20.0, 20.5] | normal | 8046.32881 | 470.3365 | 29.7183 | 3.810842 | 1.064362 | 6.399292 | 1.329924 | 0.225814 | 0.0802871 | 71.67286 | 62.31341 | 0.8144825 | 1.747008e-05 | 0.006080403 | 0.0001268802 | 0.1792927 | 0.8145 | 0.1794196 | 0.2844399 | 0.4278772 | 0.2876829 | 2.65 | 1.38 | 454 | 54.33
2023-07-02 | 1.787014 | 3450 | 20.4407 | 15.47655 | 2023-06-30 | 1154.926 | 387.3278 | (20.0, 20.5] | normal | 11030.2183 | 480.3198 | 33.28628 | 4.245463 | 1.331074 | 6.570393 | 1.193391 | 0.1914437 | 0.08957867 | 56.14434 | 58.2675 | 0.6399835 | 0.0123119 | 0.005773271 | 0 | 0.3419313 | 0.6522954 | 0.3419313 | 0.4839491 | 0.3583894 | 0.1576616 | 2.77 | 1.38 | 466 | 55.5
2023-07-02 08:00 | 1.773129 | 3450 | 20.37832 | 15.2012 | 2023-06-30 | 1154.926 | 385.1981 | (20.0, 20.5] | normal | 11030.2183 | 480.3198 | 33.28628 | 4.245463 | 1.331074 | 6.570393 | 1.193391 | 0.1914437 | 0.08957867 | 56.14434 | 58.2675 | 0.6399835 | 0.0123119 | 0.005773271 | 0 | 0.3419313 | 0.6522954 | 0.3419313 | 0.4839491 | 0.3583894 | 0.1576616 | 2.77 | 1.38 | 466 | 55.5
2023-07-02 16:00 | 1.804775 | 3450 | 20.33939 | 15.31917 | 2023-06-30 | 1154.926 | 380.9184 | (20.0, 20.5] | normal | 11030.2183 | 480.3198 | 33.28628 | 4.245463 | 1.331074 | 6.570393 | 1.193391 | 0.1914437 | 0.08957867 | 56.14434 | 58.2675 | 0.6399835 | 0.0123119 | 0.005773271 | 0 | 0.3419313 | 0.6522954 | 0.3419313 | 0.4839491 | 0.3583894 | 0.1576616 | 2.77 | 1.38 | 466 | 55.5
2023-07-03 | 1.821243 | 3450 | 20.1815 | 15.26866 | 2023-07-01 | 1139.369 | 379.683 | (20.0, 20.5] | normal | 12254.34092 | 477.4749 | 33.05127 | 3.728044 | 1.220234 | 6.428112 | 0.9501133 | 0.1909251 | 0.06401783 | 45.69552 | 56.21167 | 0.6022191 | 0.1755597 | 0.007908096 | 0 | 0.2143131 | 0.7777788 | 0.2143131 | 0.5938367 | 0.3426771 | 0.06348624 | 2.39 | 1.34 | 465 | 56.5 | 1.15
2023-07-03 08:00 | 1.688202 | 3450 | 20.10565 | 15.17309 | 2023-07-01 | 1139.369 | 380.0603 | (20.0, 20.5] | normal | 12254.34092 | 477.4749 | 33.05127 | 3.728044 | 1.220234 | 6.428112 | 0.9501133 | 0.1909251 | 0.06401783 | 45.69552 | 56.21167 | 0.6022191 | 0.1755597 | 0.007908096 | 0 | 0.2143131 | 0.7777788 | 0.2143131 | 0.5938367 | 0.3426771 | 0.06348624 | 2.39 | 1.34 | 465 | 56.5 | 1.15
2023-07-03 16:00 | 1.68465 | 3450 | 20.15886 | 15.17662 | 2023-07-01 | 1139.369 | 379.8647 | (20.0, 20.5] | normal | 12254.34092 | 477.4749 | 33.05127 | 3.728044 | 1.220234 | 6.428112 | 0.9501133 | 0.1909251 | 0.06401783 | 45.69552 | 56.21167 | 0.6022191 | 0.1755597 | 0.007908096 | 0 | 0.2143131 | 0.7777788 | 0.2143131 | 0.5938367 | 0.3426771 | 0.06348624 | 2.39 | 1.34 | 465 | 56.5 | 1.15
2023-07-04 | 1.74665 | 3450 | 20.02859 | 15.20974 | 2023-07-02 | 1053.934 | 386.8382 | (20.0, 20.5] | normal | 10657.29179 | 477.3943 | 30.53934 | 3.791296 | 1.24914 | 6.449648 | 1.041081 | 0.197366 | 0.06609988 | 63.74715 | 87.46002 | 0.5234161 | 0.1967884 | 0.05461135 | 0 | 0.2251841 | 0.7202045 | 0.2251841 | 0.5022029 | 0.3625306 | 0.1352665 | 2.4 | 1.08 | 451 | 55.45 | 0.94
2023-07-04 08:00 | 1.675608 | 3450 | 19.7492 | 15.25588 | 2023-07-02 | 1053.934 | 372.2863 | (19.5, 20.0] | normal | 10657.29179 | 477.3943 | 30.53934 | 3.791296 | 1.24914 | 6.449648 | 1.041081 | 0.197366 | 0.06609988 | 63.74715 | 87.46002 | 0.5234161 | 0.1967884 | 0.05461135 | 0 | 0.2251841 | 0.7202045 | 0.2251841 | 0.5022029 | 0.3625306 | 0.1352665 | 2.4 | 1.08 | 451 | 55.45 | 0.94
2023-07-04 16:00 | 1.65139 | 3450 | 19.64014 | 15.5073 | 2023-07-03 | 1053.934 | 381.3758 | (19.5, 20.0] | normal | 8547.17796 | 481.9137 | 33.21009 | 4.037554 | 1.323692 | 6.004072 | 1.610142 | 0.1874815 | 0.06943603 | 50.82639 | 58.46181 | 0.5010708 | 0.3062944 | 0.006217026 | 0 | 0.1864178 | 0.8073652 | 0.1864178 | 0.4853558 | 0.4052254 | 0.1094188 | 2.4 | 1.08 | 451 | 55.45 | 0.94
2023-07-05 | 1.700344 | 3450 | 19.60044 | 15.58506 | 2023-07-03 | 1153.174 | 380.2613 | (19.5, 20.0] | normal | 8547.17796 | 481.9137 | 33.21009 | 4.037554 | 1.323692 | 6.004072 | 1.610142 | 0.1874815 | 0.06943603 | 50.82639 | 58.46181 | 0.5010708 | 0.3062944 | 0.006217026 | 0 | 0.1864178 | 0.8073652 | 0.1864178 | 0.4853558 | 0.4052254 | 0.1094188 | 2.1 | 1.21 | 460 | 59.435 | 0.66
2023-07-05 08:00 | 1.782493 | 3450 | 19.91438 | 15.51179 | 2023-07-03 | 1153.174 | 382.3138 | (19.5, 20.0] | normal | 8547.17796 | 481.9137 | 33.21009 | 4.037554 | 1.323692 | 6.004072 | 1.610142 | 0.1874815 | 0.06943603 | 50.82639 | 58.46181 | 0.5010708 | 0.3062944 | 0.006217026 | 0 | 0.1864178 | 0.8073652 | 0.1864178 | 0.4853558 | 0.4052254 | 0.1094188 | 2.1 | 1.21 | 460 | 59.435 | 0.66
2023-07-05 16:00 | 1.817368 | 3450 | 20.0248 | 15.29837 | 2023-07-03 | 1153.174 | 388.393 | (20.0, 20.5] | normal | 8547.17796 | 481.9137 | 33.21009 | 4.037554 | 1.323692 | 6.004072 | 1.610142 | 0.1874815 | 0.06943603 | 50.82639 | 58.46181 | 0.5010708 | 0.3062944 | 0.006217026 | 0 | 0.1864178 | 0.8073652 | 0.1864178 | 0.4853558 | 0.4052254 | 0.1094188 | 2.1 | 1.21 | 460 | 59.435 | 0.66
2023-07-06 | 1.838035 | 3450 | 20.25253 | 15.16165 | 2023-07-04 | 1149.056 | 380.359 | (20.0, 20.5] | normal | 9728.77837 | 476.7076 | 31.85042 | 3.868123 | 1.010125 | 6.987875 | 1.115702 | 0.2184207 | 0.07001459 | 45.1945 | 51.88834 | 0.3522076 | 0.4703284 | 0.002871107 | 0 | 0.1745929 | 0.822536 | 0.1745929 | 0.2057231 | 0.5474275 | 0.2468494 |  |  | 460 | 54.735 | 0.96
2023-07-06 08:00 | 1.85456 | 3191.958 | 20.24159 | 15.0583 | 2023-07-04 | 1149.056 | 385.4269 | (20.0, 20.5] | normal | 9728.77837 | 476.7076 | 31.85042 | 3.868123 | 1.010125 | 6.987875 | 1.115702 | 0.2184207 | 0.07001459 | 45.1945 | 51.88834 | 0.3522076 | 0.4703284 | 0.002871107 | 0 | 0.1745929 | 0.822536 | 0.1745929 | 0.2057231 | 0.5474275 | 0.2468494 |  |  | 460 | 54.735 | 0.96
2023-07-06 16:00 | 1.823181 | 3450 | 20.28054 | 15.15057 | 2023-07-04 | 1149.056 | 381.0866 | (20.0, 20.5] | normal | 9728.77837 | 476.7076 | 31.85042 | 3.868123 | 1.010125 | 6.987875 | 1.115702 | 0.2184207 | 0.07001459 | 45.1945 | 51.88834 | 0.3522076 | 0.4703284 | 0.002871107 | 0 | 0.1745929 | 0.822536 | 0.1745929 | 0.2057231 | 0.5474275 | 0.2468494 |  |  | 460 | 54.735 | 0.96
2023-07-07 | 1.907785 | 3450 | 20.31526 | 15.22519 | 2023-07-05 | 1142.991 | 379.2739 | (20.0, 20.5] | normal | 11064.99 | 482.3088 | 31.64716 | 3.941782 | 1.015219 | 7.095315 | 0.6933678 | 0.2120203 | 0.08533376 | 36.50728 | 21.90032 | 0.2688751 | 0.5381207 | 0 | 0 | 0.1930042 | 0.8069958 | 0.1930042 | 0.2154968 | 0.6134863 | 0.1710169 | 3.67 | 1.94 | 471 | 56.42 | 0.83
2023-07-07 08:00 | 1.845785 | 3450 | 20.66054 | 15.46849 | 2023-07-05 | 1142.991 | 382.5342 | (20.5, inf] | normal | 11064.99 | 482.3088 | 31.64716 | 3.941782 | 1.015219 | 7.095315 | 0.6933678 | 0.2120203 | 0.08533376 | 36.50728 | 21.90032 | 0.2688751 | 0.5381207 | 0 | 0 | 0.1930042 | 0.8069958 | 0.1930042 | 0.2154968 | 0.6134863 | 0.1710169 | 3.67 | 1.94 | 471 | 56.42 | 0.83
2023-07-07 16:00 | 1.84966 | 3450 | 20.73717 | 14.92792 | 2023-07-05 | 1142.991 | 377.8618 | (20.5, inf] | normal | 11064.99 | 482.3088 | 31.64716 | 3.941782 | 1.015219 | 7.095315 | 0.6933678 | 0.2120203 | 0.08533376 | 36.50728 | 21.90032 | 0.2688751 | 0.5381207 | 0 | 0 | 0.1930042 | 0.8069958 | 0.1930042 | 0.2154968 | 0.6134863 | 0.1710169 | 3.67 | 1.94 | 471 | 56.42 | 0.83
2023-07-08 | 1.850306 | 3450 | 20.41397 | 14.98276 | 2023-07-06 | 1148.984 | 379.4267 | (20.0, 20.5] | normal | 9731.44 | 485.7845 | 32.60841 | 4.102527 | 1.116404 | 7.208269 | 0.8030207 | 0.2055763 | 0.08522827 | 36.44552 | 19.70101 | 0.2309761 | 0.5529449 | 0 | 0 | 0.216079 | 0.783921 | 0.216079 | 0.2571757 | 0.6019921 | 0.1408322 |  |  | 463 | 55.29333
2023-07-08 08:00 | 1.917149 | 3450 | 20.27261 | 15.00573 | 2023-07-06 | 1148.984 | 391.2487 | (20.0, 20.5] | normal | 9731.44 | 485.7845 | 32.60841 | 4.102527 | 1.116404 | 7.208269 | 0.8030207 | 0.2055763 | 0.08522827 | 36.44552 | 19.70101 | 0.2309761 | 0.5529449 | 0 | 0 | 0.216079 | 0.783921 | 0.216079 | 0.2571757 | 0.6019921 | 0.1408322 |  |  | 463 | 55.29333
2023-07-08 16:00 | 1.901326 | 3450 | 20.28232 | 15.12972 | 2023-07-06 | 1148.984 | 375.811 | (20.0, 20.5] | normal | 9731.44 | 485.7845 | 32.60841 | 4.102527 | 1.116404 | 7.208269 | 0.8030207 | 0.2055763 | 0.08522827 | 36.44552 | 19.70101 | 0.2309761 | 0.5529449 | 0 | 0 | 0.216079 | 0.783921 | 0.216079 | 0.2571757 | 0.6019921 | 0.1408322 |  |  | 463 | 55.29333
2023-07-09 | 2.005305 | 3450 | 20.16825 | 15.65452 | 2023-07-06 | 1043.234 | 383.332 | (20.0, 20.5] | normal | 9731.44 | 485.7845 | 32.60841 | 4.102527 | 1.116404 | 7.208269 | 0.8030207 | 0.2055763 | 0.08522827 | 36.44552 | 19.70101 | 0.2309761 | 0.5529449 | 0 | 0 | 0.216079 | 0.783921 | 0.216079 | 0.2571757 | 0.6019921 | 0.1408322 | 3.48 | 1.71 | 468 | 53.82
2023-07-09 08:00 | 2.044378 | 3450 | 20.33449 | 15.55583 | 2023-07-07 | 1043.234 | 385.1607 | (20.0, 20.5] | normal | 10332.3 | 478.5736 | 31.59876 | 4.145283 | 1.042357 | 7.177127 | 0.7524339 | 0.2279584 | 0.09851679 | 37.56236 | 20.07719 | 0.1979588 | 0.6185244 | 0 | 0 | 0.1835167 | 0.8164833 | 0.1835167 | 0.2479506 | 0.4530192 | 0.2990302 | 3.48 | 1.71 | 468 | 53.82
2023-07-09 16:00 | 2.044055 | 3450 | 20.6368 | 15.24336 | 2023-07-07 | 1043.234 | 379.4159 | (20.5, inf] | normal | 10332.3 | 478.5736 | 31.59876 | 4.145283 | 1.042357 | 7.177127 | 0.7524339 | 0.2279584 | 0.09851679 | 37.56236 | 20.07719 | 0.1979588 | 0.6185244 | 0 | 0 | 0.1835167 | 0.8164833 | 0.1835167 | 0.2479506 | 0.4530192 | 0.2990302 | 3.48 | 1.71 | 468 | 53.82
2023-07-10 | 2.141252 | 3450 | 20.44143 | 15.24743 | 2023-07-07 | 1161.218 | 388.4585 | (20.0, 20.5] | normal | 10332.3 | 478.5736 | 31.59876 | 4.145283 | 1.042357 | 7.177127 | 0.7524339 | 0.2279584 | 0.09851679 | 37.56236 | 20.07719 | 0.1979588 | 0.6185244 | 0 | 0 | 0.1835167 | 0.8164833 | 0.1835167 | 0.2479506 | 0.4530192 | 0.2990302 |  |  | 459 | 55.32 | 1.28
2023-07-10 08:00 | 2.218429 | 3450 | 20.53863 | 15.24117 | 2023-07-08 | 1161.218 | 384.091 | (20.5, inf] | normal | 11205.85 | 480.6042 | 28.47765 | 4.045514 | 0.9930015 | 7.057581 | 0.6458172 | 0.2322268 | 0.09185566 | 41.46994 | 23.48225 | 0.2288073 | 0.6104196 | 0 | 0 | 0.1607732 | 0.8392268 | 0.1607732 | 0.2394928 | 0.4519148 | 0.3085924 |  |  | 459 | 55.32 | 1.28
2023-07-10 16:00 | 2.216169 | 3450 | 20.35546 | 15.19086 | 2023-07-08 | 1161.218 | 387.185 | (20.0, 20.5] | normal | 11205.85 | 480.6042 | 28.47765 | 4.045514 | 0.9930015 | 7.057581 | 0.6458172 | 0.2322268 | 0.09185566 | 41.46994 | 23.48225 | 0.2288073 | 0.6104196 | 0 | 0 | 0.1607732 | 0.8392268 | 0.1607732 | 0.2394928 | 0.4519148 | 0.3085924 |  |  | 459 | 55.32 | 1.28
2023-07-11 | 2.278815 | 3450 | 20.18965 | 15.27267 | 2023-07-08 | 1183.737 | 387.5888 | (20.0, 20.5] | normal | 11205.85 | 480.6042 | 28.47765 | 4.045514 | 0.9930015 | 7.057581 | 0.6458172 | 0.2322268 | 0.09185566 | 41.46994 | 23.48225 | 0.2288073 | 0.6104196 | 0 | 0 | 0.1607732 | 0.8392268 | 0.1607732 | 0.2394928 | 0.4519148 | 0.3085924 |  |  | 466 | 60.7 | 0.85
2023-07-11 08:00 | 2.30454 | 3450 | 20.28328 | 15.49085 | 2023-07-09 | 1183.737 | 398.9838 | (20.0, 20.5] | normal | 10763.61 | 479.6336 | 28.42013 | 4.065104 | 1.068807 | 6.88926 | 0.8079879 | 0.2382724 | 0.09434554 | 43.80856 | 23.8929 | 0.2649316 | 0.5827543 | 0 | 0 | 0.1523141 | 0.8476859 | 0.1523141 | 0.2595551 | 0.3366677 | 0.4037772 |  |  | 466 | 60.7 | 0.85
2023-07-11 16:00 | 2.231023 | 3450 | 20.61406 | 15.28689 | 2023-07-09 | 1183.737 | 394.7759 | (20.5, inf] | normal | 10763.61 | 479.6336 | 28.42013 | 4.065104 | 1.068807 | 6.88926 | 0.8079879 | 0.2382724 | 0.09434554 | 43.80856 | 23.8929 | 0.2649316 | 0.5827543 | 0 | 0 | 0.1523141 | 0.8476859 | 0.1523141 | 0.2595551 | 0.3366677 | 0.4037772 |  |  | 466 | 60.7 | 0.85
2023-07-12 | 2.310333 | 3450 | 20.5348 | 12.67918 | 2023-07-09 | 1189.158 | 394.6959 | (20.5, inf] | normal | 10763.61 | 479.6336 | 28.42013 | 4.065104 | 1.068807 | 6.88926 | 0.8079879 | 0.2382724 | 0.09434554 | 43.80856 | 23.8929 | 0.2649316 | 0.5827543 | 0 | 0 | 0.1523141 | 0.8476859 | 0.1523141 | 0.2595551 | 0.3366677 | 0.4037772 |  |  | 451 | 57.44 | 0.75
2023-07-12 08:00 | 2.242971 | 3450 | 20.32267 | 15.31813 | 2023-07-10 | 1189.158 | 396.0644 | (20.0, 20.5] | normal | 10221.8 | 480.0932 | 29.83218 | 4.084447 | 1.05855 | 6.756094 | 0.9380448 | 0.2448232 | 0.09319705 | 45.63136 | 23.17723 | 0.1805621 | 0.6647293 | 0 | 0 | 0.1547086 | 0.8452914 | 0.1547086 | 0.2435422 | 0.3632325 | 0.3932253 |  |  | 451 | 57.44 | 0.75
2023-07-12 16:00 | 2.295929 | 3450 | 20.78078 | 15.03496 | 2023-07-10 | 1189.158 | 395.7383 | (20.5, inf] | normal | 10221.8 | 480.0932 | 29.83218 | 4.084447 | 1.05855 | 6.756094 | 0.9380448 | 0.2448232 | 0.09319705 | 45.63136 | 23.17723 | 0.1805621 | 0.6647293 | 0 | 0 | 0.1547086 | 0.8452914 | 0.1547086 | 0.2435422 | 0.3632325 | 0.3932253 |  |  | 451 | 57.44 | 0.75
2023-07-13 | 2.330158 | 3450 | 20.6425 | 15.10259 | 2023-07-10 | 1186.666 | 392.8459 | (20.5, inf] | normal | 10221.8 | 480.0932 | 29.83218 | 4.084447 | 1.05855 | 6.756094 | 0.9380448 | 0.2448232 | 0.09319705 | 45.63136 | 23.17723 | 0.1805621 | 0.6647293 | 0 | 0 | 0.1547086 | 0.8452914 | 0.1547086 | 0.2435422 | 0.3632325 | 0.3932253 |  |  | 467 | 58.34 | 0.95
2023-07-13 08:00 | 2.422189 | 3450 | 20.48244 | 15.33163 | 2023-07-10 | 1186.666 | 398.8843 | (20.0, 20.5] | normal | 10221.8 | 480.0932 | 29.83218 | 4.084447 | 1.05855 | 6.756094 | 0.9380448 | 0.2448232 | 0.09319705 | 45.63136 | 23.17723 | 0.1805621 | 0.6647293 | 0 | 0 | 0.1547086 | 0.8452914 | 0.1547086 | 0.2435422 | 0.3632325 | 0.3932253 |  |  | 467 | 58.34 | 0.95
2023-07-13 16:00 | 2.231992 | 3450 | 20.82206 | 15.27089 | 2023-07-11 | 1186.666 | 394.4408 | (20.5, inf] | normal | 10518.25 | 485.5727 | 28.96618 | 4.264132 | 1.126274 | 7.064562 | 0.8984013 | 0.2408817 | 0.09664371 | 43.74572 | 21.01685 | 0.1848416 | 0.6604302 | 0 | 0 | 0.1547282 | 0.8452718 | 0.1547282 | 0.4474746 | 0.1568769 | 0.3956485 |  |  | 467 | 58.34 | 0.95
2023-07-14 | 2.15643 | 3450 | 20.91058 | 15.25746 | 2023-07-11 | 1207.952 | 395.501 | (20.5, inf] | normal | 10518.25 | 485.5727 | 28.96618 | 4.264132 | 1.126274 | 7.064562 | 0.8984013 | 0.2408817 | 0.09664371 | 43.74572 | 21.01685 | 0.1848416 | 0.6604302 | 0 | 0 | 0.1547282 | 0.8452718 | 0.1547282 | 0.4474746 | 0.1568769 | 0.3956485 |  |  | 479 | 56.4 | 0.86
2023-07-14 08:00 | 2.12541 | 3450 | 20.63893 | 15.22622 | 2023-07-12 | 1207.952 | 402.8755 | (20.5, inf] | normal | 11584.89 | 496.1466 | 23.69549 | 4.180473 | 1.207659 | 7.302135 | 0.6116644 | 0.2525822 | 0.09213475 | 37.75756 | 19.63981 | 0.2062272 | 0.6221993 | 0 | 0 | 0.1715735 | 0.8284265 | 0.1715735 | 0.185369 | 0.323518 | 0.491113 |  |  | 479 | 56.4 | 0.86
2023-07-14 16:00 | 2.718302 | 3296.364 | 20.33218 | 14.507 | 2023-07-11 | 1207.952 | 404.3818 | (20.0, 20.5] | normal | 10518.25 | 485.5727 | 28.96618 | 4.264132 | 1.126274 | 7.064562 | 0.8984013 | 0.2408817 | 0.09664371 | 43.74572 | 21.01685 | 0.1848416 | 0.6604302 | 0 | 0 | 0.1547282 | 0.8452718 | 0.1547282 | 0.4474746 | 0.1568769 | 0.3956485 |  |  | 479 | 56.4 | 0.86
2023-07-15 | 2.169992 | 3450 | 20.78462 | 15.68084 | 2023-07-12 | 1150.315 | 391.008 | (20.5, inf] | normal | 11584.89 | 496.1466 | 23.69549 | 4.180473 | 1.207659 | 7.302135 | 0.6116644 | 0.2525822 | 0.09213475 | 37.75756 | 19.63981 | 0.2062272 | 0.6221993 | 0 | 0 | 0.1715735 | 0.8284265 | 0.1715735 | 0.185369 | 0.323518 | 0.491113 |  |  | 465 | 55.88333
2023-07-15 08:00 | 2.207773 | 3450 | 20.80431 | 15.13519 | 2023-07-13 | 1150.315 | 394.7996 | (20.5, inf] | normal | 8828.01 | 491.8923 | 26.93685 | 3.868356 | 1.073246 | 7.375786 | 0.6868026 | 0.2622302 | 0.09530216 | 39.52946 | 17.20439 | 0.2298264 | 0.6455838 | 0 | 0 | 0.1245898 | 0.8754102 | 0.1245898 | 0.1245898 | 0.4551773 | 0.4202329 |  |  | 465 | 55.88333
2023-07-15 16:00 | 2.149648 | 3450 | 20.37283 | 14.99906 | 2023-07-13 | 1150.315 | 387.4066 | (20.0, 20.5] | normal | 8828.01 | 491.8923 | 26.93685 | 3.868356 | 1.073246 | 7.375786 | 0.6868026 | 0.2622302 | 0.09530216 | 39.52946 | 17.20439 | 0.2298264 | 0.6455838 | 0 | 0 | 0.1245898 | 0.8754102 | 0.1245898 | 0.1245898 | 0.4551773 | 0.4202329 |  |  | 465 | 55.88333
2023-07-16 | 2.217783 | 3450 | 20.54148 | 15.4841 | 2023-07-13 | 1159.257 | 381.6814 | (20.5, inf] | normal | 8828.01 | 491.8923 | 26.93685 | 3.868356 | 1.073246 | 7.375786 | 0.6868026 | 0.2622302 | 0.09530216 | 39.52946 | 17.20439 | 0.2298264 | 0.6455838 | 0 | 0 | 0.1245898 | 0.8754102 | 0.1245898 | 0.1245898 | 0.4551773 | 0.4202329 |  |  | 455 | 57.95
2023-07-16 08:00 | 2.305616 | 3469.704 | 20.28545 | 15.18743 | 2023-07-14 | 1159.257 | 382.1233 | (20.0, 20.5] | normal | 9117.91998 | 478.9277 | 26.49209 | 4.123448 | 1.16825 | 7.30809 | 0.7493723 | 0.3020345 | 0.09446719 | 58.95703 | 24.2918 | 0.2779823 | 0.5815132 | 0 | 0.0002194272 | 0.1402851 | 0.8594955 | 0.1405045 | 0.1412001 | 0.04210538 | 0.8166945 |  |  | 455 | 57.95
2023-07-16 16:00 | 2.286464 | 3475 | 20.07544 | 14.91287 | 2023-07-14 | 1159.257 | 390.322 | (20.0, 20.5] | normal | 9117.91998 | 478.9277 | 26.49209 | 4.123448 | 1.16825 | 7.30809 | 0.7493723 | 0.3020345 | 0.09446719 | 58.95703 | 24.2918 | 0.2779823 | 0.5815132 | 0 | 0.0002194272 | 0.1402851 | 0.8594955 | 0.1405045 | 0.1412001 | 0.04210538 | 0.8166945 |  |  | 455 | 57.95
2023-07-17 | 2.153419 | 3475 | 20.20487 | 15.31221 | 2023-07-14 | 1147.261 | 390.0082 | (20.0, 20.5] | normal | 9117.91998 | 478.9277 | 26.49209 | 4.123448 | 1.16825 | 7.30809 | 0.7493723 | 0.3020345 | 0.09446719 | 58.95703 | 24.2918 | 0.2779823 | 0.5815132 | 0 | 0.0002194272 | 0.1402851 | 0.8594955 | 0.1405045 | 0.1412001 | 0.04210538 | 0.8166945 |  |  | 474 | 58.075 | 0.92
2023-07-17 08:00 | 2.10565 | 3475 | 20.10883 | 15.31417 | 2023-07-15 | 1147.261 | 389.7606 | (20.0, 20.5] | normal | 8656.93 | 485.3949 | 29.93815 | 4.237589 | 1.19551 | 7.307112 | 0.8090719 | 0.2787864 | 0.1074224 | 59.42259 | 17.03546 | 0.3448936 | 0.4530243 | 0 | 0 | 0.202082 | 0.797918 | 0.202082 | 0.202082 | 0 | 0.797918 |  |  | 474 | 58.075 | 0.92
2023-07-17 16:00 | 2.111742 | 3475 | 19.93481 | 15.13181 | 2023-07-15 | 1147.261 | 388.3136 | (19.5, 20.0] | normal | 8656.93 | 485.3949 | 29.93815 | 4.237589 | 1.19551 | 7.307112 | 0.8090719 | 0.2787864 | 0.1074224 | 59.42259 | 17.03546 | 0.3448936 | 0.4530243 | 0 | 0 | 0.202082 | 0.797918 | 0.202082 | 0.202082 | 0 | 0.797918 |  |  | 474 | 58.075 | 0.92
2023-07-18 | 2.180348 | 3475 | 20.21769 | 15.32536 | 2023-07-15 | 1178.658 | 390.8212 | (20.0, 20.5] | normal | 8656.93 | 485.3949 | 29.93815 | 4.237589 | 1.19551 | 7.307112 | 0.8090719 | 0.2787864 | 0.1074224 | 59.42259 | 17.03546 | 0.3448936 | 0.4530243 | 0 | 0 | 0.202082 | 0.797918 | 0.202082 | 0.202082 | 0 | 0.797918 |  |  | 465 | 64.945 | 0.83
2023-07-18 08:00 | 2.179387 | 3475 | 20.03219 | 15.18165 | 2023-07-16 | 1178.658 | 393.3662 | (20.0, 20.5] | normal | 6669.81 | 490.7052 | 22.13676 | 4.15275 | 1.210068 | 7.134562 | 0.6975811 | 0.2385005 | 0.0977891 | 54.65218 | 14.74678 | 0.5332836 | 0.2397205 | 0 | 0 | 0.226996 | 0.773004 | 0.226996 | 0.3065769 | 0.1601485 | 0.5332746 |  |  | 465 | 64.945 | 0.83
2023-07-18 16:00 | 2.20824 | 3475 | 20.24551 | 15.27345 | 2023-07-16 | 1178.658 | 389.6248 | (20.0, 20.5] | normal | 6669.81 | 490.7052 | 22.13676 | 4.15275 | 1.210068 | 7.134562 | 0.6975811 | 0.2385005 | 0.0977891 | 54.65218 | 14.74678 | 0.5332836 | 0.2397205 | 0 | 0 | 0.226996 | 0.773004 | 0.226996 | 0.3065769 | 0.1601485 | 0.5332746 |  |  | 465 | 64.945 | 0.83
2023-07-19 | 2.266908 | 3475 | 20.44061 | 15.35173 | 2023-07-16 | 1169.111 | 389.0177 | (20.0, 20.5] | normal | 6669.81 | 490.7052 | 22.13676 | 4.15275 | 1.210068 | 7.134562 | 0.6975811 | 0.2385005 | 0.0977891 | 54.65218 | 14.74678 | 0.5332836 | 0.2397205 | 0 | 0 | 0.226996 | 0.773004 | 0.226996 | 0.3065769 | 0.1601485 | 0.5332746 |  |  | 466 | 59.65333 | 0.93
2023-07-19 08:00 | 2.103406 | 3475 | 20.3722 | 15.14729 | 2023-07-17 | 1169.111 | 388.2642 | (20.0, 20.5] | normal | 9684.67 | 496.8487 | 25.52776 | 4.01021 | 1.275848 | 7.207644 | 0.7053572 | 0.2357075 | 0.09121922 | 57.5934 | 17.61292 | 0.51308 | 0.3005998 | 0 | 0 | 0.1863202 | 0.8136798 | 0.1863202 | 0.3538056 | 0.08812381 | 0.5580706 |  |  | 466 | 59.65333 | 0.93
2023-07-19 16:00 | 2.075515 | 3475 | 20.32435 | 15.11277 | 2023-07-17 | 1169.111 | 387.6379 | (20.0, 20.5] | normal | 9684.67 | 496.8487 | 25.52776 | 4.01021 | 1.275848 | 7.207644 | 0.7053572 | 0.2357075 | 0.09121922 | 57.5934 | 17.61292 | 0.51308 | 0.3005998 | 0 | 0 | 0.1863202 | 0.8136798 | 0.1863202 | 0.3538056 | 0.08812381 | 0.5580706 |  |  | 466 | 59.65333 | 0.93
2023-07-20 | 2.101162 | 3475 | 20.28534 | 15.26892 | 2023-07-17 | 1145.964 | 382.1464 | (20.0, 20.5] | normal | 9684.67 | 496.8487 | 25.52776 | 4.01021 | 1.275848 | 7.207644 | 0.7053572 | 0.2357075 | 0.09121922 | 57.5934 | 17.61292 | 0.51308 | 0.3005998 | 0 | 0 | 0.1863202 | 0.8136798 | 0.1863202 | 0.3538056 | 0.08812381 | 0.5580706 |  |  | 472 | 58.85 | 1.22
2023-07-20 08:00 | 2.074874 | 3475 | 20.47062 | 15.27441 | 2023-07-18 | 1145.964 | 382.1798 | (20.0, 20.5] | normal | 9784.42 | 492.2607 | 25.65885 | 4.071436 | 1.257843 | 7.080876 | 0.6575539 | 0.2392281 | 0.09407324 | 55.8506 | 20.05864 | 0.5925482 | 0.1960208 | 0 | 0 | 0.211431 | 0.788569 | 0.211431 | 0.3122382 | 0.1439125 | 0.5438493 |  |  | 472 | 58.85 | 1.22
2023-07-20 16:00 | 2.061088 | 3454.233 | 20.32139 | 15.3642 | 2023-07-18 | 1145.964 | 376.2453 | (20.0, 20.5] | normal | 9784.42 | 492.2607 | 25.65885 | 4.071436 | 1.257843 | 7.080876 | 0.6575539 | 0.2392281 | 0.09407324 | 55.8506 | 20.05864 | 0.5925482 | 0.1960208 | 0 | 0 | 0.211431 | 0.788569 | 0.211431 | 0.3122382 | 0.1439125 | 0.5438493 |  |  | 472 | 58.85 | 1.22
2023-07-21 | 2.033076 | 3427.545 | 20.26082 | 15.33742 | 2023-07-18 | 1157.633 | 380.9476 | (20.0, 20.5] | normal | 9784.42 | 492.2607 | 25.65885 | 4.071436 | 1.257843 | 7.080876 | 0.6575539 | 0.2392281 | 0.09407324 | 55.8506 | 20.05864 | 0.5925482 | 0.1960208 | 0 | 0 | 0.211431 | 0.788569 | 0.211431 | 0.3122382 | 0.1439125 | 0.5438493 |  |  | 467 | 56.63667 | 0.73
2023-07-21 08:00 | 2.067889 | 3400 | 20.04335 | 15.37893 | 2023-07-19 | 1157.633 | 395.0521 | (20.0, 20.5] | normal | 8280.86 | 475.9697 | 33.1682 | 4.262817 | 1.148145 | 7.10546 | 0.7745739 | 0.2414046 | 0.08785885 | 53.51601 | 21.83217 | 0.6328799 | 0.1756859 | 0 | 0 | 0.1914342 | 0.8085658 | 0.1914342 | 0.3080598 | 0.2118053 | 0.4801349 |  |  | 467 | 56.63667 | 0.73
2023-07-21 16:00 | 2.006616 | 3400 | 20.16375 | 15.56443 | 2023-07-19 | 1157.633 | 373.0014 | (20.0, 20.5] | normal | 8280.86 | 475.9697 | 33.1682 | 4.262817 | 1.148145 | 7.10546 | 0.7745739 | 0.2414046 | 0.08785885 | 53.51601 | 21.83217 | 0.6328799 | 0.1756859 | 0 | 0 | 0.1914342 | 0.8085658 | 0.1914342 | 0.3080598 | 0.2118053 | 0.4801349 |  |  | 467 | 56.63667 | 0.73
2023-07-22 | 1.999735 | 3400 | 20.24198 | 15.54387 | 2023-07-20 | 1162.113 | 388.965 | (20.0, 20.5] | normal | 8033.59 | 480.3984 | 31.45423 | 4.169879 | 1.069304 | 6.878611 | 1.011654 | 0.2222306 | 0.08877422 | 47.43809 | 25.42121 | 0.5875505 | 0.09504966 | 0.1479052 | 0 | 0.1694946 | 0.6826002 | 0.1694946 | 0.3928704 | 0.2475581 | 0.3595715 |  |  | 462 | 58.40333
2023-07-22 08:00 | 2.091808 | 3400 | 20.13261 | 15.39071 | 2023-07-20 | 1162.113 | 385.5158 | (20.0, 20.5] | normal | 8033.59 | 480.3984 | 31.45423 | 4.169879 | 1.069304 | 6.878611 | 1.011654 | 0.2222306 | 0.08877422 | 47.43809 | 25.42121 | 0.5875505 | 0.09504966 | 0.1479052 | 0 | 0.1694946 | 0.6826002 | 0.1694946 | 0.3928704 | 0.2475581 | 0.3595715 |  |  | 462 | 58.40333
2023-07-22 16:00 | 2.143602 | 3400 | 19.99689 | 15.34346 | 2023-07-20 | 1162.113 | 380.999 | (19.5, 20.0] | normal | 8033.59 | 480.3984 | 31.45423 | 4.169879 | 1.069304 | 6.878611 | 1.011654 | 0.2222306 | 0.08877422 | 47.43809 | 25.42121 | 0.5875505 | 0.09504966 | 0.1479052 | 0 | 0.1694946 | 0.6826002 | 0.1694946 | 0.3928704 | 0.2475581 | 0.3595715 |  |  | 462 | 58.40333
2023-07-23 | 2.192074 | 3400 | 20.18348 | 15.43483 | 2023-07-20 | 1161.857 | 384.2326 | (20.0, 20.5] | normal | 8033.59 | 480.3984 | 31.45423 | 4.169879 | 1.069304 | 6.878611 | 1.011654 | 0.2222306 | 0.08877422 | 47.43809 | 25.42121 | 0.5875505 | 0.09504966 | 0.1479052 | 0 | 0.1694946 | 0.6826002 | 0.1694946 | 0.3928704 | 0.2475581 | 0.3595715 |  |  | 471 | 57.125
2023-07-23 08:00 | 2.27825 | 3400 | 20.10973 | 15.39212 | 2023-07-21 | 1161.857 | 381.2002 | (20.0, 20.5] | normal | 7613.53 | 486.1208 | 27.07068 | 4.056446 | 1.236648 | 6.437759 | 0.6231318 | 0.1887511 | 0.07816693 | 33.62955 | 22.35532 | 0.4815808 | 0.1199417 | 0.2372356 | 0 | 0.1612419 | 0.6015226 | 0.1612419 | 0.5184192 | 0.3093099 | 0.1722709 |  |  | 471 | 57.125
2023-07-23 16:00 | 2.362131 | 3400 | 20.03585 | 15.41767 | 2023-07-21 | 1161.857 | 387.5112 | (20.0, 20.5] | normal | 7613.53 | 486.1208 | 27.07068 | 4.056446 | 1.236648 | 6.437759 | 0.6231318 | 0.1887511 | 0.07816693 | 33.62955 | 22.35532 | 0.4815808 | 0.1199417 | 0.2372356 | 0 | 0.1612419 | 0.6015226 | 0.1612419 | 0.5184192 | 0.3093099 | 0.1722709 |  |  | 471 | 57.125
2023-07-24 | 3.363411 | 3322.315 | 20.19319 | 14.33845 | 2023-07-20 | 1128.317 | 381.9455 | (20.0, 20.5] | normal | 8033.59 | 480.3984 | 31.45423 | 4.169879 | 1.069304 | 6.878611 | 1.011654 | 0.2222306 | 0.08877422 | 47.43809 | 25.42121 | 0.5875505 | 0.09504966 | 0.1479052 | 0 | 0.1694946 | 0.6826002 | 0.1694946 | 0.3928704 | 0.2475581 | 0.3595715 |  |  | 482 | 57.48 | 1.31
2023-07-24 08:00 | 2.67374 | 3450 | 20.29546 | 15.41431 | 2023-07-21 | 1128.317 | 378.992 | (20.0, 20.5] | normal | 7613.53 | 486.1208 | 27.07068 | 4.056446 | 1.236648 | 6.437759 | 0.6231318 | 0.1887511 | 0.07816693 | 33.62955 | 22.35532 | 0.4815808 | 0.1199417 | 0.2372356 | 0 | 0.1612419 | 0.6015226 | 0.1612419 | 0.5184192 | 0.3093099 | 0.1722709 |  |  | 482 | 57.48 | 1.31
2023-07-24 16:00 | 2.682459 | 3450 | 20.11497 | 15.13414 | 2023-07-21 | 1128.317 | 383.7887 | (20.0, 20.5] | normal | 7613.53 | 486.1208 | 27.07068 | 4.056446 | 1.236648 | 6.437759 | 0.6231318 | 0.1887511 | 0.07816693 | 33.62955 | 22.35532 | 0.4815808 | 0.1199417 | 0.2372356 | 0 | 0.1612419 | 0.6015226 | 0.1612419 | 0.5184192 | 0.3093099 | 0.1722709 |  |  | 482 | 57.48 | 1.31
2023-07-25 | 2.706677 | 3450 | 19.94392 | 15.12728 | 2023-07-22 | 1149.562 | 383.7983 | (19.5, 20.0] | normal | 9453.13 | 501.7282 | 19.79779 | 3.906937 | 1.006058 | 6.522429 | 0.7001648 | 0.1887408 | 0.08181566 | 37.5085 | 24.39948 | 0.4909718 | 0.1393306 | 0.1758698 | 0 | 0.1938279 | 0.6303023 | 0.1938279 | 0.5066809 | 0.2436421 | 0.2496771 |  |  | 476 | 57.7 | 0.63
2023-07-25 08:00 | 2.733157 | 3450 | 19.87464 | 15.15366 | 2023-07-22 | 1149.562 | 381.1693 | (19.5, 20.0] | normal | 9453.13 | 501.7282 | 19.79779 | 3.906937 | 1.006058 | 6.522429 | 0.7001648 | 0.1887408 | 0.08181566 | 37.5085 | 24.39948 | 0.4909718 | 0.1393306 | 0.1758698 | 0 | 0.1938279 | 0.6303023 | 0.1938279 | 0.5066809 | 0.2436421 | 0.2496771 |  |  | 476 | 57.7 | 0.63
2023-07-25 16:00 | 2.776104 | 3450 | 19.78883 | 14.85224 | 2023-07-22 | 1149.562 | 381.8198 | (19.5, 20.0] | normal | 9453.13 | 501.7282 | 19.79779 | 3.906937 | 1.006058 | 6.522429 | 0.7001648 | 0.1887408 | 0.08181566 | 37.5085 | 24.39948 | 0.4909718 | 0.1393306 | 0.1758698 | 0 | 0.1938279 | 0.6303023 | 0.1938279 | 0.5066809 | 0.2436421 | 0.2496771 |  |  | 476 | 57.7 | 0.63
2023-07-26 | 2.733156 | 3386.811 | 19.76141 | 11.78184 | 2023-07-23 | 1171.298 | 389.1752 | (19.5, 20.0] | normal | 9647.53 | 500.8917 | 25.24864 | 3.634256 | 0.8369436 | 6.431815 | 0.6063298 | 0.1778351 | 0.06096218 | 42.1963 | 28.36592 | 0.536273 | 0.07894456 | 0.2621573 | 0 | 0.1226252 | 0.6152176 | 0.1226252 | 0.5838282 | 0.2429586 | 0.1732132 |  |  | 477 | 55.9 | 0.95
2023-07-26 08:00 | 2.78999 | 3450 | 19.75451 | 15.1884 | 2023-07-23 | 1171.298 | 393.5329 | (19.5, 20.0] | normal | 9647.53 | 500.8917 | 25.24864 | 3.634256 | 0.8369436 | 6.431815 | 0.6063298 | 0.1778351 | 0.06096218 | 42.1963 | 28.36592 | 0.536273 | 0.07894456 | 0.2621573 | 0 | 0.1226252 | 0.6152176 | 0.1226252 | 0.5838282 | 0.2429586 | 0.1732132 |  |  | 477 | 55.9 | 0.95
2023-07-26 16:00 | 2.654365 | 3450 | 19.70241 | 15.45563 | 2023-07-24 | 1171.298 | 385.3785 | (19.5, 20.0] | normal | 10307.6 | 493.6221 | 28.08184 | 3.527579 | 0.7708397 | 6.410296 | 0.5617385 | 0.1785505 | 0.05440597 | 45.7905 | 30.39444 | 0.5721565 | 0.005565796 | 0.3360559 | 0 | 0.08622182 | 0.5777223 | 0.08622182 | 0.5903304 | 0.3390566 | 0.07061295 |  |  | 477 | 55.9 | 0.95
2023-07-27 | 2.67923 | 3450 | 19.75146 | 15.68842 | 2023-07-24 | 1161.839 | 375.8165 | (19.5, 20.0] | normal | 10307.6 | 493.6221 | 28.08184 | 3.527579 | 0.7708397 | 6.410296 | 0.5617385 | 0.1785505 | 0.05440597 | 45.7905 | 30.39444 | 0.5721565 | 0.005565796 | 0.3360559 | 0 | 0.08622182 | 0.5777223 | 0.08622182 | 0.5903304 | 0.3390566 | 0.07061295 |  |  | 483 | 57.23 | 0.78
2023-07-27 08:00 | 2.675678 | 3450 | 19.97822 | 15.71042 | 2023-07-24 | 1161.839 | 389.7113 | (19.5, 20.0] | normal | 10307.6 | 493.6221 | 28.08184 | 3.527579 | 0.7708397 | 6.410296 | 0.5617385 | 0.1785505 | 0.05440597 | 45.7905 | 30.39444 | 0.5721565 | 0.005565796 | 0.3360559 | 0 | 0.08622182 | 0.5777223 | 0.08622182 | 0.5903304 | 0.3390566 | 0.07061295 |  |  | 483 | 57.23 | 0.78
2023-07-27 16:00 | 2.474178 | 3187.678 | 19.93478 | 15.34819 | 2023-07-25 | 1161.839 | 392.8988 | (19.5, 20.0] | normal | 10527.95 | 500.5557 | 28.66361 | 3.916196 | 1.019599 | 6.487398 | 0.7219886 | 0.1716894 | 0.072624 | 45.91376 | 27.42423 | 0.4756909 | 0.1130837 | 0.2315418 | 0 | 0.1796836 | 0.5887746 | 0.1796836 | 0.6284832 | 0.2290588 | 0.1424579 |  |  | 483 | 57.23 | 0.78
2023-07-28 | 2.465137 | 3450 | 19.71834 | 15.2043 | 2023-07-25 | 997.6068 | 388.7779 | (19.5, 20.0] | normal | 10527.95 | 500.5557 | 28.66361 | 3.916196 | 1.019599 | 6.487398 | 0.7219886 | 0.1716894 | 0.072624 | 45.91376 | 27.42423 | 0.4756909 | 0.1130837 | 0.2315418 | 0 | 0.1796836 | 0.5887746 | 0.1796836 | 0.6284832 | 0.2290588 | 0.1424579 |  |  | 479 | 64.5 | 0.73
2023-07-28 08:00 | 2.532949 | 3450.08 | 20.21397 | 15.35155 | 2023-07-25 | 997.6068 | 380.525 | (20.0, 20.5] | baixo | 10527.95 | 500.5557 | 28.66361 | 3.916196 | 1.019599 | 6.487398 | 0.7219886 | 0.1716894 | 0.072624 | 45.91376 | 27.42423 | 0.4756909 | 0.1130837 | 0.2315418 | 0 | 0.1796836 | 0.5887746 | 0.1796836 | 0.6284832 | 0.2290588 | 0.1424579 |  |  | 479 | 64.5 | 0.73
2023-07-28 16:00 | 2.501788 | 3450 | 20.42184 | 14.83381 | 2023-07-26 | 997.6068 | 384.4216 | (20.0, 20.5] | baixo | 7938.63 | 488.487 | 29.52343 | 4.060505 | 1.037833 | 6.496505 | 0.70503 | 0.1869093 | 0.06315831 | 48.33199 | 27.04045 | 0.4806698 | 0.09131173 | 0.23741 | 0 | 0.1906085 | 0.5719816 | 0.1906085 | 0.5227816 | 0.2852621 | 0.1919563 |  |  | 479 | 64.5 | 0.73
2023-07-29 | 2.541991 | 3450 | 20.28378 | 14.94601 | 2023-07-26 | 1168.616 | 382.4138 | (20.0, 20.5] | normal | 7938.63 | 488.487 | 29.52343 | 4.060505 | 1.037833 | 6.496505 | 0.70503 | 0.1869093 | 0.06315831 | 48.33199 | 27.04045 | 0.4806698 | 0.09131173 | 0.23741 | 0 | 0.1906085 | 0.5719816 | 0.1906085 | 0.5227816 | 0.2852621 | 0.1919563 |  |  | 476 | 56.225
2023-07-29 08:00 | 2.605928 | 3450 | 19.90995 | 14.89201 | 2023-07-26 | 1168.616 | 390.2228 | (19.5, 20.0] | normal | 7938.63 | 488.487 | 29.52343 | 4.060505 | 1.037833 | 6.496505 | 0.70503 | 0.1869093 | 0.06315831 | 48.33199 | 27.04045 | 0.4806698 | 0.09131173 | 0.23741 | 0 | 0.1906085 | 0.5719816 | 0.1906085 | 0.5227816 | 0.2852621 | 0.1919563 |  |  | 476 | 56.225
2023-07-29 16:00 | 2.663407 | 3450 | 19.77924 | 15.11284 | 2023-07-27 | 1168.616 | 394.2904 | (19.5, 20.0] | normal | 7167.49 | 487.2518 | 27.42843 | 3.746714 | 0.754471 | 6.62164 | 0.8204834 | 0.2010945 | 0.05250483 | 50.23873 | 30.20805 | 0.5188246 | 0.1512538 | 0.262601 | 0 | 0.06732064 | 0.6700784 | 0.06732064 | 0.4669696 | 0.3113028 | 0.2217276 |  |  | 476 | 56.225
2023-07-30 | 2.734565 | 3450 | 19.80934 | 15.35973 | 2023-07-27 | 1174.039 | 391.4234 | (19.5, 20.0] | normal | 7167.49 | 487.2518 | 27.42843 | 3.746714 | 0.754471 | 6.62164 | 0.8204834 | 0.2010945 | 0.05250483 | 50.23873 | 30.20805 | 0.5188246 | 0.1512538 | 0.262601 | 0 | 0.06732064 | 0.6700784 | 0.06732064 | 0.4669696 | 0.3113028 | 0.2217276 |  |  | 495 | 58.3
2023-07-30 08:00 | 2.750827 | 3450 | 19.91282 | 15.2303 | 2023-07-27 | 1174.039 | 389.5948 | (19.5, 20.0] | normal | 7167.49 | 487.2518 | 27.42843 | 3.746714 | 0.754471 | 6.62164 | 0.8204834 | 0.2010945 | 0.05250483 | 50.23873 | 30.20805 | 0.5188246 | 0.1512538 | 0.262601 | 0 | 0.06732064 | 0.6700784 | 0.06732064 | 0.4669696 | 0.3113028 | 0.2217276 |  |  | 495 | 58.3
2023-07-30 16:00 | 2.670761 | 3450 | 19.84505 | 15.13204 | 2023-07-27 | 1174.039 | 390.7633 | (19.5, 20.0] | normal | 7167.49 | 487.2518 | 27.42843 | 3.746714 | 0.754471 | 6.62164 | 0.8204834 | 0.2010945 | 0.05250483 | 50.23873 | 30.20805 | 0.5188246 | 0.1512538 | 0.262601 | 0 | 0.06732064 | 0.6700784 | 0.06732064 | 0.4669696 | 0.3113028 | 0.2217276 |  |  | 495 | 58.3
2023-07-31 | 2.731865 | 3450 | 19.97904 | 14.98313 | 2023-07-28 | 1176.729 | 392.749 | (19.5, 20.0] | normal | 10318.01 | 510.9406 | 26.59995 | 3.952211 | 0.9349618 | 6.73696 | 0.882048 | 0.1799997 | 0.06453012 | 53.71903 | 30.05318 | 0.4498503 | 0.1227785 | 0.2751897 | 0 | 0.1521815 | 0.5726288 | 0.1521815 | 0.5792667 | 0.2317298 | 0.1890035 |  |  | 477 | 59.17 | 0.49
2023-07-31 08:00 | 2.692146 | 3472.41 | 19.7711 | 15.00806 | 2023-07-28 | 1176.729 | 391.4756 | (19.5, 20.0] | normal | 10318.01 | 510.9406 | 26.59995 | 3.952211 | 0.9349618 | 6.73696 | 0.882048 | 0.1799997 | 0.06453012 | 53.71903 | 30.05318 | 0.4498503 | 0.1227785 | 0.2751897 | 0 | 0.1521815 | 0.5726288 | 0.1521815 | 0.5792667 | 0.2317298 | 0.1890035 |  |  | 477 | 59.17 | 0.49
2023-07-31 16:00 | 2.490041 | 3474.998 | 20.06387 | 15.41621 | 2023-07-29 | 1176.729 | 391.2502 | (20.0, 20.5] | normal | 11416.65 | 509.4186 | 30.2486 | 4.089909 | 0.964218 | 6.830435 | 0.8956682 | 0.1895178 | 0.08415328 | 57.31213 | 31.04393 | 0.4380164 | 0.1584151 | 0.2368698 | 0 | 0.1666986 | 0.5964315 | 0.1666986 | 0.5354417 | 0.157301 | 0.3072574 |  |  | 477 | 59.17 | 0.49
2023-08-01 | 2.312112 | 3450.963 | 19.95794 | 15.29941 | 2023-07-29 | 1153.104 | 382.0085 | (19.5, 20.0] | normal | 11416.65 | 509.4186 | 30.2486 | 4.089909 | 0.964218 | 6.830435 | 0.8956682 | 0.1895178 | 0.08415328 | 57.31213 | 31.04393 | 0.4380164 | 0.1584151 | 0.2368698 | 0 | 0.1666986 | 0.5964315 | 0.1666986 | 0.5354417 | 0.157301 | 0.3072574 | 3.27 | 1.56 | 459 | 59.225 | 0.63
2023-08-01 08:00 | 2.329334 | 3450 | 19.8554 | 15.33723 | 2023-07-30 | 1153.104 | 390.0219 | (19.5, 20.0] | normal | 8027.09 | 489.8319 | 24.26607 | 4.032179 | 0.9478337 | 7.25224 | 0.8298553 | 0.2516082 | 0.07970406 | 62.01267 | 26.75742 | 0.4117482 | 0.4065882 | 0.04903271 | 0 | 0.1326309 | 0.8183364 | 0.1326309 | 0.1847917 | 0.223244 | 0.5919642 | 3.27 | 1.56 | 459 | 59.225 | 0.63
2023-08-01 16:00 | 2.324023 | 3420.161 | 19.91609 | 15.24686 | 2023-07-30 | 1153.104 | 378.3574 | (19.5, 20.0] | normal | 8027.09 | 489.8319 | 24.26607 | 4.032179 | 0.9478337 | 7.25224 | 0.8298553 | 0.2516082 | 0.07970406 | 62.01267 | 26.75742 | 0.4117482 | 0.4065882 | 0.04903271 | 0 | 0.1326309 | 0.8183364 | 0.1326309 | 0.1847917 | 0.223244 | 0.5919642 | 3.27 | 1.56 | 459 | 59.225 | 0.63
2023-08-02 | 2.404951 | 3400 | 19.85612 | 15.44204 | 2023-07-30 | 1135.632 | 378.4233 | (19.5, 20.0] | normal | 8027.09 | 489.8319 | 24.26607 | 4.032179 | 0.9478337 | 7.25224 | 0.8298553 | 0.2516082 | 0.07970406 | 62.01267 | 26.75742 | 0.4117482 | 0.4065882 | 0.04903271 | 0 | 0.1326309 | 0.8183364 | 0.1326309 | 0.1847917 | 0.223244 | 0.5919642 | 4.43 | 2.15 | 461 | 57.38333 | 0.68
2023-08-02 08:00 | 2.392604 | 3400 | 19.82696 | 15.49073 | 2023-07-30 | 1135.632 | 376.9858 | (19.5, 20.0] | normal | 8027.09 | 489.8319 | 24.26607 | 4.032179 | 0.9478337 | 7.25224 | 0.8298553 | 0.2516082 | 0.07970406 | 62.01267 | 26.75742 | 0.4117482 | 0.4065882 | 0.04903271 | 0 | 0.1326309 | 0.8183364 | 0.1326309 | 0.1847917 | 0.223244 | 0.5919642 | 4.43 | 2.15 | 461 | 57.38333 | 0.68
2023-08-02 16:00 | 2.307739 | 3399.103 | 19.87658 | 15.49269 | 2023-07-31 | 1135.632 | 376.7726 | (19.5, 20.0] | normal | 4726.46 | 489.193 | 25.75818 | 4.57061 | 1.023144 | 7.746304 | 0.7081792 | 0.3052687 | 0.0943593 | 46.73327 | 26.13557 | 0.2004164 | 0.6990052 | 0 | 0 | 0.1005784 | 0.8994216 | 0.1005784 | 0.09184887 | 0.03207263 | 0.8760785 | 4.43 | 2.15 | 461 | 57.38333 | 0.68
2023-08-03 | 2.330514 | 3375.017 | 19.62779 | 15.35549 | 2023-07-31 | 1106.554 | 378.8311 | (19.5, 20.0] | normal | 4726.46 | 489.193 | 25.75818 | 4.57061 | 1.023144 | 7.746304 | 0.7081792 | 0.3052687 | 0.0943593 | 46.73327 | 26.13557 | 0.2004164 | 0.6990052 | 0 | 0 | 0.1005784 | 0.8994216 | 0.1005784 | 0.09184887 | 0.03207263 | 0.8760785 | 4.18 | 2.69 | 465 | 58.39 | 0.6
2023-08-03 08:00 | 2.38359 | 3375 | 19.50033 | 15.50323 | 2023-07-31 | 1106.554 | 377.4536 | (19.5, 20.0] | normal | 4726.46 | 489.193 | 25.75818 | 4.57061 | 1.023144 | 7.746304 | 0.7081792 | 0.3052687 | 0.0943593 | 46.73327 | 26.13557 | 0.2004164 | 0.6990052 | 0 | 0 | 0.1005784 | 0.8994216 | 0.1005784 | 0.09184887 | 0.03207263 | 0.8760785 | 4.18 | 2.69 | 465 | 58.39 | 0.6
2023-08-03 16:00 | 2.423201 | 3375 | 19.90593 | 15.62518 | 2023-08-01 | 1106.554 | 365.9513 | (19.5, 20.0] | normal | 8052.58 | 489.7717 | 19.7368 | 4.376687 | 0.9113401 | 7.523945 | 0.6745095 | 0.288379 | 0.09423696 | 59.62028 | 23.97844 | 0.2956506 | 0.5399462 | 0 | 0 | 0.1644032 | 0.8355968 | 0.1644032 | 0.1151047 | 0.1950443 | 0.689851 | 4.18 | 2.69 | 465 | 58.39 | 0.6
2023-08-04 | 2.512325 | 3375 | 20.12032 | 15.47686 | 2023-08-01 | 1014.128 | 362.541 | (20.0, 20.5] | normal | 8052.58 | 489.7717 | 19.7368 | 4.376687 | 0.9113401 | 7.523945 | 0.6745095 | 0.288379 | 0.09423696 | 59.62028 | 23.97844 | 0.2956506 | 0.5399462 | 0 | 0 | 0.1644032 | 0.8355968 | 0.1644032 | 0.1151047 | 0.1950443 | 0.689851 | 4.83 | 2.85 | 472 | 59.99 | 0.49
2023-08-04 08:00 | 2.56481 | 3375 | 20.18393 | 15.57066 | 2023-08-01 | 1014.128 | 350.1601 | (20.0, 20.5] | normal | 8052.58 | 489.7717 | 19.7368 | 4.376687 | 0.9113401 | 7.523945 | 0.6745095 | 0.288379 | 0.09423696 | 59.62028 | 23.97844 | 0.2956506 | 0.5399462 | 0 | 0 | 0.1644032 | 0.8355968 | 0.1644032 | 0.1151047 | 0.1950443 | 0.689851 | 4.83 | 2.85 | 472 | 59.99 | 0.49
2023-08-04 16:00 | 2.505064 | 3316.932 | 20.23847 | 15.65035 | 2023-08-02 | 1014.128 | 291.9165 | (20.0, 20.5] | normal | 7897.22 | 495.731 | 20.2373 | 4.190175 | 0.8760336 | 7.400994 | 0.6898239 | 0.2488108 | 0.1058109 | 62.76598 | 20.19093 | 0.3365197 | 0.3957823 | 0 | 0 | 0.267698 | 0.732302 | 0.267698 | 0.2399971 | 0.2112566 | 0.5487463 | 4.83 | 2.85 | 472 | 59.99 | 0.49
2023-08-05 | 2.682855 | 3303.509 | 20.54134 | 15.36907 | 2023-08-02 | 1105.658 | 360.3024 | (20.5, inf] | normal | 7897.22 | 495.731 | 20.2373 | 4.190175 | 0.8760336 | 7.400994 | 0.6898239 | 0.2488108 | 0.1058109 | 62.76598 | 20.19093 | 0.3365197 | 0.3957823 | 0 | 0 | 0.267698 | 0.732302 | 0.267698 | 0.2399971 | 0.2112566 | 0.5487463 | 4.11 | 2.57 | 483
2023-08-05 08:00 | 2.732971 | 3349.999 | 20.10402 | 15.37846 | 2023-08-02 | 1105.658 | 365.7771 | (20.0, 20.5] | normal | 7897.22 | 495.731 | 20.2373 | 4.190175 | 0.8760336 | 7.400994 | 0.6898239 | 0.2488108 | 0.1058109 | 62.76598 | 20.19093 | 0.3365197 | 0.3957823 | 0 | 0 | 0.267698 | 0.732302 | 0.267698 | 0.2399971 | 0.2112566 | 0.5487463 | 4.11 | 2.57 | 483
2023-08-05 16:00 | 2.76353 | 3371.384 | 19.74382 | 15.27847 | 2023-08-02 | 1105.658 | 377.0796 | (19.5, 20.0] | normal | 7897.22 | 495.731 | 20.2373 | 4.190175 | 0.8760336 | 7.400994 | 0.6898239 | 0.2488108 | 0.1058109 | 62.76598 | 20.19093 | 0.3365197 | 0.3957823 | 0 | 0 | 0.267698 | 0.732302 | 0.267698 | 0.2399971 | 0.2112566 | 0.5487463 | 4.11 | 2.57 | 483
2023-08-06 | 2.78333 | 3383.479 | 20.19375 | 15.38192 | 2023-08-03 | 1153.372 | 387.6644 | (20.0, 20.5] | normal | 9067.39 | 499.6423 | 25.02353 | 4.062377 | 0.8568332 | 7.414977 | 0.7384232 | 0.2350858 | 0.09626622 | 59.81298 | 21.29019 | 0.395642 | 0.3898564 | 0 | 0 | 0.2145016 | 0.7854984 | 0.2145016 | 0.2097296 | 0.2886211 | 0.5016493 | 4.04 | 2.41 | 497 | 58.665
2023-08-06 08:00 | 2.819223 | 3400 | 20.30136 | 15.09654 | 2023-08-03 | 1153.372 | 381.3757 | (20.0, 20.5] | normal | 9067.39 | 499.6423 | 25.02353 | 4.062377 | 0.8568332 | 7.414977 | 0.7384232 | 0.2350858 | 0.09626622 | 59.81298 | 21.29019 | 0.395642 | 0.3898564 | 0 | 0 | 0.2145016 | 0.7854984 | 0.2145016 | 0.2097296 | 0.2886211 | 0.5016493 | 4.04 | 2.41 | 497 | 58.665
2023-08-06 16:00 | 2.800219 | 3389.785 | 20.14578 | 14.96021 | 2023-08-03 | 1153.372 | 381.9793 | (20.0, 20.5] | normal | 9067.39 | 499.6423 | 25.02353 | 4.062377 | 0.8568332 | 7.414977 | 0.7384232 | 0.2350858 | 0.09626622 | 59.81298 | 21.29019 | 0.395642 | 0.3898564 | 0 | 0 | 0.2145016 | 0.7854984 | 0.2145016 | 0.2097296 | 0.2886211 | 0.5016493 | 4.04 | 2.41 | 497 | 58.665
2023-08-07 | 2.822281 | 3382.74 | 20.06934 | 15.27787 | 2023-08-04 | 1173.872 | 385.7505 | (20.0, 20.5] | normal | 8872 | 502.8276 | 25.19592 | 3.875404 | 0.8563633 | 7.402517 | 0.7213701 | 0.2302639 | 0.08222134 | 60.57622 | 23.18872 | 0.3686125 | 0.374982 | 0 | 0 | 0.2564055 | 0.7435945 | 0.2564055 | 0.2564055 | 0.2874346 | 0.4561598 | 3.37 | 1.74 | 475 | 60.78 | 0.57
2023-08-07 08:00 | 2.827087 | 3400 | 20.22599 | 13.7437 | 2023-08-04 | 1173.872 | 392.1012 | (20.0, 20.5] | normal | 8872 | 502.8276 | 25.19592 | 3.875404 | 0.8563633 | 7.402517 | 0.7213701 | 0.2302639 | 0.08222134 | 60.57622 | 23.18872 | 0.3686125 | 0.374982 | 0 | 0 | 0.2564055 | 0.7435945 | 0.2564055 | 0.2564055 | 0.2874346 | 0.4561598 | 3.37 | 1.74 | 475 | 60.78 | 0.57
2023-08-07 16:00 | 2.785474 | 3400 | 20.53992 | 15.43431 | 2023-08-04 | 1173.872 | 391.3771 | (20.5, inf] | normal | 8872 | 502.8276 | 25.19592 | 3.875404 | 0.8563633 | 7.402517 | 0.7213701 | 0.2302639 | 0.08222134 | 60.57622 | 23.18872 | 0.3686125 | 0.374982 | 0 | 0 | 0.2564055 | 0.7435945 | 0.2564055 | 0.2564055 | 0.2874346 | 0.4561598 | 3.37 | 1.74 | 475 | 60.78 | 0.57
2023-08-08 | 2.825449 | 3400 | 20.48576 | 15.54122 | 2023-08-05 | 1159.734 | 385.513 | (20.0, 20.5] | normal | 10425.23 | 488.8851 | 30.89837 | 4.0126 | 0.7598382 | 7.452328 | 0.7148145 | 0.238763 | 0.0921748 | 60.93629 | 25.97325 | 0.3213071 | 0.4527919 | 0.01601787 | 0 | 0.2098831 | 0.774099 | 0.2098831 | 0.225901 | 0.2521652 | 0.5219338 | 3.97 | 2.24 | 485 | 57.63 | 0.54
2023-08-08 08:00 | 2.798908 | 3400 | 20.493 | 15.47425 | 2023-08-05 | 1159.734 | 383.3755 | (20.0, 20.5] | normal | 10425.23 | 488.8851 | 30.89837 | 4.0126 | 0.7598382 | 7.452328 | 0.7148145 | 0.238763 | 0.0921748 | 60.93629 | 25.97325 | 0.3213071 | 0.4527919 | 0.01601787 | 0 | 0.2098831 | 0.774099 | 0.2098831 | 0.225901 | 0.2521652 | 0.5219338 | 3.97 | 2.24 | 485 | 57.63 | 0.54
2023-08-08 16:00 | 2.740584 | 3400 | 20.46933 | 15.31103 | 2023-08-05 | 1159.734 | 388.4108 | (20.0, 20.5] | normal | 10425.23 | 488.8851 | 30.89837 | 4.0126 | 0.7598382 | 7.452328 | 0.7148145 | 0.238763 | 0.0921748 | 60.93629 | 25.97325 | 0.3213071 | 0.4527919 | 0.01601787 | 0 | 0.2098831 | 0.774099 | 0.2098831 | 0.225901 | 0.2521652 | 0.5219338 | 3.97 | 2.24 | 485 | 57.63 | 0.54
2023-08-09 | 2.739928 | 3400 | 20.2384 | 15.36817 | 2023-08-06 | 1170.587 | 388.5469 | (20.0, 20.5] | normal | 9122.74 | 486.3647 | 26.35063 | 4.137258 | 0.8190719 | 7.351701 | 0.6936285 | 0.2436877 | 0.1010401 | 64.36655 | 26.47788 | 0.3627857 | 0.3614747 | 0.006181257 | 0 | 0.2695583 | 0.7242605 | 0.2695583 | 0.2757395 | 0.1633183 | 0.5609422 | 3.27 | 1.75 | 470 | 57.73 | 0.52
2023-08-09 16:00 | 2.941114 | 3343.914 | 20.1689 | 15.65715 | 2023-08-06 | 1170.587 | 390.1101 | (20.0, 20.5] | normal | 9122.74 | 486.3647 | 26.35063 | 4.137258 | 0.8190719 | 7.351701 | 0.6936285 | 0.2436877 | 0.1010401 | 64.36655 | 26.47788 | 0.3627857 | 0.3614747 | 0.006181257 | 0 | 0.2695583 | 0.7242605 | 0.2695583 | 0.2757395 | 0.1633183 | 0.5609422 | 3.27 | 1.75 | 470 | 57.73 | 0.52
2023-08-10 | 2.553904 | 3200.843 | 20.54084 | 16.03086 | 2023-08-07 | 858.6715 | 389.7884 | (20.5, inf] | baixo | 8146.76 | 487.6747 | 29.46511 | 4.127058 | 0.8541378 | 7.334619 | 0.7211417 | 0.2322739 | 0.09859458 | 64.14251 | 27.19725 | 0.37803 | 0.3314005 | 0.00708257 | 0 | 0.2834869 | 0.7094305 | 0.2834869 | 0.2905695 | 0.1976504 | 0.5117801 | 4.38 | 2.31 | 475 | 59.4 | 0.4
2023-08-12 | 2.784423 | 3449.998 | 19.82996 | 14.57689 | 2023-08-09 | 1096.689 | 362.162 | (19.5, 20.0] | normal | 6410.01 | 489.0705 | 36.84429 | 3.734379 | 0.6999138 | 7.438004 | 0.6912619 | 0.2903247 | 0.09527981 | 62.41988 | 21.61497 | 0.295842 | 0.4926357 | 0.00832916 | 0 | 0.2031931 | 0.7884777 | 0.2031931 | 0.2115223 | 0 | 0.7884777 | 4.49 | 2.33 | 476 | 61.53667
2023-08-12 08:00 | 2.376012 | 3463.891 | 20.77993 | 15.14215 | 2023-08-09 | 1096.689 | 361.5889 | (20.5, inf] | normal | 6410.01 | 489.0705 | 36.84429 | 3.734379 | 0.6999138 | 7.438004 | 0.6912619 | 0.2903247 | 0.09527981 | 62.41988 | 21.61497 | 0.295842 | 0.4926357 | 0.00832916 | 0 | 0.2031931 | 0.7884777 | 0.2031931 | 0.2115223 | 0 | 0.7884777 | 4.49 | 2.33 | 476 | 61.53667
2023-08-12 16:00 | 2.230663 | 3500 | 20.62047 | 14.90097 | 2023-08-10 | 1096.689 | 371.2036 | (20.5, inf] | normal | 5260.7 | 481.587 | 40.5681 | 3.91272 | 0.781946 | 7.202564 | 0.838603 | 0.268529 | 0.09797878 | 54.08873 | 23.7263 | 0.4568517 | 0.3293611 | 0 | 0 | 0.2137871 | 0.7862129 | 0.2137871 | 0.2137871 | 0.01033893 | 0.7758739 | 4.49 | 2.33 | 476 | 61.53667
2023-08-13 | 2.310875 | 3500 | 20.3 | 15.06253 | 2023-08-10 | 1162.95 | 386.4422 | (20.0, 20.5] | normal | 5260.7 | 481.587 | 40.5681 | 3.91272 | 0.781946 | 7.202564 | 0.838603 | 0.268529 | 0.09797878 | 54.08873 | 23.7263 | 0.4568517 | 0.3293611 | 0 | 0 | 0.2137871 | 0.7862129 | 0.2137871 | 0.2137871 | 0.01033893 | 0.7758739 | 3.63 | 1.72 | 472 | 59.71333
2023-08-13 08:00 | 2.329973 | 3500 | 20.50619 | 15.54565 | 2023-08-11 | 1162.95 | 388.7864 | (20.5, inf] | normal | 4935.36 | 481.2677 | 35.37652 | 3.886409 | 0.7937157 | 7.178469 | 0.926386 | 0.2707586 | 0.1116815 | 58.06447 | 23.30625 | 0.3803107 | 0.3631832 | 0 | 0 | 0.2565061 | 0.7434939 | 0.2565061 | 0.2565061 | 0 | 0.7434939 | 3.63 | 1.72 | 472 | 59.71333
2023-08-13 16:00 | 2.343342 | 3500 | 20.5098 | 15.56551 | 2023-08-11 | 1162.95 | 385.8812 | (20.5, inf] | normal | 4935.36 | 481.2677 | 35.37652 | 3.886409 | 0.7937157 | 7.178469 | 0.926386 | 0.2707586 | 0.1116815 | 58.06447 | 23.30625 | 0.3803107 | 0.3631832 | 0 | 0 | 0.2565061 | 0.7434939 | 0.2565061 | 0.2565061 | 0 | 0.7434939 | 3.63 | 1.72 | 472 | 59.71333
2023-08-14 | 2.295597 | 3500 | 20.6116 | 15.59845 | 2023-08-11 | 1142.403 | 380.5084 | (20.5, inf] | normal | 4935.36 | 481.2677 | 35.37652 | 3.886409 | 0.7937157 | 7.178469 | 0.926386 | 0.2707586 | 0.1116815 | 58.06447 | 23.30625 | 0.3803107 | 0.3631832 | 0 | 0 | 0.2565061 | 0.7434939 | 0.2565061 | 0.2565061 | 0 | 0.7434939 |  |  |  | 59.47667
2023-08-14 08:00 | 2.278409 | 3500 | 20.91329 | 15.49211 | 2023-08-12 | 1142.403 | 378.1913 | (20.5, inf] | normal | 5847.21 | 484.908 | 34.74953 | 4.347984 | 0.8823945 | 7.200926 | 1.069031 | 0.250922 | 0.1165426 | 53.12162 | 23.32486 | 0.2965568 | 0.3958674 | 0 | 0 | 0.3075757 | 0.6924243 | 0.3075757 | 0.3175326 | 0.03906821 | 0.6433992 |  |  |  | 59.47667
2023-08-14 16:00 | 2.192547 | 3500 | 20.67525 | 15.67589 | 2023-08-12 | 1142.403 | 380.1118 | (20.5, inf] | normal | 5847.21 | 484.908 | 34.74953 | 4.347984 | 0.8823945 | 7.200926 | 1.069031 | 0.250922 | 0.1165426 | 53.12162 | 23.32486 | 0.2965568 | 0.3958674 | 0 | 0 | 0.3075757 | 0.6924243 | 0.3075757 | 0.3175326 | 0.03906821 | 0.6433992 |  |  |  | 59.47667
2023-08-15 | 2.262967 | 3500 | 21.10903 | 15.58604 | 2023-08-12 | 1108.848 | 388.4686 | (20.5, inf] | normal | 5847.21 | 484.908 | 34.74953 | 4.347984 | 0.8823945 | 7.200926 | 1.069031 | 0.250922 | 0.1165426 | 53.12162 | 23.32486 | 0.2965568 | 0.3958674 | 0 | 0 | 0.3075757 | 0.6924243 | 0.3075757 | 0.3175326 | 0.03906821 | 0.6433992 |  |  | 452 | 58.33 | 0.62
2023-08-15 08:00 | 2.346559 | 3500 | 21.18632 | 15.33223 | 2023-08-12 | 1108.848 | 391.9249 | (20.5, inf] | normal | 5847.21 | 484.908 | 34.74953 | 4.347984 | 0.8823945 | 7.200926 | 1.069031 | 0.250922 | 0.1165426 | 53.12162 | 23.32486 | 0.2965568 | 0.3958674 | 0 | 0 | 0.3075757 | 0.6924243 | 0.3075757 | 0.3175326 | 0.03906821 | 0.6433992 |  |  | 452 | 58.33 | 0.62
2023-08-15 16:00 | 2.33162 | 3500 | 21.12413 | 15.34289 | 2023-08-13 | 1108.848 | 381.4013 | (20.5, inf] | normal | 8215 | 477.6235 | 33.507 | 4.644918 | 0.8785864 | 7.304031 | 0.9822839 | 0.2777934 | 0.09724961 | 42.3032 | 17.61799 | 0.3661862 | 0.3877675 | 0.006523433 | 0 | 0.2395228 | 0.7539537 | 0.2395228 | 0.2460463 | 0 | 0.7539537 |  |  | 452 | 58.33 | 0.62
2023-08-16 08:00 | 2.540251 | 3198.99 | 20.80044 | 13.74128 | 2023-08-13 | 1031.316 | 390.0088 | (20.5, inf] | normal | 8215 | 477.6235 | 33.507 | 4.644918 | 0.8785864 | 7.304031 | 0.9822839 | 0.2777934 | 0.09724961 | 42.3032 | 17.61799 | 0.3661862 | 0.3877675 | 0.006523433 | 0 | 0.2395228 | 0.7539537 | 0.2395228 | 0.2460463 | 0 | 0.7539537 | 4.27 | 2.15 | 451 |  | 0.59
2023-08-16 16:00 | 2.689224 | 3043.542 | 20.70405 | 13.73169 | 2023-08-13 | 1031.316 | 389.0762 | (20.5, inf] | normal | 8215 | 477.6235 | 33.507 | 4.644918 | 0.8785864 | 7.304031 | 0.9822839 | 0.2777934 | 0.09724961 | 42.3032 | 17.61799 | 0.3661862 | 0.3877675 | 0.006523433 | 0 | 0.2395228 | 0.7539537 | 0.2395228 | 0.2460463 | 0 | 0.7539537 | 4.27 | 2.15 | 451 |  | 0.59
2023-08-17 | 2.908921 | 3029.91 | 20.86907 | 14.37019 | 2023-08-14 | 1077.111 | 381.6996 | (20.5, inf] | normal | 8107.32 | 483.4004 | 34.59354 | 4.600998 | 0.9845783 | 7.081204 | 1.013321 | 0.2508621 | 0.0939342 | 45.67948 | 18.7232 | 0.3692638 | 0.3033345 | 0.03382375 | 0 | 0.2935779 | 0.6725983 | 0.2935779 | 0.3773984 | 0.006242507 | 0.616359 |  |  | 455 | 59.09 | 0.56
2023-08-17 08:00 | 2.822198 | 3268.499 | 21.26742 | 15.16035 | 2023-08-14 | 1077.111 | 360.555 | (20.5, inf] | normal | 8107.32 | 483.4004 | 34.59354 | 4.600998 | 0.9845783 | 7.081204 | 1.013321 | 0.2508621 | 0.0939342 | 45.67948 | 18.7232 | 0.3692638 | 0.3033345 | 0.03382375 | 0 | 0.2935779 | 0.6725983 | 0.2935779 | 0.3773984 | 0.006242507 | 0.616359 |  |  | 455 | 59.09 | 0.56
2023-08-17 16:00 | 2.512793 | 3428.181 | 21.09125 | 15.51514 | 2023-08-15 | 1077.111 | 324.1565 | (20.5, inf] | normal | 7105.58 | 481.2126 | 32.31509 | 4.528543 | 0.9113784 | 7.189984 | 0.9771293 | 0.2631504 | 0.09179789 | 43.89517 | 19.36694 | 0.3492692 | 0.3774864 | 0.03625179 | 0 | 0.2369926 | 0.7267556 | 0.2369926 | 0.3341402 | 0 | 0.6658598 |  |  | 455 | 59.09 | 0.56
2023-08-18 | 2.525522 | 3450 | 21.05631 | 15.42494 | 2023-08-15 | 1121.499 | 364.2767 | (20.5, inf] | normal | 7105.58 | 481.2126 | 32.31509 | 4.528543 | 0.9113784 | 7.189984 | 0.9771293 | 0.2631504 | 0.09179789 | 43.89517 | 19.36694 | 0.3492692 | 0.3774864 | 0.03625179 | 0 | 0.2369926 | 0.7267556 | 0.2369926 | 0.3341402 | 0 | 0.6658598 |  |  | 467 | 58.105 | 0.74
2023-08-18 08:00 | 2.557491 | 3450 | 21.34395 | 15.08502 | 2023-08-15 | 1121.499 | 377.4403 | (20.5, inf] | normal | 7105.58 | 481.2126 | 32.31509 | 4.528543 | 0.9113784 | 7.189984 | 0.9771293 | 0.2631504 | 0.09179789 | 43.89517 | 19.36694 | 0.3492692 | 0.3774864 | 0.03625179 | 0 | 0.2369926 | 0.7267556 | 0.2369926 | 0.3341402 | 0 | 0.6658598 |  |  | 467 | 58.105 | 0.74
2023-08-18 16:00 | 2.49872 | 3450 | 21.07443 | 15.04817 | 2023-08-16 | 1121.499 | 376.5619 | (20.5, inf] | normal | 7487.02 | 487.6734 | 32.04701 | 4.419673 | 0.9491746 | 7.109558 | 0.8400738 | 0.2370587 | 0.08880953 | 50.96619 | 21.05942 | 0.3865129 | 0.3336067 | 0 | 0 | 0.2798804 | 0.7201196 | 0.2798804 | 0.4671966 | 0.02368366 | 0.5091198 |  |  | 467 | 58.105 | 0.74
2023-08-19 | 2.517772 | 3450 | 21.17168 | 15.28081 | 2023-08-16 | 1157.423 | 384.0385 | (20.5, inf] | normal | 7487.02 | 487.6734 | 32.04701 | 4.419673 | 0.9491746 | 7.109558 | 0.8400738 | 0.2370587 | 0.08880953 | 50.96619 | 21.05942 | 0.3865129 | 0.3336067 | 0 | 0 | 0.2798804 | 0.7201196 | 0.2798804 | 0.4671966 | 0.02368366 | 0.5091198 |  |  | 453 | 58.96333
2023-08-19 08:00 | 2.556199 | 3450 | 21.15998 | 15.21118 | 2023-08-16 | 1157.423 | 384.7627 | (20.5, inf] | normal | 7487.02 | 487.6734 | 32.04701 | 4.419673 | 0.9491746 | 7.109558 | 0.8400738 | 0.2370587 | 0.08880953 | 50.96619 | 21.05942 | 0.3865129 | 0.3336067 | 0 | 0 | 0.2798804 | 0.7201196 | 0.2798804 | 0.4671966 | 0.02368366 | 0.5091198 |  |  | 453 | 58.96333
2023-08-19 16:00 | 2.613678 | 3450 | 20.97621 | 15.24901 | 2023-08-17 | 1157.423 | 385.6853 | (20.5, inf] | normal | 8661.29 | 474.9683 | 30.81692 | 4.348609 | 0.868646 | 7.0975 | 1.051441 | 0.2695414 | 0.08525074 | 43.93466 | 20.65811 | 0.3213528 | 0.5189735 | 0 | 0 | 0.1596737 | 0.8403263 | 0.1596737 | 0.3051589 | 0.03483892 | 0.6600021 |  |  | 453 | 58.96333
2023-08-20 | 2.676001 | 3450 | 21.3864 | 15.31682 | 2023-08-17 | 1163.719 | 381.1571 | (20.5, inf] | normal | 8661.29 | 474.9683 | 30.81692 | 4.348609 | 0.868646 | 7.0975 | 1.051441 | 0.2695414 | 0.08525074 | 43.93466 | 20.65811 | 0.3213528 | 0.5189735 | 0 | 0 | 0.1596737 | 0.8403263 | 0.1596737 | 0.3051589 | 0.03483892 | 0.6600021 |  |  | 464 | 59.655
2023-08-20 08:00 | 2.763188 | 3450 | 21.01243 | 14.96892 | 2023-08-17 | 1163.719 | 387.2312 | (20.5, inf] | normal | 8661.29 | 474.9683 | 30.81692 | 4.348609 | 0.868646 | 7.0975 | 1.051441 | 0.2695414 | 0.08525074 | 43.93466 | 20.65811 | 0.3213528 | 0.5189735 | 0 | 0 | 0.1596737 | 0.8403263 | 0.1596737 | 0.3051589 | 0.03483892 | 0.6600021 |  |  | 464 | 59.655
2023-08-20 16:00 | 2.759635 | 3450 | 20.87148 | 15.44356 | 2023-08-17 | 1163.719 | 391.3309 | (20.5, inf] | normal | 8661.29 | 474.9683 | 30.81692 | 4.348609 | 0.868646 | 7.0975 | 1.051441 | 0.2695414 | 0.08525074 | 43.93466 | 20.65811 | 0.3213528 | 0.5189735 | 0 | 0 | 0.1596737 | 0.8403263 | 0.1596737 | 0.3051589 | 0.03483892 | 0.6600021 |  |  | 464 | 59.655
2023-08-21 | 2.755761 | 3450 | 20.7795 | 15.4735 | 2023-08-18 | 1172.004 | 383.224 | (20.5, inf] | normal | 9156.97 | 481.685 | 34.92428 | 4.469194 | 0.9716772 | 7.140248 | 0.8980907 | 0.2702788 | 0.0950318 | 43.74745 | 19.39866 | 0.3440003 | 0.371897 | 0 | 0 | 0.2841027 | 0.7158973 | 0.2841027 | 0.2841027 | 0.0682158 | 0.6476815 |  |  | 458.5 | 57.055 | 0.635
2023-08-21 08:00 | 2.815177 | 3450 | 20.45582 | 15.29529 | 2023-08-18 | 1172.004 | 390.4403 | (20.0, 20.5] | normal | 9156.97 | 481.685 | 34.92428 | 4.469194 | 0.9716772 | 7.140248 | 0.8980907 | 0.2702788 | 0.0950318 | 43.74745 | 19.39866 | 0.3440003 | 0.371897 | 0 | 0 | 0.2841027 | 0.7158973 | 0.2841027 | 0.2841027 | 0.0682158 | 0.6476815 |  |  | 458.5 | 57.055 | 0.635
2023-08-21 16:00 | 2.67374 | 3450 | 20.35357 | 15.45133 | 2023-08-18 | 1172.004 | 394.2084 | (20.0, 20.5] | normal | 9156.97 | 481.685 | 34.92428 | 4.469194 | 0.9716772 | 7.140248 | 0.8980907 | 0.2702788 | 0.0950318 | 43.74745 | 19.39866 | 0.3440003 | 0.371897 | 0 | 0 | 0.2841027 | 0.7158973 | 0.2841027 | 0.2841027 | 0.0682158 | 0.6476815 |  |  | 458.5 | 57.055 | 0.635
2023-08-22 | 2.709584 | 3450 | 20.31676 | 15.41123 | 2023-08-19 | 1165.808 | 393.5412 | (20.0, 20.5] | normal | 10223.96 | 476.3147 | 33.42912 | 4.477641 | 1.083704 | 7.238962 | 1.014668 | 0.2696052 | 0.09785121 | 40.66699 | 15.10923 | 0.3220298 | 0.4494149 | 0.01088424 | 0 | 0.217671 | 0.7714447 | 0.217671 | 0.3008286 | 0.02715582 | 0.6720155 |  |  | 472 | 58.1 | 0.82
2023-08-22 08:00 | 2.780302 | 3450 | 20.38696 | 15.28667 | 2023-08-19 | 1165.808 | 393.9289 | (20.0, 20.5] | normal | 10223.96 | 476.3147 | 33.42912 | 4.477641 | 1.083704 | 7.238962 | 1.014668 | 0.2696052 | 0.09785121 | 40.66699 | 15.10923 | 0.3220298 | 0.4494149 | 0.01088424 | 0 | 0.217671 | 0.7714447 | 0.217671 | 0.3008286 | 0.02715582 | 0.6720155 |  |  | 472 | 58.1 | 0.82
2023-08-22 16:00 | 2.75124 | 3450 | 20.41368 | 15.31605 | 2023-08-19 | 1165.808 | 390.516 | (20.0, 20.5] | normal | 10223.96 | 476.3147 | 33.42912 | 4.477641 | 1.083704 | 7.238962 | 1.014668 | 0.2696052 | 0.09785121 | 40.66699 | 15.10923 | 0.3220298 | 0.4494149 | 0.01088424 | 0 | 0.217671 | 0.7714447 | 0.217671 | 0.3008286 | 0.02715582 | 0.6720155 |  |  | 472 | 58.1 | 0.82
2023-08-23 | 2.690209 | 3450 | 20.53503 | 15.54804 | 2023-08-20 | 1170.113 | 391.4459 | (20.5, inf] | normal | 7995.11 | 481.7745 | 31.40196 | 4.355355 | 0.8539863 | 7.151625 | 0.9945419 | 0.2635283 | 0.09674615 | 46.53741 | 21.17216 | 0.3272625 | 0.3520639 | 0.08501697 | 0 | 0.2356565 | 0.6793265 | 0.2356565 | 0.3633771 | 0 | 0.6366229 |  |  | 490 | 62.57667 | 1.06
2023-08-23 08:00 | 2.727667 | 3450 | 20.73382 | 15.38617 | 2023-08-20 | 1170.113 | 385.6489 | (20.5, inf] | normal | 7995.11 | 481.7745 | 31.40196 | 4.355355 | 0.8539863 | 7.151625 | 0.9945419 | 0.2635283 | 0.09674615 | 46.53741 | 21.17216 | 0.3272625 | 0.3520639 | 0.08501697 | 0 | 0.2356565 | 0.6793265 | 0.2356565 | 0.3633771 | 0 | 0.6366229 |  |  | 490 | 62.57667 | 1.06
2023-08-23 16:00 | 2.536824 | 3450 | 20.80341 | 15.53784 | 2023-08-21 | 1170.113 | 387.8094 | (20.5, inf] | normal | 9547.96 | 487.4573 | 33.25841 | 4.625454 | 1.077093 | 7.231422 | 0.9721328 | 0.2416028 | 0.1070068 | 45.55472 | 17.8847 | 0.3219536 | 0.292607 | 0.07164253 | 0 | 0.3137969 | 0.6145606 | 0.3137969 | 0.4693474 | 0 | 0.5306526 |  |  | 490 | 62.57667 | 1.06
2023-08-24 | 2.518741 | 3450 | 20.50367 | 15.55384 | 2023-08-21 | 1175.173 | 389.761 | (20.5, inf] | normal | 9547.96 | 487.4573 | 33.25841 | 4.625454 | 1.077093 | 7.231422 | 0.9721328 | 0.2416028 | 0.1070068 | 45.55472 | 17.8847 | 0.3219536 | 0.292607 | 0.07164253 | 0 | 0.3137969 | 0.6145606 | 0.3137969 | 0.4693474 | 0 | 0.5306526 |  |  | 458 | 59.3 | 0.99
2023-08-24 08:00 | 2.574928 | 3450 | 20.46449 | 15.68765 | 2023-08-21 | 1175.173 | 392.406 | (20.0, 20.5] | normal | 9547.96 | 487.4573 | 33.25841 | 4.625454 | 1.077093 | 7.231422 | 0.9721328 | 0.2416028 | 0.1070068 | 45.55472 | 17.8847 | 0.3219536 | 0.292607 | 0.07164253 | 0 | 0.3137969 | 0.6145606 | 0.3137969 | 0.4693474 | 0 | 0.5306526 |  |  | 458 | 59.3 | 0.99
2023-08-24 16:00 | 2.312397 | 3429.227 | 20.5181 | 15.39767 | 2023-08-22 | 1175.173 | 386.2326 | (20.5, inf] | normal | 9845.08 | 475.9174 | 34.3126 | 4.443792 | 1.000839 | 7.086434 | 0.9139371 | 0.2521427 | 0.108545 | 48.56466 | 19.3111 | 0.3429581 | 0.2952388 | 0.1064268 | 0 | 0.2553763 | 0.6381969 | 0.2553763 | 0.3895611 | 0 | 0.6104389 |  |  | 458 | 59.3 | 0.99
2023-08-25 | 2.140405 | 3425 | 20.65496 | 15.61519 | 2023-08-22 | 1144.695 | 398.4216 | (20.5, inf] | normal | 9845.08 | 475.9174 | 34.3126 | 4.443792 | 1.000839 | 7.086434 | 0.9139371 | 0.2521427 | 0.108545 | 48.56466 | 19.3111 | 0.3429581 | 0.2952388 | 0.1064268 | 0 | 0.2553763 | 0.6381969 | 0.2553763 | 0.3895611 | 0 | 0.6104389 |  |  | 452 | 54.5 | 0.5
2023-08-25 08:00 | 2.13086 | 3412.543 | 20.75767 | 15.36011 | 2023-08-23 | 1144.695 | 391.4662 | (20.5, inf] | normal | 8699.95 | 476.2027 | 31.22782 | 4.16624 | 0.9330043 | 6.802494 | 0.8240603 | 0.2609185 | 0.0960605 | 51.69928 | 21.06614 | 0.364809 | 0.4481267 | 0 | 0 | 0.1870643 | 0.8129357 | 0.1870643 | 0.3897172 | 0 | 0.6102828 |  |  | 452 | 54.5 | 0.5
2023-08-25 16:00 | 2.078047 | 3400 | 20.95828 | 15.0517 | 2023-08-23 | 1144.695 | 350.7001 | (20.5, inf] | normal | 8699.95 | 476.2027 | 31.22782 | 4.16624 | 0.9330043 | 6.802494 | 0.8240603 | 0.2609185 | 0.0960605 | 51.69928 | 21.06614 | 0.364809 | 0.4481267 | 0 | 0 | 0.1870643 | 0.8129357 | 0.1870643 | 0.3897172 | 0 | 0.6102828 |  |  | 452 | 54.5 | 0.5
2023-08-26 | 2.176018 | 3400 | 21.01533 | 14.79402 | 2023-08-23 | 1121.936 | 376.5811 | (20.5, inf] | normal | 8699.95 | 476.2027 | 31.22782 | 4.16624 | 0.9330043 | 6.802494 | 0.8240603 | 0.2609185 | 0.0960605 | 51.69928 | 21.06614 | 0.364809 | 0.4481267 | 0 | 0 | 0.1870643 | 0.8129357 | 0.1870643 | 0.3897172 | 0 | 0.6102828 |  |  | 461 | 57.26667
2023-08-26 08:00 | 2.226479 | 3400 | 20.80239 | 14.67242 | 2023-08-24 | 1121.936 | 385.0524 | (20.5, inf] | normal | 6161.73 | 476.9849 | 30.12431 | 4.076321 | 1.003252 | 6.754021 | 0.7999828 | 0.2534513 | 0.09346035 | 54.07215 | 26.4238 | 0.3763667 | 0.3326436 | 0.1191337 | 0 | 0.171856 | 0.7090103 | 0.171856 | 0.3972959 | 0.01695303 | 0.5857511 |  |  | 461 | 57.26667
2023-08-26 16:00 | 2.329693 | 3422.435 | 20.67691 | 14.86631 | 2023-08-24 | 1121.936 | 384.7379 | (20.5, inf] | normal | 6161.73 | 476.9849 | 30.12431 | 4.076321 | 1.003252 | 6.754021 | 0.7999828 | 0.2534513 | 0.09346035 | 54.07215 | 26.4238 | 0.3763667 | 0.3326436 | 0.1191337 | 0 | 0.171856 | 0.7090103 | 0.171856 | 0.3972959 | 0.01695303 | 0.5857511 |  |  | 461 | 57.26667
2023-08-27 | 2.406366 | 3429.193 | 20.44077 | 11.77279 | 2023-08-24 | 1148.511 | 388.7084 | (20.0, 20.5] | normal | 6161.73 | 476.9849 | 30.12431 | 4.076321 | 1.003252 | 6.754021 | 0.7999828 | 0.2534513 | 0.09346035 | 54.07215 | 26.4238 | 0.3763667 | 0.3326436 | 0.1191337 | 0 | 0.171856 | 0.7090103 | 0.171856 | 0.3972959 | 0.01695303 | 0.5857511 |  |  | 455 | 61.80667
2023-08-27 08:00 | 2.429952 | 3411.331 | 20.60468 | 15.64682 | 2023-08-24 | 1148.511 | 379.1585 | (20.5, inf] | normal | 6161.73 | 476.9849 | 30.12431 | 4.076321 | 1.003252 | 6.754021 | 0.7999828 | 0.2534513 | 0.09346035 | 54.07215 | 26.4238 | 0.3763667 | 0.3326436 | 0.1191337 | 0 | 0.171856 | 0.7090103 | 0.171856 | 0.3972959 | 0.01695303 | 0.5857511 |  |  | 455 | 61.80667
2023-08-27 16:00 | 2.581339 | 3400 | 20.91608 | 15.55712 | 2023-08-25 | 1148.511 | 379.4321 | (20.5, inf] | normal | 10010.31 | 477.3057 | 32.42825 | 4.361878 | 1.088117 | 7.091049 | 0.8941424 | 0.2604384 | 0.1085312 | 59.09348 | 28.28907 | 0.3680735 | 0.3000886 | 0.0710947 | 0 | 0.2607432 | 0.6681621 | 0.2607432 | 0.3318379 | 0.0556746 | 0.6124875 |  |  | 455 | 61.80667
2023-08-28 | 2.663309 | 3400 | 21.00324 | 15.66333 | 2023-08-25 | 1139.157 | 384.4376 | (20.5, inf] | normal | 10010.31 | 477.3057 | 32.42825 | 4.361878 | 1.088117 | 7.091049 | 0.8941424 | 0.2604384 | 0.1085312 | 59.09348 | 28.28907 | 0.3680735 | 0.3000886 | 0.0710947 | 0 | 0.2607432 | 0.6681621 | 0.2607432 | 0.3318379 | 0.0556746 | 0.6124875 |  |  | 467 | 58.93 | 0.66
2023-08-28 08:00 | 2.746809 | 3365.476 | 21.0169 | 15.40107 | 2023-08-25 | 1139.157 | 376.4992 | (20.5, inf] | normal | 10010.31 | 477.3057 | 32.42825 | 4.361878 | 1.088117 | 7.091049 | 0.8941424 | 0.2604384 | 0.1085312 | 59.09348 | 28.28907 | 0.3680735 | 0.3000886 | 0.0710947 | 0 | 0.2607432 | 0.6681621 | 0.2607432 | 0.3318379 | 0.0556746 | 0.6124875 |  |  | 467 | 58.93 | 0.66
2023-08-28 16:00 | 2.679061 | 3350 | 21.09924 | 15.45886 | 2023-08-25 | 1139.157 | 375.0173 | (20.5, inf] | normal | 10010.31 | 477.3057 | 32.42825 | 4.361878 | 1.088117 | 7.091049 | 0.8941424 | 0.2604384 | 0.1085312 | 59.09348 | 28.28907 | 0.3680735 | 0.3000886 | 0.0710947 | 0 | 0.2607432 | 0.6681621 | 0.2607432 | 0.3318379 | 0.0556746 | 0.6124875 |  |  | 467 | 58.93 | 0.66
2023-08-31 | 5.547904 | 3222.884 | 20.57485 | 15.51725 | 2023-08-25 | 1103.542 | 355.5117 | (20.5, inf] | normal | 10010.31 | 477.3057 | 32.42825 | 4.361878 | 1.088117 | 7.091049 | 0.8941424 | 0.2604384 | 0.1085312 | 59.09348 | 28.28907 | 0.3680735 | 0.3000886 | 0.0710947 | 0 | 0.2607432 | 0.6681621 | 0.2607432 | 0.3318379 | 0.0556746 | 0.6124875 | 5.1 |  |  | 57.3
2023-08-31 08:00 | 2.680521 | 3455.456 | 21.34089 | 16.25533 | 2023-08-28 | 1103.542 | 378.7875 | (20.5, inf] | normal | 7995.67 | 477.6387 | 33.68606 | 4.202216 | 0.9861762 | 7.619216 | 1.307433 | 0.2976579 | 0.1269145 | 55.35819 | 25.93018 | 0.4737477 | 0.3369699 | 0 | 0 | 0.1892824 | 0.8107176 | 0.1892824 | 0.3290606 | 0 | 0.6709394 | 5.1 |  |  | 57.3
2023-08-31 16:00 | 2.705479 | 3475 | 21.06812 | 14.85975 | 2023-08-28 | 1103.542 | 380.9422 | (20.5, inf] | normal | 7995.67 | 477.6387 | 33.68606 | 4.202216 | 0.9861762 | 7.619216 | 1.307433 | 0.2976579 | 0.1269145 | 55.35819 | 25.93018 | 0.4737477 | 0.3369699 | 0 | 0 | 0.1892824 | 0.8107176 | 0.1892824 | 0.3290606 | 0 | 0.6709394 | 5.1 |  |  | 57.3
2023-09-01 | 2.767032 | 3475 | 21.05847 | 15.25292 | 2023-08-29 | 1167.297 | 386.135 | (20.5, inf] | normal | 6700.04 | 485.7951 | 26.37777 | 3.83454 | 0.8677965 | 7.265526 | 1.467484 | 0.2840086 | 0.1149208 | 49.24645 | 20.94376 | 0.3758769 | 0.4209482 | 0 | 0 | 0.2031749 | 0.7968251 | 0.2031749 | 0.3192533 | 0.1492693 | 0.5314774 | 4.37 | 2.27 | 478 | 58.375 | 0.58
2023-09-01 08:00 | 2.746835 | 3475 | 21.38664 | 15.36529 | 2023-08-29 | 1167.297 | 392.2308 | (20.5, inf] | normal | 6700.04 | 485.7951 | 26.37777 | 3.83454 | 0.8677965 | 7.265526 | 1.467484 | 0.2840086 | 0.1149208 | 49.24645 | 20.94376 | 0.3758769 | 0.4209482 | 0 | 0 | 0.2031749 | 0.7968251 | 0.2031749 | 0.3192533 | 0.1492693 | 0.5314774 | 4.37 | 2.27 | 478 | 58.375 | 0.58
2023-09-01 16:00 | 2.632384 | 3475 | 21.60078 | 15.30616 | 2023-08-30 | 1167.297 | 385.8456 | (20.5, inf] | normal | 6509.5 | 482.2867 | 35.47861 | 3.936038 | 1.236366 | 7.365543 | 1.575187 | 0.2871849 | 0.1265485 | 50.41548 | 21.24749 | 0.3783271 | 0.4360611 | 0 | 0 | 0.1856118 | 0.8143882 | 0.1856118 | 0.3048452 | 0.05194715 | 0.6432076 | 4.37 | 2.27 | 478 | 58.375 | 0.58
2023-09-02 | 2.664122 | 3475 | 21.74946 | 15.49544 | 2023-08-30 | 1151.394 | 382.9075 | (20.5, inf] | normal | 6509.5 | 482.2867 | 35.47861 | 3.936038 | 1.236366 | 7.365543 | 1.575187 | 0.2871849 | 0.1265485 | 50.41548 | 21.24749 | 0.3783271 | 0.4360611 | 0 | 0 | 0.1856118 | 0.8143882 | 0.1856118 | 0.3048452 | 0.05194715 | 0.6432076 | 4.14 | 2.52 | 480 | 60.09333
2023-09-02 08:00 | 2.731447 | 3475 | 21.66222 | 15.16218 | 2023-08-30 | 1151.394 | 381.4963 | (20.5, inf] | normal | 6509.5 | 482.2867 | 35.47861 | 3.936038 | 1.236366 | 7.365543 | 1.575187 | 0.2871849 | 0.1265485 | 50.41548 | 21.24749 | 0.3783271 | 0.4360611 | 0 | 0 | 0.1856118 | 0.8143882 | 0.1856118 | 0.3048452 | 0.05194715 | 0.6432076 | 4.14 | 2.52 | 480 | 60.09333
2023-09-02 16:00 | 2.7603 | 3474.485 | 21.3562 | 15.00251 | 2023-08-30 | 1151.394 | 387.1427 | (20.5, inf] | normal | 6509.5 | 482.2867 | 35.47861 | 3.936038 | 1.236366 | 7.365543 | 1.575187 | 0.2871849 | 0.1265485 | 50.41548 | 21.24749 | 0.3783271 | 0.4360611 | 0 | 0 | 0.1856118 | 0.8143882 | 0.1856118 | 0.3048452 | 0.05194715 | 0.6432076 | 4.14 | 2.52 | 480 | 60.09333
2023-09-03 | 2.722372 | 3470.328 | 21.27533 | 15.5993 | 2023-08-31 | 919.4262 | 297.6944 | (20.5, inf] | baixo | 9227.06 | 490.4878 | 34.26147 | 4.202272 | 1.289324 | 7.21531 | 1.413335 | 0.2434735 | 0.1183544 | 50.92751 | 21.91675 | 0.3533682 | 0.3586191 | 0 | 0 | 0.2880126 | 0.7119874 | 0.2880126 | 0.4624528 | 0.1474847 | 0.3900625 | 3.79 | 2.18 | 487 | 58.45
2023-09-03 08:00 | 2.725729 | 3450 | 21.42556 | 15.3653 | 2023-08-31 | 919.4262 | 270.7416 | (20.5, inf] | baixo | 9227.06 | 490.4878 | 34.26147 | 4.202272 | 1.289324 | 7.21531 | 1.413335 | 0.2434735 | 0.1183544 | 50.92751 | 21.91675 | 0.3533682 | 0.3586191 | 0 | 0 | 0.2880126 | 0.7119874 | 0.2880126 | 0.4624528 | 0.1474847 | 0.3900625 | 3.79 | 2.18 | 487 | 58.45
2023-09-03 16:00 | 2.760927 | 3403.499 | 21.60226 | 15.78108 | 2023-08-31 | 919.4262 | 326.5757 | (20.5, inf] | baixo | 9227.06 | 490.4878 | 34.26147 | 4.202272 | 1.289324 | 7.21531 | 1.413335 | 0.2434735 | 0.1183544 | 50.92751 | 21.91675 | 0.3533682 | 0.3586191 | 0 | 0 | 0.2880126 | 0.7119874 | 0.2880126 | 0.4624528 | 0.1474847 | 0.3900625 | 3.79 | 2.18 | 487 | 58.45
2023-09-04 | 2.833366 | 3350 | 21.23461 | 14.94581 | 2023-09-01 | 1151.361 | 378.4458 | (20.5, inf] | normal | 8726.91 | 502.1746 | 27.31238 | 3.972948 | 1.07412 | 7.022985 | 1.496466 | 0.2348859 | 0.1196962 | 41.92428 | 23.96255 | 0.3427147 | 0.3841623 | 0 | 0 | 0.273123 | 0.726877 | 0.273123 | 0.5083701 | 0.0701176 | 0.4215123 | 4.22 | 2.28 | 481 | 58.40333 | 0.82
2023-09-04 08:00 | 2.839352 | 3341.53 | 20.86254 | 15.04408 | 2023-09-01 | 1151.361 | 386.8073 | (20.5, inf] | normal | 8726.91 | 502.1746 | 27.31238 | 3.972948 | 1.07412 | 7.022985 | 1.496466 | 0.2348859 | 0.1196962 | 41.92428 | 23.96255 | 0.3427147 | 0.3841623 | 0 | 0 | 0.273123 | 0.726877 | 0.273123 | 0.5083701 | 0.0701176 | 0.4215123 | 4.22 | 2.28 | 481 | 58.40333 | 0.82
2023-09-04 16:00 | 2.747567 | 3350 | 20.89191 | 15.3461 | 2023-09-01 | 1151.361 | 386.4102 | (20.5, inf] | normal | 8726.91 | 502.1746 | 27.31238 | 3.972948 | 1.07412 | 7.022985 | 1.496466 | 0.2348859 | 0.1196962 | 41.92428 | 23.96255 | 0.3427147 | 0.3841623 | 0 | 0 | 0.273123 | 0.726877 | 0.273123 | 0.5083701 | 0.0701176 | 0.4215123 | 4.22 | 2.28 | 481 | 58.40333 | 0.82
2023-09-05 | 2.812415 | 3350 | 21.27583 | 15.52709 | 2023-09-02 | 1144.439 | 383.9081 | (20.5, inf] | normal | 10265.23 | 495.6594 | 31.79992 | 4.188523 | 1.24931 | 7.276785 | 1.736112 | 0.250304 | 0.1400258 | 40.39113 | 24.98285 | 0.2358613 | 0.5069872 | 0 | 0 | 0.2571516 | 0.7428484 | 0.2571516 | 0.5104201 | 0.04316026 | 0.4464196 | 4.28 | 2.39 | 476 |  | 1.5
2023-09-05 08:00 | 2.76353 | 3047.765 | 21.13976 | 15.11513 | 2023-09-02 | 1144.439 | 383.6356 | (20.5, inf] | normal | 10265.23 | 495.6594 | 31.79992 | 4.188523 | 1.24931 | 7.276785 | 1.736112 | 0.250304 | 0.1400258 | 40.39113 | 24.98285 | 0.2358613 | 0.5069872 | 0 | 0 | 0.2571516 | 0.7428484 | 0.2571516 | 0.5104201 | 0.04316026 | 0.4464196 | 4.28 | 2.39 | 476 |  | 1.5
2023-09-05 16:00 | 3.24191 | 3287.416 | 21.03082 | 15.59574 | 2023-09-02 | 1144.439 | 377.42 | (20.5, inf] | normal | 10265.23 | 495.6594 | 31.79992 | 4.188523 | 1.24931 | 7.276785 | 1.736112 | 0.250304 | 0.1400258 | 40.39113 | 24.98285 | 0.2358613 | 0.5069872 | 0 | 0 | 0.2571516 | 0.7428484 | 0.2571516 | 0.5104201 | 0.04316026 | 0.4464196 | 4.28 | 2.39 | 476 |  | 1.5
2023-09-06 | 2.76353 | 3350 | 21.52051 | 15.43609 | 2023-09-03 | 1151.649 | 384.6428 | (20.5, inf] | normal | 10854.53 | 490.9288 | 28.5165 | 3.930962 | 1.142619 | 6.994441 | 1.717771 | 0.2439378 | 0.1253071 | 40.17559 | 24.98561 | 0.2011022 | 0.4699789 | 0.1027995 | 0 | 0.2261194 | 0.6710811 | 0.2261194 | 0.587446 | 0 | 0.412554 | 3.48 | 1.61 | 484 | 60.47333 | 1.04
2023-09-06 08:00 | 2.729609 | 3350 | 21.42872 | 15.00506 | 2023-09-03 | 1151.649 | 390.3634 | (20.5, inf] | normal | 10854.53 | 490.9288 | 28.5165 | 3.930962 | 1.142619 | 6.994441 | 1.717771 | 0.2439378 | 0.1253071 | 40.17559 | 24.98561 | 0.2011022 | 0.4699789 | 0.1027995 | 0 | 0.2261194 | 0.6710811 | 0.2261194 | 0.587446 | 0 | 0.412554 | 3.48 | 1.61 | 484 | 60.47333 | 1.04
2023-09-06 16:00 | 2.313583 | 3350 | 21.02387 | 14.9225 | 2023-09-04 | 1151.649 | 377.0235 | (20.5, inf] | normal | 9081.73 | 480.3172 | 27.23263 | 3.769896 | 0.860972 | 6.377911 | 1.245199 | 0.1922601 | 0.08758211 | 44.22371 | 29.36351 | 0.232263 | 0.4280319 | 0.06879857 | 0 | 0.2709065 | 0.6602949 | 0.2709065 | 0.718405 | 0.03616381 | 0.2454312 | 3.48 | 1.61 | 484 | 60.47333 | 1.04
2023-09-07 | 2.234103 | 3350 | 20.99617 | 15.31459 | 2023-09-04 | 1160.563 | 384.1621 | (20.5, inf] | normal | 9081.73 | 480.3172 | 27.23263 | 3.769896 | 0.860972 | 6.377911 | 1.245199 | 0.1922601 | 0.08758211 | 44.22371 | 29.36351 | 0.232263 | 0.4280319 | 0.06879857 | 0 | 0.2709065 | 0.6602949 | 0.2709065 | 0.718405 | 0.03616381 | 0.2454312 |  |  | 460 | 61.6 | 0.83
2023-09-07 08:00 | 2.174908 | 3318.496 | 20.69677 | 15.36177 | 2023-09-05 | 1160.563 | 391.6182 | (20.5, inf] | normal | 7917.19 | 480.8009 | 24.47406 | 3.806248 | 0.7099668 | 6.475186 | 1.017257 | 0.1786671 | 0.07042606 | 50.52458 | 32.11652 | 0.2896406 | 0.3556439 | 0 | 0 | 0.3547155 | 0.6452845 | 0.3547155 | 0.6983993 | 0.05967774 | 0.241923 |  |  | 460 | 61.6 | 0.83
2023-09-07 16:00 | 2.263901 | 3300 | 20.68945 | 15.49671 | 2023-09-05 | 1160.563 | 382.9161 | (20.5, inf] | normal | 7917.19 | 480.8009 | 24.47406 | 3.806248 | 0.7099668 | 6.475186 | 1.017257 | 0.1786671 | 0.07042606 | 50.52458 | 32.11652 | 0.2896406 | 0.3556439 | 0 | 0 | 0.3547155 | 0.6452845 | 0.3547155 | 0.6983993 | 0.05967774 | 0.241923 |  |  | 460 | 61.6 | 0.83
2023-09-08 | 2.267953 | 3300 | 20.79358 | 15.62349 | 2023-09-05 | 1171.444 | 386.7364 | (20.5, inf] | normal | 7917.19 | 480.8009 | 24.47406 | 3.806248 | 0.7099668 | 6.475186 | 1.017257 | 0.1786671 | 0.07042606 | 50.52458 | 32.11652 | 0.2896406 | 0.3556439 | 0 | 0 | 0.3547155 | 0.6452845 | 0.3547155 | 0.6983993 | 0.05967774 | 0.241923 |  |  | 461 | 44.08333 | 0.79
2023-09-08 08:00 | 2.259851 | 3155.98 | 21.01277 | 15.16975 | 2023-09-06 | 1171.444 | 394.1614 | (20.5, inf] | normal | 4760.6 | 488.363 | 29.41986 | 3.857361 | 0.864342 | 6.667171 | 1.110469 | 0.1980319 | 0.0998918 | 46.37548 | 30.50226 | 0.3793135 | 0.338533 | 0 | 0 | 0.2821535 | 0.7178465 | 0.2821535 | 0.6564446 | 0.03573499 | 0.3078204 |  |  | 461 | 44.08333 | 0.79
2023-09-08 16:00 | 2.447657 | 3301.361 | 20.96419 | 14.83106 | 2023-09-06 | 1171.444 | 389.6896 | (20.5, inf] | normal | 4760.6 | 488.363 | 29.41986 | 3.857361 | 0.864342 | 6.667171 | 1.110469 | 0.1980319 | 0.0998918 | 46.37548 | 30.50226 | 0.3793135 | 0.338533 | 0 | 0 | 0.2821535 | 0.7178465 | 0.2821535 | 0.6564446 | 0.03573499 | 0.3078204 |  |  | 461 | 44.08333 | 0.79
2023-09-09 | 2.165999 | 3300 | 21.10887 | 16.76489 | 2023-09-06 | 1160.411 | 383.9137 | (20.5, inf] | normal | 4760.6 | 488.363 | 29.41986 | 3.857361 | 0.864342 | 6.667171 | 1.110469 | 0.1980319 | 0.0998918 | 46.37548 | 30.50226 | 0.3793135 | 0.338533 | 0 | 0 | 0.2821535 | 0.7178465 | 0.2821535 | 0.6564446 | 0.03573499 | 0.3078204 |  |  | 472 | 62.96333
2023-09-09 08:00 | 2.05797 | 3300 | 20.86427 | 15.45689 | 2023-09-07 | 1160.411 | 391.8314 | (20.5, inf] | normal | 8770.4 | 479.102 | 29.33842 | 4.097204 | 0.8331608 | 6.864896 | 1.163459 | 0.1937642 | 0.1094983 | 58.26663 | 31.89251 | 0.3302974 | 0.2720503 | 0 | 0 | 0.3976523 | 0.6023477 | 0.3976523 | 0.6568777 | 0.07523032 | 0.267892 |  |  | 472 | 62.96333
2023-09-09 16:00 | 2.014082 | 3300 | 21.07964 | 15.72406 | 2023-09-07 | 1160.411 | 385.561 | (20.5, inf] | normal | 8770.4 | 479.102 | 29.33842 | 4.097204 | 0.8331608 | 6.864896 | 1.163459 | 0.1937642 | 0.1094983 | 58.26663 | 31.89251 | 0.3302974 | 0.2720503 | 0 | 0 | 0.3976523 | 0.6023477 | 0.3976523 | 0.6568777 | 0.07523032 | 0.267892 |  |  | 472 | 62.96333
2023-09-10 | 2.068773 | 3300 | 21.43933 | 15.70375 | 2023-09-07 | 1157.912 | 389.773 | (20.5, inf] | normal | 8770.4 | 479.102 | 29.33842 | 4.097204 | 0.8331608 | 6.864896 | 1.163459 | 0.1937642 | 0.1094983 | 58.26663 | 31.89251 | 0.3302974 | 0.2720503 | 0 | 0 | 0.3976523 | 0.6023477 | 0.3976523 | 0.6568777 | 0.07523032 | 0.267892 |  |  | 466 | 57.81
2023-09-10 08:00 | 2.093562 | 3300 | 21.03864 | 17.88187 | 2023-09-08 | 1157.912 | 383.7993 | (20.5, inf] | normal | 7472.62 | 483.962 | 30.4504 | 4.212489 | 0.8871376 | 7.097798 | 1.196292 | 0.2069225 | 0.1234181 | 54.32786 | 33.17421 | 0.3474471 | 0.237499 | 0 | 0 | 0.4150539 | 0.5849461 | 0.4150539 | 0.6842112 | 0.08253732 | 0.2332515 |  |  | 466 | 57.81
2023-09-10 16:00 | 2.066072 | 3300 | 21.50453 | 15.64832 | 2023-09-08 | 1157.912 | 384.6064 | (20.5, inf] | normal | 7472.62 | 483.962 | 30.4504 | 4.212489 | 0.8871376 | 7.097798 | 1.196292 | 0.2069225 | 0.1234181 | 54.32786 | 33.17421 | 0.3474471 | 0.237499 | 0 | 0 | 0.4150539 | 0.5849461 | 0.4150539 | 0.6842112 | 0.08253732 | 0.2332515 |  |  | 466 | 57.81
2023-09-11 | 2.115465 | 3315.923 | 21.40081 | 14.9686 | 2023-09-08 | 773.6496 | 382.3329 | (20.5, inf] | baixo | 7472.62 | 483.962 | 30.4504 | 4.212489 | 0.8871376 | 7.097798 | 1.196292 | 0.2069225 | 0.1234181 | 54.32786 | 33.17421 | 0.3474471 | 0.237499 | 0 | 0 | 0.4150539 | 0.5849461 | 0.4150539 | 0.6842112 | 0.08253732 | 0.2332515 |  |  | 490 |  | 1.58
2023-09-11 08:00 | 2.202421 | 3323.211 | 21.49355 | 14.94598 | 2023-09-09 | 773.6496 | 197.4503 | (20.5, inf] | baixo | 9242.89 | 499.6648 | 30.67889 | 4.086455 | 1.025901 | 7.156138 | 1.103498 | 0.1801961 | 0.09311382 | 53.3264 | 34.17258 | 0.3649118 | 0.2023523 | 0.01216503 | 0 | 0.4205708 | 0.5672641 | 0.4205708 | 0.859637 | 0 | 0.140363 |  |  | 490 |  | 1.58
2023-09-12 | 3.875809 | 3075.251 | 20.99138 | 13.95712 | 2023-09-08 | 1150.657 | 374.7462 | (20.5, inf] | normal | 7472.62 | 483.962 | 30.4504 | 4.212489 | 0.8871376 | 7.097798 | 1.196292 | 0.2069225 | 0.1234181 | 54.32786 | 33.17421 | 0.3474471 | 0.237499 | 0 | 0 | 0.4150539 | 0.5849461 | 0.4150539 | 0.6842112 | 0.08253732 | 0.2332515 |  |  | 473 | 61.5 | 0.7
2023-09-12 08:00 | 2.37497 | 3235.572 | 20.68852 | 15.30698 | 2023-09-09 | 1150.657 | 392.7411 | (20.5, inf] | normal | 9242.89 | 499.6648 | 30.67889 | 4.086455 | 1.025901 | 7.156138 | 1.103498 | 0.1801961 | 0.09311382 | 53.3264 | 34.17258 | 0.3649118 | 0.2023523 | 0.01216503 | 0 | 0.4205708 | 0.5672641 | 0.4205708 | 0.859637 | 0 | 0.140363 |  |  | 473 | 61.5 | 0.7
2023-09-12 16:00 | 2.335951 | 3275.033 | 20.93934 | 17.13697 | 2023-09-10 | 1150.657 | 378.8219 | (20.5, inf] | normal | 8775.34 | 483.3708 | 23.95362 | 4.249409 | 0.932949 | 7.150318 | 1.151565 | 0.2272008 | 0.1302465 | 52.93067 | 33.1259 | 0.4047535 | 0.1591414 | 0.08975607 | 0 | 0.346349 | 0.563895 | 0.346349 | 0.5589345 | 0 | 0.4410655 |  |  | 473 | 61.5 | 0.7
2023-09-13 | 2.343465 | 3275 | 21.08922 | 15.26201 | 2023-09-10 | 1150.691 | 380.2585 | (20.5, inf] | normal | 8775.34 | 483.3708 | 23.95362 | 4.249409 | 0.932949 | 7.150318 | 1.151565 | 0.2272008 | 0.1302465 | 52.93067 | 33.1259 | 0.4047535 | 0.1591414 | 0.08975607 | 0 | 0.346349 | 0.563895 | 0.346349 | 0.5589345 | 0 | 0.4410655 |  |  | 481 | 60.82 | 1.02
2023-09-13 08:00 | 2.387997 | 3280.708 | 20.99032 | 14.86286 | 2023-09-10 | 1150.691 | 389.5875 | (20.5, inf] | normal | 8775.34 | 483.3708 | 23.95362 | 4.249409 | 0.932949 | 7.150318 | 1.151565 | 0.2272008 | 0.1302465 | 52.93067 | 33.1259 | 0.4047535 | 0.1591414 | 0.08975607 | 0 | 0.346349 | 0.563895 | 0.346349 | 0.5589345 | 0 | 0.4410655 |  |  | 481 | 60.82 | 1.02
2023-09-13 16:00 | 2.385821 | 3300 | 20.92422 | 14.95321 | 2023-09-11 | 1150.691 | 381.2959 | (20.5, inf] | normal | 7316.58 | 488.2934 | 28.81685 | 4.217936 | 0.8591913 | 7.384891 | 1.413567 | 0.1947318 | 0.117888 | 53.27561 | 31.86878 | 0.3665989 | 0.2050412 | 0 | 0 | 0.42836 | 0.57164 | 0.42836 | 0.7745559 | 0 | 0.2254441 |  |  | 481 | 60.82 | 1.02
2023-09-14 | 2.379359 | 3332.781 | 20.89882 | 15.33245 | 2023-09-11 | 1126.78 | 374.8393 | (20.5, inf] | normal | 7316.58 | 488.2934 | 28.81685 | 4.217936 | 0.8591913 | 7.384891 | 1.413567 | 0.1947318 | 0.117888 | 53.27561 | 31.86878 | 0.3665989 | 0.2050412 | 0 | 0 | 0.42836 | 0.57164 | 0.42836 | 0.7745559 | 0 | 0.2254441 |  |  | 482 | 59.9 | 1.07
2023-09-14 08:00 | 2.390404 | 3206.197 | 20.64686 | 15.61088 | 2023-09-11 | 1126.78 | 376.8224 | (20.5, inf] | normal | 7316.58 | 488.2934 | 28.81685 | 4.217936 | 0.8591913 | 7.384891 | 1.413567 | 0.1947318 | 0.117888 | 53.27561 | 31.86878 | 0.3665989 | 0.2050412 | 0 | 0 | 0.42836 | 0.57164 | 0.42836 | 0.7745559 | 0 | 0.2254441 |  |  | 482 | 59.9 | 1.07
2023-09-14 16:00 | 2.265454 | 3350 | 21.21392 | 15.62494 | 2023-09-12 | 1126.78 | 375.4833 | (20.5, inf] | normal | 7081.7 | 503.735 | 30.05461 | 4.121642 | 0.8966619 | 8.462761 | 2.555244 | 0.2184612 | 0.1054082 | 43.69696 | 25.73342 | 0.4422554 | 0.08763997 | 0.09789457 | 0 | 0.3722101 | 0.5298954 | 0.3722101 | 0.6821032 | 0 | 0.3178968 |  |  | 482 | 59.9 | 1.07
2023-09-15 | 2.253724 | 3350 | 21.0912 | 15.65256 | 2023-09-12 | 1132.918 | 379.0753 | (20.5, inf] | normal | 7081.7 | 503.735 | 30.05461 | 4.121642 | 0.8966619 | 8.462761 | 2.555244 | 0.2184612 | 0.1054082 | 43.69696 | 25.73342 | 0.4422554 | 0.08763997 | 0.09789457 | 0 | 0.3722101 | 0.5298954 | 0.3722101 | 0.6821032 | 0 | 0.3178968 |  |  | 477 | 60.96 | 1.07
2023-09-15 08:00 | 2.292632 | 3350 | 20.81318 | 15.54951 | 2023-09-13 | 1132.918 | 383.9291 | (20.5, inf] | normal | 9102.12 | 496.8316 | 26.93412 | 4.107269 | 0.7757649 | 8.469825 | 2.421952 | 0.2499805 | 0.1149362 | 41.9429 | 21.69426 | 0.4518837 | 0.06715359 | 0.1207686 | 0 | 0.3601941 | 0.5190373 | 0.3601941 | 0.4868261 | 0 | 0.5131739 |  |  | 477 | 60.96 | 1.07
2023-09-15 16:00 | 2.277668 | 3353.641 | 21.07231 | 16.30352 | 2023-09-13 | 1132.918 | 370.6198 | (20.5, inf] | normal | 9102.12 | 496.8316 | 26.93412 | 4.107269 | 0.7757649 | 8.469825 | 2.421952 | 0.2499805 | 0.1149362 | 41.9429 | 21.69426 | 0.4518837 | 0.06715359 | 0.1207686 | 0 | 0.3601941 | 0.5190373 | 0.3601941 | 0.4868261 | 0 | 0.5131739 |  |  | 477 | 60.96 | 1.07
2023-09-16 | 2.0974 | 3397.546 | 21.12483 | 15.48131 | 2023-09-13 | 1141.525 | 382.4678 | (20.5, inf] | normal | 9102.12 | 496.8316 | 26.93412 | 4.107269 | 0.7757649 | 8.469825 | 2.421952 | 0.2499805 | 0.1149362 | 41.9429 | 21.69426 | 0.4518837 | 0.06715359 | 0.1207686 | 0 | 0.3601941 | 0.5190373 | 0.3601941 | 0.4868261 | 0 | 0.5131739 |  |  | 480 | 61.74667
2023-09-16 08:00 | 2.005305 | 3400 | 20.82868 | 16.3768 | 2023-09-14 | 1141.525 | 379.8786 | (20.5, inf] | normal | 7369.73 | 496.3072 | 21.56965 | 4.127982 | 0.6851608 | 7.950323 | 1.911855 | 0.256781 | 0.1190151 | 40.32799 | 18.95691 | 0.4764489 | 0.06520999 | 0.1463826 | 0 | 0.3119585 | 0.5416589 | 0.3119585 | 0.4046756 | 0.06802692 | 0.5272975 |  |  | 480 | 61.74667
2023-09-16 16:00 | 1.915853 | 3400 | 20.82729 | 14.49952 | 2023-09-14 | 1141.525 | 379.2696 | (20.5, inf] | normal | 7369.73 | 496.3072 | 21.56965 | 4.127982 | 0.6851608 | 7.950323 | 1.911855 | 0.256781 | 0.1190151 | 40.32799 | 18.95691 | 0.4764489 | 0.06520999 | 0.1463826 | 0 | 0.3119585 | 0.5416589 | 0.3119585 | 0.4046756 | 0.06802692 | 0.5272975 |  |  | 480 | 61.74667
2023-09-17 | 2.014152 | 3400 | 20.68354 | 19.26395 | 2023-09-14 | 1113.122 | 382.5746 | (20.5, inf] | normal | 7369.73 | 496.3072 | 21.56965 | 4.127982 | 0.6851608 | 7.950323 | 1.911855 | 0.256781 | 0.1190151 | 40.32799 | 18.95691 | 0.4764489 | 0.06520999 | 0.1463826 | 0 | 0.3119585 | 0.5416589 | 0.3119585 | 0.4046756 | 0.06802692 | 0.5272975 |  |  | 476 | 61.66
2023-09-17 08:00 | 1.965985 | 3400 | 20.97502 | 17.7377 | 2023-09-15 | 1113.122 | 375.0214 | (20.5, inf] | normal | 9381.47 | 501.1167 | 28.08108 | 4.32508 | 0.7729241 | 7.776898 | 1.786747 | 0.2276965 | 0.1230406 | 48.33174 | 22.9958 | 0.4219264 | 0.03432085 | 0.137891 | 0 | 0.4058618 | 0.4562473 | 0.4058618 | 0.5553682 | 0.02364768 | 0.4209841 |  |  | 476 | 61.66
2023-09-17 16:00 | 2.033812 | 3400 | 21.03499 | 11.75339 | 2023-09-15 | 1113.122 | 377.3239 | (20.5, inf] | normal | 9381.47 | 501.1167 | 28.08108 | 4.32508 | 0.7729241 | 7.776898 | 1.786747 | 0.2276965 | 0.1230406 | 48.33174 | 22.9958 | 0.4219264 | 0.03432085 | 0.137891 | 0 | 0.4058618 | 0.4562473 | 0.4058618 | 0.5553682 | 0.02364768 | 0.4209841 |  |  | 476 | 61.66
2023-09-18 | 2.103932 | 3400 | 20.69376 | 15.37115 | 2023-09-15 | 1128.125 | 380.8188 | (20.5, inf] | normal | 9381.47 | 501.1167 | 28.08108 | 4.32508 | 0.7729241 | 7.776898 | 1.786747 | 0.2276965 | 0.1230406 | 48.33174 | 22.9958 | 0.4219264 | 0.03432085 | 0.137891 | 0 | 0.4058618 | 0.4562473 | 0.4058618 | 0.5553682 | 0.02364768 | 0.4209841 |  |  | 480 | 60.07 | 0.87
2023-09-18 08:00 | 2.166188 | 3400 | 20.56217 | 15.50711 | 2023-09-16 | 1128.125 | 377.9553 | (20.5, inf] | normal | 7935.94 | 492.4937 | 29.09125 | 4.0029 | 0.8995249 | 7.325806 | 1.178597 | 0.2448321 | 0.1247653 | 41.34094 | 18.3483 | 0.5058241 | 0.06309271 | 0.1739239 | 0 | 0.2571592 | 0.5689169 | 0.2571592 | 0.3991903 | 0.1561353 | 0.4446745 |  |  | 480 | 60.07 | 0.87
2023-09-18 16:00 | 2.145545 | 3400 | 20.20287 | 16.02407 | 2023-09-16 | 1128.125 | 368.7947 | (20.0, 20.5] | normal | 7935.94 | 492.4937 | 29.09125 | 4.0029 | 0.8995249 | 7.325806 | 1.178597 | 0.2448321 | 0.1247653 | 41.34094 | 18.3483 | 0.5058241 | 0.06309271 | 0.1739239 | 0 | 0.2571592 | 0.5689169 | 0.2571592 | 0.3991903 | 0.1561353 | 0.4446745 |  |  | 480 | 60.07 | 0.87
2023-09-19 | 2.152754 | 3400 | 19.8902 | 16.39561 | 2023-09-16 | 1130.458 | 377.1025 | (19.5, 20.0] | normal | 7935.94 | 492.4937 | 29.09125 | 4.0029 | 0.8995249 | 7.325806 | 1.178597 | 0.2448321 | 0.1247653 | 41.34094 | 18.3483 | 0.5058241 | 0.06309271 | 0.1739239 | 0 | 0.2571592 | 0.5689169 | 0.2571592 | 0.3991903 | 0.1561353 | 0.4446745 |  |  | 489 | 61.65667 | 0.89
2023-09-19 08:00 | 2.216976 | 3400 | 20.42024 | 16.7649 | 2023-09-17 | 1130.458 | 377.769 | (20.0, 20.5] | normal | 10257.68 | 497.1902 | 24.65892 | 4.006616 | 0.7748956 | 7.054182 | 1.243695 | 0.2392717 | 0.1330067 | 46.64698 | 19.40607 | 0.4011599 | 0.06688354 | 0.1905119 | 0 | 0.3414447 | 0.4680435 | 0.3414447 | 0.4140225 | 0.1292729 | 0.4567046 |  |  | 489 | 61.65667 | 0.89
2023-09-19 16:00 | 2.212061 | 3400 | 20.61073 | 15.90881 | 2023-09-17 | 1130.458 | 374.1776 | (20.5, inf] | normal | 10257.68 | 497.1902 | 24.65892 | 4.006616 | 0.7748956 | 7.054182 | 1.243695 | 0.2392717 | 0.1330067 | 46.64698 | 19.40607 | 0.4011599 | 0.06688354 | 0.1905119 | 0 | 0.3414447 | 0.4680435 | 0.3414447 | 0.4140225 | 0.1292729 | 0.4567046 |  |  | 489 | 61.65667 | 0.89
2023-09-20 | 2.326744 | 3400 | 20.2728 |  | 2023-09-17 | 1134.375 | 375.7629 | (20.0, 20.5] | normal | 10257.68 | 497.1902 | 24.65892 | 4.006616 | 0.7748956 | 7.054182 | 1.243695 | 0.2392717 | 0.1330067 | 46.64698 | 19.40607 | 0.4011599 | 0.06688354 | 0.1905119 | 0 | 0.3414447 | 0.4680435 | 0.3414447 | 0.4140225 | 0.1292729 | 0.4567046 |  |  | 486 | 61.115 | 0.98
2023-09-20 08:00 | 2.338867 | 3342.526 | 20.16253 | 11.15623 | 2023-09-17 | 1134.375 | 379.4356 | (20.0, 20.5] | normal | 10257.68 | 497.1902 | 24.65892 | 4.006616 | 0.7748956 | 7.054182 | 1.243695 | 0.2392717 | 0.1330067 | 46.64698 | 19.40607 | 0.4011599 | 0.06688354 | 0.1905119 | 0 | 0.3414447 | 0.4680435 | 0.3414447 | 0.4140225 | 0.1292729 | 0.4567046 |  |  | 486 | 61.115 | 0.98
2023-09-20 16:00 | 2.223794 | 3350 | 19.96125 | 15.4375 | 2023-09-18 | 1134.375 | 379.5276 | (19.5, 20.0] | normal | 8908.1 | 498.0022 | 30.38285 | 4.124121 | 0.7783994 | 7.136565 | 1.030781 | 0.2324296 | 0.1191833 | 44.60896 | 18.88098 | 0.4956489 | 0.03904536 | 0.1887215 | 0 | 0.2765842 | 0.5346943 | 0.2765842 | 0.4960542 | 0.05452566 | 0.4494202 |  |  | 486 | 61.115 | 0.98
2023-09-21 | 2.342515 | 3394.817 | 19.74554 | 15.38649 | 2023-09-18 | 1139.987 | 378.4804 | (19.5, 20.0] | normal | 8908.1 | 498.0022 | 30.38285 | 4.124121 | 0.7783994 | 7.136565 | 1.030781 | 0.2324296 | 0.1191833 | 44.60896 | 18.88098 | 0.4956489 | 0.03904536 | 0.1887215 | 0 | 0.2765842 | 0.5346943 | 0.2765842 | 0.4960542 | 0.05452566 | 0.4494202 |  |  | 494 | 61.09 | 0.86
2023-09-21 08:00 | 2.36278 | 3434.486 | 19.77979 | 15.6409 | 2023-09-18 | 1139.987 | 378.7529 | (19.5, 20.0] | normal | 8908.1 | 498.0022 | 30.38285 | 4.124121 | 0.7783994 | 7.136565 | 1.030781 | 0.2324296 | 0.1191833 | 44.60896 | 18.88098 | 0.4956489 | 0.03904536 | 0.1887215 | 0 | 0.2765842 | 0.5346943 | 0.2765842 | 0.4960542 | 0.05452566 | 0.4494202 |  |  | 494 | 61.09 | 0.86
2023-09-21 16:00 | 2.141252 | 3450 | 19.6153 | 15.90464 | 2023-09-19 | 1139.987 | 383.509 | (19.5, 20.0] | normal | 9714.9 | 516.5722 | 30.57995 | 4.296134 | 0.9008237 | 7.191444 | 1.307951 | 0.2304374 | 0.1332663 | 48.20167 | 18.9016 | 0.4093135 | 0.0896983 | 0.1577505 | 0 | 0.3432377 | 0.4990118 | 0.3432377 | 0.535635 | 0 | 0.464365 |  |  | 494 | 61.09 | 0.86
2023-09-22 | 2.253304 | 3460.864 | 19.70001 | 15.67842 | 2023-09-19 | 1148.972 | 387.4234 | (19.5, 20.0] | normal | 9714.9 | 516.5722 | 30.57995 | 4.296134 | 0.9008237 | 7.191444 | 1.307951 | 0.2304374 | 0.1332663 | 48.20167 | 18.9016 | 0.4093135 | 0.0896983 | 0.1577505 | 0 | 0.3432377 | 0.4990118 | 0.3432377 | 0.535635 | 0 | 0.464365 |  |  | 488 | 62.52 | 0.55
2023-09-22 08:00 | 2.311791 | 3475 | 19.6977 | 15.7052 | 2023-09-20 | 1148.972 | 383.9339 | (19.5, 20.0] | normal | 9135.91 | 509.2261 | 39.7281 | 4.336419 | 0.8923612 | 7.332141 | 1.243455 | 0.2354486 | 0.1169043 | 44.6655 | 18.88563 | 0.4389908 | 0.09702591 | 0.1871198 | 0 | 0.2768635 | 0.5360167 | 0.2768635 | 0.4801383 | 0.005235384 | 0.5146263 |  |  | 488 | 62.52 | 0.55
2023-09-22 16:00 | 2.260176 | 3475 | 19.59538 | 16.03231 | 2023-09-20 | 1148.972 | 377.7244 | (19.5, 20.0] | normal | 9135.91 | 509.2261 | 39.7281 | 4.336419 | 0.8923612 | 7.332141 | 1.243455 | 0.2354486 | 0.1169043 | 44.6655 | 18.88563 | 0.4389908 | 0.09702591 | 0.1871198 | 0 | 0.2768635 | 0.5360167 | 0.2768635 | 0.4801383 | 0.005235384 | 0.5146263 |  |  | 488 | 62.52 | 0.55
2023-09-23 | 2.239139 | 3475 | 19.50183 | 15.79754 | 2023-09-20 | 1132.08 | 371.9499 | (19.5, 20.0] | normal | 9135.91 | 509.2261 | 39.7281 | 4.336419 | 0.8923612 | 7.332141 | 1.243455 | 0.2354486 | 0.1169043 | 44.6655 | 18.88563 | 0.4389908 | 0.09702591 | 0.1871198 | 0 | 0.2768635 | 0.5360167 | 0.2768635 | 0.4801383 | 0.005235384 | 0.5146263 |  |  | 457 | 61.26333
2023-09-23 08:00 | 2.260176 | 3475 | 19.46686 | 15.79984 | 2023-09-21 | 1132.08 | 380.357 | (19.0, 19.5] | normal | 8333.61 | 479.2215 | 36.63988 | 3.929465 | 0.7827516 | 6.808807 | 1.040921 | 0.2263992 | 0.1061503 | 39.35107 | 16.70732 | 0.3754279 | 0.06167075 | 0.3470021 | 0 | 0.2158992 | 0.4370987 | 0.2158992 | 0.5787756 | 0 | 0.4212244 |  |  | 457 | 61.26333
2023-09-23 16:00 | 2.250558 | 3475 | 19.60114 | 15.88184 | 2023-09-21 | 1132.08 | 380.1101 | (19.5, 20.0] | normal | 8333.61 | 479.2215 | 36.63988 | 3.929465 | 0.7827516 | 6.808807 | 1.040921 | 0.2263992 | 0.1061503 | 39.35107 | 16.70732 | 0.3754279 | 0.06167075 | 0.3470021 | 0 | 0.2158992 | 0.4370987 | 0.2158992 | 0.5787756 | 0 | 0.4212244 |  |  | 457 | 61.26333
2023-09-24 | 2.238696 | 3475 | 19.75451 | 16.01923 | 2023-09-21 | 1128.986 | 384.7983 | (19.5, 20.0] | normal | 8333.61 | 479.2215 | 36.63988 | 3.929465 | 0.7827516 | 6.808807 | 1.040921 | 0.2263992 | 0.1061503 | 39.35107 | 16.70732 | 0.3754279 | 0.06167075 | 0.3470021 | 0 | 0.2158992 | 0.4370987 | 0.2158992 | 0.5787756 | 0 | 0.4212244 |  |  | 467 | 60.14
2023-09-24 08:00 | 2.298647 | 3475 | 20.06283 | 16.27253 | 2023-09-22 | 1128.986 | 384.906 | (20.0, 20.5] | normal | 10072.78 | 485.8902 | 34.8616 | 3.884765 | 0.8028951 | 7.021173 | 1.242041 | 0.2139343 | 0.1077058 | 47.088 | 21.38243 | 0.2748794 | 0.127375 | 0.251308 | 0 | 0.3464376 | 0.4022544 | 0.3464376 | 0.642348 | 0.006489767 | 0.3511622 |  |  | 467 | 60.14
2023-09-24 16:00 | 2.341606 | 3475 | 20.37752 | 15.72626 | 2023-09-22 | 1128.986 | 380.3139 | (20.0, 20.5] | normal | 10072.78 | 485.8902 | 34.8616 | 3.884765 | 0.8028951 | 7.021173 | 1.242041 | 0.2139343 | 0.1077058 | 47.088 | 21.38243 | 0.2748794 | 0.127375 | 0.251308 | 0 | 0.3464376 | 0.4022544 | 0.3464376 | 0.642348 | 0.006489767 | 0.3511622 |  |  | 467 | 60.14
2023-09-25 | 2.431372 | 3475 | 20.4484 | 15.69493 | 2023-09-22 | 1132.963 | 374.8298 | (20.0, 20.5] | normal | 10072.78 | 485.8902 | 34.8616 | 3.884765 | 0.8028951 | 7.021173 | 1.242041 | 0.2139343 | 0.1077058 | 47.088 | 21.38243 | 0.2748794 | 0.127375 | 0.251308 | 0 | 0.3464376 | 0.4022544 | 0.3464376 | 0.642348 | 0.006489767 | 0.3511622 |  |  | 475 | 61.165 | 0.79
2023-09-25 08:00 | 2.466637 | 3475 | 20.38323 | 15.57782 | 2023-09-22 | 1132.963 | 375.3953 | (20.0, 20.5] | normal | 10072.78 | 485.8902 | 34.8616 | 3.884765 | 0.8028951 | 7.021173 | 1.242041 | 0.2139343 | 0.1077058 | 47.088 | 21.38243 | 0.2748794 | 0.127375 | 0.251308 | 0 | 0.3464376 | 0.4022544 | 0.3464376 | 0.642348 | 0.006489767 | 0.3511622 |  |  | 475 | 61.165 | 0.79
2023-09-25 16:00 | 2.378906 | 3475 | 20.21489 | 15.90721 | 2023-09-23 | 1132.963 | 383.0767 | (20.0, 20.5] | normal | 9067.13 | 501.5192 | 23.94818 | 3.828856 | 0.8653603 | 6.977114 | 1.17025 | 0.2027625 | 0.1039384 | 47.9582 | 28.91357 | 0.2479109 | 0.07235917 | 0.3725225 | 0 | 0.3072075 | 0.32027 | 0.3072075 | 0.6781347 | 0 | 0.3218653 |  |  | 475 | 61.165 | 0.79
2023-09-26 | 2.399313 | 3475 | 19.83531 | 15.92127 | 2023-09-23 | 1138.277 | 382.5546 | (19.5, 20.0] | normal | 9067.13 | 501.5192 | 23.94818 | 3.828856 | 0.8653603 | 6.977114 | 1.17025 | 0.2027625 | 0.1039384 | 47.9582 | 28.91357 | 0.2479109 | 0.07235917 | 0.3725225 | 0 | 0.3072075 | 0.32027 | 0.3072075 | 0.6781347 | 0 | 0.3218653 |  |  | 463 | 62.69667 | 0.77
2023-09-26 08:00 | 2.431051 | 3475 | 19.69231 | 16.20986 | 2023-09-23 | 1138.277 | 380.8775 | (19.5, 20.0] | normal | 9067.13 | 501.5192 | 23.94818 | 3.828856 | 0.8653603 | 6.977114 | 1.17025 | 0.2027625 | 0.1039384 | 47.9582 | 28.91357 | 0.2479109 | 0.07235917 | 0.3725225 | 0 | 0.3072075 | 0.32027 | 0.3072075 | 0.6781347 | 0 | 0.3218653 |  |  | 463 | 62.69667 | 0.77
2023-09-26 16:00 | 2.43554 | 3475 | 20.19495 | 16.11595 | 2023-09-24 | 1138.277 | 375.1858 | (20.0, 20.5] | normal | 10767.89 | 486.5371 | 29.09646 | 3.895696 | 0.760111 | 7.059138 | 1.190466 | 0.2289486 | 0.1278344 | 50.51192 | 26.16879 | 0.2896231 | 0.1113356 | 0.2771908 | 0 | 0.3218504 | 0.4009588 | 0.3218504 | 0.5917196 | 0.07616983 | 0.3321106 |  |  | 463 | 62.69667 | 0.77
2023-09-27 | 2.463111 | 3475 | 20.01207 | 15.71102 | 2023-09-24 | 1132.063 | 379.8668 | (20.0, 20.5] | normal | 10767.89 | 486.5371 | 29.09646 | 3.895696 | 0.760111 | 7.059138 | 1.190466 | 0.2289486 | 0.1278344 | 50.51192 | 26.16879 | 0.2896231 | 0.1113356 | 0.2771908 | 0 | 0.3218504 | 0.4009588 | 0.3218504 | 0.5917196 | 0.07616983 | 0.3321106 |  |  | 463 | 61.92 | 0.73
2023-09-27 08:00 | 2.494849 | 3475 | 20.06988 | 15.8711 | 2023-09-24 | 1132.063 | 381.2129 | (20.0, 20.5] | normal | 10767.89 | 486.5371 | 29.09646 | 3.895696 | 0.760111 | 7.059138 | 1.190466 | 0.2289486 | 0.1278344 | 50.51192 | 26.16879 | 0.2896231 | 0.1113356 | 0.2771908 | 0 | 0.3218504 | 0.4009588 | 0.3218504 | 0.5917196 | 0.07616983 | 0.3321106 |  |  | 463 | 61.92 | 0.73
2023-09-27 16:00 | 2.480743 | 3454.08 | 20.46284 | 15.90889 | 2023-09-25 | 1132.063 | 366.165 | (20.0, 20.5] | normal | 8876.45 | 489.8943 | 25.7377 | 3.757966 | 0.8561188 | 6.81883 | 0.9041612 | 0.2204817 | 0.1003654 | 46.60954 | 20.65101 | 0.3440396 | 0.08306361 | 0.2616711 | 0 | 0.3112258 | 0.4271032 | 0.3112258 | 0.6179756 | 0.01271152 | 0.3693128 |  |  | 463 | 61.92 | 0.73
2023-09-28 | 2.508457 | 3450 | 20.45363 | 15.8003 | 2023-09-25 | 1126.912 | 364.0037 | (20.0, 20.5] | normal | 8876.45 | 489.8943 | 25.7377 | 3.757966 | 0.8561188 | 6.81883 | 0.9041612 | 0.2204817 | 0.1003654 | 46.60954 | 20.65101 | 0.3440396 | 0.08306361 | 0.2616711 | 0 | 0.3112258 | 0.4271032 | 0.3112258 | 0.6179756 | 0.01271152 | 0.3693128 |  |  | 468 | 63.1 | 0.84
2023-09-28 08:00 | 2.587521 | 3449.911 | 20.41041 | 15.21722 | 2023-09-25 | 1126.912 | 380.9302 | (20.0, 20.5] | normal | 8876.45 | 489.8943 | 25.7377 | 3.757966 | 0.8561188 | 6.81883 | 0.9041612 | 0.2204817 | 0.1003654 | 46.60954 | 20.65101 | 0.3440396 | 0.08306361 | 0.2616711 | 0 | 0.3112258 | 0.4271032 | 0.3112258 | 0.6179756 | 0.01271152 | 0.3693128 |  |  | 468 | 63.1 | 0.84
2023-09-28 16:00 | 2.382148 | 3450 | 20.23715 | 15.89643 | 2023-09-26 | 1126.912 | 379.0503 | (20.0, 20.5] | normal | 9913.62 | 492.481 | 30.45846 | 4.096284 | 1.040129 | 6.967183 | 0.9475613 | 0.2169781 | 0.1106701 | 46.72406 | 19.1162 | 0.3276371 | 0.1201731 | 0.1534152 | 0 | 0.3987746 | 0.4478102 | 0.3987746 | 0.6273603 | 0 | 0.3726397 |  |  | 468 | 63.1 | 0.84
2023-09-29 | 2.373429 | 3450 | 20.36144 | 16.12363 | 2023-09-26 | 1116.778 | 380.2 | (20.0, 20.5] | normal | 9913.62 | 492.481 | 30.45846 | 4.096284 | 1.040129 | 6.967183 | 0.9475613 | 0.2169781 | 0.1106701 | 46.72406 | 19.1162 | 0.3276371 | 0.1201731 | 0.1534152 | 0 | 0.3987746 | 0.4478102 | 0.3987746 | 0.6273603 | 0 | 0.3726397 |  |  | 487 | 60.5 | 0.86
2023-09-29 08:00 | 2.441241 | 3432.159 | 20.56504 | 15.88625 | 2023-09-26 | 1116.778 | 382.6656 | (20.5, inf] | normal | 9913.62 | 492.481 | 30.45846 | 4.096284 | 1.040129 | 6.967183 | 0.9475613 | 0.2169781 | 0.1106701 | 46.72406 | 19.1162 | 0.3276371 | 0.1201731 | 0.1534152 | 0 | 0.3987746 | 0.4478102 | 0.3987746 | 0.6273603 | 0 | 0.3726397 |  |  | 487 | 60.5 | 0.86
2023-09-29 16:00 | 2.285165 | 3450 | 20.76482 | 16.06284 | 2023-09-27 | 1116.778 | 378.2835 | (20.5, inf] | normal | 9077.58 | 493.7007 | 26.0957 | 3.975644 | 0.8302491 | 7.433285 | 1.127435 | 0.2562069 | 0.119286 | 46.65549 | 21.52772 | 0.3274022 | 0.1618196 | 0.2045424 | 0 | 0.3062358 | 0.4892218 | 0.3062358 | 0.4022936 | 0.06975922 | 0.5279472 |  |  | 487 | 60.5 | 0.86
2023-09-30 | 2.211325 | 3450 | 20.95986 | 15.72728 | 2023-09-27 | 1115.558 | 362.3503 | (20.5, inf] | normal | 9077.58 | 493.7007 | 26.0957 | 3.975644 | 0.8302491 | 7.433285 | 1.127435 | 0.2562069 | 0.119286 | 46.65549 | 21.52772 | 0.3274022 | 0.1618196 | 0.2045424 | 0 | 0.3062358 | 0.4892218 | 0.3062358 | 0.4022936 | 0.06975922 | 0.5279472 |  |  | 491 | 61.33
2023-09-30 08:00 | 2.217461 | 3450 | 20.70665 | 15.89735 | 2023-09-28 | 1115.558 | 369.636 | (20.5, inf] | normal | 7013.06 | 496.9734 | 27.23351 | 4.084179 | 0.9095974 | 7.635033 | 1.053509 | 0.2475648 | 0.1328539 | 53.70361 | 29.57314 | 0.2722906 | 0.1848409 | 0.1709525 | 0 | 0.3719161 | 0.4571314 | 0.3719161 | 0.34281 | 0.1711655 | 0.4860245 |  |  | 491 | 61.33
2023-09-30 16:00 | 2.327536 | 3449.974 | 20.92017 | 15.54837 | 2023-09-28 | 1115.558 | 376.6355 | (20.5, inf] | normal | 7013.06 | 496.9734 | 27.23351 | 4.084179 | 0.9095974 | 7.635033 | 1.053509 | 0.2475648 | 0.1328539 | 53.70361 | 29.57314 | 0.2722906 | 0.1848409 | 0.1709525 | 0 | 0.3719161 | 0.4571314 | 0.3719161 | 0.34281 | 0.1711655 | 0.4860245 |  |  | 491 | 61.33
2023-10-01 | 2.384085 | 3450 | 20.8964 | 15.30672 | 2023-09-28 | 1146.199 | 381.7738 | (20.5, inf] | normal | 7013.06 | 496.9734 | 27.23351 | 4.084179 | 0.9095974 | 7.635033 | 1.053509 | 0.2475648 | 0.1328539 | 53.70361 | 29.57314 | 0.2722906 | 0.1848409 | 0.1709525 | 0 | 0.3719161 | 0.4571314 | 0.3719161 | 0.34281 | 0.1711655 | 0.4860245 | 4.55 | 2.64 | 484 | 62.205
2023-10-01 08:00 | 2.464491 | 3450 | 20.47019 | 15.47242 | 2023-09-28 | 1146.199 | 383.3106 | (20.0, 20.5] | normal | 7013.06 | 496.9734 | 27.23351 | 4.084179 | 0.9095974 | 7.635033 | 1.053509 | 0.2475648 | 0.1328539 | 53.70361 | 29.57314 | 0.2722906 | 0.1848409 | 0.1709525 | 0 | 0.3719161 | 0.4571314 | 0.3719161 | 0.34281 | 0.1711655 | 0.4860245 | 4.55 | 2.64 | 484 | 62.205
2023-10-01 16:00 | 2.557491 | 3450 | 20.54179 | 15.88206 | 2023-09-29 | 1146.199 | 381.1511 | (20.5, inf] | normal | 6625.44 | 491.2707 | 29.5476 | 3.980364 | 0.7915779 | 7.522255 | 0.9553226 | 0.2448859 | 0.1251979 | 47.13478 | 24.31051 | 0.3414551 | 0.1413778 | 0.1753348 | 0 | 0.3418324 | 0.4828328 | 0.3418324 | 0.3368162 | 0.09310282 | 0.570081 | 4.55 | 2.64 | 484 | 62.205
2023-10-02 | 2.489678 | 3450 | 20.4105 | 15.99733 | 2023-09-29 | 1147.922 | 384.6179 | (20.0, 20.5] | normal | 6625.44 | 491.2707 | 29.5476 | 3.980364 | 0.7915779 | 7.522255 | 0.9553226 | 0.2448859 | 0.1251979 | 47.13478 | 24.31051 | 0.3414551 | 0.1413778 | 0.1753348 | 0 | 0.3418324 | 0.4828328 | 0.3418324 | 0.3368162 | 0.09310282 | 0.570081 | 5.46 | 3.19 | 475 | 63.01 | 0.61
2023-10-02 08:00 | 2.506341 | 3450 | 20.71112 | 15.98951 | 2023-09-29 | 1147.922 | 382.3646 | (20.5, inf] | normal | 6625.44 | 491.2707 | 29.5476 | 3.980364 | 0.7915779 | 7.522255 | 0.9553226 | 0.2448859 | 0.1251979 | 47.13478 | 24.31051 | 0.3414551 | 0.1413778 | 0.1753348 | 0 | 0.3418324 | 0.4828328 | 0.3418324 | 0.3368162 | 0.09310282 | 0.570081 | 5.46 | 3.19 | 475 | 63.01 | 0.61
2023-10-02 16:00 | 2.432671 | 3449.862 | 20.94591 | 16.15188 | 2023-09-30 | 1147.922 | 381.5381 | (20.5, inf] | normal | 8601.54 | 487.8347 | 23.76541 | 4.126278 | 0.7665873 | 7.684839 | 1.047832 | 0.2637941 | 0.1323241 | 49.90258 | 23.78195 | 0.3371559 | 0.188693 | 0.1355478 | 0 | 0.3386033 | 0.5258489 | 0.3386033 | 0.3088817 | 0 | 0.6911183 | 5.46 | 3.19 | 475 | 63.01 | 0.61
2023-10-03 | 2.397742 | 3387.105 | 20.83746 | 15.66371 | 2023-09-30 | 1144.687 | 379.6657 | (20.5, inf] | normal | 8601.54 | 487.8347 | 23.76541 | 4.126278 | 0.7665873 | 7.684839 | 1.047832 | 0.2637941 | 0.1323241 | 49.90258 | 23.78195 | 0.3371559 | 0.188693 | 0.1355478 | 0 | 0.3386033 | 0.5258489 | 0.3386033 | 0.3088817 | 0 | 0.6911183 | 4.1 | 2.63 | 472 | 63.66 | 0.96
2023-10-03 08:00 | 2.58395 | 3350 | 20.58127 | 15.68362 | 2023-09-30 | 1144.687 | 382.3154 | (20.5, inf] | normal | 8601.54 | 487.8347 | 23.76541 | 4.126278 | 0.7665873 | 7.684839 | 1.047832 | 0.2637941 | 0.1323241 | 49.90258 | 23.78195 | 0.3371559 | 0.188693 | 0.1355478 | 0 | 0.3386033 | 0.5258489 | 0.3386033 | 0.3088817 | 0 | 0.6911183 | 4.1 | 2.63 | 472 | 63.66 | 0.96
2023-10-03 16:00 | 2.801521 | 3396.502 | 20.66886 | 14.41915 | 2023-09-30 | 1144.687 | 382.6119 | (20.5, inf] | normal | 8601.54 | 487.8347 | 23.76541 | 4.126278 | 0.7665873 | 7.684839 | 1.047832 | 0.2637941 | 0.1323241 | 49.90258 | 23.78195 | 0.3371559 | 0.188693 | 0.1355478 | 0 | 0.3386033 | 0.5258489 | 0.3386033 | 0.3088817 | 0 | 0.6911183 | 4.1 | 2.63 | 472 | 63.66 | 0.96
2023-10-04 | 2.268804 | 3450 | 20.87278 | 15.32613 | 2023-10-01 | 1148.271 | 381.1212 | (20.5, inf] | normal | 8547.85 | 503.5888 | 30.06247 | 4.096471 | 1.223273 | 7.383789 | 1.251836 | 0.2897101 | 0.1493862 | 48.6062 | 22.83066 | 0.4493785 | 0.1655867 | 0.1659809 | 0 | 0.2190539 | 0.6149652 | 0.2190539 | 0.3457581 | 0.02094063 | 0.6333013 | 3.89 | 2.52 | 480 | 63.5 | 0.83
2023-10-04 08:00 | 2.089586 | 3450 | 20.94539 | 15.32965 | 2023-10-02 | 1148.271 | 381.8653 | (20.5, inf] | normal | 8665.53 | 498.0579 | 25.90195 | 4.103349 | 0.8394309 | 7.412126 | 1.097126 | 0.2489679 | 0.1124888 | 49.69725 | 22.54889 | 0.3728716 | 0.1308599 | 0.1804944 | 0 | 0.3157741 | 0.5037315 | 0.3157741 | 0.392695 | 0 | 0.607305 | 3.89 | 2.52 | 480 | 63.5 | 0.83
2023-10-04 16:00 | 1.907462 | 3450 | 20.75769 | 15.40999 | 2023-10-02 | 1148.271 | 385.4997 | (20.5, inf] | normal | 8665.53 | 498.0579 | 25.90195 | 4.103349 | 0.8394309 | 7.412126 | 1.097126 | 0.2489679 | 0.1124888 | 49.69725 | 22.54889 | 0.3728716 | 0.1308599 | 0.1804944 | 0 | 0.3157741 | 0.5037315 | 0.3157741 | 0.392695 | 0 | 0.607305 | 3.89 | 2.52 | 480 | 63.5 | 0.83
2023-10-05 | 1.704348 | 3450 | 20.81007 | 15.60331 | 2023-10-03 | 945.4801 | 350.8908 | (20.5, inf] | baixo | 6791.75 | 484.8514 | 36.02989 | 4.013374 | 0.7377825 | 7.555174 | 1.109035 | 0.2910033 | 0.09021445 | 48.30254 | 20.45876 | 0.4629455 | 0.176922 | 0.1971318 | 0 | 0.1630007 | 0.6398675 | 0.1630007 | 0.1630007 | 0 | 0.8369993 | 3.95 | 2.33 | 473 | 61.52 | 1.09
2023-10-05 08:00 | 1.486057 | 3450 | 20.97812 | 15.64867 | 2023-10-03 | 945.4801 | 282.7186 | (20.5, inf] | baixo | 6791.75 | 484.8514 | 36.02989 | 4.013374 | 0.7377825 | 7.555174 | 1.109035 | 0.2910033 | 0.09021445 | 48.30254 | 20.45876 | 0.4629455 | 0.176922 | 0.1971318 | 0 | 0.1630007 | 0.6398675 | 0.1630007 | 0.1630007 | 0 | 0.8369993 | 3.95 | 2.33 | 473 | 61.52 | 1.09
2023-10-05 16:00 | 1.345589 | 3450 | 20.65416 | 15.71521 | 2023-10-04 | 945.4801 | 325.6866 | (20.5, inf] | baixo | 4477.7 | 496.7168 | 35.60204 | 3.933013 | 0.7526272 | 7.575668 | 1.160795 | 0.2838947 | 0.07833146 | 51.12473 | 24.62992 | 0.4913616 | 0.1861893 | 0.1531545 | 0 | 0.1692945 | 0.677551 | 0.1692945 | 0.1966679 | 0 | 0.8033321 | 3.95 | 2.33 | 473 | 61.52 | 1.09
2023-10-06 | 1.140215 | 3450 | 20.4401 | 15.56097 | 2023-10-04 | 1153.671 | 387.7353 | (20.0, 20.5] | normal | 4477.7 | 496.7168 | 35.60204 | 3.933013 | 0.7526272 | 7.575668 | 1.160795 | 0.2838947 | 0.07833146 | 51.12473 | 24.62992 | 0.4913616 | 0.1861893 | 0.1531545 | 0 | 0.1692945 | 0.677551 | 0.1692945 | 0.1966679 | 0 | 0.8033321 | 4.18 | 2.36 | 484 | 60.89 | 0.95
2023-10-06 08:00 | 1.096621 | 3450 | 20.80209 | 16.02158 | 2023-10-05 | 1153.671 | 381.7102 | (20.5, inf] | normal | 5265.58 | 508.5691 | 29.56214 | 3.948396 | 0.812535 | 7.427141 | 1.009544 | 0.2569258 | 0.08386314 | 56.86401 | 26.2366 | 0.4008561 | 0.138716 | 0.1804265 | 0 | 0.2800014 | 0.5395721 | 0.2800014 | 0.4043231 | 0.008119747 | 0.5875571 | 4.18 | 2.36 | 484 | 60.89 | 0.95
2023-10-06 16:00 | 1.162496 | 3450 | 20.89797 | 15.89454 | 2023-10-05 | 1153.671 | 383.9192 | (20.5, inf] | normal | 5265.58 | 508.5691 | 29.56214 | 3.948396 | 0.812535 | 7.427141 | 1.009544 | 0.2569258 | 0.08386314 | 56.86401 | 26.2366 | 0.4008561 | 0.138716 | 0.1804265 | 0 | 0.2800014 | 0.5395721 | 0.2800014 | 0.4043231 | 0.008119747 | 0.5875571 | 4.18 | 2.36 | 484 | 60.89 | 0.95
2023-10-07 | 1.160558 | 3450 | 20.89571 | 16.09234 | 2023-10-05 | 1175.712 | 389.9367 | (20.5, inf] | normal | 5265.58 | 508.5691 | 29.56214 | 3.948396 | 0.812535 | 7.427141 | 1.009544 | 0.2569258 | 0.08386314 | 56.86401 | 26.2366 | 0.4008561 | 0.138716 | 0.1804265 | 0 | 0.2800014 | 0.5395721 | 0.2800014 | 0.4043231 | 0.008119747 | 0.5875571 |  |  | 473 | 61.91
2023-10-07 08:00 | 1.202214 | 3440.504 | 20.80935 | 15.82984 | 2023-10-06 | 1175.712 | 393.1331 | (20.5, inf] | normal | 8348.47 | 490.3384 | 33.16923 | 3.99843 | 0.8806128 | 6.948241 | 0.7468034 | 0.2362184 | 0.076439 | 45.539 | 15.91995 | 0.4000134 | 0 | 0.3099286 | 0 | 0.2900579 | 0.4000134 | 0.2900579 | 0.2379998 | 0.048281 | 0.7137192 |  |  | 473 | 61.91
2023-10-07 16:00 | 1.161897 | 3355.184 | 21.07976 | 15.6535 | 2023-10-06 | 1175.712 | 392.2752 | (20.5, inf] | normal | 8348.47 | 490.3384 | 33.16923 | 3.99843 | 0.8806128 | 6.948241 | 0.7468034 | 0.2362184 | 0.076439 | 45.539 | 15.91995 | 0.4000134 | 0 | 0.3099286 | 0 | 0.2900579 | 0.4000134 | 0.2900579 | 0.2379998 | 0.048281 | 0.7137192 |  |  | 473 | 61.91
2023-10-08 | 1.261713 | 3350 | 20.88415 | 15.71579 | 2023-10-06 | 1171.835 | 389.3286 | (20.5, inf] | normal | 8348.47 | 490.3384 | 33.16923 | 3.99843 | 0.8806128 | 6.948241 | 0.7468034 | 0.2362184 | 0.076439 | 45.539 | 15.91995 | 0.4000134 | 0 | 0.3099286 | 0 | 0.2900579 | 0.4000134 | 0.2900579 | 0.2379998 | 0.048281 | 0.7137192 |  |  | 480 | 63.62333
2023-10-08 08:00 | 1.320438 | 3344.793 | 20.54812 | 15.73118 | 2023-10-07 | 1171.835 | 393.223 | (20.5, inf] | normal | 8763.16 | 487.6763 | 40.6706 | 4.233822 | 1.238581 | 6.797526 | 0.6004381 | 0.2219722 | 0.09293442 | 42.14685 | 14.74792 | 0.4213822 | 0 | 0.2803817 | 0 | 0.298236 | 0.4213822 | 0.298236 | 0.2818608 | 0.08456397 | 0.6335752 |  |  | 480 | 63.62333
2023-10-08 16:00 | 1.448276 | 3300 | 20.7119 | 15.74249 | 2023-10-07 | 1171.835 | 389.0483 | (20.5, inf] | normal | 8763.16 | 487.6763 | 40.6706 | 4.233822 | 1.238581 | 6.797526 | 0.6004381 | 0.2219722 | 0.09293442 | 42.14685 | 14.74792 | 0.4213822 | 0 | 0.2803817 | 0 | 0.298236 | 0.4213822 | 0.298236 | 0.2818608 | 0.08456397 | 0.6335752 |  |  | 480 | 63.62333
2023-10-09 | 1.522884 | 3300 | 20.9326 | 15.77983 | 2023-10-07 | 1165.321 | 388.1974 | (20.5, inf] | normal | 8763.16 | 487.6763 | 40.6706 | 4.233822 | 1.238581 | 6.797526 | 0.6004381 | 0.2219722 | 0.09293442 | 42.14685 | 14.74792 | 0.4213822 | 0 | 0.2803817 | 0 | 0.298236 | 0.4213822 | 0.298236 | 0.2818608 | 0.08456397 | 0.6335752 |  |  | 480 | 62.08 | 1.01
2023-10-09 08:00 | 1.564222 | 3300 | 20.90756 | 15.79714 | 2023-10-07 | 1165.321 | 392.675 | (20.5, inf] | normal | 8763.16 | 487.6763 | 40.6706 | 4.233822 | 1.238581 | 6.797526 | 0.6004381 | 0.2219722 | 0.09293442 | 42.14685 | 14.74792 | 0.4213822 | 0 | 0.2803817 | 0 | 0.298236 | 0.4213822 | 0.298236 | 0.2818608 | 0.08456397 | 0.6335752 |  |  | 480 | 62.08 | 1.01
2023-10-09 16:00 | 1.520183 | 3300 | 20.7421 | 15.93285 | 2023-10-08 | 1165.321 | 384.6175 | (20.5, inf] | normal | 8594.18 | 505.8961 | 29.07262 | 4.072296 | 1.290777 | 6.698834 | 0.3844728 | 0.2145271 | 0.08749083 | 42.50303 | 16.9091 | 0.3831023 | 0 | 0.3061618 | 0 | 0.3107359 | 0.3831023 | 0.3107359 | 0.2749442 | 0.2065215 | 0.5185343 |  |  | 480 | 62.08 | 1.01
2023-10-10 | 1.595804 | 3300 | 21.09061 | 15.55487 | 2023-10-08 | 1155.277 | 383.017 | (20.5, inf] | normal | 8594.18 | 505.8961 | 29.07262 | 4.072296 | 1.290777 | 6.698834 | 0.3844728 | 0.2145271 | 0.08749083 | 42.50303 | 16.9091 | 0.3831023 | 0 | 0.3061618 | 0 | 0.3107359 | 0.3831023 | 0.3107359 | 0.2749442 | 0.2065215 | 0.5185343 |  |  | 486 | 65.41 | 0.89
2023-10-10 08:00 | 1.618423 | 3300 | 20.9734 | 15.45044 | 2023-10-08 | 1155.277 | 386.8503 | (20.5, inf] | normal | 8594.18 | 505.8961 | 29.07262 | 4.072296 | 1.290777 | 6.698834 | 0.3844728 | 0.2145271 | 0.08749083 | 42.50303 | 16.9091 | 0.3831023 | 0 | 0.3061618 | 0 | 0.3107359 | 0.3831023 | 0.3107359 | 0.2749442 | 0.2065215 | 0.5185343 |  |  | 486 | 65.41 | 0.89
2023-10-10 16:00 | 1.684334 | 3300 | 20.94997 | 15.37178 | 2023-10-08 | 1155.277 | 385.6711 | (20.5, inf] | normal | 8594.18 | 505.8961 | 29.07262 | 4.072296 | 1.290777 | 6.698834 | 0.3844728 | 0.2145271 | 0.08749083 | 42.50303 | 16.9091 | 0.3831023 | 0 | 0.3061618 | 0 | 0.3107359 | 0.3831023 | 0.3107359 | 0.2749442 | 0.2065215 | 0.5185343 |  |  | 486 | 65.41 | 0.89
2023-10-11 | 1.710248 | 3300 | 20.67732 | 15.30433 | 2023-10-09 | 1158.348 | 383.9807 | (20.5, inf] | normal | 8458.39 | 509.4909 | 19.51187 | 3.840254 | 1.110849 | 6.691858 | 0.3844258 | 0.2284831 | 0.07385449 | 41.31001 | 17.20171 | 0.4189367 | 0 | 0.3279442 | 0 | 0.2531191 | 0.4189367 | 0.2531191 | 0.1669364 | 0.2893205 | 0.5437431 |  |  | 482 | 63.11 | 1.08
2023-10-11 08:00 | 1.731854 | 3300 | 20.58915 | 15.6556 | 2023-10-09 | 1158.348 | 385.3417 | (20.5, inf] | normal | 8458.39 | 509.4909 | 19.51187 | 3.840254 | 1.110849 | 6.691858 | 0.3844258 | 0.2284831 | 0.07385449 | 41.31001 | 17.20171 | 0.4189367 | 0 | 0.3279442 | 0 | 0.2531191 | 0.4189367 | 0.2531191 | 0.1669364 | 0.2893205 | 0.5437431 |  |  | 482 | 63.11 | 1.08
2023-10-11 16:00 | 1.603186 | 3299.867 | 20.75829 | 15.96628 | 2023-10-10 | 1158.348 | 389.7427 | (20.5, inf] | normal | 8241.51 | 502.3978 | 31.50528 | 3.963387 | 1.220584 | 6.690358 | 0.3909363 | 0.2469425 | 0.0840864 | 38.57273 | 16.67888 | 0.4228242 | 0 | 0.3486436 | 0 | 0.2285322 | 0.4228242 | 0.2285322 | 0.1566227 | 0.2289048 | 0.6144725 |  |  | 482 | 63.11 | 1.08
2023-10-12 | 1.680107 | 3300.351 | 21.16494 | 16.32146 | 2023-10-10 | 1141.496 | 379.8635 | (20.5, inf] | normal | 8241.51 | 502.3978 | 31.50528 | 3.963387 | 1.220584 | 6.690358 | 0.3909363 | 0.2469425 | 0.0840864 | 38.57273 | 16.67888 | 0.4228242 | 0 | 0.3486436 | 0 | 0.2285322 | 0.4228242 | 0.2285322 | 0.1566227 | 0.2289048 | 0.6144725 |  |  | 475 | 63.02 | 0.83
2023-10-12 08:00 | 1.648662 | 3285.668 | 20.97201 | 14.97061 | 2023-10-10 | 1141.496 | 381.0537 | (20.5, inf] | normal | 8241.51 | 502.3978 | 31.50528 | 3.963387 | 1.220584 | 6.690358 | 0.3909363 | 0.2469425 | 0.0840864 | 38.57273 | 16.67888 | 0.4228242 | 0 | 0.3486436 | 0 | 0.2285322 | 0.4228242 | 0.2285322 | 0.1566227 | 0.2289048 | 0.6144725 |  |  | 475 | 63.02 | 0.83
2023-10-12 16:00 | 1.758498 | 3250 | 20.51678 | 15.06834 | 2023-10-10 | 1141.496 | 380.7086 | (20.5, inf] | normal | 8241.51 | 502.3978 | 31.50528 | 3.963387 | 1.220584 | 6.690358 | 0.3909363 | 0.2469425 | 0.0840864 | 38.57273 | 16.67888 | 0.4228242 | 0 | 0.3486436 | 0 | 0.2285322 | 0.4228242 | 0.2285322 | 0.1566227 | 0.2289048 | 0.6144725 |  |  | 475 | 63.02 | 0.83
2023-10-13 | 1.894585 | 3250 | 20.17137 | 15.42422 | 2023-10-11 | 1141.594 | 379.1243 | (20.0, 20.5] | normal | 6730.34 | 491.8881 | 33.5436 | 3.631735 | 0.7938432 | 6.619705 | 0.5103586 | 0.2646264 | 0.06937507 | 37.29982 | 16.10663 | 0.4496712 | 0 | 0.4097921 | 0 | 0.1405367 | 0.4496712 | 0.1405367 | 0.1110975 | 0.2672033 | 0.6216992 |  |  | 479 | 61.07 | 0.6
2023-10-13 08:00 | 1.953887 | 3294.496 | 20.12103 | 15.64505 | 2023-10-11 | 1141.594 | 381.8088 | (20.0, 20.5] | normal | 6730.34 | 491.8881 | 33.5436 | 3.631735 | 0.7938432 | 6.619705 | 0.5103586 | 0.2646264 | 0.06937507 | 37.29982 | 16.10663 | 0.4496712 | 0 | 0.4097921 | 0 | 0.1405367 | 0.4496712 | 0.1405367 | 0.1110975 | 0.2672033 | 0.6216992 |  |  | 479 | 61.07 | 0.6
2023-10-13 16:00 | 1.953316 | 3331.955 | 20.38685 | 15.87862 | 2023-10-11 | 1141.594 | 380.5543 | (20.0, 20.5] | normal | 6730.34 | 491.8881 | 33.5436 | 3.631735 | 0.7938432 | 6.619705 | 0.5103586 | 0.2646264 | 0.06937507 | 37.29982 | 16.10663 | 0.4496712 | 0 | 0.4097921 | 0 | 0.1405367 | 0.4496712 | 0.1405367 | 0.1110975 | 0.2672033 | 0.6216992 |  |  | 479 | 61.07 | 0.6
2023-10-14 | 1.987347 | 3353.562 | 20.60554 | 16.03066 | 2023-10-12 | 1147.66 | 382.0997 | (20.5, inf] | normal | 7904.59 | 490.3469 | 38.28652 | 3.784318 | 0.8067625 | 6.888861 | 0.5993927 | 0.2667702 | 0.0756005 | 37.90516 | 17.99569 | 0.5250873 | 0 | 0.3030138 | 0 | 0.1718989 | 0.5250873 | 0.1718989 | 0.1005174 | 0.335446 | 0.5640366 |  |  | 470 | 64.14
2023-10-14 08:00 | 2.075577 | 3395.888 | 20.75155 | 16.21038 | 2023-10-12 | 1147.66 | 385.1235 | (20.5, inf] | normal | 7904.59 | 490.3469 | 38.28652 | 3.784318 | 0.8067625 | 6.888861 | 0.5993927 | 0.2667702 | 0.0756005 | 37.90516 | 17.99569 | 0.5250873 | 0 | 0.3030138 | 0 | 0.1718989 | 0.5250873 | 0.1718989 | 0.1005174 | 0.335446 | 0.5640366 |  |  | 470 | 64.14
2023-10-14 16:00 | 2.051506 | 3399.869 | 21.09332 | 15.81854 | 2023-10-12 | 1147.66 | 380.7431 | (20.5, inf] | normal | 7904.59 | 490.3469 | 38.28652 | 3.784318 | 0.8067625 | 6.888861 | 0.5993927 | 0.2667702 | 0.0756005 | 37.90516 | 17.99569 | 0.5250873 | 0 | 0.3030138 | 0 | 0.1718989 | 0.5250873 | 0.1718989 | 0.1005174 | 0.335446 | 0.5640366 |  |  | 470 | 64.14
2023-10-15 | 2.064308 | 3350.817 | 21.15179 | 15.44568 | 2023-10-12 | 1148.73 | 379.9973 | (20.5, inf] | normal | 7904.59 | 490.3469 | 38.28652 | 3.784318 | 0.8067625 | 6.888861 | 0.5993927 | 0.2667702 | 0.0756005 | 37.90516 | 17.99569 | 0.5250873 | 0 | 0.3030138 | 0 | 0.1718989 | 0.5250873 | 0.1718989 | 0.1005174 | 0.335446 | 0.5640366 |  |  | 461 | 61.32333
2023-10-15 08:00 | 2.154289 | 3331.778 | 20.82036 | 15.59599 | 2023-10-13 | 1148.73 | 385.0685 | (20.5, inf] | normal | 7805.83 | 476.9985 | 37.28974 | 3.683296 | 0.7504589 | 7.325545 | 0.4880891 | 0.3397484 | 0.1226918 | 34.4574 | 12.89275 | 0.8746258 | 0 | 0 | 0 | 0.1253742 | 0.8746258 | 0.1253742 | 0.1190303 | 0.05169469 | 0.829275 |  |  | 461 | 61.32333
2023-10-15 16:00 | 2.451962 | 3329.592 | 20.73287 | 15.51188 | 2023-10-13 | 1148.73 | 383.9829 | (20.5, inf] | normal | 7805.83 | 476.9985 | 37.28974 | 3.683296 | 0.7504589 | 7.325545 | 0.4880891 | 0.3397484 | 0.1226918 | 34.4574 | 12.89275 | 0.8746258 | 0 | 0 | 0 | 0.1253742 | 0.8746258 | 0.1253742 | 0.1190303 | 0.05169469 | 0.829275 |  |  | 461 | 61.32333
2023-10-16 | 2.288392 | 3350 | 20.66753 | 15.58211 | 2023-10-13 | 1161.741 | 382.1232 | (20.5, inf] | normal | 7805.83 | 476.9985 | 37.28974 | 3.683296 | 0.7504589 | 7.325545 | 0.4880891 | 0.3397484 | 0.1226918 | 34.4574 | 12.89275 | 0.8746258 | 0 | 0 | 0 | 0.1253742 | 0.8746258 | 0.1253742 | 0.1190303 | 0.05169469 | 0.829275 |  |  | 473 | 60.745 | 0.96
2023-10-16 08:00 | 2.376436 | 3350 | 20.74422 | 15.52141 | 2023-10-13 | 1161.741 | 387.8814 | (20.5, inf] | normal | 7805.83 | 476.9985 | 37.28974 | 3.683296 | 0.7504589 | 7.325545 | 0.4880891 | 0.3397484 | 0.1226918 | 34.4574 | 12.89275 | 0.8746258 | 0 | 0 | 0 | 0.1253742 | 0.8746258 | 0.1253742 | 0.1190303 | 0.05169469 | 0.829275 |  |  | 473 | 60.745 | 0.96
2023-10-16 16:00 | 2.327737 | 3350 | 20.66318 | 15.63492 | 2023-10-14 | 1161.741 | 392.4915 | (20.5, inf] | normal | 8201.99 | 469.3002 | 32.67152 | 3.756597 | 0.7467578 | 7.347214 | 0.5059429 | 0.3375818 | 0.1340396 | 34.39026 | 10.91935 | 0.8670884 | 0 | 0 | 0 | 0.1329116 | 0.8670884 | 0.1329116 | 0.1851634 | 0 | 0.8148366 |  |  | 473 | 60.745 | 0.96
2023-10-17 | 2.197189 | 3254.121 | 20.7509 | 15.75583 | 2023-10-14 | 1041.757 | 392.887 | (20.5, inf] | normal | 8201.99 | 469.3002 | 32.67152 | 3.756597 | 0.7467578 | 7.347214 | 0.5059429 | 0.3375818 | 0.1340396 | 34.39026 | 10.91935 | 0.8670884 | 0 | 0 | 0 | 0.1329116 | 0.8670884 | 0.1329116 | 0.1851634 | 0 | 0.8148366 |  |  | 456 | 62.065 | 1.29
2023-10-17 16:00 | 2.729443 | 3184.924 | 20.65629 | 15.08144 | 2023-10-14 | 1041.757 | 381.887 | (20.5, inf] | normal | 8201.99 | 469.3002 | 32.67152 | 3.756597 | 0.7467578 | 7.347214 | 0.5059429 | 0.3375818 | 0.1340396 | 34.39026 | 10.91935 | 0.8670884 | 0 | 0 | 0 | 0.1329116 | 0.8670884 | 0.1329116 | 0.1851634 | 0 | 0.8148366 |  |  | 456 | 62.065 | 1.29
2023-10-18 | 2.236107 | 3355.957 | 20.56086 | 15.81731 | 2023-10-15 | 1145.284 | 383.3288 | (20.5, inf] | normal | 8663.33 | 455.5688 | 27.22895 | 3.792683 | 0.7411133 | 7.384295 | 0.4748853 | 0.379406 | 0.1128752 | 32.71779 | 11.27832 | 0.8926452 | 0 | 0 | 0 | 0.1073548 | 0.8926452 | 0.1073548 | 0.06281894 | 0 | 0.9371811 |  |  | 467 | 61.76 | 1.59
2023-10-18 08:00 | 2.284892 | 3371.673 | 20.57018 | 15.84509 | 2023-10-16 | 1145.284 | 385.5823 | (20.5, inf] | normal | 6460.25 | 454.0447 | 26.18323 | 3.639091 | 0.4492877 | 7.438684 | 0.4607561 | 0.4031086 | 0.1131545 | 34.16098 | 9.492773 | 0.9384188 | 0 | 0 | 0 | 0.06158121 | 0.9384188 | 0.06158121 | 0.02332123 | 0 | 0.9766788 |  |  | 467 | 61.76 | 1.59
2023-10-18 16:00 | 2.473279 | 3414.95 | 20.57331 | 15.84852 | 2023-10-16 | 1145.284 | 376.5556 | (20.5, inf] | normal | 6460.25 | 454.0447 | 26.18323 | 3.639091 | 0.4492877 | 7.438684 | 0.4607561 | 0.4031086 | 0.1131545 | 34.16098 | 9.492773 | 0.9384188 | 0 | 0 | 0 | 0.06158121 | 0.9384188 | 0.06158121 | 0.02332123 | 0 | 0.9766788 |  |  | 467 | 61.76 | 1.59
2023-10-19 | 2.181278 | 3425 | 20.41816 | 15.75053 | 2023-10-16 | 1153.995 | 381.3581 | (20.0, 20.5] | normal | 6460.25 | 454.0447 | 26.18323 | 3.639091 | 0.4492877 | 7.438684 | 0.4607561 | 0.4031086 | 0.1131545 | 34.16098 | 9.492773 | 0.9384188 | 0 | 0 | 0 | 0.06158121 | 0.9384188 | 0.06158121 | 0.02332123 | 0 | 0.9766788 |  |  | 481 | 56.33333 | 1.95
2023-10-19 08:00 | 2.225515 | 3425 | 20.63048 | 15.55098 | 2023-10-17 | 1153.995 | 388.2445 | (20.5, inf] | normal | 7285.79 | 472.6156 | 35.68425 | 3.743093 | 0.8500114 | 7.195303 | 0.7497868 | 0.3534694 | 0.1160629 | 37.37076 | 12.41973 | 0.880724 | 0 | 0 | 0 | 0.119276 | 0.880724 | 0.119276 | 0.06819302 | 0 | 0.931807 |  |  | 481 | 56.33333 | 1.95
2023-10-19 16:00 | 2.073938 | 3425 | 20.51483 | 15.40533 | 2023-10-17 | 1153.995 | 384.4865 | (20.5, inf] | normal | 7285.79 | 472.6156 | 35.68425 | 3.743093 | 0.8500114 | 7.195303 | 0.7497868 | 0.3534694 | 0.1160629 | 37.37076 | 12.41973 | 0.880724 | 0 | 0 | 0 | 0.119276 | 0.880724 | 0.119276 | 0.06819302 | 0 | 0.931807 |  |  | 481 | 56.33333 | 1.95
2023-10-20 | 2.080443 | 3425 | 20.22753 | 15.798 | 2023-10-17 | 1167.939 | 387.4643 | (20.0, 20.5] | normal | 7285.79 | 472.6156 | 35.68425 | 3.743093 | 0.8500114 | 7.195303 | 0.7497868 | 0.3534694 | 0.1160629 | 37.37076 | 12.41973 | 0.880724 | 0 | 0 | 0 | 0.119276 | 0.880724 | 0.119276 | 0.06819302 | 0 | 0.931807 |  |  | 462 | 63.07 | 0.73
2023-10-20 08:00 | 2.095731 | 3425 | 20.35139 | 16.00645 | 2023-10-18 | 1167.939 | 393.6461 | (20.0, 20.5] | normal | 6671.73 | 467.4673 | 31.57603 | 3.590233 | 0.5236346 | 7.283415 | 0.7037783 | 0.3844174 | 0.1072611 | 35.34104 | 8.807963 | 0.9363688 | 0 | 0 | 0 | 0.06363117 | 0.9363688 | 0.06363117 | 0.02421976 | 0 | 0.9757802 |  |  | 462 | 63.07 | 0.73
2023-10-20 16:00 | 1.851776 | 3425 | 20.53087 | 15.98117 | 2023-10-18 | 1167.939 | 387.1964 | (20.5, inf] | normal | 6671.73 | 467.4673 | 31.57603 | 3.590233 | 0.5236346 | 7.283415 | 0.7037783 | 0.3844174 | 0.1072611 | 35.34104 | 8.807963 | 0.9363688 | 0 | 0 | 0 | 0.06363117 | 0.9363688 | 0.06363117 | 0.02421976 | 0 | 0.9757802 |  |  | 462 | 63.07 | 0.73
2023-10-21 | 1.956189 | 3425 | 20.51125 | 15.63594 | 2023-10-19 | 1158.982 | 386.281 | (20.5, inf] | normal | 6853.79 | 481.6255 | 37.36516 | 3.666046 | 0.7932412 | 7.44024 | 0.4543248 | 0.3312173 | 0.1216253 | 38.83706 | 12.97159 | 0.8167539 | 0 | 0 | 0 | 0.1832461 | 0.8167539 | 0.1832461 | 0.2363075 | 0 | 0.7636925 |  |  | 470 | 60.17333
2023-10-21 08:00 | 2.015388 | 3425 | 20.12173 | 15.58475 | 2023-10-19 | 1158.982 | 388.1931 | (20.0, 20.5] | normal | 6853.79 | 481.6255 | 37.36516 | 3.666046 | 0.7932412 | 7.44024 | 0.4543248 | 0.3312173 | 0.1216253 | 38.83706 | 12.97159 | 0.8167539 | 0 | 0 | 0 | 0.1832461 | 0.8167539 | 0.1832461 | 0.2363075 | 0 | 0.7636925 |  |  | 470 | 60.17333
2023-10-21 16:00 | 2.086948 | 3425 | 20.56585 | 14.25539 | 2023-10-19 | 1158.982 | 384.7804 | (20.5, inf] | normal | 6853.79 | 481.6255 | 37.36516 | 3.666046 | 0.7932412 | 7.44024 | 0.4543248 | 0.3312173 | 0.1216253 | 38.83706 | 12.97159 | 0.8167539 | 0 | 0 | 0 | 0.1832461 | 0.8167539 | 0.1832461 | 0.2363075 | 0 | 0.7636925 |  |  | 470 | 60.17333
2023-10-22 | 2.176073 | 3425 | 20.62082 | 15.68844 | 2023-10-19 | 1171.19 | 391.0142 | (20.5, inf] | normal | 6853.79 | 481.6255 | 37.36516 | 3.666046 | 0.7932412 | 7.44024 | 0.4543248 | 0.3312173 | 0.1216253 | 38.83706 | 12.97159 | 0.8167539 | 0 | 0 | 0 | 0.1832461 | 0.8167539 | 0.1832461 | 0.2363075 | 0 | 0.7636925 |  |  | 474 | 62.61333
2023-10-22 08:00 | 2.275607 | 3411.9 | 20.12448 | 15.74891 | 2023-10-20 | 1171.19 | 389.4201 | (20.0, 20.5] | normal | 7343.23 | 492.7043 | 32.81127 | 3.614778 | 0.8012235 | 7.643879 | 0.9763264 | 0.3270867 | 0.1180657 | 43.49505 | 13.60579 | 0.8007702 | 0 | 0 | 0 | 0.1992298 | 0.8007702 | 0.1992298 | 0.2259364 | 0 | 0.7740636 |  |  | 474 | 62.61333
2023-10-22 16:00 | 2.339523 | 3389.85 | 20.63065 | 15.87822 | 2023-10-20 | 1171.19 | 390.6569 | (20.5, inf] | normal | 7343.23 | 492.7043 | 32.81127 | 3.614778 | 0.8012235 | 7.643879 | 0.9763264 | 0.3270867 | 0.1180657 | 43.49505 | 13.60579 | 0.8007702 | 0 | 0 | 0 | 0.1992298 | 0.8007702 | 0.1992298 | 0.2259364 | 0 | 0.7740636 |  |  | 474 | 62.61333
2023-10-23 | 2.406648 | 3326.618 | 20.44455 | 15.66546 | 2023-10-20 | 1153.914 | 384.184 | (20.0, 20.5] | normal | 7343.23 | 492.7043 | 32.81127 | 3.614778 | 0.8012235 | 7.643879 | 0.9763264 | 0.3270867 | 0.1180657 | 43.49505 | 13.60579 | 0.8007702 | 0 | 0 | 0 | 0.1992298 | 0.8007702 | 0.1992298 | 0.2259364 | 0 | 0.7740636 |  |  | 487 | 62.35 | 1.31
2023-10-23 08:00 | 2.606559 | 3300 | 20.30553 | 15.64986 | 2023-10-20 | 1153.914 | 385.4506 | (20.0, 20.5] | normal | 7343.23 | 492.7043 | 32.81127 | 3.614778 | 0.8012235 | 7.643879 | 0.9763264 | 0.3270867 | 0.1180657 | 43.49505 | 13.60579 | 0.8007702 | 0 | 0 | 0 | 0.1992298 | 0.8007702 | 0.1992298 | 0.2259364 | 0 | 0.7740636 |  |  | 487 | 62.35 | 1.31
2023-10-23 16:00 | 2.526887 | 3289.159 | 20.01559 | 15.61731 | 2023-10-21 | 1153.914 | 384.2204 | (20.0, 20.5] | normal | 8764.16 | 498.361 | 31.34944 | 3.559039 | 0.773414 | 7.447733 | 0.4277544 | 0.3164774 | 0.09118499 | 45.95398 | 10.7594 | 0.8584633 | 0 | 0 | 0 | 0.1415367 | 0.8584633 | 0.1415367 | 0.1371625 | 0.03682453 | 0.826013 |  |  | 487 | 62.35 | 1.31
2023-10-24 | 2.685797 | 3206.813 | 19.77797 | 15.53552 | 2023-10-21 | 1108.459 | 374.9145 | (19.5, 20.0] | normal | 8764.16 | 498.361 | 31.34944 | 3.559039 | 0.773414 | 7.447733 | 0.4277544 | 0.3164774 | 0.09118499 | 45.95398 | 10.7594 | 0.8584633 | 0 | 0 | 0 | 0.1415367 | 0.8584633 | 0.1415367 | 0.1371625 | 0.03682453 | 0.826013 |  |  | 472 | 64.975 | 1.08
2023-10-24 08:00 | 2.795242 | 3200 | 19.7 | 12.25821 | 2023-10-21 | 1108.459 | 371.5433 | (19.5, 20.0] | normal | 8764.16 | 498.361 | 31.34944 | 3.559039 | 0.773414 | 7.447733 | 0.4277544 | 0.3164774 | 0.09118499 | 45.95398 | 10.7594 | 0.8584633 | 0 | 0 | 0 | 0.1415367 | 0.8584633 | 0.1415367 | 0.1371625 | 0.03682453 | 0.826013 |  |  | 472 | 64.975 | 1.08
2023-10-24 16:00 | 2.778411 | 3200 | 19.78532 | 15.94162 | 2023-10-21 | 1108.459 | 361.0419 | (19.5, 20.0] | normal | 8764.16 | 498.361 | 31.34944 | 3.559039 | 0.773414 | 7.447733 | 0.4277544 | 0.3164774 | 0.09118499 | 45.95398 | 10.7594 | 0.8584633 | 0 | 0 | 0 | 0.1415367 | 0.8584633 | 0.1415367 | 0.1371625 | 0.03682453 | 0.826013 |  |  | 472 | 64.975 | 1.08
2023-10-25 | 2.805614 | 3200 | 19.95861 | 15.89483 | 2023-10-22 | 1079.491 | 359.6356 | (19.5, 20.0] | normal | 7779.07 | 503.4233 | 25.37541 | 3.377362 | 0.5696294 | 7.5156 | 0.4082094 | 0.3334458 | 0.08074886 | 45.22784 | 8.809499 | 0.900168 | 0 | 0 | 0 | 0.09983199 | 0.900168 | 0.09983199 | 0.09487531 | 0.03178581 | 0.8733389 |  |  | 480 | 61.835 | 0.96
2023-10-25 08:00 | 2.89307 | 3245.215 | 19.94872 | 15.81668 | 2023-10-22 | 1079.491 | 362.3831 | (19.5, 20.0] | normal | 7779.07 | 503.4233 | 25.37541 | 3.377362 | 0.5696294 | 7.5156 | 0.4082094 | 0.3334458 | 0.08074886 | 45.22784 | 8.809499 | 0.900168 | 0 | 0 | 0 | 0.09983199 | 0.900168 | 0.09983199 | 0.09487531 | 0.03178581 | 0.8733389 |  |  | 480 | 61.835 | 0.96
2023-10-25 16:00 | 2.78686 | 3250 | 19.87068 | 15.83735 | 2023-10-22 | 1079.491 | 356.145 | (19.5, 20.0] | normal | 7779.07 | 503.4233 | 25.37541 | 3.377362 | 0.5696294 | 7.5156 | 0.4082094 | 0.3334458 | 0.08074886 | 45.22784 | 8.809499 | 0.900168 | 0 | 0 | 0 | 0.09983199 | 0.900168 | 0.09983199 | 0.09487531 | 0.03178581 | 0.8733389 |  |  | 480 | 61.835 | 0.96
2023-10-26 | 2.812912 | 3250 | 19.91566 | 15.58125 | 2023-10-23 | 1064.394 | 356.085 | (19.5, 20.0] | normal | 8149.07 | 493.8133 | 29.55335 | 3.401175 | 0.521305 | 7.501459 | 0.4246339 | 0.3427102 | 0.1040588 | 46.26236 | 8.594327 | 0.8987651 | 0 | 0 | 0 | 0.1012349 | 0.8987651 | 0.1012349 | 0.117414 | 0.1169338 | 0.7656522 |  |  | 477 | 64.255 | 0.87
2023-10-26 08:00 | 2.966138 | 3253.755 | 19.87484 | 15.63566 | 2023-10-23 | 1064.394 | 353.0117 | (19.5, 20.0] | normal | 8149.07 | 493.8133 | 29.55335 | 3.401175 | 0.521305 | 7.501459 | 0.4246339 | 0.3427102 | 0.1040588 | 46.26236 | 8.594327 | 0.8987651 | 0 | 0 | 0 | 0.1012349 | 0.8987651 | 0.1012349 | 0.117414 | 0.1169338 | 0.7656522 |  |  | 477 | 64.255 | 0.87
2023-10-26 16:00 | 2.820593 | 3330.496 | 19.85239 | 16.0617 | 2023-10-23 | 1064.394 | 355.4372 | (19.5, 20.0] | normal | 8149.07 | 493.8133 | 29.55335 | 3.401175 | 0.521305 | 7.501459 | 0.4246339 | 0.3427102 | 0.1040588 | 46.26236 | 8.594327 | 0.8987651 | 0 | 0 | 0 | 0.1012349 | 0.8987651 | 0.1012349 | 0.117414 | 0.1169338 | 0.7656522 |  |  | 477 | 64.255 | 0.87
2023-10-27 | 2.812378 | 3390.836 | 19.93112 | 16.24421 | 2023-10-24 | 1088.518 | 355.3826 | (19.5, 20.0] | normal | 8006.92 | 485.4084 | 28.82888 | 3.594634 | 0.7362048 | 7.428852 | 0.5368372 | 0.3338333 | 0.1269543 | 46.0742 | 10.97453 | 0.775378 | 0 | 0.05395083 | 0 | 0.1706711 | 0.775378 | 0.1706711 | 0.2018649 | 0.1300295 | 0.6681057 |  |  | 467 | 64.41 | 1.19
2023-10-27 08:00 | 2.815291 | 3400 | 19.82009 | 15.98514 | 2023-10-24 | 1088.518 | 365.4945 | (19.5, 20.0] | normal | 8006.92 | 485.4084 | 28.82888 | 3.594634 | 0.7362048 | 7.428852 | 0.5368372 | 0.3338333 | 0.1269543 | 46.0742 | 10.97453 | 0.775378 | 0 | 0.05395083 | 0 | 0.1706711 | 0.775378 | 0.1706711 | 0.2018649 | 0.1300295 | 0.6681057 |  |  | 467 | 64.41 | 1.19
2023-10-27 16:00 | 2.801529 | 3400 | 19.8 | 15.9912 | 2023-10-24 | 1088.518 | 367.7667 | (19.5, 20.0] | normal | 8006.92 | 485.4084 | 28.82888 | 3.594634 | 0.7362048 | 7.428852 | 0.5368372 | 0.3338333 | 0.1269543 | 46.0742 | 10.97453 | 0.775378 | 0 | 0.05395083 | 0 | 0.1706711 | 0.775378 | 0.1706711 | 0.2018649 | 0.1300295 | 0.6681057 |  |  | 467 | 64.41 | 1.19
2023-10-28 | 2.79858 | 3400 | 19.8 | 16.13377 | 2023-10-25 | 1109.537 | 365.4416 | (19.5, 20.0] | normal | 7906.04 | 477.7794 | 36.08164 | 3.756888 | 0.8999184 | 7.168331 | 0.6708319 | 0.3087247 | 0.151271 | 44.74014 | 13.70491 | 0.6162731 | 0 | 0.1888139 | 0 | 0.194913 | 0.6162731 | 0.194913 | 0.4447764 | 0.1082189 | 0.4470047 | 3.64 | 1.98 | 460 | 63.47
2023-10-28 08:00 | 2.826432 | 3400 | 19.8 | 15.94601 | 2023-10-25 | 1109.537 | 373.315 | (19.5, 20.0] | normal | 7906.04 | 477.7794 | 36.08164 | 3.756888 | 0.8999184 | 7.168331 | 0.6708319 | 0.3087247 | 0.151271 | 44.74014 | 13.70491 | 0.6162731 | 0 | 0.1888139 | 0 | 0.194913 | 0.6162731 | 0.194913 | 0.4447764 | 0.1082189 | 0.4470047 | 3.64 | 1.98 | 460 | 63.47
2023-10-28 16:00 | 2.8379 | 3400 | 19.8 | 15.8302 | 2023-10-25 | 1109.537 | 371.0068 | (19.5, 20.0] | normal | 7906.04 | 477.7794 | 36.08164 | 3.756888 | 0.8999184 | 7.168331 | 0.6708319 | 0.3087247 | 0.151271 | 44.74014 | 13.70491 | 0.6162731 | 0 | 0.1888139 | 0 | 0.194913 | 0.6162731 | 0.194913 | 0.4447764 | 0.1082189 | 0.4470047 | 3.64 | 1.98 | 460 | 63.47
2023-10-29 | 2.756639 | 3400 | 19.8 | 16.14456 | 2023-10-26 | 1108.956 | 366.3275 | (19.5, 20.0] | normal | 9020.47 | 476.2275 | 38.00986 | 3.826973 | 1.121358 | 7.283066 | 0.6483543 | 0.3351075 | 0.1481976 | 45.79254 | 13.62352 | 0.6421062 | 0 | 0.1430236 | 0 | 0.2148702 | 0.6421062 | 0.2148702 | 0.3329188 | 0.04623995 | 0.6208413 | 4.2 | 2.3 | 461 | 62.99333
2023-10-29 08:00 | 2.81213 | 3400 | 19.82014 | 15.95434 | 2023-10-26 | 1108.956 | 370.7873 | (19.5, 20.0] | normal | 9020.47 | 476.2275 | 38.00986 | 3.826973 | 1.121358 | 7.283066 | 0.6483543 | 0.3351075 | 0.1481976 | 45.79254 | 13.62352 | 0.6421062 | 0 | 0.1430236 | 0 | 0.2148702 | 0.6421062 | 0.2148702 | 0.3329188 | 0.04623995 | 0.6208413 | 4.2 | 2.3 | 461 | 62.99333
2023-10-29 16:00 | 2.801529 | 3400 | 19.89035 | 16.0324 | 2023-10-26 | 1108.956 | 372.1275 | (19.5, 20.0] | normal | 9020.47 | 476.2275 | 38.00986 | 3.826973 | 1.121358 | 7.283066 | 0.6483543 | 0.3351075 | 0.1481976 | 45.79254 | 13.62352 | 0.6421062 | 0 | 0.1430236 | 0 | 0.2148702 | 0.6421062 | 0.2148702 | 0.3329188 | 0.04623995 | 0.6208413 | 4.2 | 2.3 | 461 | 62.99333
2023-10-30 | 2.70323 | 3400 | 19.9 | 15.97627 | 2023-10-27 | 1105.742 | 366.2664 | (19.5, 20.0] | normal | 7949.88 | 461.3009 | 34.46869 | 3.697117 | 0.8192164 | 7.101042 | 0.7891506 | 0.3450258 | 0.1463574 | 41.75743 | 9.989843 | 0.5966883 | 0 | 0.3094852 | 0 | 0.09382657 | 0.5966883 | 0.09382657 | 0.360397 | 0.03923241 | 0.6003706 | 3.6 | 2.19 | 468 | 64.845 | 0.97
2023-10-30 08:00 | 2.679966 | 3400 | 19.98764 | 16.2208 | 2023-10-27 | 1105.742 | 369.0148 | (19.5, 20.0] | normal | 7949.88 | 461.3009 | 34.46869 | 3.697117 | 0.8192164 | 7.101042 | 0.7891506 | 0.3450258 | 0.1463574 | 41.75743 | 9.989843 | 0.5966883 | 0 | 0.3094852 | 0 | 0.09382657 | 0.5966883 | 0.09382657 | 0.360397 | 0.03923241 | 0.6003706 | 3.6 | 2.19 | 468 | 64.845 | 0.97
2023-10-30 16:00 | 2.509253 | 3355.675235 | 20.28819 | 16.24301 | 2023-10-28 | 1105.742 | 370.6279 | (20.0, 20.5] | normal | 8280.39 | 481.0184 | 39.38281 | 3.747135 | 0.9227736 | 7.129829 | 1.22889 | 0.3199166 | 0.2307505 | 48.57308 | 23.59014 | 0.4697822 | 0 | 0.3302815 | 0 | 0.1999362 | 0.4697822 | 0.1999362 | 0.4883308 | 0.07878432 | 0.4328849 | 3.6 | 2.19 | 468 | 64.845 | 0.97
2023-10-31 | 2.567655 | 3350 | 20.31486 | 15.86232 | 2023-10-28 | 1117.477 | 370.0315 | (20.0, 20.5] | normal | 8280.39 | 481.0184 | 39.38281 | 3.747135 | 0.9227736 | 7.129829 | 1.22889 | 0.3199166 | 0.2307505 | 48.57308 | 23.59014 | 0.4697822 | 0 | 0.3302815 | 0 | 0.1999362 | 0.4697822 | 0.1999362 | 0.4883308 | 0.07878432 | 0.4328849 | 3.1 | 1.84 | 475 | 66.81 | 0.51
2023-10-31 08:00 | 2.631173 | 3350 | 20.45735 | 15.80398 | 2023-10-28 | 1117.477 | 379.2392 | (20.0, 20.5] | normal | 8280.39 | 481.0184 | 39.38281 | 3.747135 | 0.9227736 | 7.129829 | 1.22889 | 0.3199166 | 0.2307505 | 48.57308 | 23.59014 | 0.4697822 | 0 | 0.3302815 | 0 | 0.1999362 | 0.4697822 | 0.1999362 | 0.4883308 | 0.07878432 | 0.4328849 | 3.1 | 1.84 | 475 | 66.81 | 0.51
2023-10-31 16:00 | 2.397055 | 3350 | 20.4617 | 15.5371 | 2023-10-29 | 1117.477 | 368.3302 | (20.0, 20.5] | normal | 7767.33 | 501.6014 | 35.37674 | 3.873141 | 1.229483 | 6.651956 | 0.844004 | 0.2101578 | 0.1168673 | 60.94562 | 32.64471 | 0.3931621 | 0 | 0.386376 | 0 | 0.2204619 | 0.3931621 | 0.2204619 | 0.6660929 | 0.1929909 | 0.1409161 | 3.1 | 1.84 | 475 | 66.81 | 0.51
2023-11-01 | 2.331541 | 3350 | 20.50421 | 15.90443 | 2023-10-29 | 1093.603 | 367.1806 | (20.5, inf] | normal | 7767.33 | 501.6014 | 35.37674 | 3.873141 | 1.229483 | 6.651956 | 0.844004 | 0.2101578 | 0.1168673 | 60.94562 | 32.64471 | 0.3931621 | 0 | 0.386376 | 0 | 0.2204619 | 0.3931621 | 0.2204619 | 0.6660929 | 0.1929909 | 0.1409161 | 3.7 | 1.66 | 478 | 66.7 | 0.51
2023-11-01 08:00 | 2.323227 | 3350 | 20.46141 | 15.96617 | 2023-10-30 | 1093.603 | 365.2746 | (20.0, 20.5] | normal | 7782.05 | 498.747 | 26.45873 | 4.059596 | 1.149519 | 6.883313 | 0.661991 | 0.2428241 | 0.09037446 | 57.44823 | 22.8466 | 0.4182176 | 0 | 0.3054645 | 0 | 0.2763179 | 0.4182176 | 0.2763179 | 0.4308795 | 0.007980081 | 0.5611404 | 3.7 | 1.66 | 478 | 66.7 | 0.51
2023-11-01 16:00 | 2.211822 | 3350 | 20.71714 | 15.86205 | 2023-10-30 | 1093.603 | 362.074 | (20.5, inf] | normal | 7782.05 | 498.747 | 26.45873 | 4.059596 | 1.149519 | 6.883313 | 0.661991 | 0.2428241 | 0.09037446 | 57.44823 | 22.8466 | 0.4182176 | 0 | 0.3054645 | 0 | 0.2763179 | 0.4182176 | 0.2763179 | 0.4308795 | 0.007980081 | 0.5611404 | 3.7 | 1.66 | 478 | 66.7 | 0.51
2023-11-02 | 2.293962 | 3350 | 20.79268 | 15.71558 | 2023-10-30 | 1092.245 | 361.7789 | (20.5, inf] | normal | 7782.05 | 498.747 | 26.45873 | 4.059596 | 1.149519 | 6.883313 | 0.661991 | 0.2428241 | 0.09037446 | 57.44823 | 22.8466 | 0.4182176 | 0 | 0.3054645 | 0 | 0.2763179 | 0.4182176 | 0.2763179 | 0.4308795 | 0.007980081 | 0.5611404 | 4.15 | 2.17 | 476 | 64.6 | 0.56
2023-11-02 08:00 | 2.377101 | 3350 | 20.82931 | 15.43449 | 2023-10-30 | 1092.245 | 369.3303 | (20.5, inf] | normal | 7782.05 | 498.747 | 26.45873 | 4.059596 | 1.149519 | 6.883313 | 0.661991 | 0.2428241 | 0.09037446 | 57.44823 | 22.8466 | 0.4182176 | 0 | 0.3054645 | 0 | 0.2763179 | 0.4182176 | 0.2763179 | 0.4308795 | 0.007980081 | 0.5611404 | 4.15 | 2.17 | 476 | 64.6 | 0.56
2023-11-02 16:00 | 2.387078 | 3132.094 | 20.64638 | 15.32763 | 2023-10-31 | 1092.245 | 361.3993 | (20.5, inf] | normal | 6802.53 | 490.313 | 33.37354 | 3.877533 | 0.8113662 | 6.867245 | 0.6854921 | 0.2613513 | 0.08880125 | 54.18761 | 22.09319 | 0.5078346 | 0 | 0.3375347 | 0 | 0.1546307 | 0.5078346 | 0.1546307 | 0.3672707 | 0.04586235 | 0.5868669 | 4.15 | 2.17 | 476 | 64.6 | 0.56
2023-11-03 | 2.829708 | 3222.305 | 20.24405 | 14.92636 | 2023-10-31 | 1063.006 | 354.5867 | (20.0, 20.5] | normal | 6802.53 | 490.313 | 33.37354 | 3.877533 | 0.8113662 | 6.867245 | 0.6854921 | 0.2613513 | 0.08880125 | 54.18761 | 22.09319 | 0.5078346 | 0 | 0.3375347 | 0 | 0.1546307 | 0.5078346 | 0.1546307 | 0.3672707 | 0.04586235 | 0.5868669 |  |  | 472 | 64.85 | 1.07
2023-11-03 08:00 | 2.401378 | 3350 | 20.69962 | 16.43956 | 2023-10-31 | 1063.006 | 364.3302 | (20.5, inf] | normal | 6802.53 | 490.313 | 33.37354 | 3.877533 | 0.8113662 | 6.867245 | 0.6854921 | 0.2613513 | 0.08880125 | 54.18761 | 22.09319 | 0.5078346 | 0 | 0.3375347 | 0 | 0.1546307 | 0.5078346 | 0.1546307 | 0.3672707 | 0.04586235 | 0.5868669 |  |  | 472 | 64.85 | 1.07
2023-11-03 16:00 | 2.313916 | 3350 | 20.97431 | 15.98377 | 2023-11-01 | 1063.006 | 367.879 | (20.5, inf] | normal | 9151.74 | 485.8367 | 30.82137 | 4.253192 | 0.9565089 | 6.980259 | 1.097353 | 0.2378853 | 0.08584496 | 56.09376 | 19.86519 | 0.4176517 | 0 | 0.2999539 | 0 | 0.2823944 | 0.4176517 | 0.2823944 | 0.2872349 | 0.2033414 | 0.5094236 |  |  | 472 | 64.85 | 1.07
2023-11-04 | 2.253391 | 3350 | 20.9976 | 15.85351 | 2023-11-01 | 1100.65 | 364.4347 | (20.5, inf] | normal | 9151.74 | 485.8367 | 30.82137 | 4.253192 | 0.9565089 | 6.980259 | 1.097353 | 0.2378853 | 0.08584496 | 56.09376 | 19.86519 | 0.4176517 | 0 | 0.2999539 | 0 | 0.2823944 | 0.4176517 | 0.2823944 | 0.2872349 | 0.2033414 | 0.5094236 |  |  | 460 | 66.02667
2023-11-04 08:00 | 2.32356 | 3314.922 | 21.07117 | 15.74782 | 2023-11-02 | 1100.65 | 371.3081 | (20.5, inf] | normal | 9175.36 | 488.4554 | 25.96311 | 4.064145 | 0.924659 | 6.96169 | 0.6478985 | 0.260984 | 0.07776725 | 58.07382 | 20.04598 | 0.4953037 | 0 | 0.260902 | 0 | 0.2437942 | 0.4953037 | 0.2437942 | 0.2304008 | 0.09773306 | 0.6718661 |  |  | 460 | 66.02667
2023-11-04 16:00 | 2.380034 | 3295.624 | 21.16838 | 15.53505 | 2023-11-02 | 1100.65 | 364.9055 | (20.5, inf] | normal | 9175.36 | 488.4554 | 25.96311 | 4.064145 | 0.924659 | 6.96169 | 0.6478985 | 0.260984 | 0.07776725 | 58.07382 | 20.04598 | 0.4953037 | 0 | 0.260902 | 0 | 0.2437942 | 0.4953037 | 0.2437942 | 0.2304008 | 0.09773306 | 0.6718661 |  |  | 460 | 66.02667
2023-11-05 | 2.539367 | 3250.001 | 21.19167 | 15.22174 | 2023-11-02 | 1107.301 | 366.0831 | (20.5, inf] | normal | 9175.36 | 488.4554 | 25.96311 | 4.064145 | 0.924659 | 6.96169 | 0.6478985 | 0.260984 | 0.07776725 | 58.07382 | 20.04598 | 0.4953037 | 0 | 0.260902 | 0 | 0.2437942 | 0.4953037 | 0.2437942 | 0.2304008 | 0.09773306 | 0.6718661 | 4.07 | 2.93 | 471 | 65.125
2023-11-05 08:00 | 2.653778 | 3250 | 20.9963 | 15.06799 | 2023-11-02 | 1107.301 | 372.5859 | (20.5, inf] | normal | 9175.36 | 488.4554 | 25.96311 | 4.064145 | 0.924659 | 6.96169 | 0.6478985 | 0.260984 | 0.07776725 | 58.07382 | 20.04598 | 0.4953037 | 0 | 0.260902 | 0 | 0.2437942 | 0.4953037 | 0.2437942 | 0.2304008 | 0.09773306 | 0.6718661 | 4.07 | 2.93 | 471 | 65.125
2023-11-05 16:00 | 2.735442 | 3250 | 20.86706 | 15.18012 | 2023-11-02 | 1107.301 | 368.8993 | (20.5, inf] | normal | 9175.36 | 488.4554 | 25.96311 | 4.064145 | 0.924659 | 6.96169 | 0.6478985 | 0.260984 | 0.07776725 | 58.07382 | 20.04598 | 0.4953037 | 0 | 0.260902 | 0 | 0.2437942 | 0.4953037 | 0.2437942 | 0.2304008 | 0.09773306 | 0.6718661 | 4.07 | 2.93 | 471 | 65.125
2023-11-06 | 2.660917 | 3282.416 | 20.59469 | 15.50805 | 2023-11-03 | 1116.517 | 372.6313 | (20.5, inf] | normal | 8635.13 | 484.7437 | 26.08309 | 4.080561 | 0.9631973 | 6.988368 | 0.6097507 | 0.246626 | 0.09339798 | 56.47371 | 19.97431 | 0.4307405 | 0 | 0.2540413 | 0 | 0.3152182 | 0.4307405 | 0.3152182 | 0.3425739 | 0.1494245 | 0.5080016 | 4.03 | 2.6 | 460 | 64 | 0.78
2023-11-06 08:00 | 2.697727 | 3300 | 20.47647 | 15.89232 | 2023-11-03 | 1116.517 | 372.1546 | (20.0, 20.5] | normal | 8635.13 | 484.7437 | 26.08309 | 4.080561 | 0.9631973 | 6.988368 | 0.6097507 | 0.246626 | 0.09339798 | 56.47371 | 19.97431 | 0.4307405 | 0 | 0.2540413 | 0 | 0.3152182 | 0.4307405 | 0.3152182 | 0.3425739 | 0.1494245 | 0.5080016 | 4.03 | 2.6 | 460 | 64 | 0.78
2023-11-06 16:00 | 2.643577 | 3300 | 20.64634 | 16.1821 | 2023-11-04 | 1116.517 | 372.2865 | (20.5, inf] | normal | 10660.47 | 480.7627 | 29.81617 | 3.996512 | 0.7547252 | 7.014147 | 0.6260984 | 0.2400329 | 0.09376848 | 56.57289 | 21.93005 | 0.4533684 | 0 | 0.2835044 | 0 | 0.2631272 | 0.4533684 | 0.2631272 | 0.450633 | 0.2079974 | 0.3413696 | 4.03 | 2.6 | 460 | 64 | 0.78
2023-11-07 | 2.683868 | 3307.736 | 20.7 | 15.90842 | 2023-11-04 | 1115.609 | 373.1287 | (20.5, inf] | normal | 10660.47 | 480.7627 | 29.81617 | 3.996512 | 0.7547252 | 7.014147 | 0.6260984 | 0.2400329 | 0.09376848 | 56.57289 | 21.93005 | 0.4533684 | 0 | 0.2835044 | 0 | 0.2631272 | 0.4533684 | 0.2631272 | 0.450633 | 0.2079974 | 0.3413696 | 4.5 | 2.78 | 454 |  | 0.62
2023-11-07 08:00 | 2.70024 | 3325 | 20.87039 | 16.09388 | 2023-11-04 | 1115.609 | 372.7193 | (20.5, inf] | normal | 10660.47 | 480.7627 | 29.81617 | 3.996512 | 0.7547252 | 7.014147 | 0.6260984 | 0.2400329 | 0.09376848 | 56.57289 | 21.93005 | 0.4533684 | 0 | 0.2835044 | 0 | 0.2631272 | 0.4533684 | 0.2631272 | 0.450633 | 0.2079974 | 0.3413696 | 4.5 | 2.78 | 454 |  | 0.62
2023-11-07 16:00 | 2.663688 | 3321.158 | 21.00695 | 14.9385 | 2023-11-05 | 1115.609 | 370.3441 | (20.5, inf] | normal | 9463.64 | 485.8617 | 26.68058 | 4.090874 | 0.8110667 | 7.043022 | 0.5980327 | 0.2355604 | 0.1030225 | 54.92521 | 21.50198 | 0.4615824 | 0 | 0.238664 | 0 | 0.2997536 | 0.4615824 | 0.2997536 | 0.4434636 | 0.06198672 | 0.4945497 | 4.5 | 2.78 | 454 |  | 0.62
2023-11-08 | 2.668001 | 3300 | 21.1 | 16.09874 | 2023-11-05 | 1106.235 | 370.4972 | (20.5, inf] | normal | 9463.64 | 485.8617 | 26.68058 | 4.090874 | 0.8110667 | 7.043022 | 0.5980327 | 0.2355604 | 0.1030225 | 54.92521 | 21.50198 | 0.4615824 | 0 | 0.238664 | 0 | 0.2997536 | 0.4615824 | 0.2997536 | 0.4434636 | 0.06198672 | 0.4945497 | 3.7 | 1.89 | 473 | 63.995 | 0.95
2023-11-08 08:00 | 2.734507 | 3279.262 | 21.0284 | 15.58121 | 2023-11-05 | 1106.235 | 367.0443 | (20.5, inf] | normal | 9463.64 | 485.8617 | 26.68058 | 4.090874 | 0.8110667 | 7.043022 | 0.5980327 | 0.2355604 | 0.1030225 | 54.92521 | 21.50198 | 0.4615824 | 0 | 0.238664 | 0 | 0.2997536 | 0.4615824 | 0.2997536 | 0.4434636 | 0.06198672 | 0.4945497 | 3.7 | 1.89 | 473 | 63.995 | 0.95
2023-11-08 16:00 | 2.631671 | 3250 | 20.97323 | 15.85823 | 2023-11-06 | 1106.235 | 368.9926 | (20.5, inf] | normal | 9999.83 | 479.9934 | 28.25455 | 4.222729 | 0.9107007 | 6.992843 | 0.6618453 | 0.2621079 | 0.1057966 | 56.52871 | 20.41152 | 0.4585158 | 0 | 0.294529 | 0 | 0.2469552 | 0.4585158 | 0.2469552 | 0.291754 | 0.06937618 | 0.6388699 | 3.7 | 1.89 | 473 | 63.995 | 0.95
2023-11-09 | 2.606554 | 3250 | 21.04648 | 15.80103 | 2023-11-06 | 1118.609 | 367.604 | (20.5, inf] | normal | 9999.83 | 479.9934 | 28.25455 | 4.222729 | 0.9107007 | 6.992843 | 0.6618453 | 0.2621079 | 0.1057966 | 56.52871 | 20.41152 | 0.4585158 | 0 | 0.294529 | 0 | 0.2469552 | 0.4585158 | 0.2469552 | 0.291754 | 0.06937618 | 0.6388699 |  |  |  | 68.4
2023-11-09 08:00 | 2.579816 | 3250 | 20.81898 | 15.76046 | 2023-11-06 | 1118.609 | 373.3253 | (20.5, inf] | normal | 9999.83 | 479.9934 | 28.25455 | 4.222729 | 0.9107007 | 6.992843 | 0.6618453 | 0.2621079 | 0.1057966 | 56.52871 | 20.41152 | 0.4585158 | 0 | 0.294529 | 0 | 0.2469552 | 0.4585158 | 0.2469552 | 0.291754 | 0.06937618 | 0.6388699 |  |  |  | 68.4
2023-11-09 16:00 | 2.437217 | 3250 | 21.08857 | 15.61456 | 2023-11-07 | 1118.609 | 376.0456 | (20.5, inf] | normal | 9775.18 | 492.2988 | 32.86951 | 4.126439 | 0.8658784 | 6.938608 | 0.7216708 | 0.2432643 | 0.1066777 | 58.46546 | 23.77169 | 0.418913 | 0 | 0.2956784 | 0 | 0.2854086 | 0.418913 | 0.2854086 | 0.4634053 | 0.07142273 | 0.465172 |  |  |  | 68.4
2023-11-10 | 2.507145 | 3205.672 | 20.99467 | 15.36841 | 2023-11-07 | 1143.902 | 377.7757 | (20.5, inf] | normal | 9775.18 | 492.2988 | 32.86951 | 4.126439 | 0.8658784 | 6.938608 | 0.7216708 | 0.2432643 | 0.1066777 | 58.46546 | 23.77169 | 0.418913 | 0 | 0.2956784 | 0 | 0.2854086 | 0.418913 | 0.2854086 | 0.4634053 | 0.07142273 | 0.465172 | 3.955 | 2.195 | 476 | 69.12 | 0.97
2023-11-10 08:00 | 2.551804 | 3200 | 20.70363 | 15.50293 | 2023-11-07 | 1143.902 | 383.4692 | (20.5, inf] | normal | 9775.18 | 492.2988 | 32.86951 | 4.126439 | 0.8658784 | 6.938608 | 0.7216708 | 0.2432643 | 0.1066777 | 58.46546 | 23.77169 | 0.418913 | 0 | 0.2956784 | 0 | 0.2854086 | 0.418913 | 0.2854086 | 0.4634053 | 0.07142273 | 0.465172 | 3.955 | 2.195 | 476 | 69.12 | 0.97
2023-11-10 16:00 | 2.513862 | 3232.72 | 20.5199 | 15.72256 | 2023-11-08 | 1143.902 | 378.4812 | (20.5, inf] | normal | 7542.85 | 491.9792 | 29.03013 | 3.971653 | 0.8210355 | 6.998748 | 0.8737357 | 0.2299278 | 0.1064929 | 61.15121 | 44.50373 | 0.3584666 | 0.06053282 | 0.3136189 | 0 | 0.2673817 | 0.4189994 | 0.2673817 | 0.4600277 | 0.1657517 | 0.3742206 | 3.955 | 2.195 | 476 | 69.12 | 0.97
2023-11-11 | 2.455898 | 3250 | 20.46116 | 15.74803 | 2023-11-08 | 1152.432 | 382.1541 | (20.0, 20.5] | normal | 7542.85 | 491.9792 | 29.03013 | 3.971653 | 0.8210355 | 6.998748 | 0.8737357 | 0.2299278 | 0.1064929 | 61.15121 | 44.50373 | 0.3584666 | 0.06053282 | 0.3136189 | 0 | 0.2673817 | 0.4189994 | 0.2673817 | 0.4600277 | 0.1657517 | 0.3742206 | 4.53 | 1.78 | 472 | 65.99
2023-11-11 08:00 | 2.4475 | 3273.71 | 20.46416 | 15.73368 | 2023-11-08 | 1152.432 | 387.9935 | (20.0, 20.5] | normal | 7542.85 | 491.9792 | 29.03013 | 3.971653 | 0.8210355 | 6.998748 | 0.8737357 | 0.2299278 | 0.1064929 | 61.15121 | 44.50373 | 0.3584666 | 0.06053282 | 0.3136189 | 0 | 0.2673817 | 0.4189994 | 0.2673817 | 0.4600277 | 0.1657517 | 0.3742206 | 4.53 | 1.78 | 472 | 65.99
2023-11-11 16:00 | 2.447517 | 3299.984 | 20.39655 | 15.92369 | 2023-11-09 | 1152.432 | 382.1959 | (20.0, 20.5] | normal | 7763.55 | 486.5346 | 25.81147 | 3.608001 | 0.4655509 | 6.626301 | 0.7677826 | 0.1906374 | 0.07152068 | 76.29713 | 83.35318 | 0.2597948 | 0.1123107 | 0.3116435 | 0 | 0.3162509 | 0.3721055 | 0.3162509 | 0.5365084 | 0.260994 | 0.2024976 | 4.53 | 1.78 | 472 | 65.99
2023-11-12 | 2.538027 | 3300 | 20.48937 | 15.61472 | 2023-11-09 | 1162.041 | 389.6481 | (20.0, 20.5] | normal | 7763.55 | 486.5346 | 25.81147 | 3.608001 | 0.4655509 | 6.626301 | 0.7677826 | 0.1906374 | 0.07152068 | 76.29713 | 83.35318 | 0.2597948 | 0.1123107 | 0.3116435 | 0 | 0.3162509 | 0.3721055 | 0.3162509 | 0.5365084 | 0.260994 | 0.2024976 | 3.52 | 2.38 | 465 | 64.405
2023-11-12 08:00 | 2.584615 | 3300 | 20.43172 | 15.66909 | 2023-11-09 | 1162.041 | 384.7211 | (20.0, 20.5] | normal | 7763.55 | 486.5346 | 25.81147 | 3.608001 | 0.4655509 | 6.626301 | 0.7677826 | 0.1906374 | 0.07152068 | 76.29713 | 83.35318 | 0.2597948 | 0.1123107 | 0.3116435 | 0 | 0.3162509 | 0.3721055 | 0.3162509 | 0.5365084 | 0.260994 | 0.2024976 | 3.52 | 2.38 | 465 | 64.405
2023-11-12 16:00 | 2.351328 | 3374.988 | 20.32759 | 15.65667 | 2023-11-10 | 1162.041 | 387.7914 | (20.0, 20.5] | normal | 8909.36 | 493.7411 | 28.90703 | 3.591219 | 0.5461866 | 6.63677 | 0.6126662 | 0.2073714 | 0.07458167 | 44.82389 | 18.33541 | 0.287308 | 0 | 0.44473 | 0 | 0.267962 | 0.287308 | 0.267962 | 0.5536896 | 0.1269384 | 0.319372 | 3.52 | 2.38 | 465 | 64.405
2023-11-13 | 2.333086 | 3375 | 20.59168 | 15.88054 | 2023-11-10 | 1156.034 | 384.1305 | (20.5, inf] | normal | 8909.36 | 493.7411 | 28.90703 | 3.591219 | 0.5461866 | 6.63677 | 0.6126662 | 0.2073714 | 0.07458167 | 44.82389 | 18.33541 | 0.287308 | 0 | 0.44473 | 0 | 0.267962 | 0.287308 | 0.267962 | 0.5536896 | 0.1269384 | 0.319372 |  |  | 464 | 66.73 | 0.82
2023-11-13 08:00 | 2.34893 | 3375 | 21.01278 | 15.83136 | 2023-11-10 | 1156.034 | 387.912 | (20.5, inf] | normal | 8909.36 | 493.7411 | 28.90703 | 3.591219 | 0.5461866 | 6.63677 | 0.6126662 | 0.2073714 | 0.07458167 | 44.82389 | 18.33541 | 0.287308 | 0 | 0.44473 | 0 | 0.267962 | 0.287308 | 0.267962 | 0.5536896 | 0.1269384 | 0.319372 |  |  | 464 | 66.73 | 0.82
2023-11-13 16:00 | 2.217224 | 3375 | 20.87979 | 15.8044 | 2023-11-11 | 1156.034 | 384.4089 | (20.5, inf] | normal | 9908.23 | 482.8987 | 25.91109 | 3.700785 | 0.4937481 | 6.714844 | 0.6750038 | 0.2025022 | 0.0808214 | 47.002 | 18.22957 | 0.2667106 | 0 | 0.3882157 | 0 | 0.3450737 | 0.2667106 | 0.3450737 | 0.5848562 | 0.1019506 | 0.3131932 |  |  | 464 | 66.73 | 0.82
2023-11-14 | 2.27763 | 3375 | 20.91203 | 15.72999 | 2023-11-11 | 992.3085 | 380.7438 | (20.5, inf] | baixo | 9908.23 | 482.8987 | 25.91109 | 3.700785 | 0.4937481 | 6.714844 | 0.6750038 | 0.2025022 | 0.0808214 | 47.002 | 18.22957 | 0.2667106 | 0 | 0.3882157 | 0 | 0.3450737 | 0.2667106 | 0.3450737 | 0.5848562 | 0.1019506 | 0.3131932 | 4.3 | 2.4 | 475 | 66.14 | 0.97
2023-11-14 08:00 | 2.255844 | 3375 | 20.91215 | 15.66234 | 2023-11-12 | 992.3085 | 345.3445 | (20.5, inf] | baixo | 7510.7 | 482.0859 | 25.39566 | 3.384374 | 0.6117092 | 6.502624 | 0.6424987 | 0.2370398 | 0.0784782 | 48.95588 | 19.02247 | 0.2891621 | 0 | 0.5104158 | 0 | 0.2004221 | 0.2891621 | 0.2004221 | 0.303302 | 0.2749877 | 0.4217104 | 4.3 | 2.4 | 475 | 66.14 | 0.97
2023-11-14 16:00 | 2.243961 | 3375 | 20.80544 | 15.44757 | 2023-11-12 | 992.3085 | 389.8212 | (20.5, inf] | baixo | 7510.7 | 482.0859 | 25.39566 | 3.384374 | 0.6117092 | 6.502624 | 0.6424987 | 0.2370398 | 0.0784782 | 48.95588 | 19.02247 | 0.2891621 | 0 | 0.5104158 | 0 | 0.2004221 | 0.2891621 | 0.2004221 | 0.303302 | 0.2749877 | 0.4217104 | 4.3 | 2.4 | 475 | 66.14 | 0.97
2023-11-15 | 2.395803 | 3375 | 20.79468 | 15.77278 | 2023-11-12 | 1165.321 | 385.5388 | (20.5, inf] | normal | 7510.7 | 482.0859 | 25.39566 | 3.384374 | 0.6117092 | 6.502624 | 0.6424987 | 0.2370398 | 0.0784782 | 48.95588 | 19.02247 | 0.2891621 | 0 | 0.5104158 | 0 | 0.2004221 | 0.2891621 | 0.2004221 | 0.303302 | 0.2749877 | 0.4217104 | 3.36 | 1.88 | 463 | 64.62 | 0.61
2023-11-15 08:00 | 2.470074 | 3375 | 20.89296 | 15.50681 | 2023-11-12 | 1165.321 | 390.7197 | (20.5, inf] | normal | 7510.7 | 482.0859 | 25.39566 | 3.384374 | 0.6117092 | 6.502624 | 0.6424987 | 0.2370398 | 0.0784782 | 48.95588 | 19.02247 | 0.2891621 | 0 | 0.5104158 | 0 | 0.2004221 | 0.2891621 | 0.2004221 | 0.303302 | 0.2749877 | 0.4217104 | 3.36 | 1.88 | 463 | 64.62 | 0.61
2023-11-15 16:00 | 2.473563 | 3375 | 20.90636 | 15.67462 | 2023-11-13 | 1165.321 | 389.3461 | (20.5, inf] | normal | 9226.12 | 486.5938 | 28.40627 | 3.596094 | 0.5798636 | 6.751795 | 0.6109401 | 0.2350612 | 0.09877692 | 52.24502 | 21.98814 | 0.3027925 | 0 | 0.388561 | 0 | 0.3086465 | 0.3027925 | 0.3086465 | 0.4194526 | 0.1076802 | 0.4728673 | 3.36 | 1.88 | 463 | 64.62 | 0.61
2023-11-16 | 2.60046 | 3375 | 20.80143 | 15.47785 | 2023-11-13 | 1173.296 | 392.3828 | (20.5, inf] | normal | 9226.12 | 486.5938 | 28.40627 | 3.596094 | 0.5798636 | 6.751795 | 0.6109401 | 0.2350612 | 0.09877692 | 52.24502 | 21.98814 | 0.3027925 | 0 | 0.388561 | 0 | 0.3086465 | 0.3027925 | 0.3086465 | 0.4194526 | 0.1076802 | 0.4728673 |  |  | 465 | 64.5 | 0.66
2023-11-16 08:00 | 2.653934 | 3375 | 20.74006 | 15.68603 | 2023-11-13 | 1173.296 | 394.2739 | (20.5, inf] | normal | 9226.12 | 486.5938 | 28.40627 | 3.596094 | 0.5798636 | 6.751795 | 0.6109401 | 0.2350612 | 0.09877692 | 52.24502 | 21.98814 | 0.3027925 | 0 | 0.388561 | 0 | 0.3086465 | 0.3027925 | 0.3086465 | 0.4194526 | 0.1076802 | 0.4728673 |  |  | 465 | 64.5 | 0.66
2023-11-16 16:00 | 2.484268 | 3375 | 20.99787 | 16.00306 | 2023-11-14 | 1173.296 | 385.6511 | (20.5, inf] | normal | 10134.45 | 474.0194 | 29.76858 | 3.720035 | 0.5552249 | 6.671258 | 0.5726988 | 0.2231195 | 0.08482444 | 51.50497 | 22.39152 | 0.2753736 | 0 | 0.4385428 | 0 | 0.2860836 | 0.2753736 | 0.2860836 | 0.3785504 | 0.346076 | 0.2753736 |  |  | 465 | 64.5 | 0.66
2023-11-17 | 2.463802 | 3375 | 21.14346 | 15.61932 | 2023-11-14 | 1133.536 | 378.5522 | (20.5, inf] | normal | 10134.45 | 474.0194 | 29.76858 | 3.720035 | 0.5552249 | 6.671258 | 0.5726988 | 0.2231195 | 0.08482444 | 51.50497 | 22.39152 | 0.2753736 | 0 | 0.4385428 | 0 | 0.2860836 | 0.2753736 | 0.2860836 | 0.3785504 | 0.346076 | 0.2753736 |  |  | 466 | 67.61 | 1.01
2023-11-17 08:00 | 2.604421 | 3374.875 | 20.58971 | 15.43939 | 2023-11-14 | 1133.536 | 380.5585 | (20.5, inf] | normal | 10134.45 | 474.0194 | 29.76858 | 3.720035 | 0.5552249 | 6.671258 | 0.5726988 | 0.2231195 | 0.08482444 | 51.50497 | 22.39152 | 0.2753736 | 0 | 0.4385428 | 0 | 0.2860836 | 0.2753736 | 0.2860836 | 0.3785504 | 0.346076 | 0.2753736 |  |  | 466 | 67.61 | 1.01
2023-11-17 16:00 | 2.583955 | 3335.855 | 20.64451 | 15.1683 | 2023-11-15 | 1133.536 | 374.6563 | (20.5, inf] | normal | 11069.1 | 478.7655 | 38.98585 | 3.71052 | 0.5152637 | 6.65946 | 0.5031452 | 0.2334443 | 0.09026079 | 48.31534 | 22.24436 | 0.2726581 | 0 | 0.4339477 | 0 | 0.2933942 | 0.2726581 | 0.2933942 | 0.5061721 | 0.215789 | 0.2780389 |  |  | 466 | 67.61 | 1.01
2023-11-18 | 2.659668 | 3325 | 20.15301 | 14.78563 | 2023-11-15 | 1099.274 | 376.1549 | (20.0, 20.5] | normal | 11069.1 | 478.7655 | 38.98585 | 3.71052 | 0.5152637 | 6.65946 | 0.5031452 | 0.2334443 | 0.09026079 | 48.31534 | 22.24436 | 0.2726581 | 0 | 0.4339477 | 0 | 0.2933942 | 0.2726581 | 0.2933942 | 0.5061721 | 0.215789 | 0.2780389 |  |  | 466 | 63.66
2023-11-18 08:00 | 2.73405 | 3325 | 19.95008 | 15.00677 | 2023-11-15 | 1099.274 | 375.5692 | (19.5, 20.0] | normal | 11069.1 | 478.7655 | 38.98585 | 3.71052 | 0.5152637 | 6.65946 | 0.5031452 | 0.2334443 | 0.09026079 | 48.31534 | 22.24436 | 0.2726581 | 0 | 0.4339477 | 0 | 0.2933942 | 0.2726581 | 0.2933942 | 0.5061721 | 0.215789 | 0.2780389 |  |  | 466 | 63.66
2023-11-18 16:00 | 2.759318 | 3325 | 19.96284 | 14.94817 | 2023-11-15 | 1099.274 | 349.7691 | (19.5, 20.0] | normal | 11069.1 | 478.7655 | 38.98585 | 3.71052 | 0.5152637 | 6.65946 | 0.5031452 | 0.2334443 | 0.09026079 | 48.31534 | 22.24436 | 0.2726581 | 0 | 0.4339477 | 0 | 0.2933942 | 0.2726581 | 0.2933942 | 0.5061721 | 0.215789 | 0.2780389 |  |  | 466 | 63.66
2023-11-19 08:00 | 2.884825 | 3327.477 | 20.34497 | 15.02359 | 2023-11-16 | 1109.558 | 368.9541 | (20.0, 20.5] | normal | 8616.72 | 480.0401 | 36.9149 | 3.891216 | 0.5083019 | 6.695964 | 0.4704811 | 0.22687 | 0.09687353 | 44.33812 | 18.3409 | 0.3023181 | 0 | 0.4191258 | 0 | 0.2785561 | 0.3023181 | 0.2785561 | 0.4587975 | 0.2388844 | 0.3023181 | 3.39 | 1.91 | 465 | 68.78
2023-11-19 16:00 | 2.82339 | 3407.846 | 20.14671 | 15.32239 | 2023-11-16 | 1109.558 | 372.6264 | (20.0, 20.5] | normal | 8616.72 | 480.0401 | 36.9149 | 3.891216 | 0.5083019 | 6.695964 | 0.4704811 | 0.22687 | 0.09687353 | 44.33812 | 18.3409 | 0.3023181 | 0 | 0.4191258 | 0 | 0.2785561 | 0.3023181 | 0.2785561 | 0.4587975 | 0.2388844 | 0.3023181 | 3.39 | 1.91 | 465 | 68.78
2023-11-20 | 2.796771 | 3450 | 20.31642 | 15.78327 | 2023-11-17 | 1118.141 | 373.1862 | (20.0, 20.5] | normal | 9655.65 | 484.2172 | 34.34092 | 3.823003 | 0.5233054 | 6.651903 | 0.514707 | 0.2199527 | 0.08536391 | 46.90763 | 21.70442 | 0.2590711 | 0 | 0.433019 | 0 | 0.3079099 | 0.2590711 | 0.3079099 | 0.4891913 | 0.1459311 | 0.3648776 |  |  | 485 | 67.1 | 1.1
2023-11-20 08:00 | 2.777396 | 3450 | 20.37325 | 15.52185 | 2023-11-17 | 1118.141 | 372.2259 | (20.0, 20.5] | normal | 9655.65 | 484.2172 | 34.34092 | 3.823003 | 0.5233054 | 6.651903 | 0.514707 | 0.2199527 | 0.08536391 | 46.90763 | 21.70442 | 0.2590711 | 0 | 0.433019 | 0 | 0.3079099 | 0.2590711 | 0.3079099 | 0.4891913 | 0.1459311 | 0.3648776 |  |  | 485 | 67.1 | 1.1
2023-11-20 16:00 | 2.658886 | 3450 | 20.39609 | 15.43324 | 2023-11-18 | 1118.141 | 372.988 | (20.0, 20.5] | normal | 8538.14 | 491.1373 | 31.57968 | 3.671249 | 0.630912 | 6.538988 | 0.5223555 | 0.2406181 | 0.08237128 | 47.17718 | 10.68885 | 0.2899788 | 0 | 0.5168187 | 0 | 0.1932025 | 0.2899788 | 0.1932025 | 0.3746437 | 0.008069673 | 0.6172867 |  |  | 485 | 67.1 | 1.1
2023-11-21 | 2.722177 | 3450 | 20.33962 | 15.35983 | 2023-11-18 | 1124.778 | 371.3729 | (20.0, 20.5] | normal | 8538.14 | 491.1373 | 31.57968 | 3.671249 | 0.630912 | 6.538988 | 0.5223555 | 0.2406181 | 0.08237128 | 47.17718 | 10.68885 | 0.2899788 | 0 | 0.5168187 | 0 | 0.1932025 | 0.2899788 | 0.1932025 | 0.3746437 | 0.008069673 | 0.6172867 |  |  | 476 | 69.38 | 0.92
2023-11-21 08:00 | 2.712715 | 3450 | 20.39737 | 15.18048 | 2023-11-18 | 1124.778 | 376.4213 | (20.0, 20.5] | normal | 8538.14 | 491.1373 | 31.57968 | 3.671249 | 0.630912 | 6.538988 | 0.5223555 | 0.2406181 | 0.08237128 | 47.17718 | 10.68885 | 0.2899788 | 0 | 0.5168187 | 0 | 0.1932025 | 0.2899788 | 0.1932025 | 0.3746437 | 0.008069673 | 0.6172867 |  |  | 476 | 69.38 | 0.92
2023-11-21 16:00 | 2.653719 | 3450 | 20.57351 | 15.02606 | 2023-11-19 | 1124.778 | 377.3007 | (20.5, inf] | normal | 8430.38 | 481.1854 | 25.17499 | 3.652476 | 0.5529398 | 6.492437 | 0.5103949 | 0.2495697 | 0.07587787 | 47.99008 | 9.095737 | 0.2895836 | 0 | 0.53785 | 0 | 0.1725664 | 0.2895836 | 0.1725664 | 0.1725664 | 0.04171935 | 0.7857143 |  |  | 476 | 69.38 | 0.92
2023-11-22 | 2.658886 | 3450 | 20.56062 | 15.35207 | 2023-11-19 | 1113.33 | 374.6318 | (20.5, inf] | normal | 8430.38 | 481.1854 | 25.17499 | 3.652476 | 0.5529398 | 6.492437 | 0.5103949 | 0.2495697 | 0.07587787 | 47.99008 | 9.095737 | 0.2895836 | 0 | 0.53785 | 0 | 0.1725664 | 0.2895836 | 0.1725664 | 0.1725664 | 0.04171935 | 0.7857143 |  |  | 462 | 66.48 | 0.49
2023-11-22 08:00 | 2.64274 | 3450 | 20.6331 | 15.23197 | 2023-11-19 | 1113.33 | 372.3236 | (20.5, inf] | normal | 8430.38 | 481.1854 | 25.17499 | 3.652476 | 0.5529398 | 6.492437 | 0.5103949 | 0.2495697 | 0.07587787 | 47.99008 | 9.095737 | 0.2895836 | 0 | 0.53785 | 0 | 0.1725664 | 0.2895836 | 0.1725664 | 0.1725664 | 0.04171935 | 0.7857143 |  |  | 462 | 66.48 | 0.49
2023-11-22 16:00 | 2.572216 | 3434.833 | 20.60583 | 14.76679 | 2023-11-20 | 1113.33 | 364.9155 | (20.5, inf] | normal | 8686.52 | 479.6303 | 28.68336 | 3.70023 | 0.5191608 | 6.495668 | 0.5078138 | 0.2339969 | 0.08209525 | 50.25664 | 8.577851 | 0.2931807 | 0 | 0.5230461 | 0 | 0.1837732 | 0.2931807 | 0.1837732 | 0.2193525 | 0.1805372 | 0.6001103 |  |  | 462 | 66.48 | 0.49
2023-11-23 | 2.792774 | 3324.928 | 20.33781 | 14.58787 | 2023-11-20 | 1060.259 | 317.0635 | (20.0, 20.5] | normal | 8686.52 | 479.6303 | 28.68336 | 3.70023 | 0.5191608 | 6.495668 | 0.5078138 | 0.2339969 | 0.08209525 | 50.25664 | 8.577851 | 0.2931807 | 0 | 0.5230461 | 0 | 0.1837732 | 0.2931807 | 0.1837732 | 0.2193525 | 0.1805372 | 0.6001103 |  |  | 467 | 62.2 | 0.93
2023-11-23 08:00 | 2.670834 | 3450 | 20.26523 | 14.90285 | 2023-11-20 | 1060.259 | 369.0414 | (20.0, 20.5] | normal | 8686.52 | 479.6303 | 28.68336 | 3.70023 | 0.5191608 | 6.495668 | 0.5078138 | 0.2339969 | 0.08209525 | 50.25664 | 8.577851 | 0.2931807 | 0 | 0.5230461 | 0 | 0.1837732 | 0.2931807 | 0.1837732 | 0.2193525 | 0.1805372 | 0.6001103 |  |  | 467 | 62.2 | 0.93
2023-11-23 16:00 | 2.386023 | 3392.892 | 20.39695 | 15.13921 | 2023-11-21 | 1060.259 | 373.5509 | (20.0, 20.5] | normal | 8328.09 | 475.1188 | 32.41141 | 3.672018 | 0.5224406 | 6.522215 | 0.4816389 | 0.2573888 | 0.09828535 | 51.2494 | 9.326925 | 0.3386719 | 0 | 0.5143496 | 0 | 0.1469785 | 0.3386719 | 0.1469785 | 0.1965205 | 0.2585959 | 0.5448836 |  |  | 467 | 62.2 | 0.93
2023-11-24 | 2.439954 | 3350 | 20.37208 | 15.14793 | 2023-11-21 | 1087.399 | 378.2177 | (20.0, 20.5] | normal | 8328.09 | 475.1188 | 32.41141 | 3.672018 | 0.5224406 | 6.522215 | 0.4816389 | 0.2573888 | 0.09828535 | 51.2494 | 9.326925 | 0.3386719 | 0 | 0.5143496 | 0 | 0.1469785 | 0.3386719 | 0.1469785 | 0.1965205 | 0.2585959 | 0.5448836 |  |  | 468 | 68.28 | 0.96
2023-11-24 08:00 | 2.363466 | 3350 | 20.58695 | 15.51799 | 2023-11-21 | 1087.399 | 383.8983 | (20.5, inf] | normal | 8328.09 | 475.1188 | 32.41141 | 3.672018 | 0.5224406 | 6.522215 | 0.4816389 | 0.2573888 | 0.09828535 | 51.2494 | 9.326925 | 0.3386719 | 0 | 0.5143496 | 0 | 0.1469785 | 0.3386719 | 0.1469785 | 0.1965205 | 0.2585959 | 0.5448836 |  |  | 468 | 68.28 | 0.96
2023-11-24 16:00 | 2.205503 | 3350 | 20.71733 | 15.59336 | 2023-11-22 | 1087.399 | 346.6554 | (20.5, inf] | normal | 7662.94 | 474.2928 | 31.11132 | 3.846265 | 0.4682816 | 6.981688 | 1.942727 | 0.2355229 | 0.08829325 | 51.52655 | 12.60947 | 0.3991066 | 0 | 0.4124096 | 0 | 0.1884838 | 0.3991066 | 0.1884838 | 0.2899122 | 0.2911585 | 0.4189293 |  |  | 468 | 68.28 | 0.96
2023-11-25 | 2.250731 | 3350 | 20.46541 | 15.25154 | 2023-11-22 | 1146.278 | 377.9072 | (20.0, 20.5] | normal | 7662.94 | 474.2928 | 31.11132 | 3.846265 | 0.4682816 | 6.981688 | 1.942727 | 0.2355229 | 0.08829325 | 51.52655 | 12.60947 | 0.3991066 | 0 | 0.4124096 | 0 | 0.1884838 | 0.3991066 | 0.1884838 | 0.2899122 | 0.2911585 | 0.4189293 |  |  | 453 | 69.055
2023-11-25 08:00 | 2.096092 | 3349.71 | 20.37246 | 15.65636 | 2023-11-23 | 1146.278 | 385.7798 | (20.0, 20.5] | normal | 6207.68 | 482.208 | 31.07198 | 3.832872 | 0.4590513 | 6.623044 | 0.460326 | 0.2077189 | 0.09258735 | 51.79783 | 13.73708 | 0.3144508 | 0 | 0.4517614 | 0 | 0.2337878 | 0.3144508 | 0.2337878 | 0.3878405 | 0.41352 | 0.1986394 |  |  | 453 | 69.055
2023-11-25 16:00 | 2.150964 | 3350 | 20.53505 | 15.31961 | 2023-11-23 | 1146.278 | 382.7372 | (20.5, inf] | normal | 6207.68 | 482.208 | 31.07198 | 3.832872 | 0.4590513 | 6.623044 | 0.460326 | 0.2077189 | 0.09258735 | 51.79783 | 13.73708 | 0.3144508 | 0 | 0.4517614 | 0 | 0.2337878 | 0.3144508 | 0.2337878 | 0.3878405 | 0.41352 | 0.1986394 |  |  | 453 | 69.055
2023-11-26 | 2.214814 | 3350 | 20.66075 | 15.77745 | 2023-11-23 | 1124.647 | 383.525 | (20.5, inf] | normal | 6207.68 | 482.208 | 31.07198 | 3.832872 | 0.4590513 | 6.623044 | 0.460326 | 0.2077189 | 0.09258735 | 51.79783 | 13.73708 | 0.3144508 | 0 | 0.4517614 | 0 | 0.2337878 | 0.3144508 | 0.2337878 | 0.3878405 | 0.41352 | 0.1986394 | 3.09 | 1.87 | 458 | 66.865
2023-11-26 08:00 | 2.142983 | 3350 | 20.38475 | 15.19806 | 2023-11-24 | 1124.647 | 383.5095 | (20.0, 20.5] | normal | 7584.44 | 487.6881 | 22.13033 | 3.777776 | 0.5509077 | 6.506925 | 0.5084938 | 0.2338305 | 0.1346852 | 48.10107 | 10.84198 | 0.3778934 | 0 | 0.4491788 | 0 | 0.1729277 | 0.3778934 | 0.1729277 | 0.272918 | 0.4552162 | 0.2718658 | 3.09 | 1.87 | 458 | 66.865
2023-11-26 16:00 | 2.047207 | 3350 | 20.30345 | 14.9391 | 2023-11-24 | 1124.647 | 377.8328 | (20.0, 20.5] | normal | 7584.44 | 487.6881 | 22.13033 | 3.777776 | 0.5509077 | 6.506925 | 0.5084938 | 0.2338305 | 0.1346852 | 48.10107 | 10.84198 | 0.3778934 | 0 | 0.4491788 | 0 | 0.1729277 | 0.3778934 | 0.1729277 | 0.272918 | 0.4552162 | 0.2718658 | 3.09 | 1.87 | 458 | 66.865
2023-11-27 | 1.953426 | 3350 | 20.31142 | 15.25016 | 2023-11-25 | 1159.219 | 387.0416 | (20.0, 20.5] | normal | 9165.06 | 482.7723 | 26.33671 | 3.737504 | 0.6072755 | 6.403064 | 0.5115855 | 0.218894 | 0.07991017 | 44.47172 | 11.72626 | 0.3796036 | 0 | 0.4659577 | 0 | 0.1544387 | 0.3796036 | 0.1544387 | 0.4127436 | 0.2049261 | 0.3823303 | 2.6 | 1.8 | 466 | 64.37 | 0.98
2023-11-27 08:00 | 2.057849 | 3350 | 20.44927 | 15.15076 | 2023-11-25 | 1159.219 | 389.4989 | (20.0, 20.5] | normal | 9165.06 | 482.7723 | 26.33671 | 3.737504 | 0.6072755 | 6.403064 | 0.5115855 | 0.218894 | 0.07991017 | 44.47172 | 11.72626 | 0.3796036 | 0 | 0.4659577 | 0 | 0.1544387 | 0.3796036 | 0.1544387 | 0.4127436 | 0.2049261 | 0.3823303 | 2.6 | 1.8 | 466 | 64.37 | 0.98
2023-11-27 16:00 | 1.965398 | 3371.899 | 20.51104 | 15.19788 | 2023-11-25 | 1159.219 | 382.8245 | (20.5, inf] | normal | 9165.06 | 482.7723 | 26.33671 | 3.737504 | 0.6072755 | 6.403064 | 0.5115855 | 0.218894 | 0.07991017 | 44.47172 | 11.72626 | 0.3796036 | 0 | 0.4659577 | 0 | 0.1544387 | 0.3796036 | 0.1544387 | 0.4127436 | 0.2049261 | 0.3823303 | 2.6 | 1.8 | 466 | 64.37 | 0.98
2023-11-28 | 1.963714 | 3381.122 | 20.14081 | 15.23544 | 2023-11-26 | 1154.095 | 388.2541 | (20.0, 20.5] | normal | 7252.92 | 482.4837 | 30.62155 | 3.764213 | 0.639366 | 6.50151 | 0.5234146 | 0.2138544 | 0.07578062 | 46.74674 | 12.79593 | 0.3093223 | 0 | 0.4486938 | 0 | 0.2419839 | 0.3093223 | 0.2419839 | 0.3764773 | 0.2982068 | 0.3253159 | 3.84 | 1.76 | 466 | 66.546
2023-11-28 08:00 | 1.989905 | 3416.053 | 20.45399 | 15.68084 | 2023-11-26 | 1154.095 | 380.2623 | (20.0, 20.5] | normal | 7252.92 | 482.4837 | 30.62155 | 3.764213 | 0.639366 | 6.50151 | 0.5234146 | 0.2138544 | 0.07578062 | 46.74674 | 12.79593 | 0.3093223 | 0 | 0.4486938 | 0 | 0.2419839 | 0.3093223 | 0.2419839 | 0.3764773 | 0.2982068 | 0.3253159 | 3.84 | 1.76 | 466 | 66.546
2023-11-28 16:00 | 1.962694 | 3425 | 20.70355 | 15.41039 | 2023-11-26 | 1154.095 | 385.4722 | (20.5, inf] | normal | 7252.92 | 482.4837 | 30.62155 | 3.764213 | 0.639366 | 6.50151 | 0.5234146 | 0.2138544 | 0.07578062 | 46.74674 | 12.79593 | 0.3093223 | 0 | 0.4486938 | 0 | 0.2419839 | 0.3093223 | 0.2419839 | 0.3764773 | 0.2982068 | 0.3253159 | 3.84 | 1.76 | 466 | 66.546
2023-11-29 | 1.879099 | 3425 | 20.80652 | 15.28177 | 2023-11-27 | 1165.328 | 387.6571 | (20.5, inf] | normal | 9204.72 | 478.7372 | 32.26133 | 3.757085 | 0.7456139 | 6.43001 | 0.5081747 | 0.2226423 | 0.08076117 | 44.69647 | 17.23041 | 0.361193 | 0 | 0.4706042 | 0 | 0.1682028 | 0.361193 | 0.1682028 | 0.4257642 | 0.1285819 | 0.445654 | 4.58 | 2.17 | 463 | 66.53 | 0.49
2023-11-29 08:00 | 1.919433 | 3380.077 | 20.92821 | 15.30712 | 2023-11-27 | 1165.328 | 388.0554 | (20.5, inf] | normal | 9204.72 | 478.7372 | 32.26133 | 3.757085 | 0.7456139 | 6.43001 | 0.5081747 | 0.2226423 | 0.08076117 | 44.69647 | 17.23041 | 0.361193 | 0 | 0.4706042 | 0 | 0.1682028 | 0.361193 | 0.1682028 | 0.4257642 | 0.1285819 | 0.445654 | 4.58 | 2.17 | 463 | 66.53 | 0.49
2023-11-29 16:00 | 2.004307 | 3338.876 | 21.0281 | 15.29188 | 2023-11-27 | 1165.328 | 389.6316 | (20.5, inf] | normal | 9204.72 | 478.7372 | 32.26133 | 3.757085 | 0.7456139 | 6.43001 | 0.5081747 | 0.2226423 | 0.08076117 | 44.69647 | 17.23041 | 0.361193 | 0 | 0.4706042 | 0 | 0.1682028 | 0.361193 | 0.1682028 | 0.4257642 | 0.1285819 | 0.445654 | 4.58 | 2.17 | 463 | 66.53 | 0.49
2023-11-30 | 2.020613 | 3278.324 | 20.88332 | 15.46027 | 2023-11-27 | 1162.081 | 388.0066 | (20.5, inf] | normal | 9204.72 | 478.7372 | 32.26133 | 3.757085 | 0.7456139 | 6.43001 | 0.5081747 | 0.2226423 | 0.08076117 | 44.69647 | 17.23041 | 0.361193 | 0 | 0.4706042 | 0 | 0.1682028 | 0.361193 | 0.1682028 | 0.4257642 | 0.1285819 | 0.445654 | 4.44 | 2.6 | 471 | 67.695 | 0.93
2023-11-30 08:00 | 2.009909 | 3300 | 21.25949 | 15.56445 | 2023-11-28 | 1162.081 | 383.5222 | (20.5, inf] | normal | 8569.45 | 485.2945 | 26.19564 | 3.730117 | 0.8023571 | 6.474377 | 0.5499044 | 0.2174743 | 0.07749448 | 48.68749 | 18.62551 | 0.3556926 | 0 | 0.4191646 | 0 | 0.2251428 | 0.3556926 | 0.2251428 | 0.3108659 | 0.2392557 | 0.4498783 | 4.44 | 2.6 | 471 | 67.695 | 0.93
2023-11-30 16:00 | 1.75211 | 3300 | 20.77326 | 14.93776 | 2023-11-28 | 1162.081 | 390.5543 | (20.5, inf] | normal | 8569.45 | 485.2945 | 26.19564 | 3.730117 | 0.8023571 | 6.474377 | 0.5499044 | 0.2174743 | 0.07749448 | 48.68749 | 18.62551 | 0.3556926 | 0 | 0.4191646 | 0 | 0.2251428 | 0.3556926 | 0.2251428 | 0.3108659 | 0.2392557 | 0.4498783 | 4.44 | 2.6 | 471 | 67.695 | 0.93
2023-12-01 | 1.650832 | 3300 | 20.50985 | 15.09494 | 2023-11-29 | 1176.988 | 391.857 | (20.5, inf] | normal | 9086.41 | 488.8228 | 21.9513 | 3.707456 | 0.69136 | 6.458412 | 0.505159 | 0.2407121 | 0.07225393 | 43.32263 | 20.51651 | 0.3606298 | 0 | 0.4726102 | 0 | 0.16676 | 0.3606298 | 0.16676 | 0.2079864 | 0.193271 | 0.5987425 | 3.62 | 2.08 | 463 | 66.78 | 1.115
2023-12-01 08:00 | 1.701471 | 3300 | 20.54928 | 15.36446 | 2023-11-29 | 1176.988 | 391.4556 | (20.5, inf] | normal | 9086.41 | 488.8228 | 21.9513 | 3.707456 | 0.69136 | 6.458412 | 0.505159 | 0.2407121 | 0.07225393 | 43.32263 | 20.51651 | 0.3606298 | 0 | 0.4726102 | 0 | 0.16676 | 0.3606298 | 0.16676 | 0.2079864 | 0.193271 | 0.5987425 | 3.62 | 2.08 | 463 | 66.78 | 1.115
2023-12-01 16:00 | 1.643742 | 3300 | 20.71502 | 15.50261 | 2023-11-30 | 1176.988 | 394.0253 | (20.5, inf] | normal | 7553.41 | 491.5406 | 30.15733 | 3.804861 | 0.6431599 | 6.400596 | 0.5079641 | 0.2196796 | 0.07076572 | 47.77528 | 22.062 | 0.3528671 | 0 | 0.4972377 | 0 | 0.1498952 | 0.3528671 | 0.1498952 | 0.4127619 | 0.2577167 | 0.3295214 | 3.62 | 2.08 | 463 | 66.78 | 1.115
2023-12-02 | 1.710586 | 3300 | 20.52995 | 15.16038 | 2023-11-30 | 1181.038 | 392.3434 | (20.5, inf] | normal | 7553.41 | 491.5406 | 30.15733 | 3.804861 | 0.6431599 | 6.400596 | 0.5079641 | 0.2196796 | 0.07076572 | 47.77528 | 22.062 | 0.3528671 | 0 | 0.4972377 | 0 | 0.1498952 | 0.3528671 | 0.1498952 | 0.4127619 | 0.2577167 | 0.3295214 | 3.81 | 2.05 | 458 | 66.58333
2023-12-02 08:00 | 1.777092 | 3305.38 | 20.50831 | 15.22462 | 2023-11-30 | 1181.038 | 392.9457 | (20.5, inf] | normal | 7553.41 | 491.5406 | 30.15733 | 3.804861 | 0.6431599 | 6.400596 | 0.5079641 | 0.2196796 | 0.07076572 | 47.77528 | 22.062 | 0.3528671 | 0 | 0.4972377 | 0 | 0.1498952 | 0.3528671 | 0.1498952 | 0.4127619 | 0.2577167 | 0.3295214 | 3.81 | 2.05 | 458 | 66.58333
2023-12-02 16:00 | 1.720269 | 3345.359 | 20.28269 | 15.0792 | 2023-11-30 | 1181.038 | 396.0612 | (20.0, 20.5] | normal | 7553.41 | 491.5406 | 30.15733 | 3.804861 | 0.6431599 | 6.400596 | 0.5079641 | 0.2196796 | 0.07076572 | 47.77528 | 22.062 | 0.3528671 | 0 | 0.4972377 | 0 | 0.1498952 | 0.3528671 | 0.1498952 | 0.4127619 | 0.2577167 | 0.3295214 | 3.81 | 2.05 | 458 | 66.58333
2023-12-03 | 1.733275 | 3355.422 | 20.1885 | 15.54266 | 2023-12-01 | 1188.28 | 396.6877 | (20.0, 20.5] | normal | 9529.29 | 486.7327 | 30.84176 | 3.921933 | 0.6060131 | 6.477228 | 0.550363 | 0.2242239 | 0.07068899 | 54.93843 | 25.92751 | 0.3642485 | 0 | 0.4224648 | 0 | 0.2132866 | 0.3642485 | 0.2132866 | 0.3651773 | 0.2640658 | 0.3707569 | 3.43 | 1.66 | 462 | 68.31667
2023-12-03 08:00 | 1.715485 | 3410.509 | 20.32711 | 15.43321 | 2023-12-01 | 1188.28 | 397.0773 | (20.0, 20.5] | normal | 9529.29 | 486.7327 | 30.84176 | 3.921933 | 0.6060131 | 6.477228 | 0.550363 | 0.2242239 | 0.07068899 | 54.93843 | 25.92751 | 0.3642485 | 0 | 0.4224648 | 0 | 0.2132866 | 0.3642485 | 0.2132866 | 0.3651773 | 0.2640658 | 0.3707569 | 3.43 | 1.66 | 462 | 68.31667
2023-12-03 16:00 | 1.794854 | 3425 | 20.4119 | 15.52362 | 2023-12-01 | 1188.28 | 394.6456 | (20.0, 20.5] | normal | 9529.29 | 486.7327 | 30.84176 | 3.921933 | 0.6060131 | 6.477228 | 0.550363 | 0.2242239 | 0.07068899 | 54.93843 | 25.92751 | 0.3642485 | 0 | 0.4224648 | 0 | 0.2132866 | 0.3642485 | 0.2132866 | 0.3651773 | 0.2640658 | 0.3707569 | 3.43 | 1.66 | 462 | 68.31667
2023-12-04 | 1.817948 | 3425 | 20.27155 | 15.49024 | 2023-12-02 | 1178.289 | 395.5407 | (20.0, 20.5] | normal | 8951.94 | 489.5516 | 32.37011 | 3.837949 | 0.6289714 | 6.443768 | 0.5470815 | 0.2355763 | 0.07086054 | 53.50478 | 27.18027 | 0.3507608 | 0 | 0.4532414 | 0 | 0.1959977 | 0.3507608 | 0.1959977 | 0.3673226 | 0.1336459 | 0.4990315 | 3.21 | 2.13 | 461 | 69.75 | 0.73
2023-12-04 08:00 | 1.864462 | 3446.953 | 20.51531 | 15.42983 | 2023-12-02 | 1178.289 | 393.4549 | (20.5, inf] | normal | 8951.94 | 489.5516 | 32.37011 | 3.837949 | 0.6289714 | 6.443768 | 0.5470815 | 0.2355763 | 0.07086054 | 53.50478 | 27.18027 | 0.3507608 | 0 | 0.4532414 | 0 | 0.1959977 | 0.3507608 | 0.1959977 | 0.3673226 | 0.1336459 | 0.4990315 | 3.21 | 2.13 | 461 | 69.75 | 0.73
2023-12-04 16:00 | 1.80542 | 3450 | 20.45932 | 14.85972 | 2023-12-02 | 1178.289 | 389.065 | (20.0, 20.5] | normal | 8951.94 | 489.5516 | 32.37011 | 3.837949 | 0.6289714 | 6.443768 | 0.5470815 | 0.2355763 | 0.07086054 | 53.50478 | 27.18027 | 0.3507608 | 0 | 0.4532414 | 0 | 0.1959977 | 0.3507608 | 0.1959977 | 0.3673226 | 0.1336459 | 0.4990315 | 3.21 | 2.13 | 461 | 69.75 | 0.73
2023-12-05 | 1.849337 | 3450 | 20.17344 | 15.14912 | 2023-12-03 | 1144.873 | 380.2355 | (20.0, 20.5] | normal | 8715.72 | 477.7372 | 29.87088 | 3.86268 | 0.6005597 | 6.096018 | 0.4381845 | 0.2273943 | 0.06324687 | 44.98554 | 22.62922 | 0.4114554 | 0 | 0.498022 | 0 | 0.09052264 | 0.4114554 | 0.09052264 | 0.4161217 | 0.08035022 | 0.5035281 | 3.59 | 2.14 | 480 | 67.555 | 1.01
2023-12-05 08:00 | 1.82092 | 3429.598 | 19.88918 | 14.8072 | 2023-12-03 | 1144.873 | 393.5669 | (19.5, 20.0] | normal | 8715.72 | 477.7372 | 29.87088 | 3.86268 | 0.6005597 | 6.096018 | 0.4381845 | 0.2273943 | 0.06324687 | 44.98554 | 22.62922 | 0.4114554 | 0 | 0.498022 | 0 | 0.09052264 | 0.4114554 | 0.09052264 | 0.4161217 | 0.08035022 | 0.5035281 | 3.59 | 2.14 | 480 | 67.555 | 1.01
2023-12-05 16:00 | 1.687556 | 3449.761 | 19.80002 | 14.59203 | 2023-12-03 | 1144.873 | 391.8642 | (19.5, 20.0] | normal | 8715.72 | 477.7372 | 29.87088 | 3.86268 | 0.6005597 | 6.096018 | 0.4381845 | 0.2273943 | 0.06324687 | 44.98554 | 22.62922 | 0.4114554 | 0 | 0.498022 | 0 | 0.09052264 | 0.4114554 | 0.09052264 | 0.4161217 | 0.08035022 | 0.5035281 | 3.59 | 2.14 | 480 | 67.555 | 1.01
2023-12-06 | 1.714681 | 3376.362 | 20.11352 | 15.33874 | 2023-12-04 | 1183.997 | 393.0386 | (20.0, 20.5] | normal | 9046.4 | 473.4857 | 28.6762 | 4.028516 | 0.593536 | 6.230306 | 0.5341311 | 0.2081676 | 0.05485303 | 43.92887 | 19.19218 | 0.3448598 | 0 | 0.4640188 | 0 | 0.1911213 | 0.3448598 | 0.1911213 | 0.5929939 | 0.06214627 | 0.3448598 | 3.47 | 1.98 | 447 | 68.59 | 1.06
2023-12-06 16:00 | 2.28382 | 3268.313 | 20.0393 | 14.44247 | 2023-12-04 | 1183.997 | 394.4542 | (20.0, 20.5] | normal | 9046.4 | 473.4857 | 28.6762 | 4.028516 | 0.593536 | 6.230306 | 0.5341311 | 0.2081676 | 0.05485303 | 43.92887 | 19.19218 | 0.3448598 | 0 | 0.4640188 | 0 | 0.1911213 | 0.3448598 | 0.1911213 | 0.5929939 | 0.06214627 | 0.3448598 | 3.47 | 1.98 | 447 | 68.59 | 1.06
2023-12-07 | 1.665275 | 3450 | 20.16937 | 15.38943 | 2023-12-05 | 1183.893 | 394.5691 | (20.0, 20.5] | normal | 8530.54 | 489.2835 | 31.20034 | 3.857081 | 0.7610699 | 6.327504 | 0.5677604 | 0.2037885 | 0.05262426 | 40.2624 | 15.8151 | 0.3240018 | 0 | 0.4219428 | 0 | 0.2540554 | 0.3240018 | 0.2540554 | 0.5020022 | 0.173996 | 0.3240018 | 3.55 | 2 | 460 | 67.985 | 1.09
2023-12-07 08:00 | 1.727275 | 3450 | 20.64623 | 15.42997 | 2023-12-05 | 1183.893 | 394.2917 | (20.5, inf] | normal | 8530.54 | 489.2835 | 31.20034 | 3.857081 | 0.7610699 | 6.327504 | 0.5677604 | 0.2037885 | 0.05262426 | 40.2624 | 15.8151 | 0.3240018 | 0 | 0.4219428 | 0 | 0.2540554 | 0.3240018 | 0.2540554 | 0.5020022 | 0.173996 | 0.3240018 | 3.55 | 2 | 460 | 67.985 | 1.09
2023-12-07 16:00 | 1.611025 | 3450 | 20.62735 | 15.21804 | 2023-12-06 | 1183.893 | 395.2998 | (20.5, inf] | normal | 8864.66 | 478.8575 | 31.08944 | 4.118878 | 0.559119 | 6.285357 | 0.5557877 | 0.2064189 | 0.0592574 | 39.23069 | 14.25938 | 0.3351623 | 0 | 0.4401782 | 0 | 0.2246595 | 0.3351623 | 0.2246595 | 0.3961021 | 0.2687356 | 0.3351623 | 3.55 | 2 | 460 | 67.985 | 1.09
2023-12-08 | 1.667535 | 3450 | 20.21143 | 15.24286 | 2023-12-06 | 1188.237 | 396.3844 | (20.0, 20.5] | normal | 8864.66 | 478.8575 | 31.08944 | 4.118878 | 0.559119 | 6.285357 | 0.5557877 | 0.2064189 | 0.0592574 | 39.23069 | 14.25938 | 0.3351623 | 0 | 0.4401782 | 0 | 0.2246595 | 0.3351623 | 0.2246595 | 0.3961021 | 0.2687356 | 0.3351623 | 3.42 | 2.1 | 456 | 66.57 | 0.76
2023-12-08 08:00 | 1.741806 | 3450 | 20.26254 | 15.45135 | 2023-12-06 | 1188.237 | 396.0472 | (20.0, 20.5] | normal | 8864.66 | 478.8575 | 31.08944 | 4.118878 | 0.559119 | 6.285357 | 0.5557877 | 0.2064189 | 0.0592574 | 39.23069 | 14.25938 | 0.3351623 | 0 | 0.4401782 | 0 | 0.2246595 | 0.3351623 | 0.2246595 | 0.3961021 | 0.2687356 | 0.3351623 | 3.42 | 2.1 | 456 | 66.57 | 0.76
2023-12-08 16:00 | 1.818337 | 3450 | 20.34374 | 15.29379 | 2023-12-06 | 1188.237 | 395.3628 | (20.0, 20.5] | normal | 8864.66 | 478.8575 | 31.08944 | 4.118878 | 0.559119 | 6.285357 | 0.5557877 | 0.2064189 | 0.0592574 | 39.23069 | 14.25938 | 0.3351623 | 0 | 0.4401782 | 0 | 0.2246595 | 0.3351623 | 0.2246595 | 0.3961021 | 0.2687356 | 0.3351623 | 3.42 | 2.1 | 456 | 66.57 | 0.76
2023-12-09 | 1.830931 | 3450 | 20.24074 | 15.14724 | 2023-12-07 | 1186.513 | 394.8426 | (20.0, 20.5] | normal | 7946.39 | 475.0208 | 22.93051 | 4.025365 | 0.6372451 | 6.374035 | 0.5783413 | 0.2015881 | 0.05471744 | 39.74227 | 15.47365 | 0.3133964 | 0 | 0.4382606 | 0 | 0.248343 | 0.3133964 | 0.248343 | 0.5963425 | 0.05799866 | 0.3456588 | 3.77 | 1.8 | 450 | 68.88
2023-12-09 08:00 | 1.902618 | 3450 | 20.25051 | 15.34151 | 2023-12-07 | 1186.513 | 396.7069 | (20.0, 20.5] | normal | 7946.39 | 475.0208 | 22.93051 | 4.025365 | 0.6372451 | 6.374035 | 0.5783413 | 0.2015881 | 0.05471744 | 39.74227 | 15.47365 | 0.3133964 | 0 | 0.4382606 | 0 | 0.248343 | 0.3133964 | 0.248343 | 0.5963425 | 0.05799866 | 0.3456588 | 3.77 | 1.8 | 450 | 68.88
2023-12-09 16:00 | 1.92531 | 3450 | 20.36634 | 15.34893 | 2023-12-07 | 1186.513 | 395.3604 | (20.0, 20.5] | normal | 7946.39 | 475.0208 | 22.93051 | 4.025365 | 0.6372451 | 6.374035 | 0.5783413 | 0.2015881 | 0.05471744 | 39.74227 | 15.47365 | 0.3133964 | 0 | 0.4382606 | 0 | 0.248343 | 0.3133964 | 0.248343 | 0.5963425 | 0.05799866 | 0.3456588 | 3.77 | 1.8 | 450 | 68.88
2023-12-10 | 1.963649 | 3450 | 20.57985 | 15.16591 | 2023-12-08 | 1058.437 | 395.5673 | (20.5, inf] | normal | 9789.97 | 474.8886 | 21.55038 | 3.765851 | 0.7004117 | 6.429932 | 0.5976581 | 0.2064317 | 0.05308183 | 42.72318 | 19.04692 | 0.31605 | 0 | 0.4229829 | 0 | 0.2609671 | 0.31605 | 0.2609671 | 0.6259815 | 0.01343416 | 0.3605844 | 3.71 | 2.15 | 469 | 67.255
2023-12-10 08:00 | 2.07118 | 3325.908 | 20.55612 | 12.95031 | 2023-12-08 | 1058.437 | 382.8165 | (20.5, inf] | normal | 9789.97 | 474.8886 | 21.55038 | 3.765851 | 0.7004117 | 6.429932 | 0.5976581 | 0.2064317 | 0.05308183 | 42.72318 | 19.04692 | 0.31605 | 0 | 0.4229829 | 0 | 0.2609671 | 0.31605 | 0.2609671 | 0.6259815 | 0.01343416 | 0.3605844 | 3.71 | 2.15 | 469 | 67.255
2023-12-10 16:00 | 2.284832 | 3300 | 20.26323 | 14.85687 | 2023-12-08 | 1058.437 | 391.7343 | (20.0, 20.5] | normal | 9789.97 | 474.8886 | 21.55038 | 3.765851 | 0.7004117 | 6.429932 | 0.5976581 | 0.2064317 | 0.05308183 | 42.72318 | 19.04692 | 0.31605 | 0 | 0.4229829 | 0 | 0.2609671 | 0.31605 | 0.2609671 | 0.6259815 | 0.01343416 | 0.3605844 | 3.71 | 2.15 | 469 | 67.255
2023-12-11 | 2.256298 | 3316.694 | 20.15847 | 15.1713 | 2023-12-08 | 1164.796 | 391.6179 | (20.0, 20.5] | normal | 9789.97 | 474.8886 | 21.55038 | 3.765851 | 0.7004117 | 6.429932 | 0.5976581 | 0.2064317 | 0.05308183 | 42.72318 | 19.04692 | 0.31605 | 0 | 0.4229829 | 0 | 0.2609671 | 0.31605 | 0.2609671 | 0.6259815 | 0.01343416 | 0.3605844 | 3.83 | 2.27 | 474 | 68.55333 | 0.76
2023-12-11 08:00 | 2.254721 | 3363.303 | 20.42276 | 15.49817 | 2023-12-09 | 1164.796 | 390.1448 | (20.0, 20.5] | normal | 10030.82 | 480.4126 | 19.96771 | 3.698471 | 0.5282765 | 6.412274 | 0.5862929 | 0.2116441 | 0.05910537 | 43.84516 | 23.84185 | 0.3185044 | 0 | 0.4598378 | 0 | 0.2216579 | 0.3185044 | 0.2216579 | 0.558394 | 0.1231016 | 0.3185044 | 3.83 | 2.27 | 474 | 68.55333 | 0.76
2023-12-11 16:00 | 2.25007 | 3399.675 | 20.56825 | 15.40849 | 2023-12-09 | 1164.796 | 383.9458 | (20.5, inf] | normal | 10030.82 | 480.4126 | 19.96771 | 3.698471 | 0.5282765 | 6.412274 | 0.5862929 | 0.2116441 | 0.05910537 | 43.84516 | 23.84185 | 0.3185044 | 0 | 0.4598378 | 0 | 0.2216579 | 0.3185044 | 0.2216579 | 0.558394 | 0.1231016 | 0.3185044 | 3.83 | 2.27 | 474 | 68.55333 | 0.76
2023-12-12 | 2.323882 | 3375.047 | 20.37184 | 15.24125 | 2023-12-09 | 1181.963 | 387.4964 | (20.0, 20.5] | normal | 10030.82 | 480.4126 | 19.96771 | 3.698471 | 0.5282765 | 6.412274 | 0.5862929 | 0.2116441 | 0.05910537 | 43.84516 | 23.84185 | 0.3185044 | 0 | 0.4598378 | 0 | 0.2216579 | 0.3185044 | 0.2216579 | 0.558394 | 0.1231016 | 0.3185044 | 4.72 | 2.55 | 470 | 67.05 | 0.84
2023-12-12 08:00 | 2.337047 | 3375 | 20.19228 | 15.26756 | 2023-12-09 | 1181.963 | 397.7024 | (20.0, 20.5] | normal | 10030.82 | 480.4126 | 19.96771 | 3.698471 | 0.5282765 | 6.412274 | 0.5862929 | 0.2116441 | 0.05910537 | 43.84516 | 23.84185 | 0.3185044 | 0 | 0.4598378 | 0 | 0.2216579 | 0.3185044 | 0.2216579 | 0.558394 | 0.1231016 | 0.3185044 | 4.72 | 2.55 | 470 | 67.05 | 0.84
2023-12-12 16:00 | 2.283572 | 3375 | 20.31065 | 15.70794 | 2023-12-10 | 1181.963 | 397.4565 | (20.0, 20.5] | normal | 9884.75 | 480.4825 | 19.76596 | 3.796971 | 0.5497366 | 6.491893 | 0.5312481 | 0.2045579 | 0.0557126 | 40.48154 | 26.20154 | 0.1873725 | 0 | 0.58907 | 0 | 0.2235575 | 0.1873725 | 0.2235575 | 0.611538 | 0.2073264 | 0.1811356 | 4.72 | 2.55 | 470 | 67.05 | 0.84
2023-12-13 | 2.214253 | 3375 | 20.61683 | 15.44441 | 2023-12-10 | 1172.386 | 393.915 | (20.5, inf] | normal | 9884.75 | 480.4825 | 19.76596 | 3.796971 | 0.5497366 | 6.491893 | 0.5312481 | 0.2045579 | 0.0557126 | 40.48154 | 26.20154 | 0.1873725 | 0 | 0.58907 | 0 | 0.2235575 | 0.1873725 | 0.2235575 | 0.611538 | 0.2073264 | 0.1811356 | 4.56 | 2.58 | 477 | 66.42 | 0.87
2023-12-13 08:00 | 2.238019 | 3375 | 20.70614 | 15.53133 | 2023-12-11 | 1172.386 | 385.8839 | (20.5, inf] | normal | 9535.25 | 476.2898 | 23.90307 | 3.747267 | 0.5858177 | 6.486231 | 0.50891 | 0.1933435 | 0.05733291 | 38.42397 | 28.54204 | 0.1753515 | 0 | 0.6240476 | 0 | 0.2006009 | 0.1753515 | 0.2006009 | 0.7909116 | 0.03373692 | 0.1753515 | 4.56 | 2.58 | 477 | 66.42 | 0.87
2023-12-13 16:00 | 2.197418 | 3375 | 20.80503 | 15.1824 | 2023-12-11 | 1172.386 | 393.4971 | (20.5, inf] | normal | 9535.25 | 476.2898 | 23.90307 | 3.747267 | 0.5858177 | 6.486231 | 0.50891 | 0.1933435 | 0.05733291 | 38.42397 | 28.54204 | 0.1753515 | 0 | 0.6240476 | 0 | 0.2006009 | 0.1753515 | 0.2006009 | 0.7909116 | 0.03373692 | 0.1753515 | 4.56 | 2.58 | 477 | 66.42 | 0.87
2023-12-14 | 2.287533 | 3375 | 20.80334 | 14.9519 | 2023-12-11 | 1173.949 | 395.2812 | (20.5, inf] | normal | 9535.25 | 476.2898 | 23.90307 | 3.747267 | 0.5858177 | 6.486231 | 0.50891 | 0.1933435 | 0.05733291 | 38.42397 | 28.54204 | 0.1753515 | 0 | 0.6240476 | 0 | 0.2006009 | 0.1753515 | 0.2006009 | 0.7909116 | 0.03373692 | 0.1753515 | 4.51 | 2.78 | 475 | 66.585 | 0.87
2023-12-14 08:00 | 2.252738 | 3375.451 | 20.95048 | 15.14753 | 2023-12-12 | 1173.949 | 385.8886 | (20.5, inf] | normal | 8377.62 | 489.8313 | 27.68463 | 3.843131 | 0.6760405 | 6.52025 | 0.5262747 | 0.1907009 | 0.06247118 | 39.44337 | 26.78357 | 0.1796369 | 0 | 0.5594023 | 0 | 0.2609608 | 0.1796369 | 0.2609608 | 0.8002022 | 0 | 0.1997978 | 4.51 | 2.78 | 475 | 66.585 | 0.87
2023-12-14 16:00 | 2.065052 | 3375 | 20.92745 | 14.87538 | 2023-12-12 | 1173.949 | 391.477 | (20.5, inf] | normal | 8377.62 | 489.8313 | 27.68463 | 3.843131 | 0.6760405 | 6.52025 | 0.5262747 | 0.1907009 | 0.06247118 | 39.44337 | 26.78357 | 0.1796369 | 0 | 0.5594023 | 0 | 0.2609608 | 0.1796369 | 0.2609608 | 0.8002022 | 0 | 0.1997978 | 4.51 | 2.78 | 475 | 66.585 | 0.87
2023-12-15 | 1.862375 | 3375 | 20.65823 | 14.99416 | 2023-12-13 | 1170.452 | 391.9122 | (20.5, inf] | normal | 8801.9 | 488.9441 | 30.59605 | 3.53402 | 0.5595565 | 6.441565 | 0.5350811 | 0.1930494 | 0.06302393 | 41.90563 | 28.61714 | 0.2038253 | 0 | 0.6279303 | 0 | 0.1682444 | 0.2038253 | 0.1682444 | 0.74205 | 0.03449823 | 0.2234518 | 3.93 | 2.29 | 486 | 67.66 | 0.49
2023-12-15 08:00 | 1.664321 | 3356.602 | 21.46414 | 15.28405 | 2023-12-13 | 1170.452 | 392.1835 | (20.5, inf] | normal | 8801.9 | 488.9441 | 30.59605 | 3.53402 | 0.5595565 | 6.441565 | 0.5350811 | 0.1930494 | 0.06302393 | 41.90563 | 28.61714 | 0.2038253 | 0 | 0.6279303 | 0 | 0.1682444 | 0.2038253 | 0.1682444 | 0.74205 | 0.03449823 | 0.2234518 | 3.93 | 2.29 | 486 | 67.66 | 0.49
2023-12-15 16:00 | 1.75255 | 3267.075 | 21.01204 | 15.40269 | 2023-12-13 | 1170.452 | 386.7562 | (20.5, inf] | normal | 8801.9 | 488.9441 | 30.59605 | 3.53402 | 0.5595565 | 6.441565 | 0.5350811 | 0.1930494 | 0.06302393 | 41.90563 | 28.61714 | 0.2038253 | 0 | 0.6279303 | 0 | 0.1682444 | 0.2038253 | 0.1682444 | 0.74205 | 0.03449823 | 0.2234518 | 3.93 | 2.29 | 486 | 67.66 | 0.49
2023-12-16 | 1.881902 | 3250 | 21.07239 | 15.24345 | 2023-12-14 | 1139.222 | 387.8758 | (20.5, inf] | normal | 5850.32 | 481.5123 | 25.71892 | 3.553124 | 0.6265763 | 6.457868 | 0.5078452 | 0.2194493 | 0.07197285 | 44.16363 | 28.29377 | 0.2064075 | 0 | 0.6461988 | 0 | 0.1473936 | 0.2064075 | 0.1473936 | 0.4654446 | 0.1402624 | 0.394293 | 4.26 | 2.31 | 487 | 67.745
2023-12-16 08:00 | 2.001192 | 3233.482 | 21.03158 | 15.17441 | 2023-12-14 | 1139.222 | 376.9059 | (20.5, inf] | normal | 5850.32 | 481.5123 | 25.71892 | 3.553124 | 0.6265763 | 6.457868 | 0.5078452 | 0.2194493 | 0.07197285 | 44.16363 | 28.29377 | 0.2064075 | 0 | 0.6461988 | 0 | 0.1473936 | 0.2064075 | 0.1473936 | 0.4654446 | 0.1402624 | 0.394293 | 4.26 | 2.31 | 487 | 67.745
2023-12-16 16:00 | 2.026194 | 3195.667 | 21.05016 | 14.66252 | 2023-12-14 | 1139.222 | 374.682 | (20.5, inf] | normal | 5850.32 | 481.5123 | 25.71892 | 3.553124 | 0.6265763 | 6.457868 | 0.5078452 | 0.2194493 | 0.07197285 | 44.16363 | 28.29377 | 0.2064075 | 0 | 0.6461988 | 0 | 0.1473936 | 0.2064075 | 0.1473936 | 0.4654446 | 0.1402624 | 0.394293 | 4.26 | 2.31 | 487 | 67.745
2023-12-17 | 2.073917 | 3134.511 | 20.95594 | 14.50185 | 2023-12-14 | 1164.498 | 383.645 | (20.5, inf] | normal | 5850.32 | 481.5123 | 25.71892 | 3.553124 | 0.6265763 | 6.457868 | 0.5078452 | 0.2194493 | 0.07197285 | 44.16363 | 28.29377 | 0.2064075 | 0 | 0.6461988 | 0 | 0.1473936 | 0.2064075 | 0.1473936 | 0.4654446 | 0.1402624 | 0.394293 | 3.98 | 2.15 | 479 | 69.3675
2023-12-17 08:00 | 2.211586 | 3100 | 20.76351 | 14.35129 | 2023-12-15 | 1164.498 | 390.5488 | (20.5, inf] | normal | 8393.33 | 487.0038 | 24.25927 | 3.567665 | 0.5564057 | 6.383612 | 0.4506292 | 0.2121479 | 0.06409979 | 42.81971 | 24.19742 | 0.1610588 | 0 | 0.7443458 | 0 | 0.09459535 | 0.1610588 | 0.09459535 | 0.5014386 | 0.1778567 | 0.3207047 | 3.98 | 2.15 | 479 | 69.3675
2023-12-17 16:00 | 2.31796 | 3071.039 | 20.69344 | 14.44077 | 2023-12-15 | 1164.498 | 390.4723 | (20.5, inf] | normal | 8393.33 | 487.0038 | 24.25927 | 3.567665 | 0.5564057 | 6.383612 | 0.4506292 | 0.2121479 | 0.06409979 | 42.81971 | 24.19742 | 0.1610588 | 0 | 0.7443458 | 0 | 0.09459535 | 0.1610588 | 0.09459535 | 0.5014386 | 0.1778567 | 0.3207047 | 3.98 | 2.15 | 479 | 69.3675
2023-12-18 | 2.498413 | 3050 | 20.61979 | 14.31152 | 2023-12-15 | 1176.222 | 390.687 | (20.5, inf] | normal | 8393.33 | 487.0038 | 24.25927 | 3.567665 | 0.5564057 | 6.383612 | 0.4506292 | 0.2121479 | 0.06409979 | 42.81971 | 24.19742 | 0.1610588 | 0 | 0.7443458 | 0 | 0.09459535 | 0.1610588 | 0.09459535 | 0.5014386 | 0.1778567 | 0.3207047 | 4.26 | 2.51 | 471 | 68.02 | 0.43
2023-12-18 08:00 | 2.605801 | 3053.631 | 20.4199 | 14.58968 | 2023-12-15 | 1176.222 | 394.5082 | (20.0, 20.5] | normal | 8393.33 | 487.0038 | 24.25927 | 3.567665 | 0.5564057 | 6.383612 | 0.4506292 | 0.2121479 | 0.06409979 | 42.81971 | 24.19742 | 0.1610588 | 0 | 0.7443458 | 0 | 0.09459535 | 0.1610588 | 0.09459535 | 0.5014386 | 0.1778567 | 0.3207047 | 4.26 | 2.51 | 471 | 68.02 | 0.43
2023-12-18 16:00 | 2.479375 | 3099.999 | 20.63223 | 15.04933 | 2023-12-16 | 1176.222 | 391.5754 | (20.5, inf] | normal | 8624.74 | 480.6645 | 21.89228 | 3.302779 | 0.398128 | 6.352638 | 0.3519811 | 0.2299861 | 0.057558 | 47.7323 | 27.39774 | 0.1744829 | 0 | 0.8059837 | 0 | 0.01953334 | 0.1744829 | 0.01953334 | 0.3944304 | 0.3055837 | 0.2999859 | 4.26 | 2.51 | 471 | 68.02 | 0.43
2023-12-19 | 2.574553 | 3146.274 | 20.54868 | 15.04547 | 2023-12-16 | 1171.643 | 388.0176 | (20.5, inf] | normal | 8624.74 | 480.6645 | 21.89228 | 3.302779 | 0.398128 | 6.352638 | 0.3519811 | 0.2299861 | 0.057558 | 47.7323 | 27.39774 | 0.1744829 | 0 | 0.8059837 | 0 | 0.01953334 | 0.1744829 | 0.01953334 | 0.3944304 | 0.3055837 | 0.2999859 | 3.74 | 2.1 | 465 | 70.9 | 0.98
2023-12-19 08:00 | 2.534004 | 3227.728 | 20.59208 | 15.2252 | 2023-12-16 | 1171.643 | 391.936 | (20.5, inf] | normal | 8624.74 | 480.6645 | 21.89228 | 3.302779 | 0.398128 | 6.352638 | 0.3519811 | 0.2299861 | 0.057558 | 47.7323 | 27.39774 | 0.1744829 | 0 | 0.8059837 | 0 | 0.01953334 | 0.1744829 | 0.01953334 | 0.3944304 | 0.3055837 | 0.2999859 | 3.74 | 2.1 | 465 | 70.9 | 0.98
2023-12-19 16:00 | 2.422371 | 3299.742 | 20.4254 | 15.33152 | 2023-12-17 | 1171.643 | 386.8754 | (20.0, 20.5] | normal | 8929.54 | 472.0908 | 21.38413 | 3.366078 | 0.5685835 | 6.265406 | 0.3579476 | 0.2331915 | 0.05646652 | 53.30962 | 22.98135 | 0.2480833 | 0 | 0.7445188 | 0 | 0.007397917 | 0.2480833 | 0.007397917 | 0.3669797 | 0.1025887 | 0.5304316 | 3.74 | 2.1 | 465 | 70.9 | 0.98
2023-12-20 | 2.376203 | 3283.266 | 20.36272 | 15.27996 | 2023-12-17 | 1149.929 | 386.903 | (20.0, 20.5] | normal | 8929.54 | 472.0908 | 21.38413 | 3.366078 | 0.5685835 | 6.265406 | 0.3579476 | 0.2331915 | 0.05646652 | 53.30962 | 22.98135 | 0.2480833 | 0 | 0.7445188 | 0 | 0.007397917 | 0.2480833 | 0.007397917 | 0.3669797 | 0.1025887 | 0.5304316 | 4.04 | 2.25 | 453 | 67.97 | 0.74
2023-12-20 08:00 | 2.425271 | 3300 | 20.44706 | 15.26384 | 2023-12-17 | 1149.929 | 382.3823 | (20.0, 20.5] | normal | 8929.54 | 472.0908 | 21.38413 | 3.366078 | 0.5685835 | 6.265406 | 0.3579476 | 0.2331915 | 0.05646652 | 53.30962 | 22.98135 | 0.2480833 | 0 | 0.7445188 | 0 | 0.007397917 | 0.2480833 | 0.007397917 | 0.3669797 | 0.1025887 | 0.5304316 | 4.04 | 2.25 | 453 | 67.97 | 0.74
2023-12-20 16:00 | 2.501567 | 3300 | 20.38003 | 15.22759 | 2023-12-18 | 1149.929 | 381.1046 | (20.0, 20.5] | normal | 8768.13 | 462.5956 | 16.51469 | 3.635319 | 0.6046559 | 6.197981 | 0.3213594 | 0.2186836 | 0.04653891 | 50.55016 | 18.41231 | 0.2194801 | 0 | 0.7805199 | 0 | 0 | 0.2194801 | 0 | 0.4420931 | 0.1417668 | 0.41614 | 4.04 | 2.25 | 453 | 67.97 | 0.74
2023-12-21 | 2.539828 | 3300 | 20.27878 | 14.97743 | 2023-12-18 | 1135.85 | 380.822 | (20.0, 20.5] | normal | 8768.13 | 462.5956 | 16.51469 | 3.635319 | 0.6046559 | 6.197981 | 0.3213594 | 0.2186836 | 0.04653891 | 50.55016 | 18.41231 | 0.2194801 | 0 | 0.7805199 | 0 | 0 | 0.2194801 | 0 | 0.4420931 | 0.1417668 | 0.41614 | 3.73 | 2.03 | 460 | 66.47 | 0.66
2023-12-21 08:00 | 2.679528 | 3313.296 | 20.38305 | 15.08584 | 2023-12-18 | 1135.85 | 375.4251 | (20.0, 20.5] | normal | 8768.13 | 462.5956 | 16.51469 | 3.635319 | 0.6046559 | 6.197981 | 0.3213594 | 0.2186836 | 0.04653891 | 50.55016 | 18.41231 | 0.2194801 | 0 | 0.7805199 | 0 | 0 | 0.2194801 | 0 | 0.4420931 | 0.1417668 | 0.41614 | 3.73 | 2.03 | 460 | 66.47 | 0.66
2023-12-21 16:00 | 2.453256 | 3350 | 20.1177 | 14.72771 | 2023-12-19 | 1135.85 | 379.9742 | (20.0, 20.5] | normal | 7700.09 | 474.6087 | 32.77897 | 3.376412 | 0.5386329 | 5.998496 | 0.3874263 | 0.2239787 | 0.03025205 | 49.7842 | 13.78343 | 0.3165469 | 0 | 0.6834531 | 0 | 0 | 0.3165469 | 0 | 0.3177054 | 0.4566622 | 0.2256324 | 3.73 | 2.03 | 460 | 66.47 | 0.66
2023-12-22 | 2.464231 | 3349.619 | 20.13758 | 14.87163 | 2023-12-19 | 1132.891 | 379.083 | (20.0, 20.5] | normal | 7700.09 | 474.6087 | 32.77897 | 3.376412 | 0.5386329 | 5.998496 | 0.3874263 | 0.2239787 | 0.03025205 | 49.7842 | 13.78343 | 0.3165469 | 0 | 0.6834531 | 0 | 0 | 0.3165469 | 0 | 0.3177054 | 0.4566622 | 0.2256324 | 3.88 | 1.81 | 462 | 68.885 | 0.78
2023-12-22 08:00 | 2.520447 | 3228.598 | 20.0735 | 14.67558 | 2023-12-19 | 1132.891 | 378.3045 | (20.0, 20.5] | normal | 7700.09 | 474.6087 | 32.77897 | 3.376412 | 0.5386329 | 5.998496 | 0.3874263 | 0.2239787 | 0.03025205 | 49.7842 | 13.78343 | 0.3165469 | 0 | 0.6834531 | 0 | 0 | 0.3165469 | 0 | 0.3177054 | 0.4566622 | 0.2256324 | 3.88 | 1.81 | 462 | 68.885 | 0.78
2023-12-22 16:00 | 2.503268 | 3253.523 | 20.08585 | 13.92703 | 2023-12-20 | 1132.891 | 376.0703 | (20.0, 20.5] | normal | 8753.23 | 469.3555 | 30.86073 | 3.472678 | 0.5749488 | 5.890342 | 0.4286631 | 0.2305872 | 0.03105099 | 52.35334 | 14.08513 | 0.3372606 | 0 | 0.6627394 | 0 | 0 | 0.3372606 | 0 | 0.1610651 | 0.6215169 | 0.217418 | 3.88 | 1.81 | 462 | 68.885 | 0.78
2023-12-23 | 2.430673 | 3320.387 | 19.97825 | 14.51965 | 2023-12-20 | 1133.294 | 376.7288 | (19.5, 20.0] | normal | 8753.23 | 469.3555 | 30.86073 | 3.472678 | 0.5749488 | 5.890342 | 0.4286631 | 0.2305872 | 0.03105099 | 52.35334 | 14.08513 | 0.3372606 | 0 | 0.6627394 | 0 | 0 | 0.3372606 | 0 | 0.1610651 | 0.6215169 | 0.217418 | 2.75 | 1.58 | 479
2023-12-23 08:00 | 2.510123 | 3350 | 19.93003 | 14.72774 | 2023-12-20 | 1133.294 | 376.5623 | (19.5, 20.0] | normal | 8753.23 | 469.3555 | 30.86073 | 3.472678 | 0.5749488 | 5.890342 | 0.4286631 | 0.2305872 | 0.03105099 | 52.35334 | 14.08513 | 0.3372606 | 0 | 0.6627394 | 0 | 0 | 0.3372606 | 0 | 0.1610651 | 0.6215169 | 0.217418 | 2.75 | 1.58 | 479
2023-12-23 16:00 | 2.523758 | 3350 | 20.06579 | 14.83386 | 2023-12-21 | 1133.294 | 380.4046 | (20.0, 20.5] | normal | 8865.48 | 472.4522 | 28.00098 | 3.421076 | 0.5304291 | 5.90354 | 0.4819158 | 0.229323 | 0.03640427 | 54.19838 | 14.49662 | 0.3433001 | 0 | 0.642651 | 0 | 0.01404887 | 0.3433001 | 0.01404887 | 0.1673051 | 0.5054661 | 0.3272288 | 2.75 | 1.58 | 479
2023-12-24 | 2.527749 | 3382.88 | 19.85262 | 14.79391 | 2023-12-21 | 1124.31 | 380.1558 | (19.5, 20.0] | normal | 8865.48 | 472.4522 | 28.00098 | 3.421076 | 0.5304291 | 5.90354 | 0.4819158 | 0.229323 | 0.03640427 | 54.19838 | 14.49662 | 0.3433001 | 0 | 0.642651 | 0 | 0.01404887 | 0.3433001 | 0.01404887 | 0.1673051 | 0.5054661 | 0.3272288 | 3.5 | 1.58 | 471 | 68.56
2023-12-24 08:00 | 2.562497 | 3425 | 19.84001 | 14.85929 | 2023-12-21 | 1124.31 | 386.3515 | (19.5, 20.0] | normal | 8865.48 | 472.4522 | 28.00098 | 3.421076 | 0.5304291 | 5.90354 | 0.4819158 | 0.229323 | 0.03640427 | 54.19838 | 14.49662 | 0.3433001 | 0 | 0.642651 | 0 | 0.01404887 | 0.3433001 | 0.01404887 | 0.1673051 | 0.5054661 | 0.3272288 | 3.5 | 1.58 | 471 | 68.56
2023-12-24 16:00 | 2.516308 | 3425 | 20.26712 | 14.94207 | 2023-12-22 | 1124.31 | 348.3732 | (20.0, 20.5] | normal | 7648.4 | 485.8698 | 28.18462 | 3.348022 | 0.4879317 | 5.99497 | 0.3913125 | 0.2234196 | 0.03850289 | 55.87749 | 16.67173 | 0.2087129 | 0 | 0.7912871 | 0 | 0 | 0.2087129 | 0 | 0.2684378 | 0.3876615 | 0.3439007 | 3.5 | 1.58 | 471 | 68.56
2023-12-25 | 2.537126 | 3425 | 20.28715 | 14.62394 | 2023-12-22 | 1117.622 | 385.1943 | (20.0, 20.5] | normal | 7648.4 | 485.8698 | 28.18462 | 3.348022 | 0.4879317 | 5.99497 | 0.3913125 | 0.2234196 | 0.03850289 | 55.87749 | 16.67173 | 0.2087129 | 0 | 0.7912871 | 0 | 0 | 0.2087129 | 0 | 0.2684378 | 0.3876615 | 0.3439007 |  |  | 472 | 68.8 | 0.65
2023-12-25 08:00 | 2.544932 | 3425 | 20.11406 | 14.71233 | 2023-12-22 | 1117.622 | 377.7851 | (20.0, 20.5] | normal | 7648.4 | 485.8698 | 28.18462 | 3.348022 | 0.4879317 | 5.99497 | 0.3913125 | 0.2234196 | 0.03850289 | 55.87749 | 16.67173 | 0.2087129 | 0 | 0.7912871 | 0 | 0 | 0.2087129 | 0 | 0.2684378 | 0.3876615 | 0.3439007 |  |  | 472 | 68.8 | 0.65
2023-12-25 16:00 | 2.505899 | 3423.669 | 20.29823 | 14.54138 | 2023-12-23 | 1117.622 | 376.6553 | (20.0, 20.5] | normal | 9436.47 | 493.0154 | 22.61525 | 3.233043 | 0.3289172 | 5.937999 | 0.4086419 | 0.2350794 | 0.02852761 | 55.80601 | 16.59955 | 0.3013457 | 0 | 0.6986543 | 0 | 0 | 0.3013457 | 0 | 0.1578694 | 0.4086348 | 0.4334958 |  |  | 472 | 68.8 | 0.65
2023-12-26 | 2.43389 | 3400.006 | 19.99047 | 14.54139 | 2023-12-23 | 1135.231 | 377.9115 | (19.5, 20.0] | normal | 9436.47 | 493.0154 | 22.61525 | 3.233043 | 0.3289172 | 5.937999 | 0.4086419 | 0.2350794 | 0.02852761 | 55.80601 | 16.59955 | 0.3013457 | 0 | 0.6986543 | 0 | 0 | 0.3013457 | 0 | 0.1578694 | 0.4086348 | 0.4334958 |  |  | 465 | 67.38 | 1.26
2023-12-26 08:00 | 2.398502 | 3351.109 | 19.55644 | 14.59722 | 2023-12-23 | 1135.231 | 377.6074 | (19.5, 20.0] | normal | 9436.47 | 493.0154 | 22.61525 | 3.233043 | 0.3289172 | 5.937999 | 0.4086419 | 0.2350794 | 0.02852761 | 55.80601 | 16.59955 | 0.3013457 | 0 | 0.6986543 | 0 | 0 | 0.3013457 | 0 | 0.1578694 | 0.4086348 | 0.4334958 |  |  | 465 | 67.38 | 1.26
2023-12-26 16:00 | 2.333625 | 3344.647 | 19.68843 | 14.69549 | 2023-12-24 | 1135.231 | 380.2812 | (19.5, 20.0] | normal | 9466.79 | 489.1151 | 32.53873 | 3.185337 | 0.4551378 | 5.907783 | 0.4737677 | 0.2274036 | 0.03830867 | 51.11074 | 17.33838 | 0.3027626 | 0 | 0.6688445 | 0 | 0.02839294 | 0.3027626 | 0.02839294 | 0.2374691 | 0.3309791 | 0.4315518 |  |  | 465 | 67.38 | 1.26
2023-12-27 | 2.298892 | 3400 | 19.57326 | 14.76272 | 2023-12-24 | 1137.752 | 382.5772 | (19.5, 20.0] | normal | 9466.79 | 489.1151 | 32.53873 | 3.185337 | 0.4551378 | 5.907783 | 0.4737677 | 0.2274036 | 0.03830867 | 51.11074 | 17.33838 | 0.3027626 | 0 | 0.6688445 | 0 | 0.02839294 | 0.3027626 | 0.02839294 | 0.2374691 | 0.3309791 | 0.4315518 |  |  | 468 | 67.07
2023-12-27 08:00 | 2.273662 | 3421.429 | 19.53016 | 14.92536 | 2023-12-25 | 1137.752 | 378.2446 | (19.5, 20.0] | normal | 7971.87 | 490.8485 | 33.24653 | 3.145005 | 0.5479551 | 5.946269 | 0.4683739 | 0.222433 | 0.04001128 | 50.44177 | 13.91349 | 0.2632908 | 0 | 0.6972517 | 0 | 0.03945749 | 0.2632908 | 0.03945749 | 0.2309885 | 0.380365 | 0.3886466 |  |  | 468 | 67.07
2023-12-27 16:00 | 2.110693 | 3425 | 20.27217 | 14.85052 | 2023-12-25 | 1137.752 | 377.1735 | (20.0, 20.5] | normal | 7971.87 | 490.8485 | 33.24653 | 3.145005 | 0.5479551 | 5.946269 | 0.4683739 | 0.222433 | 0.04001128 | 50.44177 | 13.91349 | 0.2632908 | 0 | 0.6972517 | 0 | 0.03945749 | 0.2632908 | 0.03945749 | 0.2309885 | 0.380365 | 0.3886466 |  |  | 468 | 67.07
2023-12-28 | 2.171844 | 3400.486 | 20.01162 | 14.6222 | 2023-12-25 | 1106.122 | 375.1294 | (20.0, 20.5] | normal | 7971.87 | 490.8485 | 33.24653 | 3.145005 | 0.5479551 | 5.946269 | 0.4683739 | 0.222433 | 0.04001128 | 50.44177 | 13.91349 | 0.2632908 | 0 | 0.6972517 | 0 | 0.03945749 | 0.2632908 | 0.03945749 | 0.2309885 | 0.380365 | 0.3886466 |  |  | 463 | 68.38 | 0.58
2023-12-28 08:00 | 2.161438 | 3364.225 | 19.81215 | 14.71765 | 2023-12-26 | 1106.122 | 371.2417 | (19.5, 20.0] | normal | 8044.98 | 490.9602 | 30.08583 | 3.273201 | 0.6026979 | 5.91906 | 0.4945785 | 0.2210817 | 0.04240656 | 54.98581 | 15.77122 | 0.321782 | 0 | 0.6337318 | 0 | 0.04448613 | 0.321782 | 0.04448613 | 0.3003339 | 0.3353483 | 0.3643179 |  |  | 463 | 68.38 | 0.58
2023-12-28 16:00 | 1.877998 | 3298.636 | 20.24603 | 14.84053 | 2023-12-26 | 1106.122 | 360.2354 | (20.0, 20.5] | normal | 8044.98 | 490.9602 | 30.08583 | 3.273201 | 0.6026979 | 5.91906 | 0.4945785 | 0.2210817 | 0.04240656 | 54.98581 | 15.77122 | 0.321782 | 0 | 0.6337318 | 0 | 0.04448613 | 0.321782 | 0.04448613 | 0.3003339 | 0.3353483 | 0.3643179 |  |  | 463 | 68.38 | 0.58
2023-12-29 | 1.931828 | 3070.014 | 20.20939 | 14.55058 | 2023-12-27 | 1076.899 | 364.0985 | (20.0, 20.5] | normal | 8775.15 | 490.7486 | 26.88002 | 3.392971 | 0.5409847 | 5.890203 | 0.5261084 | 0.2332434 | 0.04187977 | 51.99947 | 15.78941 | 0.3310587 | 0 | 0.6224475 | 0 | 0.04649379 | 0.3310587 | 0.04649379 | 0.1817257 | 0.4277819 | 0.3904925 |  |  | 483 | 67.53 | 0.49
2023-12-29 16:00 | 2.098515 | 3161.279 | 20.25 | 14.5314 | 2023-12-27 | 1076.899 | 356.6606 | (20.0, 20.5] | normal | 8775.15 | 490.7486 | 26.88002 | 3.392971 | 0.5409847 | 5.890203 | 0.5261084 | 0.2332434 | 0.04187977 | 51.99947 | 15.78941 | 0.3310587 | 0 | 0.6224475 | 0 | 0.04649379 | 0.3310587 | 0.04649379 | 0.1817257 | 0.4277819 | 0.3904925 |  |  | 483 | 67.53 | 0.49
2023-12-30 | 2.02132 | 3200 | 20.22439 | 14.58799 | 2023-12-27 | 1066.899 | 353.1703 | (20.0, 20.5] | normal | 8775.15 | 490.7486 | 26.88002 | 3.392971 | 0.5409847 | 5.890203 | 0.5261084 | 0.2332434 | 0.04187977 | 51.99947 | 15.78941 | 0.3310587 | 0 | 0.6224475 | 0 | 0.04649379 | 0.3310587 | 0.04649379 | 0.1817257 | 0.4277819 | 0.3904925 |  |  | 481 | 67.14
2023-12-30 08:00 | 2.109052 | 3237.307 | 20.2 | 14.64952 | 2023-12-28 | 1066.899 | 355.4004 | (20.0, 20.5] | normal | 5188.36 | 487.0089 | 28.00539 | 3.259267 | 0.4301017 | 5.787792 | 0.4491145 | 0.2420394 | 0.02826287 | 54.78834 | 16.75417 | 0.3898669 | 0 | 0.6101331 | 0 | 0 | 0.3898669 | 0 | 0.1088012 | 0.3882287 | 0.5029701 |  |  | 481 | 67.14
2023-12-30 16:00 | 2.081404 | 3250 | 20.2 | 14.62403 | 2023-12-28 | 1066.899 | 358.5859 | (20.0, 20.5] | normal | 5188.36 | 487.0089 | 28.00539 | 3.259267 | 0.4301017 | 5.787792 | 0.4491145 | 0.2420394 | 0.02826287 | 54.78834 | 16.75417 | 0.3898669 | 0 | 0.6101331 | 0 | 0 | 0.3898669 | 0 | 0.1088012 | 0.3882287 | 0.5029701 |  |  | 481 | 67.14
2024-01-01 16:00 | 2.796771 | 3421.171 | 19.67316 | 15.35788 | 2023-12-29 | 869.244 | 370.1506 | (19.5, 20.0] | baixo | 7618.75 | 499.3965 | 21.62591 | 3.276713 | 0.4297592 | 5.905047 | 0.3751361 | 0.2339998 | 0.03797695 | 54.53351 | 17.48522 | 0.3027426 | 0 | 0.6922002 | 0 | 0.00505726 | 0.3027426 | 0.00505726 | 0.3967265 | 0.165476 | 0.4377975
2024-01-02 | 2.748657 | 3450 | 20.12466 | 15.13546 | 2023-12-30 | 1149.287 | 374.6064 | (20.0, 20.5] | normal | 8171.6 | 490.2956 | 26.1752 | 3.477695 | 0.4964076 | 5.936591 | 0.4291757 | 0.2424618 | 0.04663463 | 57.49554 | 15.52451 | 0.2988693 | 0 | 0.7011307 | 0 | 0 | 0.2988693 | 0 | 0.3249951 | 0.3043517 | 0.3706532 | 3.29 | 1.64 | 453 | 61.03 | 1.78
2024-01-02 08:00 | 2.770615 | 3450 | 20.11529 | 15.43404 | 2023-12-30 | 1149.287 | 380.2581 | (20.0, 20.5] | normal | 8171.6 | 490.2956 | 26.1752 | 3.477695 | 0.4964076 | 5.936591 | 0.4291757 | 0.2424618 | 0.04663463 | 57.49554 | 15.52451 | 0.2988693 | 0 | 0.7011307 | 0 | 0 | 0.2988693 | 0 | 0.3249951 | 0.3043517 | 0.3706532 | 3.29 | 1.64 | 453 | 61.03 | 1.78
2024-01-02 16:00 | 2.747365 | 3450 | 19.89946 | 15.14761 | 2023-12-30 | 1149.287 | 393.9577 | (19.5, 20.0] | normal | 8171.6 | 490.2956 | 26.1752 | 3.477695 | 0.4964076 | 5.936591 | 0.4291757 | 0.2424618 | 0.04663463 | 57.49554 | 15.52451 | 0.2988693 | 0 | 0.7011307 | 0 | 0 | 0.2988693 | 0 | 0.3249951 | 0.3043517 | 0.3706532 | 3.29 | 1.64 | 453 | 61.03 | 1.78
2024-01-03 | 2.813088 | 3450 | 19.71319 | 13.48464 | 2023-12-31 | 1175.989 | 398.788 | (19.5, 20.0] | normal | 6020.16 | 474.537 | 25.25435 | 3.603739 | 0.5720001 | 5.905998 | 0.4773514 | 0.232997 | 0.0468051 | 61.4963 | 11.09751 | 0.3382003 | 0 | 0.6353818 | 0 | 0.0264179 | 0.3382003 | 0.0264179 | 0.3215778 | 0.5098369 | 0.1685852 | 3.69 | 1.86 | 449 | 69.605 | 1.06
2024-01-03 08:00 | 2.765448 | 3450 | 19.59548 | 15.25477 | 2023-12-31 | 1175.989 | 391.6007 | (19.5, 20.0] | normal | 6020.16 | 474.537 | 25.25435 | 3.603739 | 0.5720001 | 5.905998 | 0.4773514 | 0.232997 | 0.0468051 | 61.4963 | 11.09751 | 0.3382003 | 0 | 0.6353818 | 0 | 0.0264179 | 0.3382003 | 0.0264179 | 0.3215778 | 0.5098369 | 0.1685852 | 3.69 | 1.86 | 449 | 69.605 | 1.06
2024-01-03 16:00 | 2.768354 | 3450 | 19.74234 | 15.44751 | 2023-12-31 | 1175.989 | 385.8276 | (19.5, 20.0] | normal | 6020.16 | 474.537 | 25.25435 | 3.603739 | 0.5720001 | 5.905998 | 0.4773514 | 0.232997 | 0.0468051 | 61.4963 | 11.09751 | 0.3382003 | 0 | 0.6353818 | 0 | 0.0264179 | 0.3382003 | 0.0264179 | 0.3215778 | 0.5098369 | 0.1685852 | 3.69 | 1.86 | 449 | 69.605 | 1.06
2024-01-04 | 2.713459 | 3450 | 19.95679 | 15.50016 | 2024-01-01 | 1128.831 | 380.3521 | (19.5, 20.0] | normal | 8556.47 | 478.6165 | 25.73538 | 3.561573 | 0.4511068 | 6.01678 | 0.5208938 | 0.2301369 | 0.05840886 | 65.14746 | 9.65124 | 0.3031753 | 0 | 0.6565476 | 0 | 0.04027712 | 0.3031753 | 0.04027712 | 0.3878621 | 0.3115128 | 0.3006251 | 2.91 | 1.6 | 449 | 69.35 | 0.7
2024-01-04 08:00 | 2.773521 | 3450 | 19.99377 | 14.80756 | 2024-01-01 | 1128.831 | 368.2088 | (19.5, 20.0] | normal | 8556.47 | 478.6165 | 25.73538 | 3.561573 | 0.4511068 | 6.01678 | 0.5208938 | 0.2301369 | 0.05840886 | 65.14746 | 9.65124 | 0.3031753 | 0 | 0.6565476 | 0 | 0.04027712 | 0.3031753 | 0.04027712 | 0.3878621 | 0.3115128 | 0.3006251 | 2.91 | 1.6 | 449 | 69.35 | 0.7
2024-01-04 16:00 | 2.661146 | 3450 | 19.98732 | 14.6648 | 2024-01-02 | 1128.831 | 380.6626 | (19.5, 20.0] | normal | 9412.25 | 469.6207 | 24.22633 | 3.518811 | 0.4830651 | 6.123397 | 0.4096827 | 0.2397176 | 0.05337306 | 70.89956 | 7.652177 | 0.3350251 | 0 | 0.6109644 | 0 | 0.05401047 | 0.3350251 | 0.05401047 | 0.1485681 | 0.4837079 | 0.367724 | 2.91 | 1.6 | 449 | 69.35 | 0.7
2024-01-05 | 2.502272 | 3450 | 20.01342 | 14.78475 | 2024-01-02 | 1128.516 | 377.4279 | (20.0, 20.5] | normal | 9412.25 | 469.6207 | 24.22633 | 3.518811 | 0.4830651 | 6.123397 | 0.4096827 | 0.2397176 | 0.05337306 | 70.89956 | 7.652177 | 0.3350251 | 0 | 0.6109644 | 0 | 0.05401047 | 0.3350251 | 0.05401047 | 0.1485681 | 0.4837079 | 0.367724 | 3.56 | 1.97 | 454 | 69.13 | 0.59
2024-01-05 08:00 | 2.539407 | 3450 | 20.10887 | 14.88069 | 2024-01-02 | 1128.516 | 377.3509 | (20.0, 20.5] | normal | 9412.25 | 469.6207 | 24.22633 | 3.518811 | 0.4830651 | 6.123397 | 0.4096827 | 0.2397176 | 0.05337306 | 70.89956 | 7.652177 | 0.3350251 | 0 | 0.6109644 | 0 | 0.05401047 | 0.3350251 | 0.05401047 | 0.1485681 | 0.4837079 | 0.367724 | 3.56 | 1.97 | 454 | 69.13 | 0.59
2024-01-05 16:00 | 2.41121 | 3450 | 20.24576 | 15.12638 | 2024-01-03 | 1128.516 | 373.8346 | (20.0, 20.5] | normal | 8231.28 | 470.7217 | 28.95771 | 3.329402 | 0.3948534 | 6.201893 | 0.5384662 | 0.2322707 | 0.06611417 | 64.0965 | 17.04311 | 0.3410187 | 0.122897 | 0.4331501 | 0 | 0.1029342 | 0.4639157 | 0.1029342 | 0.2708947 | 0.2065693 | 0.522536 | 3.56 | 1.97 | 454 | 69.13 | 0.59
2024-01-06 | 2.377627 | 3450 | 20.25786 | 14.91961 | 2024-01-03 | 1130.542 | 378.1557 | (20.0, 20.5] | normal | 8231.28 | 470.7217 | 28.95771 | 3.329402 | 0.3948534 | 6.201893 | 0.5384662 | 0.2322707 | 0.06611417 | 64.0965 | 17.04311 | 0.3410187 | 0.122897 | 0.4331501 | 0 | 0.1029342 | 0.4639157 | 0.1029342 | 0.2708947 | 0.2065693 | 0.522536 | 3.59 | 2.19 | 461
2024-01-06 08:00 | 2.470303 | 3450 | 20.30363 | 15.02501 | 2024-01-03 | 1130.542 | 379.9901 | (20.0, 20.5] | normal | 8231.28 | 470.7217 | 28.95771 | 3.329402 | 0.3948534 | 6.201893 | 0.5384662 | 0.2322707 | 0.06611417 | 64.0965 | 17.04311 | 0.3410187 | 0.122897 | 0.4331501 | 0 | 0.1029342 | 0.4639157 | 0.1029342 | 0.2708947 | 0.2065693 | 0.522536 | 3.59 | 2.19 | 461
2024-01-06 16:00 | 2.615127 | 3444.229 | 20.35002 | 15.15238 | 2024-01-04 | 1130.542 | 372.6309 | (20.0, 20.5] | normal | 7426.87 | 492.1664 | 34.81048 | 3.521526 | 0.5007151 | 6.553135 | 0.6391308 | 0.2310325 | 0.07680506 | 46.71777 | 23.21112 | 0.3224831 | 0.4888843 | 0.02327091 | 0 | 0.1653617 | 0.8113674 | 0.1653617 | 0.2668096 | 0.2202072 | 0.5129833 | 3.59 | 2.19 | 461
2024-01-07 | 2.661695 | 3304.643 | 20.34349 | 14.98824 | 2024-01-04 | 1126.968 | 376.4139 | (20.0, 20.5] | normal | 7426.87 | 492.1664 | 34.81048 | 3.521526 | 0.5007151 | 6.553135 | 0.6391308 | 0.2310325 | 0.07680506 | 46.71777 | 23.21112 | 0.3224831 | 0.4888843 | 0.02327091 | 0 | 0.1653617 | 0.8113674 | 0.1653617 | 0.2668096 | 0.2202072 | 0.5129833 | 3.39 | 1.73 | 463 | 63.79
2024-01-07 08:00 | 2.689389 | 3277.156 | 20.25 | 14.40842 | 2024-01-04 | 1126.968 | 376.5543 | (20.0, 20.5] | normal | 7426.87 | 492.1664 | 34.81048 | 3.521526 | 0.5007151 | 6.553135 | 0.6391308 | 0.2310325 | 0.07680506 | 46.71777 | 23.21112 | 0.3224831 | 0.4888843 | 0.02327091 | 0 | 0.1653617 | 0.8113674 | 0.1653617 | 0.2668096 | 0.2202072 | 0.5129833 | 3.39 | 1.73 | 463 | 63.79
2024-01-07 16:00 | 2.733832 | 3270.044 | 20.25 | 14.41278 | 2024-01-04 | 1126.968 | 374.3071 | (20.0, 20.5] | normal | 7426.87 | 492.1664 | 34.81048 | 3.521526 | 0.5007151 | 6.553135 | 0.6391308 | 0.2310325 | 0.07680506 | 46.71777 | 23.21112 | 0.3224831 | 0.4888843 | 0.02327091 | 0 | 0.1653617 | 0.8113674 | 0.1653617 | 0.2668096 | 0.2202072 | 0.5129833 | 3.39 | 1.73 | 463 | 63.79
2024-01-08 | 2.937633 | 3159.492 | 20.25 | 14.56218 | 2024-01-05 | 1114.692 | 368.8022 | (20.0, 20.5] | normal | 6984.29 | 483.8601 | 23.98403 | 3.501392 | 0.6307333 | 6.213792 | 0.6198378 | 0.2625387 | 0.03525668 | 56.63104 | 23.66205 | 0.5838775 | 0.3475772 | 0 | 0 | 0.06854526 | 0.9314547 | 0.06854526 | 0.06854526 | 0.17125 | 0.7602047 | 3.55 | 1.76 | 456 | 66 | 0.78
2024-01-08 08:00 | 3.02952 | 3084.567 | 19.50279 | 14.3446 | 2024-01-05 | 1114.692 | 371.0343 | (19.5, 20.0] | normal | 6984.29 | 483.8601 | 23.98403 | 3.501392 | 0.6307333 | 6.213792 | 0.6198378 | 0.2625387 | 0.03525668 | 56.63104 | 23.66205 | 0.5838775 | 0.3475772 | 0 | 0 | 0.06854526 | 0.9314547 | 0.06854526 | 0.06854526 | 0.17125 | 0.7602047 | 3.55 | 1.76 | 456 | 66 | 0.78
2024-01-08 16:00 | 3.047444 | 3050 | 18.64961 | 14.48622 | 2024-01-05 | 1114.692 | 375.5791 | (18.5, 19.0] | normal | 6984.29 | 483.8601 | 23.98403 | 3.501392 | 0.6307333 | 6.213792 | 0.6198378 | 0.2625387 | 0.03525668 | 56.63104 | 23.66205 | 0.5838775 | 0.3475772 | 0 | 0 | 0.06854526 | 0.9314547 | 0.06854526 | 0.06854526 | 0.17125 | 0.7602047 | 3.55 | 1.76 | 456 | 66 | 0.78
2024-01-09 | 3.116441 | 3050 | 18.55 | 14.39989 | 2024-01-05 | 369.3145 | 369.6705 | (18.5, 19.0] | baixo | 6984.29 | 483.8601 | 23.98403 | 3.501392 | 0.6307333 | 6.213792 | 0.6198378 | 0.2625387 | 0.03525668 | 56.63104 | 23.66205 | 0.5838775 | 0.3475772 | 0 | 0 | 0.06854526 | 0.9314547 | 0.06854526 | 0.06854526 | 0.17125 | 0.7602047 | 3.47 | 1.89 | 455 |  | 1.53
2024-01-12 08:00 | 3.221114 | 3160.985 | 18.87959 | 14.20345 | 2024-01-09 | 1044.177 | 357.1097 | (18.5, 19.0] | normal | 1043.27 | 468.4941 | 15.03526 | 4.185071 | 0.442986 | 6.12585 | 0.6214442 | 0.2635916 | 0.03320967 | 72.58588 | 25.10526 | 0.7095766 | 0.189184 | 0 | 0 | 0.1012394 | 0.8987606 | 0.1012394 | 0.1012394 | 0 | 0.8987606 | 2.64 | 1.52 | 463 |  | 0.97
2024-01-12 16:00 | 2.731807 | 3439.823 | 18.56232 | 14.79204 | 2024-01-09 | 1044.177 | 344.0178 | (18.5, 19.0] | normal | 1043.27 | 468.4941 | 15.03526 | 4.185071 | 0.442986 | 6.12585 | 0.6214442 | 0.2635916 | 0.03320967 | 72.58588 | 25.10526 | 0.7095766 | 0.189184 | 0 | 0 | 0.1012394 | 0.8987606 | 0.1012394 | 0.1012394 | 0 | 0.8987606 | 2.64 | 1.52 | 463 |  | 0.97
2024-01-13 | 2.682459 | 3450 | 18.11952 | 15.49358 | 2024-01-10 | 1133.43 | 374.6134 | (-inf, 18.5] | normal | [21 empty] | 3.02 | 1.5 | 457 | 67.5
2024-01-13 08:00 | 2.594303 | 3450 | 18.00015 | 15.36305 | 2024-01-10 | 1133.43 | 399.0983 | (-inf, 18.5] | normal | [21 empty] | 3.02 | 1.5 | 457 | 67.5
2024-01-14 | 2.693115 | 3450 | 18.45325 | 15.1911 | 2024-01-11 | 760.4698 | 222.5261 | (-inf, 18.5] | baixo | 1912.67 | 503.6206 | 26.89962 | 3.66209 | 0.6230492 | 6.414842 | 0.4573704 | 0.2023816 | 0.02470461 | 47.38063 | 9.543238 | 0 | 0.395625 | 0.5253755 | 0 | 0.07899951 | 0.395625 | 0.07899951 | 0.6749622 | 0.2027166 | 0.1223212 | 3.18 | 1.73 | 473 | 65.765
2024-01-14 08:00 | 2.746719 | 3450 | 18.82094 | 15.39201 | 2024-01-11 | 760.4698 | 221.8788 | (18.5, 19.0] | baixo | 1912.67 | 503.6206 | 26.89962 | 3.66209 | 0.6230492 | 6.414842 | 0.4573704 | 0.2023816 | 0.02470461 | 47.38063 | 9.543238 | 0 | 0.395625 | 0.5253755 | 0 | 0.07899951 | 0.395625 | 0.07899951 | 0.6749622 | 0.2027166 | 0.1223212 | 3.18 | 1.73 | 473 | 65.765
2024-01-14 16:00 | 2.768677 | 3243.856 | 19.04237 | 14.80988 | 2024-01-11 | 760.4698 | 312.9152 | (19.0, 19.5] | baixo | 1912.67 | 503.6206 | 26.89962 | 3.66209 | 0.6230492 | 6.414842 | 0.4573704 | 0.2023816 | 0.02470461 | 47.38063 | 9.543238 | 0 | 0.395625 | 0.5253755 | 0 | 0.07899951 | 0.395625 | 0.07899951 | 0.6749622 | 0.2027166 | 0.1223212 | 3.18 | 1.73 | 473 | 65.765
2024-01-15 08:00 | 3.004824 | 3200 | 19.2846 | 14.76518 | 2024-01-12 | 1087.478 | 363.0641 | (19.0, 19.5] | normal | 7259.29 | 496.361 | 26.99619 | 3.692725 | 0.5808885 | 6.428631 | 0.5087025 | 0.20836 | 0.02418372 | 47.67007 | 8.361294 | 0 | 0.2831076 | 0.5504133 | 0 | 0.1664791 | 0.2831076 | 0.1664791 | 0.6528999 | 0.211781 | 0.135319 | 3.93 | 2.31 | 486 | 67.89667 | 1.16
2024-01-15 16:00 | 2.932759 | 3200 | 19.27203 | 14.59411 | 2024-01-12 | 1087.478 | 370.043 | (19.0, 19.5] | normal | 7259.29 | 496.361 | 26.99619 | 3.692725 | 0.5808885 | 6.428631 | 0.5087025 | 0.20836 | 0.02418372 | 47.67007 | 8.361294 | 0 | 0.2831076 | 0.5504133 | 0 | 0.1664791 | 0.2831076 | 0.1664791 | 0.6528999 | 0.211781 | 0.135319 | 3.93 | 2.31 | 486 | 67.89667 | 1.16
2024-01-16 | 2.945292 | 3280.735 | 18.78612 | 14.99583 | 2024-01-13 | 1114.793 | 370.4529 | (18.5, 19.0] | normal | 6372.96 | 495.1727 | 28.65107 | 3.632204 | 0.4810746 | 6.475027 | 0.4004249 | 0.2103743 | 0.02254312 | 44.70846 | 8.217279 | 0 | 0.430894 | 0.4075704 | 0 | 0.1615356 | 0.430894 | 0.1615356 | 0.5619006 | 0.337785 | 0.1003145 | 3.94 | 1.99 | 483 | 64.085 | 0.75
2024-01-16 08:00 | 2.842678 | 3350 | 18.81216 | 15.39903 | 2024-01-13 | 1114.793 | 372.9832 | (18.5, 19.0] | normal | 6372.96 | 495.1727 | 28.65107 | 3.632204 | 0.4810746 | 6.475027 | 0.4004249 | 0.2103743 | 0.02254312 | 44.70846 | 8.217279 | 0 | 0.430894 | 0.4075704 | 0 | 0.1615356 | 0.430894 | 0.1615356 | 0.5619006 | 0.337785 | 0.1003145 | 3.94 | 1.99 | 483 | 64.085 | 0.75
2024-01-16 16:00 | 2.707661 | 3350 | 18.87352 | 15.54242 | 2024-01-13 | 1114.793 | 371.8852 | (18.5, 19.0] | normal | 6372.96 | 495.1727 | 28.65107 | 3.632204 | 0.4810746 | 6.475027 | 0.4004249 | 0.2103743 | 0.02254312 | 44.70846 | 8.217279 | 0 | 0.430894 | 0.4075704 | 0 | 0.1615356 | 0.430894 | 0.1615356 | 0.5619006 | 0.337785 | 0.1003145 | 3.94 | 1.99 | 483 | 64.085 | 0.75
2024-01-17 | 2.534067 | 3336.132 | 18.96165 | 16.02208 | 2024-01-14 | 1110.273 | 367.8085 | (18.5, 19.0] | normal | 9916.5 | 479.8401 | 25.91867 | 3.644655 | 0.2828616 | 6.477429 | 0.4604216 | 0.2242765 | 0.03523002 | 43.15465 | 9.592084 | 0 | 0.3868805 | 0.4669319 | 0 | 0.1461877 | 0.3868805 | 0.1461877 | 0.4867998 | 0.209695 | 0.3035053 | 3.77 | 1.87 | 495 | 64.3 | 1.08
2024-01-17 08:00 | 2.448228 | 3300 | 19.16456 | 15.77883 | 2024-01-14 | 1110.273 | 367.9366 | (19.0, 19.5] | normal | 9916.5 | 479.8401 | 25.91867 | 3.644655 | 0.2828616 | 6.477429 | 0.4604216 | 0.2242765 | 0.03523002 | 43.15465 | 9.592084 | 0 | 0.3868805 | 0.4669319 | 0 | 0.1461877 | 0.3868805 | 0.1461877 | 0.4867998 | 0.209695 | 0.3035053 | 3.77 | 1.87 | 495 | 64.3 | 1.08
2024-01-17 16:00 | 2.309139 | 3287.255 | 19.4935 | 15.53467 | 2024-01-15 | 1110.273 | 374.9324 | (19.0, 19.5] | normal | 8639.7 | 488.7279 | 25.7519 | 3.527226 | 0.2150894 | 6.681551 | 0.5952476 | 0.2288878 | 0.0436351 | 37.44466 | 6.003519 | 0 | 0.2624443 | 0.5698566 | 0 | 0.1676991 | 0.2624443 | 0.1676991 | 0.4203942 | 0.3099911 | 0.2696147 | 3.77 | 1.87 | 495 | 64.3 | 1.08
2024-01-18 | 2.18424 | 3077.285 | 19.65006 | 15.41145 | 2024-01-15 | 920.8741 | 345.182 | (19.5, 20.0] | baixo | 8639.7 | 488.7279 | 25.7519 | 3.527226 | 0.2150894 | 6.681551 | 0.5952476 | 0.2288878 | 0.0436351 | 37.44466 | 6.003519 | 0 | 0.2624443 | 0.5698566 | 0 | 0.1676991 | 0.2624443 | 0.1676991 | 0.4203942 | 0.3099911 | 0.2696147 | 3.93 | 1.99 | 491 | 68.275 | 1.13
2024-01-19 | 2.186297 | 3315.996 | 18.83404 | 14.42305 | 2024-01-16 | 1132.443 | 372.0893 | (18.5, 19.0] | normal | 6986.56 | 487.5364 | 27.19556 | 3.649901 | 0.3426932 | 6.445857 | 0.4984616 | 0.2208379 | 0.0384948 | 38.38386 | 5.701424 | 0 | 0.3255551 | 0.5434577 | 0 | 0.1309872 | 0.3255551 | 0.1309872 | 0.5721743 | 0.1192661 | 0.3085596 | 3.97 | 2.01 | 490 | 64.5475 | 0.22
2024-01-19 08:00 | 1.981713 | 3161.943 | 19.14348 | 14.85335 | 2024-01-17 | 1132.443 | 379.0753 | (19.0, 19.5] | normal | 6184.03 | 497.3289 | 47.23291 | 4.01188 | 0.7228221 | 6.837805 | 0.5723438 | 0.2544535 | 0.04637257 | 38.35554 | 6.061846 | 0 | 0.3363228 | 0.6002073 | 0 | 0.06346994 | 0.3363228 | 0.06346994 | 0.3570859 | 0.08769039 | 0.5552237 | 3.97 | 2.01 | 490 | 64.5475 | 0.22
2024-01-19 16:00 | 1.971931 | 3399.612 | 19.23655 | 13.16493 | 2024-01-17 | 1132.443 | 380.8664 | (19.0, 19.5] | normal | 6184.03 | 497.3289 | 47.23291 | 4.01188 | 0.7228221 | 6.837805 | 0.5723438 | 0.2544535 | 0.04637257 | 38.35554 | 6.061846 | 0 | 0.3363228 | 0.6002073 | 0 | 0.06346994 | 0.3363228 | 0.06346994 | 0.3570859 | 0.08769039 | 0.5552237 | 3.97 | 2.01 | 490 | 64.5475 | 0.22
2024-01-20 | 1.933874 | 3400 | 19.32178 | 15.04947 | 2024-01-18 | 1112.322 | 373.5656 | (19.0, 19.5] | normal | 6647.91 | 502.3614 | 43.00451 | 3.885532 | 0.7581683 | 6.735499 | 0.6078206 | 0.2371808 | 0.0528404 | 36.2652 | 6.191333 | 0 | 0.1873115 | 0.7317834 | 0 | 0.08090513 | 0.1873115 | 0.08090513 | 0.5590343 | 0.1651782 | 0.2757874 | 4.2 | 2.51 | 493 | 64.18333
2024-01-20 08:00 | 1.739897 | 3387.175 | 19.14405 | 15.27847 | 2024-01-18 | 1112.322 | 371.3451 | (19.0, 19.5] | normal | 6647.91 | 502.3614 | 43.00451 | 3.885532 | 0.7581683 | 6.735499 | 0.6078206 | 0.2371808 | 0.0528404 | 36.2652 | 6.191333 | 0 | 0.1873115 | 0.7317834 | 0 | 0.08090513 | 0.1873115 | 0.08090513 | 0.5590343 | 0.1651782 | 0.2757874 | 4.2 | 2.51 | 493 | 64.18333
2024-01-20 16:00 | 1.71456 | 3303.5 | 18.98591 | 15.26619 | 2024-01-18 | 1112.322 | 367.6728 | (18.5, 19.0] | normal | 6647.91 | 502.3614 | 43.00451 | 3.885532 | 0.7581683 | 6.735499 | 0.6078206 | 0.2371808 | 0.0528404 | 36.2652 | 6.191333 | 0 | 0.1873115 | 0.7317834 | 0 | 0.08090513 | 0.1873115 | 0.08090513 | 0.5590343 | 0.1651782 | 0.2757874 | 4.2 | 2.51 | 493 | 64.18333
2024-01-21 | 1.739957 | 3300 | 18.70737 | 15.36087 | 2024-01-19 | 1123.211 | 370.4535 | (18.5, 19.0] | normal | 8004.87 | 508.1956 | 24.52123 | 3.455861 | 0.5724307 | 6.39996 | 0.4958038 | 0.2023244 | 0.02974644 | 34.47347 | 4.720451 | 0 | 0.3548003 | 0.5510083 | 0 | 0.09419141 | 0.3548003 | 0.09419141 | 0.857072 | 0.1112135 | 0.03171444 | 3.96 | 2.01 | 503 | 67.08167
2024-01-21 08:00 | 1.800048 | 3300 | 18.72209 | 15.78354 | 2024-01-19 | 1123.211 | 375.8917 | (18.5, 19.0] | normal | 8004.87 | 508.1956 | 24.52123 | 3.455861 | 0.5724307 | 6.39996 | 0.4958038 | 0.2023244 | 0.02974644 | 34.47347 | 4.720451 | 0 | 0.3548003 | 0.5510083 | 0 | 0.09419141 | 0.3548003 | 0.09419141 | 0.857072 | 0.1112135 | 0.03171444 | 3.96 | 2.01 | 503 | 67.08167
2024-01-21 16:00 | 1.752369 | 3335.112 | 18.90885 | 15.70672 | 2024-01-19 | 1123.211 | 376.538 | (18.5, 19.0] | normal | 8004.87 | 508.1956 | 24.52123 | 3.455861 | 0.5724307 | 6.39996 | 0.4958038 | 0.2023244 | 0.02974644 | 34.47347 | 4.720451 | 0 | 0.3548003 | 0.5510083 | 0 | 0.09419141 | 0.3548003 | 0.09419141 | 0.857072 | 0.1112135 | 0.03171444 | 3.96 | 2.01 | 503 | 67.08167
2024-01-22 | 1.797894 | 3286.825 | 18.93103 | 15.93015 | 2024-01-20 | 1093.003 | 364.0814 | (18.5, 19.0] | normal | 7409.91 | 503.428 | 31.16458 | 3.791029 | 0.8042269 | 6.314887 | 0.4472094 | 0.2028143 | 0.02551556 | 36.28572 | 6.322298 | 0 | 0.2163049 | 0.7081759 | 0 | 0.07551914 | 0.2163049 | 0.07551914 | 0.8569875 | 0.111336 | 0.0316765 | 3.87 | 2.02 | 505 | 64.745 | 0.37
2024-01-22 08:00 | 1.839266 | 3399.317 | 18.84056 | 16.09868 | 2024-01-20 | 1093.003 | 355.2343 | (18.5, 19.0] | normal | 7409.91 | 503.428 | 31.16458 | 3.791029 | 0.8042269 | 6.314887 | 0.4472094 | 0.2028143 | 0.02551556 | 36.28572 | 6.322298 | 0 | 0.2163049 | 0.7081759 | 0 | 0.07551914 | 0.2163049 | 0.07551914 | 0.8569875 | 0.111336 | 0.0316765 | 3.87 | 2.02 | 505 | 64.745 | 0.37
2024-01-22 16:00 | 1.837541 | 3400 | 18.90308 | 15.48139 | 2024-01-20 | 1093.003 | 372.5219 | (18.5, 19.0] | normal | 7409.91 | 503.428 | 31.16458 | 3.791029 | 0.8042269 | 6.314887 | 0.4472094 | 0.2028143 | 0.02551556 | 36.28572 | 6.322298 | 0 | 0.2163049 | 0.7081759 | 0 | 0.07551914 | 0.2163049 | 0.07551914 | 0.8569875 | 0.111336 | 0.0316765 | 3.87 | 2.02 | 505 | 64.745 | 0.37
2024-01-23 | 1.788064 | 3294.97 | 19.24975 | 15.53109 | 2024-01-21 | 1115.214 | 369.0031 | (19.0, 19.5] | normal | 6839.86 | 525.7164 | 25.81974 | 3.709815 | 0.8397748 | 6.569889 | 0.6118894 | 0.222299 | 0.04635786 | 39.36425 | 10.63612 | 0 | 0.1302907 | 0.7880205 | 0 | 0.08168881 | 0.1302907 | 0.08168881 | 0.5320679 | 0.2957838 | 0.1721483 | 3.65 | 2.02 | 494 | 66.595 | 0.86
2024-01-23 08:00 | 1.869346 | 3399.968 | 19.2373 | 15.00007 | 2024-01-21 | 1115.214 | 371.7884 | (19.0, 19.5] | normal | 6839.86 | 525.7164 | 25.81974 | 3.709815 | 0.8397748 | 6.569889 | 0.6118894 | 0.222299 | 0.04635786 | 39.36425 | 10.63612 | 0 | 0.1302907 | 0.7880205 | 0 | 0.08168881 | 0.1302907 | 0.08168881 | 0.5320679 | 0.2957838 | 0.1721483 | 3.65 | 2.02 | 494 | 66.595 | 0.86
2024-01-23 16:00 | 1.830332 | 3400 | 19.28334 | 15.35503 | 2024-01-21 | 1115.214 | 375.314 | (19.0, 19.5] | normal | 6839.86 | 525.7164 | 25.81974 | 3.709815 | 0.8397748 | 6.569889 | 0.6118894 | 0.222299 | 0.04635786 | 39.36425 | 10.63612 | 0 | 0.1302907 | 0.7880205 | 0 | 0.08168881 | 0.1302907 | 0.08168881 | 0.5320679 | 0.2957838 | 0.1721483 | 3.65 | 2.02 | 494 | 66.595 | 0.86
2024-01-24 | 2.211614 | 3353.97 | 19.36325 | 15.82629 | 2024-01-21 | 1142.289 | 375.2276 | (19.0, 19.5] | normal | 6839.86 | 525.7164 | 25.81974 | 3.709815 | 0.8397748 | 6.569889 | 0.6118894 | 0.222299 | 0.04635786 | 39.36425 | 10.63612 | 0 | 0.1302907 | 0.7880205 | 0 | 0.08168881 | 0.1302907 | 0.08168881 | 0.5320679 | 0.2957838 | 0.1721483 | 4.04 | 1.95 | 494 | 66.9 | 1.41
2024-01-24 08:00 | 1.931908 | 3379.071 | 19.1996 | 15.52154 | 2024-01-22 | 1142.289 | 382.5406 | (19.0, 19.5] | normal | 7481.04 | 519.9697 | 25.68419 | 3.738356 | 0.6733653 | 6.332084 | 0.4634688 | 0.2125329 | 0.03255363 | 39.53946 | 12.97134 | 0 | 0.2273681 | 0.7458562 | 0 | 0.02677569 | 0.2273681 | 0.02677569 | 0.7603622 | 0.178665 | 0.06097281 | 4.04 | 1.95 | 494 | 66.9 | 1.41
2024-01-24 16:00 | 1.822212 | 3450 | 19.35161 | 15.61282 | 2024-01-22 | 1142.289 | 383.9583 | (19.0, 19.5] | normal | 7481.04 | 519.9697 | 25.68419 | 3.738356 | 0.6733653 | 6.332084 | 0.4634688 | 0.2125329 | 0.03255363 | 39.53946 | 12.97134 | 0 | 0.2273681 | 0.7458562 | 0 | 0.02677569 | 0.2273681 | 0.02677569 | 0.7603622 | 0.178665 | 0.06097281 | 4.04 | 1.95 | 494 | 66.9 | 1.41
2024-01-25 | 1.881629 | 3449.357 | 19.27466 | 15.63615 | 2024-01-23 | 983.9446 | 383.7605 | (19.0, 19.5] | normal | 6700.31 | 515.2543 | 20.99616 | 3.735518 | 0.4589841 | 6.377981 | 0.5089827 | 0.2035611 | 0.02508666 | 41.7781 | 3.843111 | 0 | 0.07099373 | 0.803136 | 0 | 0.1258703 | 0.07099373 | 0.1258703 | 0.7845816 | 0.2154184 | 0 | 3.87 | 1.98 | 485 | 60.33 | 0.94
2024-01-25 08:00 | 1.999493 | 3319.527 | 19.19307 | 11.93848 | 2024-01-23 | 983.9446 | 380.6035 | (19.0, 19.5] | normal | 6700.31 | 515.2543 | 20.99616 | 3.735518 | 0.4589841 | 6.377981 | 0.5089827 | 0.2035611 | 0.02508666 | 41.7781 | 3.843111 | 0 | 0.07099373 | 0.803136 | 0 | 0.1258703 | 0.07099373 | 0.1258703 | 0.7845816 | 0.2154184 | 0 | 3.87 | 1.98 | 485 | 60.33 | 0.94
2024-01-26 | 2.118196 | 3238.743 | 19.18724 | 14.72064 | 2024-01-23 | 1164.593 | 392.6085 | (19.0, 19.5] | normal | 6700.31 | 515.2543 | 20.99616 | 3.735518 | 0.4589841 | 6.377981 | 0.5089827 | 0.2035611 | 0.02508666 | 41.7781 | 3.843111 | 0 | 0.07099373 | 0.803136 | 0 | 0.1258703 | 0.07099373 | 0.1258703 | 0.7845816 | 0.2154184 | 0 | 3.63 | 1.76 | 491 | 63.185 | 1.19
2024-01-26 08:00 | 1.882046 | 3449.969 | 18.75241 | 15.29055 | 2024-01-24 | 1164.593 | 385.4663 | (18.5, 19.0] | normal | 6484.48 | 519.3856 | 23.00489 | 3.774657 | 0.4826612 | 6.236239 | 0.3876716 | 0.2089833 | 0.02170937 | 43.13668 | 3.116258 | 0 | 0.2104733 | 0.7461847 | 0 | 0.04334195 | 0.2104733 | 0.04334195 | 0.7416354 | 0.2583646 | 0 | 3.63 | 1.76 | 491 | 63.185 | 1.19
2024-01-26 16:00 | 1.875493 | 3450 | 18.55997 | 15.8628 | 2024-01-24 | 1164.593 | 386.5494 | (18.5, 19.0] | normal | 6484.48 | 519.3856 | 23.00489 | 3.774657 | 0.4826612 | 6.236239 | 0.3876716 | 0.2089833 | 0.02170937 | 43.13668 | 3.116258 | 0 | 0.2104733 | 0.7461847 | 0 | 0.04334195 | 0.2104733 | 0.04334195 | 0.7416354 | 0.2583646 | 0 | 3.63 | 1.76 | 491 | 63.185 | 1.19
2024-01-27 | 1.859993 | 3450 | 18.63517 | 16.15578 | 2024-01-25 | 1150.66 | 396.7207 | (18.5, 19.0] | normal | 6178.11 | 497.3911 | 28.24456 | 3.690599 | 0.4364966 | 6.280846 | 0.4354712 | 0.2045568 | 0.02713522 | 44.34751 | 5.643269 | 0 | 0.1202698 | 0.8019702 | 0 | 0.07776003 | 0.1202698 | 0.07776003 | 0.7157917 | 0.2322798 | 0.0519285 | 3.61 | 1.91 | 501 | 62.40667
2024-01-27 08:00 | 1.927805 | 3450 | 19.0534 | 16.00479 | 2024-01-25 | 1150.66 | 387.3045 | (19.0, 19.5] | normal | 6178.11 | 497.3911 | 28.24456 | 3.690599 | 0.4364966 | 6.280846 | 0.4354712 | 0.2045568 | 0.02713522 | 44.34751 | 5.643269 | 0 | 0.1202698 | 0.8019702 | 0 | 0.07776003 | 0.1202698 | 0.07776003 | 0.7157917 | 0.2322798 | 0.0519285 | 3.61 | 1.91 | 501 | 62.40667
2024-01-27 16:00 | 1.987544 | 3450 | 18.61831 | 15.55839 | 2024-01-25 | 1150.66 | 393.9038 | (18.5, 19.0] | normal | 6178.11 | 497.3911 | 28.24456 | 3.690599 | 0.4364966 | 6.280846 | 0.4354712 | 0.2045568 | 0.02713522 | 44.34751 | 5.643269 | 0 | 0.1202698 | 0.8019702 | 0 | 0.07776003 | 0.1202698 | 0.07776003 | 0.7157917 | 0.2322798 | 0.0519285 | 3.61 | 1.91 | 501 | 62.40667
2024-01-28 | 1.98593 | 3450 | 18.46357 | 16.026 | 2024-01-26 | 1164.478 | 395.6266 | (-inf, 18.5] | normal | 7134.22 | 481.5322 | 33.48568 | 3.881533 | 0.4771494 | 6.197449 | 0.3881302 | 0.2155627 | 0.03232081 | 48.38771 | 9.067314 | 0 | 0.08392789 | 0.8772956 | 0 | 0.03877649 | 0.08392789 | 0.03877649 | 0.5357572 | 0.178782 | 0.2854608 | 3.79 | 2 | 483 | 64.69
2024-01-28 08:00 | 2.051805 | 3247.794 | 18.59019 | 15.89177 | 2024-01-26 | 1164.478 | 388.6634 | (18.5, 19.0] | normal | 7134.22 | 481.5322 | 33.48568 | 3.881533 | 0.4771494 | 6.197449 | 0.3881302 | 0.2155627 | 0.03232081 | 48.38771 | 9.067314 | 0 | 0.08392789 | 0.8772956 | 0 | 0.03877649 | 0.08392789 | 0.03877649 | 0.5357572 | 0.178782 | 0.2854608 | 3.79 | 2 | 483 | 64.69
2024-01-28 16:00 | 2.134209 | 3445.217 | 18.98121 | 16.32238 | 2024-01-26 | 1164.478 | 380.5462 | (18.5, 19.0] | normal | 7134.22 | 481.5322 | 33.48568 | 3.881533 | 0.4771494 | 6.197449 | 0.3881302 | 0.2155627 | 0.03232081 | 48.38771 | 9.067314 | 0 | 0.08392789 | 0.8772956 | 0 | 0.03877649 | 0.08392789 | 0.03877649 | 0.5357572 | 0.178782 | 0.2854608 | 3.79 | 2 | 483 | 64.69
2024-01-29 | 2.06343 | 3450 | 18.78899 | 16.26195 | 2024-01-26 | 1064.91 | 368.5992 | (18.5, 19.0] | normal | 7134.22 | 481.5322 | 33.48568 | 3.881533 | 0.4771494 | 6.197449 | 0.3881302 | 0.2155627 | 0.03232081 | 48.38771 | 9.067314 | 0 | 0.08392789 | 0.8772956 | 0 | 0.03877649 | 0.08392789 | 0.03877649 | 0.5357572 | 0.178782 | 0.2854608 | 3.745 | 1.935 | 489.5 | 64.72333 | 0.965
2024-01-29 08:00 | 2.100242 | 3450 | 18.75004 | 16.19071 | 2024-01-27 | 1064.91 | 355.3577 | (18.5, 19.0] | normal | 7757.82 | 475.181 | 27.63385 | 3.86198 | 0.5135736 | 6.256139 | 0.4575863 | 0.2084764 | 0.02988847 | 51.17721 | 8.486528 | 0 | 0.1108224 | 0.7957235 | 0 | 0.09345409 | 0.1108224 | 0.09345409 | 0.4987445 | 0.3484162 | 0.1528393 | 3.745 | 1.935 | 489.5 | 64.72333 | 0.965
2024-01-29 16:00 | 2.096044 | 3450 | 18.81478 | 16.26232 | 2024-01-27 | 1064.91 | 363.0732 | (18.5, 19.0] | normal | 7757.82 | 475.181 | 27.63385 | 3.86198 | 0.5135736 | 6.256139 | 0.4575863 | 0.2084764 | 0.02988847 | 51.17721 | 8.486528 | 0 | 0.1108224 | 0.7957235 | 0 | 0.09345409 | 0.1108224 | 0.09345409 | 0.4987445 | 0.3484162 | 0.1528393 | 3.745 | 1.935 | 489.5 | 64.72333 | 0.965
2024-01-30 | 2.084742 | 3450 | 19.01005 | 16.01105 | 2024-01-27 | 1127.653 | 366.5148 | (19.0, 19.5] | normal | 7757.82 | 475.181 | 27.63385 | 3.86198 | 0.5135736 | 6.256139 | 0.4575863 | 0.2084764 | 0.02988847 | 51.17721 | 8.486528 | 0 | 0.1108224 | 0.7957235 | 0 | 0.09345409 | 0.1108224 | 0.09345409 | 0.4987445 | 0.3484162 | 0.1528393 |  |  |  | 65.805
2024-01-30 08:00 | 2.113805 | 3450 | 19.08293 | 15.85823 | 2024-01-28 | 1127.653 | 377.6864 | (19.0, 19.5] | normal | 7751.89 | 498.7838 | 32.13101 | 3.551408 | 0.6140594 | 6.378261 | 0.5080595 | 0.2089465 | 0.03161081 | 52.60657 | 7.116042 | 0 | 0.3183211 | 0.6208151 | 0 | 0.06086387 | 0.3183211 | 0.06086387 | 0.5443847 | 0.2522056 | 0.2034097 |  |  |  | 65.805
2024-01-30 16:00 | 2.034367 | 3450 | 19.06805 | 16.05675 | 2024-01-28 | 1127.653 | 383.9274 | (19.0, 19.5] | normal | 7751.89 | 498.7838 | 32.13101 | 3.551408 | 0.6140594 | 6.378261 | 0.5080595 | 0.2089465 | 0.03161081 | 52.60657 | 7.116042 | 0 | 0.3183211 | 0.6208151 | 0 | 0.06086387 | 0.3183211 | 0.06086387 | 0.5443847 | 0.2522056 | 0.2034097 |  |  |  | 65.805
2024-01-31 | 2.111867 | 3450 | 19.04514 | 15.90322 | 2024-01-28 | 1097.362 | 382.1266 | (19.0, 19.5] | normal | 7751.89 | 498.7838 | 32.13101 | 3.551408 | 0.6140594 | 6.378261 | 0.5080595 | 0.2089465 | 0.03161081 | 52.60657 | 7.116042 | 0 | 0.3183211 | 0.6208151 | 0 | 0.06086387 | 0.3183211 | 0.06086387 | 0.5443847 | 0.2522056 | 0.2034097 | 3.81 | 2 | 498 |  | 1.01
2024-01-31 08:00 | 2.030169 | 3450 | 18.81797 | 16.00761 | 2024-01-29 | 1097.362 | 367.1281 | (18.5, 19.0] | normal | 8364.24 | 492.7977 | 30.63693 | 3.523015 | 0.636851 | 6.12964 | 0.5162597 | 0.2101612 | 0.02558356 | 50.70967 | 12.15952 | 0 | 0.2657229 | 0.6778297 | 0 | 0.05644745 | 0.2657229 | 0.05644745 | 0.5085292 | 0.3944351 | 0.09703571 | 3.81 | 2 | 498 |  | 1.01
2024-01-31 16:00 | 1.863545 | 3450 | 18.9291 | 15.9848 | 2024-01-29 | 1097.362 | 375.0779 | (18.5, 19.0] | normal | 8364.24 | 492.7977 | 30.63693 | 3.523015 | 0.636851 | 6.12964 | 0.5162597 | 0.2101612 | 0.02558356 | 50.70967 | 12.15952 | 0 | 0.2657229 | 0.6778297 | 0 | 0.05644745 | 0.2657229 | 0.05644745 | 0.5085292 | 0.3944351 | 0.09703571 | 3.81 | 2 | 498 |  | 1.01
2024-02-01 | 1.909183 | 3450 | 18.90227 | 15.60324 | 2024-01-30 | 1133.954 | 374.0679 | (18.5, 19.0] | normal | 7310.58 | 487.2271 | 27.50794 | 3.671072 | 0.5805365 | 6.061722 | 0.4113301 | 0.207604 | 0.02001267 | 46.9692 | 10.82901 | 0 | 0.1399656 | 0.8126729 | 0 | 0.0473615 | 0.1399656 | 0.0473615 | 0.5850726 | 0.4149274 | 0 | 3.16 | 1.7 | 491 | 65.1 | 0.94
2024-02-01 08:00 | 1.986024 | 3450 | 18.92456 | 15.68985 | 2024-01-30 | 1133.954 | 380.065 | (18.5, 19.0] | normal | 7310.58 | 487.2271 | 27.50794 | 3.671072 | 0.5805365 | 6.061722 | 0.4113301 | 0.207604 | 0.02001267 | 46.9692 | 10.82901 | 0 | 0.1399656 | 0.8126729 | 0 | 0.0473615 | 0.1399656 | 0.0473615 | 0.5850726 | 0.4149274 | 0 | 3.16 | 1.7 | 491 | 65.1 | 0.94
2024-02-01 16:00 | 1.859024 | 3450 | 18.84083 | 15.91045 | 2024-01-30 | 1133.954 | 380.3291 | (18.5, 19.0] | normal | 7310.58 | 487.2271 | 27.50794 | 3.671072 | 0.5805365 | 6.061722 | 0.4113301 | 0.207604 | 0.02001267 | 46.9692 | 10.82901 | 0 | 0.1399656 | 0.8126729 | 0 | 0.0473615 | 0.1399656 | 0.0473615 | 0.5850726 | 0.4149274 | 0 | 3.16 | 1.7 | 491 | 65.1 | 0.94
2024-02-02 | 1.845462 | 3450 | 18.80826 | 15.94942 | 2024-01-31 | 1146.068 | 378.78 | (18.5, 19.0] | normal | 7307.45 | 488.0843 | 30.38457 | 3.655787 | 0.7028585 | 6.137294 | 0.5665315 | 0.188247 | 0.0317 | 63.94989 | 41.00242 | 0 | 0.3006097 | 0.5940102 | 0 | 0.1053801 | 0.3006097 | 0.1053801 | 0.8238414 | 0.1672567 | 0.008901874 | 3.56 | 1.82 | 480 | 66.02 | 1.31
2024-02-02 08:00 | 1.846431 | 3450 | 18.67839 | 15.98517 | 2024-01-31 | 1146.068 | 380.8398 | (18.5, 19.0] | normal | 7307.45 | 488.0843 | 30.38457 | 3.655787 | 0.7028585 | 6.137294 | 0.5665315 | 0.188247 | 0.0317 | 63.94989 | 41.00242 | 0 | 0.3006097 | 0.5940102 | 0 | 0.1053801 | 0.3006097 | 0.1053801 | 0.8238414 | 0.1672567 | 0.008901874 | 3.56 | 1.82 | 480 | 66.02 | 1.31
2024-02-02 16:00 | 1.834483 | 3463.781 | 18.55392 | 15.96298 | 2024-01-31 | 1146.068 | 387.1437 | (18.5, 19.0] | normal | 7307.45 | 488.0843 | 30.38457 | 3.655787 | 0.7028585 | 6.137294 | 0.5665315 | 0.188247 | 0.0317 | 63.94989 | 41.00242 | 0 | 0.3006097 | 0.5940102 | 0 | 0.1053801 | 0.3006097 | 0.1053801 | 0.8238414 | 0.1672567 | 0.008901874 | 3.56 | 1.82 | 480 | 66.02 | 1.31
2024-02-03 | 1.808141 | 3475 | 18.5548 | 16.16406 | 2024-02-01 | 1108.583 | 379.7934 | (18.5, 19.0] | normal | 7812.55 | 473.1212 | 27.99936 | 3.644846 | 0.6778966 | 5.937406 | 0.6277021 | 0.1890674 | 0.03799329 | 59.14205 | 40.21154 | 0 | 0.5152594 | 0.3690357 | 0 | 0.1157049 | 0.5152594 | 0.1157049 | 0.7615849 | 0.1351057 | 0.1033094 | 3.42 | 2.44 | 479 | 67.175
2024-02-03 08:00 | 1.895085 | 3475 | 18.55908 | 15.83287 | 2024-02-01 | 1108.583 | 376.4408 | (18.5, 19.0] | normal | 7812.55 | 473.1212 | 27.99936 | 3.644846 | 0.6778966 | 5.937406 | 0.6277021 | 0.1890674 | 0.03799329 | 59.14205 | 40.21154 | 0 | 0.5152594 | 0.3690357 | 0 | 0.1157049 | 0.5152594 | 0.1157049 | 0.7615849 | 0.1351057 | 0.1033094 | 3.42 | 2.44 | 479 | 67.175
2024-02-03 16:00 | 1.826094 | 3475 | 18.51414 | 16.13698 | 2024-02-01 | 1108.583 | 371.8234 | (18.5, 19.0] | normal | 7812.55 | 473.1212 | 27.99936 | 3.644846 | 0.6778966 | 5.937406 | 0.6277021 | 0.1890674 | 0.03799329 | 59.14205 | 40.21154 | 0 | 0.5152594 | 0.3690357 | 0 | 0.1157049 | 0.5152594 | 0.1157049 | 0.7615849 | 0.1351057 | 0.1033094 | 3.42 | 2.44 | 479 | 67.175
2024-02-04 | 1.817759 | 3463.821 | 18.58689 | 16.62817 | 2024-02-02 | 1145.235 | 380.586 | (18.5, 19.0] | normal | 8871.97 | 481.3956 | 30.09195 | 3.697357 | 0.5212627 | 6.002608 | 0.6923284 | 0.2065661 | 0.04271181 | 42.50405 | 13.58619 | 0 | 0.5413116 | 0.3143135 | 0 | 0.1443749 | 0.5413116 | 0.1443749 | 0.629859 | 0.1032454 | 0.2668956 | 3.66 | 1.84 | 467 | 67.035
2024-02-04 08:00 | 1.866656 | 3450 | 18.70707 | 16.15621 | 2024-02-02 | 1145.235 | 383.6748 | (18.5, 19.0] | normal | 8871.97 | 481.3956 | 30.09195 | 3.697357 | 0.5212627 | 6.002608 | 0.6923284 | 0.2065661 | 0.04271181 | 42.50405 | 13.58619 | 0 | 0.5413116 | 0.3143135 | 0 | 0.1443749 | 0.5413116 | 0.1443749 | 0.629859 | 0.1032454 | 0.2668956 | 3.66 | 1.84 | 467 | 67.035
2024-02-04 16:00 | 1.818337 | 3450 | 18.99815 | 16.19436 | 2024-02-02 | 1145.235 | 380.9159 | (18.5, 19.0] | normal | 8871.97 | 481.3956 | 30.09195 | 3.697357 | 0.5212627 | 6.002608 | 0.6923284 | 0.2065661 | 0.04271181 | 42.50405 | 13.58619 | 0 | 0.5413116 | 0.3143135 | 0 | 0.1443749 | 0.5413116 | 0.1443749 | 0.629859 | 0.1032454 | 0.2668956 | 3.66 | 1.84 | 467 | 67.035
2024-02-05 | 1.700473 | 3450 | 19.08542 | 16.03637 | 2024-02-03 | 1142.091 | 380.0149 | (19.0, 19.5] | normal | 8617.33 | 487.4635 | 31.7012 | 3.57726 | 0.6249929 | 5.889104 | 0.6007872 | 0.223759 | 0.04685069 | 37.08868 | 7.477321 | 0 | 0.5523451 | 0.3574216 | 0 | 0.09023329 | 0.5523451 | 0.09023329 | 0.5157676 | 0.1448523 | 0.3393801 | 4.11 | 2.16 | 472 | 62.785 | 0.2
2024-02-05 08:00 | 1.69014 | 3450 | 19.0967 | 16.22444 | 2024-02-03 | 1142.091 | 379.9007 | (19.0, 19.5] | normal | 8617.33 | 487.4635 | 31.7012 | 3.57726 | 0.6249929 | 5.889104 | 0.6007872 | 0.223759 | 0.04685069 | 37.08868 | 7.477321 | 0 | 0.5523451 | 0.3574216 | 0 | 0.09023329 | 0.5523451 | 0.09023329 | 0.5157676 | 0.1448523 | 0.3393801 | 4.11 | 2.16 | 472 | 62.785 | 0.2
2024-02-05 16:00 | 1.753431 | 3450 | 19.26135 | 15.5651 | 2024-02-03 | 1142.091 | 382.3867 | (19.0, 19.5] | normal | 8617.33 | 487.4635 | 31.7012 | 3.57726 | 0.6249929 | 5.889104 | 0.6007872 | 0.223759 | 0.04685069 | 37.08868 | 7.477321 | 0 | 0.5523451 | 0.3574216 | 0 | 0.09023329 | 0.5523451 | 0.09023329 | 0.5157676 | 0.1448523 | 0.3393801 | 4.11 | 2.16 | 472 | 62.785 | 0.2
2024-02-06 | 1.678515 | 3450 | 18.84076 | 15.75846 | 2024-02-04 | 1146.472 | 384.9835 | (18.5, 19.0] | normal | 7768.23 | 495.7642 | 25.41116 | 3.509928 | 0.6020818 | 5.985398 | 0.7150368 | 0.2157506 | 0.04614285 | 40.46501 | 9.01061 | 0 | 0.4565828 | 0.3915641 | 0 | 0.1518531 | 0.4565828 | 0.1518531 | 0.5550595 | 0.1183873 | 0.3265532 | 3.97 | 2.11 | 467 | 63.38 | 0.92
2024-02-06 08:00 | 1.668181 | 3450 | 19.1514 | 16.16446 | 2024-02-04 | 1146.472 | 379.7911 | (19.0, 19.5] | normal | 7768.23 | 495.7642 | 25.41116 | 3.509928 | 0.6020818 | 5.985398 | 0.7150368 | 0.2157506 | 0.04614285 | 40.46501 | 9.01061 | 0 | 0.4565828 | 0.3915641 | 0 | 0.1518531 | 0.4565828 | 0.1518531 | 0.5550595 | 0.1183873 | 0.3265532 | 3.97 | 2.11 | 467 | 63.38 | 0.92
2024-02-06 16:00 | 1.637181 | 3450 | 19.16497 | 14.1983 | 2024-02-05 | 1146.472 | 382.0692 | (19.0, 19.5] | normal | 9110.57 | 484.5659 | 25.63743 | 3.39445 | 0.7084953 | 5.936263 | 0.6518498 | 0.2035182 | 0.03526296 | 40.51523 | 8.205714 | 0 | 0.5027951 | 0.3818674 | 0 | 0.1153375 | 0.5027951 | 0.1153375 | 0.7279259 | 0.1633696 | 0.1087045 | 3.97 | 2.11 | 467 | 63.38 | 0.92
2024-02-07 | 1.660397 | 3450 | 18.76865 | 15.77969 | 2024-02-05 | 1079.839 | 391.0037 | (18.5, 19.0] | normal | 9110.57 | 484.5659 | 25.63743 | 3.39445 | 0.7084953 | 5.936263 | 0.6518498 | 0.2035182 | 0.03526296 | 40.51523 | 8.205714 | 0 | 0.5027951 | 0.3818674 | 0 | 0.1153375 | 0.5027951 | 0.1153375 | 0.7279259 | 0.1633696 | 0.1087045 | 4.04 | 2.18 | 475 | 61.845 | 0.36
2024-02-07 08:00 | 1.699181 | 3450 | 18.92007 | 15.87321 | 2024-02-05 | 1079.839 | 371.6697 | (18.5, 19.0] | normal | 9110.57 | 484.5659 | 25.63743 | 3.39445 | 0.7084953 | 5.936263 | 0.6518498 | 0.2035182 | 0.03526296 | 40.51523 | 8.205714 | 0 | 0.5027951 | 0.3818674 | 0 | 0.1153375 | 0.5027951 | 0.1153375 | 0.7279259 | 0.1633696 | 0.1087045 | 4.04 | 2.18 | 475 | 61.845 | 0.36
2024-02-07 16:00 | 1.582932 | 3371 | 19.16645 | 15.35274 | 2024-02-06 | 1079.839 | 381.8331 | (19.0, 19.5] | normal | 9172.72 | 493.2633 | 25.31573 | 3.170146 | 0.6429229 | 6.002959 | 0.646709 | 0.2038158 | 0.02993956 | 40.75795 | 8.480106 | 0 | 0.4796789 | 0.392153 | 0 | 0.1281681 | 0.4796789 | 0.1281681 | 0.5518363 | 0.3397858 | 0.1083779 | 4.04 | 2.18 | 475 | 61.845 | 0.36
2024-02-08 | 1.702015 | 3350 | 19.46154 | 15.78813 | 2024-02-06 | 1138.323 | 377.3921 | (19.0, 19.5] | normal | 9172.72 | 493.2633 | 25.31573 | 3.170146 | 0.6429229 | 6.002959 | 0.646709 | 0.2038158 | 0.02993956 | 40.75795 | 8.480106 | 0 | 0.4796789 | 0.392153 | 0 | 0.1281681 | 0.4796789 | 0.1281681 | 0.5518363 | 0.3397858 | 0.1083779 | 3.5 | 1.73 | 489 | 57.6 | 0.48
2024-02-08 08:00 | 1.835702 | 3350 | 19.3775 | 15.5761 | 2024-02-06 | 1138.323 | 379.1862 | (19.0, 19.5] | normal | 9172.72 | 493.2633 | 25.31573 | 3.170146 | 0.6429229 | 6.002959 | 0.646709 | 0.2038158 | 0.02993956 | 40.75795 | 8.480106 | 0 | 0.4796789 | 0.392153 | 0 | 0.1281681 | 0.4796789 | 0.1281681 | 0.5518363 | 0.3397858 | 0.1083779 | 3.5 | 1.73 | 489 | 57.6 | 0.48
2024-02-08 16:00 | 1.88492 | 3350 | 19.07941 | 15.76017 | 2024-02-06 | 1138.323 | 382.4246 | (19.0, 19.5] | normal | 9172.72 | 493.2633 | 25.31573 | 3.170146 | 0.6429229 | 6.002959 | 0.646709 | 0.2038158 | 0.02993956 | 40.75795 | 8.480106 | 0 | 0.4796789 | 0.392153 | 0 | 0.1281681 | 0.4796789 | 0.1281681 | 0.5518363 | 0.3397858 | 0.1083779 | 3.5 | 1.73 | 489 | 57.6 | 0.48
2024-02-09 | 1.805678 | 3350 | 19.22325 | 15.98046 | 2024-02-07 | 1161.802 | 383.3959 | (19.0, 19.5] | normal | 8812.28 | 491.2573 | 26.18214 | 3.485607 | 0.7172597 | 6.058751 | 0.6213208 | 0.2062438 | 0.02796655 | 40.75933 | 11.22098 | 0 | 0.4711062 | 0.3938095 | 0 | 0.1350842 | 0.4711062 | 0.1350842 | 0.489686 | 0.4119377 | 0.09837636 | 2.97 | 1.28 | 479 | 59.55 | 1.63
2024-02-09 08:00 | 1.885585 | 3393.263 | 19.30699 | 16.15227 | 2024-02-07 | 1161.802 | 385.2047 | (19.0, 19.5] | normal | 8812.28 | 491.2573 | 26.18214 | 3.485607 | 0.7172597 | 6.058751 | 0.6213208 | 0.2062438 | 0.02796655 | 40.75933 | 11.22098 | 0 | 0.4711062 | 0.3938095 | 0 | 0.1350842 | 0.4711062 | 0.1350842 | 0.489686 | 0.4119377 | 0.09837636 | 2.97 | 1.28 | 479 | 59.55 | 1.63
2024-02-09 16:00 | 1.678624 | 3400 | 19.18815 | 16.28059 | 2024-02-07 | 1161.802 | 391.5036 | (19.0, 19.5] | normal | 8812.28 | 491.2573 | 26.18214 | 3.485607 | 0.7172597 | 6.058751 | 0.6213208 | 0.2062438 | 0.02796655 | 40.75933 | 11.22098 | 0 | 0.4711062 | 0.3938095 | 0 | 0.1350842 | 0.4711062 | 0.1350842 | 0.489686 | 0.4119377 | 0.09837636 | 2.97 | 1.28 | 479 | 59.55 | 1.63
2024-02-10 | 1.730067 | 3359.567 | 19.4177 | 16.69963 | 2024-02-08 | 1150.413 | 388.0462 | (19.0, 19.5] | normal | 8351.32 | 501.5481 | 18.83382 | 3.396871 | 0.5981628 | 5.893804 | 0.6208415 | 0.2022164 | 0.02853103 | 37.65296 | 11.83692 | 0 | 0.5815871 | 0.3089069 | 0 | 0.109506 | 0.5815871 | 0.109506 | 0.6468474 | 0.2883185 | 0.06483406 | 3.1 | 1.31 | 495 | 62.195
2024-02-10 08:00 | 1.922188 | 3363.922 | 19.15168 | 15.68314 | 2024-02-08 | 1150.413 | 378.9441 | (19.0, 19.5] | normal | 8351.32 | 501.5481 | 18.83382 | 3.396871 | 0.5981628 | 5.893804 | 0.6208415 | 0.2022164 | 0.02853103 | 37.65296 | 11.83692 | 0 | 0.5815871 | 0.3089069 | 0 | 0.109506 | 0.5815871 | 0.109506 | 0.6468474 | 0.2883185 | 0.06483406 | 3.1 | 1.31 | 495 | 62.195
2024-02-10 16:00 | 1.990451 | 3375 | 18.97434 | 15.64274 | 2024-02-08 | 1150.413 | 382.7978 | (18.5, 19.0] | normal | 8351.32 | 501.5481 | 18.83382 | 3.396871 | 0.5981628 | 5.893804 | 0.6208415 | 0.2022164 | 0.02853103 | 37.65296 | 11.83692 | 0 | 0.5815871 | 0.3089069 | 0 | 0.109506 | 0.5815871 | 0.109506 | 0.6468474 | 0.2883185 | 0.06483406 | 3.1 | 1.31 | 495 | 62.195
2024-02-11 | 2.107699 | 3375 | 18.79881 | 15.95588 | 2024-02-08 | 1149.748 | 383.9121 | (18.5, 19.0] | normal | 8351.32 | 501.5481 | 18.83382 | 3.396871 | 0.5981628 | 5.893804 | 0.6208415 | 0.2022164 | 0.02853103 | 37.65296 | 11.83692 | 0 | 0.5815871 | 0.3089069 | 0 | 0.109506 | 0.5815871 | 0.109506 | 0.6468474 | 0.2883185 | 0.06483406 | 3.12 | 1.43 | 468 | 62.165
2024-02-11 08:00 | 2.234058 | 3389.258 | 18.85102 | 16.1217 | 2024-02-09 | 1149.748 | 384.1518 | (18.5, 19.0] | normal | 8635.33 | 496.0348 | 22.14029 | 3.637465 | 0.87233 | 5.892615 | 0.4756529 | 0.2102722 | 0.03092328 | 40.59696 | 9.205437 | 0 | 0.7009194 | 0.2457486 | 0 | 0.05333207 | 0.7009194 | 0.05333207 | 0.6263825 | 0.2949418 | 0.07867563 | 3.12 | 1.43 | 468 | 62.165
2024-02-11 16:00 | 2.376385 | 3400 | 18.90645 | 15.81634 | 2024-02-09 | 1149.748 | 381.9895 | (18.5, 19.0] | normal | 8635.33 | 496.0348 | 22.14029 | 3.637465 | 0.87233 | 5.892615 | 0.4756529 | 0.2102722 | 0.03092328 | 40.59696 | 9.205437 | 0 | 0.7009194 | 0.2457486 | 0 | 0.05333207 | 0.7009194 | 0.05333207 | 0.6263825 | 0.2949418 | 0.07867563 | 3.12 | 1.43 | 468 | 62.165
2024-02-12 | 2.391294 | 3400 | 18.85049 | 15.76412 | 2024-02-09 | 1130.246 | 379.0973 | (18.5, 19.0] | normal | 8635.33 | 496.0348 | 22.14029 | 3.637465 | 0.87233 | 5.892615 | 0.4756529 | 0.2102722 | 0.03092328 | 40.59696 | 9.205437 | 0 | 0.7009194 | 0.2457486 | 0 | 0.05333207 | 0.7009194 | 0.05333207 | 0.6263825 | 0.2949418 | 0.07867563 | 2.72 | 1.15 | 477 | 61.47333 | 0.93
2024-02-12 08:00 | 2.427992 | 3088.399 | 18.72831 | 15.74069 | 2024-02-09 | 1130.246 | 369.8435 | (18.5, 19.0] | normal | 8635.33 | 496.0348 | 22.14029 | 3.637465 | 0.87233 | 5.892615 | 0.4756529 | 0.2102722 | 0.03092328 | 40.59696 | 9.205437 | 0 | 0.7009194 | 0.2457486 | 0 | 0.05333207 | 0.7009194 | 0.05333207 | 0.6263825 | 0.2949418 | 0.07867563 | 2.72 | 1.15 | 477 | 61.47333 | 0.93
2024-02-12 16:00 | 2.595101 | 3375.799 | 18.95611 | 15.22574 | 2024-02-10 | 1130.246 | 373.1295 | (18.5, 19.0] | normal | 9979.39 | 495.4985 | 22.22568 | 3.660724 | 0.9068097 | 5.847933 | 0.4115428 | 0.2150003 | 0.03455476 | 41.26727 | 8.388043 | 0 | 0.7815347 | 0.184867 | 0 | 0.03359825 | 0.7815347 | 0.03359825 | 0.5836499 | 0.2819341 | 0.134416 | 2.72 | 1.15 | 477 | 61.47333 | 0.93
2024-02-13 | 2.749563 | 3350 | 19.01863 | 15.85992 | 2024-02-10 | 1112.021 | 372.8791 | (19.0, 19.5] | normal | 9979.39 | 495.4985 | 22.22568 | 3.660724 | 0.9068097 | 5.847933 | 0.4115428 | 0.2150003 | 0.03455476 | 41.26727 | 8.388043 | 0 | 0.7815347 | 0.184867 | 0 | 0.03359825 | 0.7815347 | 0.03359825 | 0.5836499 | 0.2819341 | 0.134416 | 2.73 | 1.17 | 469 | 62.77167 | 0.81
2024-02-13 08:00 | 2.830373 | 3350 | 19.0807 | 16.09396 | 2024-02-10 | 1112.021 | 380.0013 | (19.0, 19.5] | normal | 9979.39 | 495.4985 | 22.22568 | 3.660724 | 0.9068097 | 5.847933 | 0.4115428 | 0.2150003 | 0.03455476 | 41.26727 | 8.388043 | 0 | 0.7815347 | 0.184867 | 0 | 0.03359825 | 0.7815347 | 0.03359825 | 0.5836499 | 0.2819341 | 0.134416 | 2.73 | 1.17 | 469 | 62.77167 | 0.81
2024-02-13 16:00 | 2.802106 | 3350 | 19.10179 | 15.57395 | 2024-02-10 | 1112.021 | 381.8008 | (19.0, 19.5] | normal | 9979.39 | 495.4985 | 22.22568 | 3.660724 | 0.9068097 | 5.847933 | 0.4115428 | 0.2150003 | 0.03455476 | 41.26727 | 8.388043 | 0 | 0.7815347 | 0.184867 | 0 | 0.03359825 | 0.7815347 | 0.03359825 | 0.5836499 | 0.2819341 | 0.134416 | 2.73 | 1.17 | 469 | 62.77167 | 0.81
2024-02-14 | 2.88325 | 3350 | 19.10175 | 15.48639 | 2024-02-11 | 1143.214 | 381.6106 | (19.0, 19.5] | normal | 11015.57 | 489.0947 | 32.95218 | 3.566299 | 0.6990043 | 5.797242 | 0.4346868 | 0.2114067 | 0.03917056 | 42.93672 | 8.291195 | 0 | 0.7785952 | 0.1846205 | 0 | 0.0367843 | 0.7785952 | 0.0367843 | 0.5961898 | 0.1710288 | 0.2327814 | 3 | 1.39 | 497 | 65.29833 | 1.12
2024-02-14 08:00 | 2.841348 | 3350.438 | 18.82713 | 15.6822 | 2024-02-11 | 1143.214 | 380.75 | (18.5, 19.0] | normal | 11015.57 | 489.0947 | 32.95218 | 3.566299 | 0.6990043 | 5.797242 | 0.4346868 | 0.2114067 | 0.03917056 | 42.93672 | 8.291195 | 0 | 0.7785952 | 0.1846205 | 0 | 0.0367843 | 0.7785952 | 0.0367843 | 0.5961898 | 0.1710288 | 0.2327814 | 3 | 1.39 | 497 | 65.29833 | 1.12
2024-02-14 16:00 | 2.854222 | 3380.29 | 18.69439 | 16.08514 | 2024-02-11 | 1143.214 | 381.479 | (18.5, 19.0] | normal | 11015.57 | 489.0947 | 32.95218 | 3.566299 | 0.6990043 | 5.797242 | 0.4346868 | 0.2114067 | 0.03917056 | 42.93672 | 8.291195 | 0 | 0.7785952 | 0.1846205 | 0 | 0.0367843 | 0.7785952 | 0.0367843 | 0.5961898 | 0.1710288 | 0.2327814 | 3 | 1.39 | 497 | 65.29833 | 1.12
2024-02-15 | 2.841448 | 3400 | 18.69096 | 16.19172 | 2024-02-12 | 1144.377 | 383.4755 | (18.5, 19.0] | normal | 11575.87 | 498.3444 | 28.46213 | 3.228119 | 0.397347 | 5.794998 | 0.599356 | 0.1875385 | 0.03028561 | 47.08941 | 11.64746 | 0 | 0.7128864 | 0.1966228 | 0 | 0.09049082 | 0.7128864 | 0.09049082 | 0.814217 | 0.1164008 | 0.06938226 | 2.93 | 1.38 | 491 | 65.5275 | 0.99
2024-02-15 08:00 | 2.821461 | 3400 | 18.70216 | 16.24961 | 2024-02-12 | 1144.377 | 382.8813 | (18.5, 19.0] | normal | 11575.87 | 498.3444 | 28.46213 | 3.228119 | 0.397347 | 5.794998 | 0.599356 | 0.1875385 | 0.03028561 | 47.08941 | 11.64746 | 0 | 0.7128864 | 0.1966228 | 0 | 0.09049082 | 0.7128864 | 0.09049082 | 0.814217 | 0.1164008 | 0.06938226 | 2.93 | 1.38 | 491 | 65.5275 | 0.99
2024-02-15 16:00 | 2.715681 | 3400 | 18.98207 | 16.44855 | 2024-02-12 | 1144.377 | 378.2777 | (18.5, 19.0] | normal | 11575.87 | 498.3444 | 28.46213 | 3.228119 | 0.397347 | 5.794998 | 0.599356 | 0.1875385 | 0.03028561 | 47.08941 | 11.64746 | 0 | 0.7128864 | 0.1966228 | 0 | 0.09049082 | 0.7128864 | 0.09049082 | 0.814217 | 0.1164008 | 0.06938226 | 2.93 | 1.38 | 491 | 65.5275 | 0.99
2024-02-16 | 2.720924 | 3400 | 18.90378 | 16.06947 | 2024-02-13 | 1123.309 | 387.8191 | (18.5, 19.0] | normal | 10263.29 | 496.9337 | 28.37355 | 3.188731 | 0.5630156 | 5.740813 | 0.4845958 | 0.1894168 | 0.02337197 | 47.97649 | 12.78979 | 0 | 0.6819762 | 0.2400117 | 0 | 0.07801202 | 0.6819762 | 0.07801202 | 0.8441445 | 0.1335722 | 0.0222833 | 2.97 | 1.33 | 498 | 63.795 | 1.2
2024-02-16 08:00 | 2.699564 | 3400 | 18.93694 | 15.72253 | 2024-02-13 | 1123.309 | 378.8335 | (18.5, 19.0] | normal | 10263.29 | 496.9337 | 28.37355 | 3.188731 | 0.5630156 | 5.740813 | 0.4845958 | 0.1894168 | 0.02337197 | 47.97649 | 12.78979 | 0 | 0.6819762 | 0.2400117 | 0 | 0.07801202 | 0.6819762 | 0.07801202 | 0.8441445 | 0.1335722 | 0.0222833 | 2.97 | 1.33 | 498 | 63.795 | 1.2
2024-02-16 16:00 | 2.63442 | 3400 | 19.0103 | 15.87621 | 2024-02-14 | 1123.309 | 387.2344 | (19.0, 19.5] | normal | 8679.49 | 499.058 | 20.86248 | 3.352726 | 0.5205142 | 5.727841 | 0.4362729 | 0.190554 | 0.02443311 | 48.09955 | 15.69538 | 0 | 0.7376735 | 0.1819554 | 0 | 0.08037108 | 0.7376735 | 0.08037108 | 0.7848549 | 0.1776164 | 0.0375287 | 2.97 | 1.33 | 498 | 63.795 | 1.2
2024-02-17 | 2.703885 | 3400 | 18.72245 | 12.25943 | 2024-02-14 | 1162.892 | 391.7806 | (18.5, 19.0] | normal | 8679.49 | 499.058 | 20.86248 | 3.352726 | 0.5205142 | 5.727841 | 0.4362729 | 0.190554 | 0.02443311 | 48.09955 | 15.69538 | 0 | 0.7376735 | 0.1819554 | 0 | 0.08037108 | 0.7376735 | 0.08037108 | 0.7848549 | 0.1776164 | 0.0375287 | 2.72 | 1.49 | 488 | 64.765
2024-02-17 08:00 | 2.712077 | 3413.906 | 18.60519 | 16.35135 | 2024-02-14 | 1162.892 | 387.6132 | (18.5, 19.0] | normal | 8679.49 | 499.058 | 20.86248 | 3.352726 | 0.5205142 | 5.727841 | 0.4362729 | 0.190554 | 0.02443311 | 48.09955 | 15.69538 | 0 | 0.7376735 | 0.1819554 | 0 | 0.08037108 | 0.7376735 | 0.08037108 | 0.7848549 | 0.1776164 | 0.0375287 | 2.72 | 1.49 | 488 | 64.765
2024-02-17 16:00 | 2.593723 | 3425 | 18.68896 | 16.71813 | 2024-02-15 | 1162.892 | 383.9121 | (18.5, 19.0] | normal | 8347.24 | 506.056 | 20.81698 | 3.386494 | 0.6067392 | 5.820139 | 0.5806152 | 0.2010637 | 0.02711799 | 51.09204 | 17.70733 | 0 | 0.6154957 | 0.2908458 | 0 | 0.0936585 | 0.6154957 | 0.0936585 | 0.6568375 | 0.2376618 | 0.1055007 | 2.72 | 1.49 | 488 | 64.765
2024-02-18 | 2.503297 | 3422.332 | 18.70152 | 16.44401 | 2024-02-15 | 1158.562 | 384.4605 | (18.5, 19.0] | normal | 8347.24 | 506.056 | 20.81698 | 3.386494 | 0.6067392 | 5.820139 | 0.5806152 | 0.2010637 | 0.02711799 | 51.09204 | 17.70733 | 0 | 0.6154957 | 0.2908458 | 0 | 0.0936585 | 0.6154957 | 0.0936585 | 0.6568375 | 0.2376618 | 0.1055007 | 3.43 | 1.76 | 474 | 63.155
2024-02-18 08:00 | 2.574785 | 3400 | 18.73114 | 16.28484 | 2024-02-15 | 1158.562 | 386.5307 | (18.5, 19.0] | normal | 8347.24 | 506.056 | 20.81698 | 3.386494 | 0.6067392 | 5.820139 | 0.5806152 | 0.2010637 | 0.02711799 | 51.09204 | 17.70733 | 0 | 0.6154957 | 0.2908458 | 0 | 0.0936585 | 0.6154957 | 0.0936585 | 0.6568375 | 0.2376618 | 0.1055007 | 3.43 | 1.76 | 474 | 63.155
2024-02-18 16:00 | 2.557747 | 3419.658 | 19.00848 | 16.65049 | 2024-02-16 | 1158.562 | 387.5206 | (19.0, 19.5] | normal | 7422.65 | 504.3929 | 26.3827 | 3.477145 | 0.4915645 | 5.932921 | 0.6824851 | 0.1968526 | 0.03315907 | 52.81161 | 17.33282 | 0 | 0.5702653 | 0.310889 | 0 | 0.1188457 | 0.5702653 | 0.1188457 | 0.7865021 | 0.059825 | 0.1536729 | 3.43 | 1.76 | 474 | 63.155
2024-02-19 | 2.600879 | 3425 | 18.90034 | 16.69991 | 2024-02-16 | 1164.562 | 388.2229 | (18.5, 19.0] | normal | 7422.65 | 504.3929 | 26.3827 | 3.477145 | 0.4915645 | 5.932921 | 0.6824851 | 0.1968526 | 0.03315907 | 52.81161 | 17.33282 | 0 | 0.5702653 | 0.310889 | 0 | 0.1188457 | 0.5702653 | 0.1188457 | 0.7865021 | 0.059825 | 0.1536729 | 3.5 | 1.81 | 485 | 62.405 | 0.82
2024-02-19 08:00 | 2.565424 | 3425 | 19.05808 | 16.49055 | 2024-02-16 | 1164.562 | 387.863 | (19.0, 19.5] | normal | 7422.65 | 504.3929 | 26.3827 | 3.477145 | 0.4915645 | 5.932921 | 0.6824851 | 0.1968526 | 0.03315907 | 52.81161 | 17.33282 | 0 | 0.5702653 | 0.310889 | 0 | 0.1188457 | 0.5702653 | 0.1188457 | 0.7865021 | 0.059825 | 0.1536729 | 3.5 | 1.81 | 485 | 62.405 | 0.82
2024-02-19 16:00 | 2.509152 | 3425 | 19.09535 | 16.37428 | 2024-02-17 | 1164.562 | 389.4665 | (19.0, 19.5] | normal | 5602.09 | 512.279 | 32.05502 | 3.675847 | 0.6092048 | 6.487171 | 0.9610125 | 0.1867659 | 0.03830527 | 49.17804 | 15.62227 | 0 | 0.4226976 | 0.1838385 | 0.2432699 | 0.1501939 | 0.4226976 | 0.3934639 | 0.8703163 | 0.03388557 | 0.09579818 | 3.5 | 1.81 | 485 | 62.405 | 0.82
2024-02-20 | 2.428485 | 3425 | 19.14989 | 16.28214 | 2024-02-17 | 1107.175 | 380.0722 | (19.0, 19.5] | normal | 5602.09 | 512.279 | 32.05502 | 3.675847 | 0.6092048 | 6.487171 | 0.9610125 | 0.1867659 | 0.03830527 | 49.17804 | 15.62227 | 0 | 0.4226976 | 0.1838385 | 0.2432699 | 0.1501939 | 0.4226976 | 0.3934639 | 0.8703163 | 0.03388557 | 0.09579818 | 2.82 | 1.26 | 521 | 69.64 | 0.8
2024-02-20 08:00 | 3.062413 | 3048.307 | 19.29994 | 16.24381 | 2024-02-17 | 1107.175 | 380.5952 | (19.0, 19.5] | normal | 5602.09 | 512.279 | 32.05502 | 3.675847 | 0.6092048 | 6.487171 | 0.9610125 | 0.1867659 | 0.03830527 | 49.17804 | 15.62227 | 0 | 0.4226976 | 0.1838385 | 0.2432699 | 0.1501939 | 0.4226976 | 0.3934639 | 0.8703163 | 0.03388557 | 0.09579818 | 2.82 | 1.26 | 521 | 69.64 | 0.8
2024-02-20 16:00 | 3.130504 | 3116.505 | 19.36793 | 15.63029 | 2024-02-17 | 1107.175 | 375.4585 | (19.0, 19.5] | normal | 5602.09 | 512.279 | 32.05502 | 3.675847 | 0.6092048 | 6.487171 | 0.9610125 | 0.1867659 | 0.03830527 | 49.17804 | 15.62227 | 0 | 0.4226976 | 0.1838385 | 0.2432699 | 0.1501939 | 0.4226976 | 0.3934639 | 0.8703163 | 0.03388557 | 0.09579818 | 2.82 | 1.26 | 521 | 69.64 | 0.8
2024-02-21 | 2.502807 | 3377.332 | 19.16563 | 16.42201 | 2024-02-18 | 1125.758 | 375.5337 | (19.0, 19.5] | normal | 8619.43 | 487.7925 | 25.72062 | 3.860768 | 0.5108427 | 6.792705 | 0.6025706 | 0.1775408 | 0.03996285 | 55.70787 | 23.31938 | 0 | 0 | 0.3460855 | 0.5550251 | 0.09888937 | 0 | 0.6539145 | 0.7483511 | 0.2202176 | 0.03143131 | 3.73 | 1.8 | 495 | 66.75 | 0.93
2024-02-21 08:00 | 2.439304 | 3447.254 | 18.97842 | 17.31968 | 2024-02-18 | 1125.758 | 374.6862 | (18.5, 19.0] | normal | 8619.43 | 487.7925 | 25.72062 | 3.860768 | 0.5108427 | 6.792705 | 0.6025706 | 0.1775408 | 0.03996285 | 55.70787 | 23.31938 | 0 | 0 | 0.3460855 | 0.5550251 | 0.09888937 | 0 | 0.6539145 | 0.7483511 | 0.2202176 | 0.03143131 | 3.73 | 1.8 | 495 | 66.75 | 0.93
2024-02-21 16:00 | 2.249585 | 3425 | 19.15494 | 16.92631 | 2024-02-19 | 1125.758 | 374.4949 | (19.0, 19.5] | normal | 6341.06 | 482.515 | 24.79954 | 3.957711 | 0.4181623 | 6.814263 | 0.5668843 | 0.1792548 | 0.03713063 | 55.10645 | 27.49092 | 0 | 0 | 0.3205237 | 0.6794763 | 0 | 0 | 0.6794763 | 0.6794763 | 0.3205237 | 0 | 3.73 | 1.8 | 495 | 66.75 | 0.93
2024-02-22 | 2.21413 | 3410.44 | 19.09525 | 16.19482 | 2024-02-19 | 1130.23 | 375.7155 | (19.0, 19.5] | normal | 6341.06 | 482.515 | 24.79954 | 3.957711 | 0.4181623 | 6.814263 | 0.5668843 | 0.1792548 | 0.03713063 | 55.10645 | 27.49092 | 0 | 0 | 0.3205237 | 0.6794763 | 0 | 0 | 0.6794763 | 0.6794763 | 0.3205237 | 0 | 3.91 | 1.92 | 493 | 63.25333 | 1.32
2024-02-22 08:00 | 1.956155 | 3400 | 19.05107 | 15.97209 | 2024-02-20 | 1130.23 | 374.6445 | (19.0, 19.5] | normal | 5763.87 | 490.9656 | 35.66849 | 4.148799 | 0.5154287 | 6.576675 | 0.9843286 | 0.1790159 | 0.03926411 | 60.66732 | 30.66812 | 0.08592838 | 0 | 0.407183 | 0.5068886 | 0 | 0.08592838 | 0.5068886 | 0.592817 | 0.407183 | 0 | 3.91 | 1.92 | 493 | 63.25333 | 1.32
2024-02-22 16:00 | 1.748744 | 3400 | 19.29557 | 15.69747 | 2024-02-20 | 1130.23 | 376.7521 | (19.0, 19.5] | normal | 5763.87 | 490.9656 | 35.66849 | 4.148799 | 0.5154287 | 6.576675 | 0.9843286 | 0.1790159 | 0.03926411 | 60.66732 | 30.66812 | 0.08592838 | 0 | 0.407183 | 0.5068886 | 0 | 0.08592838 | 0.5068886 | 0.592817 | 0.407183 | 0 | 3.91 | 1.92 | 493 | 63.25333 | 1.32
2024-02-23 | 1.815915 | 3213.03 | 19.08898 | 15.45185 | 2024-02-21 | 1048.219 | 376.239 | (19.0, 19.5] | normal | 5982.89 | 485.713 | 31.47705 | 3.81206 | 0.9171691 | 6.149319 | 1.187368 | 0.1656368 | 0.04177114 | 50.47855 | 37.35344 | 0.3192003 | 0 | 0.3451041 | 0.3356956 | 0 | 0.3192003 | 0.3356956 | 0.6548959 | 0.3451041 | 0 | 3.23 | 1.26 | 492 | 60.16 | 1.45
2024-02-24 16:00 | 2.125885 | 3400 | 18.95976 | 16.05194 | 2024-02-22 | 954.6849 | 377.8843 | (18.5, 19.0] | normal | 5896.06 | 471.0914 | 27.96958 | 3.790754 | 0.5668147 | 5.069788 | 1.494261 | 0.1767254 | 0.08284076 | 55.26166 | 41.96472 | 0.4884703 | 0 | 0.4412472 | 0.07028253 | 0 | 0.4884703 | 0.07028253 | 0.5918715 | 0.3641059 | 0.04402262 | 3.39 | 1.5 | 489 | 58.52667
2024-02-25 | 2.172414 | 3399.502 | 18.90139 | 15.87916 | 2024-02-22 | 1155.632 | 381.6064 | (18.5, 19.0] | normal | 5896.06 | 471.0914 | 27.96958 | 3.790754 | 0.5668147 | 5.069788 | 1.494261 | 0.1767254 | 0.08284076 | 55.26166 | 41.96472 | 0.4884703 | 0 | 0.4412472 | 0.07028253 | 0 | 0.4884703 | 0.07028253 | 0.5918715 | 0.3641059 | 0.04402262 | 3.47 | 1.72 | 478 | 60.565
2024-02-25 08:00 | 2.244172 | 3378.298 | 18.82239 | 16.03727 | 2024-02-23 | 1155.632 | 387.5533 | (18.5, 19.0] | normal | 6997.77 | 457.4773 | 19.75855 | 3.352528 | 0.360319 | 5.43464 | 1.710428 | 0.201362 | 0.1145915 | 58.54881 | 39.87265 | 0.6370944 | 0 | 0.3629056 | 0 | 0 | 0.6370944 | 0 | 0.7021994 | 0.0875236 | 0.210277 | 3.47 | 1.72 | 478 | 60.565
2024-02-25 16:00 | 2.231088 | 3375 | 18.81579 | 16.53428 | 2024-02-23 | 1155.632 | 382.4291 | (18.5, 19.0] | normal | 6997.77 | 457.4773 | 19.75855 | 3.352528 | 0.360319 | 5.43464 | 1.710428 | 0.201362 | 0.1145915 | 58.54881 | 39.87265 | 0.6370944 | 0 | 0.3629056 | 0 | 0 | 0.6370944 | 0 | 0.7021994 | 0.0875236 | 0.210277 | 3.47 | 1.72 | 478 | 60.565
2024-02-26 | 2.253864 | 3375 | 18.92827 | 16.87886 | 2024-02-23 | 1139.293 | 380.845 | (18.5, 19.0] | normal | 6997.77 | 457.4773 | 19.75855 | 3.352528 | 0.360319 | 5.43464 | 1.710428 | 0.201362 | 0.1145915 | 58.54881 | 39.87265 | 0.6370944 | 0 | 0.3629056 | 0 | 0 | 0.6370944 | 0 | 0.7021994 | 0.0875236 | 0.210277 | 3.29 | 1.68 | 483 | 63.03333 | 0.86
2024-02-26 08:00 | 2.293475 | 3394.071065 | 18.8736 | 16.39926 | 2024-02-24 | 1139.293 | 380.9246 | (18.5, 19.0] | normal | 6582.59 | 474.8492 | 25.22235 | 3.771743 | 0.3737202 | 6.249811 | 1.474049 | 0.2549366 | 0.1103868 | 81.5202 | 29.85534 | 0.4686484 | 0 | 0.5313516 | 0 | 0 | 0.4686484 | 0 | 0.4647198 | 0.1812068 | 0.3540734 | 3.29 | 1.68 | 483 | 63.03333 | 0.86
2024-02-26 16:00 | 2.197972 | 3422.855 | 19.17931 | 16.44812 | 2024-02-24 | 1139.293 | 373.8897 | (19.0, 19.5] | normal | 6582.59 | 474.8492 | 25.22235 | 3.771743 | 0.3737202 | 6.249811 | 1.474049 | 0.2549366 | 0.1103868 | 81.5202 | 29.85534 | 0.4686484 | 0 | 0.5313516 | 0 | 0 | 0.4686484 | 0 | 0.4647198 | 0.1812068 | 0.3540734 | 3.29 | 1.68 | 483 | 63.03333 | 0.86
2024-02-27 | 2.189044 | 3450 | 19.17184 | 16.57776 | 2024-02-24 | 1125.178 | 380.0716 | (19.0, 19.5] | normal | 6582.59 | 474.8492 | 25.22235 | 3.771743 | 0.3737202 | 6.249811 | 1.474049 | 0.2549366 | 0.1103868 | 81.5202 | 29.85534 | 0.4686484 | 0 | 0.5313516 | 0 | 0 | 0.4686484 | 0 | 0.4647198 | 0.1812068 | 0.3540734 | 3.87 | 1.94 | 487 | 63.76 | 0.84
2024-02-27 08:00 | 2.208742 | 3470.646 | 19.26591 | 11.31654 | 2024-02-25 | 1125.178 | 367.657 | (19.0, 19.5] | normal | 7419.97 | 495.4455 | 27.03263 | 3.961459 | 0.3251873 | 7.013256 | 0.924514 | 0.292489 | 0.1052309 | 82.91724 | 22.01435 | 0.5454106 | 0 | 0.4545894 | 0 | 0 | 0.5454106 | 0 | 0.3719719 | 0.1627406 | 0.4652876 | 3.87 | 1.94 | 487 | 63.76 | 0.84
2024-02-27 16:00 | 2.134504 | 3473.031 | 19.11196 | 15.93424 | 2024-02-25 | 1125.178 | 373.6383 | (19.0, 19.5] | normal | 7419.97 | 495.4455 | 27.03263 | 3.961459 | 0.3251873 | 7.013256 | 0.924514 | 0.292489 | 0.1052309 | 82.91724 | 22.01435 | 0.5454106 | 0 | 0.4545894 | 0 | 0 | 0.5454106 | 0 | 0.3719719 | 0.1627406 | 0.4652876 | 3.87 | 1.94 | 487 | 63.76 | 0.84
2024-02-28 | 2.218429 | 3450 | 19.01226 | 16.1355 | 2024-02-25 | 1113.872 | 366.2145 | (19.0, 19.5] | normal | 7419.97 | 495.4455 | 27.03263 | 3.961459 | 0.3251873 | 7.013256 | 0.924514 | 0.292489 | 0.1052309 | 82.91724 | 22.01435 | 0.5454106 | 0 | 0.4545894 | 0 | 0 | 0.5454106 | 0 | 0.3719719 | 0.1627406 | 0.4652876 | 3.46 | 1.66 | 488 | 64.46 | 0.59
2024-02-28 08:00 | 2.22521 | 3450 | 18.97571 | 16.0149 | 2024-02-26 | 1113.872 | 364.9473 | (18.5, 19.0] | normal | 8318.42 | 493.117 | 22.05823 | 3.833538 | 0.3459133 | 6.918106 | 0.8833811 | 0.3044948 | 0.1060312 | 81.14859 | 25.94432 | 0.5587996 | 0 | 0.4412004 | 0 | 0 | 0.5587996 | 0 | 0.337403 | 0.07100026 | 0.5915967 | 3.46 | 1.66 | 488 | 64.46 | 0.59
2024-02-28 16:00 | 2.167732 | 3450 | 19.12063 | 16.09263 | 2024-02-26 | 1113.872 | 379.5203 | (19.0, 19.5] | normal | 8318.42 | 493.117 | 22.05823 | 3.833538 | 0.3459133 | 6.918106 | 0.8833811 | 0.3044948 | 0.1060312 | 81.14859 | 25.94432 | 0.5587996 | 0 | 0.4412004 | 0 | 0 | 0.5587996 | 0 | 0.337403 | 0.07100026 | 0.5915967 | 3.46 | 1.66 | 488 | 64.46 | 0.59
2024-02-29 | 2.262346 | 3450 | 19.40282 | 15.51117 | 2024-02-26 | 1102.98 | 361.4139 | (19.0, 19.5] | normal | 8318.42 | 493.117 | 22.05823 | 3.833538 | 0.3459133 | 6.918106 | 0.8833811 | 0.3044948 | 0.1060312 | 81.14859 | 25.94432 | 0.5587996 | 0 | 0.4412004 | 0 | 0 | 0.5587996 | 0 | 0.337403 | 0.07100026 | 0.5915967 | 4.03 | 2.29 | 500 | 63.71 | 0.56
2024-02-29 08:00 | 2.312397 | 3472.71 | 19.40498 | 15.51149 | 2024-02-27 | 1102.98 | 368.9827 | (19.0, 19.5] | normal | 8865.43 | 504.9883 | 30.31546 | 4.151202 | 0.3415958 | 6.984726 | 0.7552965 | 0.2656345 | 0.1154378 | 69.31992 | 29.6691 | 0.6868398 | 0 | 0.3131602 | 0 | 0 | 0.6868398 | 0 | 0.3135133 | 0.3715387 | 0.3149481 | 4.03 | 2.29 | 500 | 63.71 | 0.56
2024-02-29 16:00 | 2.101162 | 3475 | 19.2346 | 15.52096 | 2024-02-27 | 1102.98 | 367.7672 | (19.0, 19.5] | normal | 8865.43 | 504.9883 | 30.31546 | 4.151202 | 0.3415958 | 6.984726 | 0.7552965 | 0.2656345 | 0.1154378 | 69.31992 | 29.6691 | 0.6868398 | 0 | 0.3131602 | 0 | 0 | 0.6868398 | 0 | 0.3135133 | 0.3715387 | 0.3149481 | 4.03 | 2.29 | 500 | 63.71 | 0.56
2024-03-01 | 2.165656 | 3475 | 19.19856 |  | 2024-02-27 | 1116.569 | 373.0482 | (19.0, 19.5] | normal | 8865.43 | 504.9883 | 30.31546 | 4.151202 | 0.3415958 | 6.984726 | 0.7552965 | 0.2656345 | 0.1154378 | 69.31992 | 29.6691 | 0.6868398 | 0 | 0.3131602 | 0 | 0 | 0.6868398 | 0 | 0.3135133 | 0.3715387 | 0.3149481 | 3.66 | 1.87 | 497 | 64.16667 | 0.85
2024-03-01 08:00 | 2.231323 | 3475 | 19.27117 | 16.03329 | 2024-02-28 | 1116.569 | 374.391 | (19.0, 19.5] | normal | 10145.87 | 488.0959 | 24.89367 | 3.946599 | 0.5901889 | 7.008819 | 0.777528 | 0.2890161 | 0.1085596 | 67.83143 | 26.93356 | 0.6755291 | 0 | 0.3244709 | 0 | 0 | 0.6755291 | 0 | 0.16645 | 0.3755981 | 0.4579519 | 3.66 | 1.87 | 497 | 64.16667 | 0.85
2024-03-01 16:00 | 2.249024 | 3475 | 19.87844 | 16.22437 | 2024-02-28 | 1116.569 | 356.2128 | (19.5, 20.0] | normal | 10145.87 | 488.0959 | 24.89367 | 3.946599 | 0.5901889 | 7.008819 | 0.777528 | 0.2890161 | 0.1085596 | 67.83143 | 26.93356 | 0.6755291 | 0 | 0.3244709 | 0 | 0 | 0.6755291 | 0 | 0.16645 | 0.3755981 | 0.4579519 | 3.66 | 1.87 | 497 | 64.16667 | 0.85
2024-03-02 | 2.317008 | 3475 | 19.62026 | 15.88058 | 2024-02-28 | 1115.768 | 370.2005 | (19.5, 20.0] | normal | 10145.87 | 488.0959 | 24.89367 | 3.946599 | 0.5901889 | 7.008819 | 0.777528 | 0.2890161 | 0.1085596 | 67.83143 | 26.93356 | 0.6755291 | 0 | 0.3244709 | 0 | 0 | 0.6755291 | 0 | 0.16645 | 0.3755981 | 0.4579519 | 3.61 | 1.72 | 495 | 63.185
2024-03-02 08:00 | 2.364048 | 3457.353 | 19.45314 | 15.89097 | 2024-02-28 | 1115.768 | 379.9285 | (19.0, 19.5] | normal | 10145.87 | 488.0959 | 24.89367 | 3.946599 | 0.5901889 | 7.008819 | 0.777528 | 0.2890161 | 0.1085596 | 67.83143 | 26.93356 | 0.6755291 | 0 | 0.3244709 | 0 | 0 | 0.6755291 | 0 | 0.16645 | 0.3755981 | 0.4579519 | 3.61 | 1.72 | 495 | 63.185
2024-03-02 16:00 | 2.441241 | 3450 | 19.26433 | 16.2427 | 2024-02-29 | 1115.768 | 388.5619 | (19.0, 19.5] | normal | 8755.76 | 489.3332 | 27.54916 | 3.712737 | 0.427692 | 6.937555 | 0.6577191 | 0.2961984 | 0.09008256 | 65.70662 | 28.61873 | 0.7180599 | 0 | 0.2819401 | 0 | 0 | 0.7180599 | 0 | 0.09956874 | 0.2317594 | 0.6686718 | 3.61 | 1.72 | 495 | 63.185
2024-03-03 | 2.548772 | 3450 | 19.22724 | 16.2116 | 2024-02-29 | 1159.726 | 387.2253 | (19.0, 19.5] | normal | 8755.76 | 489.3332 | 27.54916 | 3.712737 | 0.427692 | 6.937555 | 0.6577191 | 0.2961984 | 0.09008256 | 65.70662 | 28.61873 | 0.7180599 | 0 | 0.2819401 | 0 | 0 | 0.7180599 | 0 | 0.09956874 | 0.2317594 | 0.6686718 | 3.12 | 1.655 | 479 | 63.365 | 0.71
2024-03-03 08:00 | 2.615615 | 3450 | 18.96236 | 15.86773 | 2024-02-29 | 1159.726 | 387.7122 | (18.5, 19.0] | normal | 8755.76 | 489.3332 | 27.54916 | 3.712737 | 0.427692 | 6.937555 | 0.6577191 | 0.2961984 | 0.09008256 | 65.70662 | 28.61873 | 0.7180599 | 0 | 0.2819401 | 0 | 0 | 0.7180599 | 0 | 0.09956874 | 0.2317594 | 0.6686718 | 3.12 | 1.655 | 479 | 63.365 | 0.71
2024-03-03 16:00 | 2.671803 | 3464.563 | 18.84479 | 16.17073 | 2024-02-29 | 1159.726 | 382.4949 | (18.5, 19.0] | normal | 8755.76 | 489.3332 | 27.54916 | 3.712737 | 0.427692 | 6.937555 | 0.6577191 | 0.2961984 | 0.09008256 | 65.70662 | 28.61873 | 0.7180599 | 0 | 0.2819401 | 0 | 0 | 0.7180599 | 0 | 0.09956874 | 0.2317594 | 0.6686718 | 3.12 | 1.655 | 479 | 63.365 | 0.71
2024-03-04 | 2.721829 | 3475 | 19.12402 | 16.41904 | 2024-03-01 | 1149.135 | 381.7722 | (19.0, 19.5] | normal | 10140.33 | 484.703 | 31.28783 | 3.932203 | 0.5630693 | 6.865213 | 0.7434552 | 0.2749196 | 0.07690124 | 62.89931 | 26.34524 | 0.7174086 | 0 | 0.2631226 | 0 | 0.01946879 | 0.7174086 | 0.01946879 | 0.2323494 | 0.1434411 | 0.6242095 | 2.83 | 1.65 | 489 | 58.88 | 0.9
2024-03-04 08:00 | 2.776971 | 3475 | 19.13823 | 16.0107 | 2024-03-01 | 1149.135 | 382.0684 | (19.0, 19.5] | normal | 10140.33 | 484.703 | 31.28783 | 3.932203 | 0.5630693 | 6.865213 | 0.7434552 | 0.2749196 | 0.07690124 | 62.89931 | 26.34524 | 0.7174086 | 0 | 0.2631226 | 0 | 0.01946879 | 0.7174086 | 0.01946879 | 0.2323494 | 0.1434411 | 0.6242095 | 2.83 | 1.65 | 489 | 58.88 | 0.9
2024-03-04 16:00 | 2.704517 | 3465.222 | 19.15736 | 15.64624 | 2024-03-01 | 1149.135 | 381.1553 | (19.0, 19.5] | normal | 10140.33 | 484.703 | 31.28783 | 3.932203 | 0.5630693 | 6.865213 | 0.7434552 | 0.2749196 | 0.07690124 | 62.89931 | 26.34524 | 0.7174086 | 0 | 0.2631226 | 0 | 0.01946879 | 0.7174086 | 0.01946879 | 0.2323494 | 0.1434411 | 0.6242095 | 2.83 | 1.65 | 489 | 58.88 | 0.9
2024-03-05 | 3.085827 | 3290.308 | 19.14539 | 16.32391 | 2024-03-01 | 1149.611 | 386.3045 | (19.0, 19.5] | normal | 10140.33 | 484.703 | 31.28783 | 3.932203 | 0.5630693 | 6.865213 | 0.7434552 | 0.2749196 | 0.07690124 | 62.89931 | 26.34524 | 0.7174086 | 0 | 0.2631226 | 0 | 0.01946879 | 0.7174086 | 0.01946879 | 0.2323494 | 0.1434411 | 0.6242095 |  |  |  | 62.57
2024-03-05 08:00 | 2.797525 | 3450.035 | 19.32213 | 15.80227 | 2024-03-02 | 1149.611 | 380.6357 | (19.0, 19.5] | normal | 9790.37 | 485.2614 | 32.37217 | 4.015684 | 0.5678811 | 6.696052 | 0.587571 | 0.2552332 | 0.05673033 | 50.52479 | 25.01867 | 0.7630948 | 0 | 0.1690365 | 0 | 0.06786873 | 0.7630948 | 0.06786873 | 0.2712288 | 0.1049092 | 0.623862 |  |  |  | 62.57
2024-03-05 16:00 | 2.682782 | 3450.008 | 19.32283 | 15.60816 | 2024-03-02 | 1149.611 | 378.9672 | (19.0, 19.5] | normal | 9790.37 | 485.2614 | 32.37217 | 4.015684 | 0.5678811 | 6.696052 | 0.587571 | 0.2552332 | 0.05673033 | 50.52479 | 25.01867 | 0.7630948 | 0 | 0.1690365 | 0 | 0.06786873 | 0.7630948 | 0.06786873 | 0.2712288 | 0.1049092 | 0.623862 |  |  |  | 62.57
2024-03-06 | 2.754216 | 3450 | 18.77673 | 16.0515 | 2024-03-03 | 1161.509 | 381.5352 | (18.5, 19.0] | normal | 10075.54 | 486.7695 | 32.13801 | 4.195446 | 0.8123688 | 6.661094 | 0.5797517 | 0.2658238 | 0.06056905 | 49.15085 | 25.59203 | 0.828827 | 0 | 0.1320177 | 0 | 0.03915522 | 0.828827 | 0.03915522 | 0.1769513 | 0.1826314 | 0.6404173 | 3.14 | 1.83 | 484 | 60.655 | 0.9
2024-03-06 08:00 | 2.780302 | 3450 | 18.62711 | 16.73969 | 2024-03-03 | 1161.509 | 389.3254 | (18.5, 19.0] | normal | 10075.54 | 486.7695 | 32.13801 | 4.195446 | 0.8123688 | 6.661094 | 0.5797517 | 0.2658238 | 0.06056905 | 49.15085 | 25.59203 | 0.828827 | 0 | 0.1320177 | 0 | 0.03915522 | 0.828827 | 0.03915522 | 0.1769513 | 0.1826314 | 0.6404173 | 3.14 | 1.83 | 484 | 60.655 | 0.9
2024-03-06 16:00 | 2.75124 | 3446.088 | 18.63526 | 16.83256 | 2024-03-03 | 1161.509 | 383.1783 | (18.5, 19.0] | normal | 10075.54 | 486.7695 | 32.13801 | 4.195446 | 0.8123688 | 6.661094 | 0.5797517 | 0.2658238 | 0.06056905 | 49.15085 | 25.59203 | 0.828827 | 0 | 0.1320177 | 0 | 0.03915522 | 0.828827 | 0.03915522 | 0.1769513 | 0.1826314 | 0.6404173 | 3.14 | 1.83 | 484 | 60.655 | 0.9
2024-03-07 | 2.784177 | 3450 | 19.13192 | 16.18094 | 2024-03-04 | 988.2331 | 372.9784 | (19.0, 19.5] | normal | 8876.53 | 487.2462 | 36.45496 | 4.262578 | 0.721011 | 6.604308 | 0.5338455 | 0.2613884 | 0.1033866 | 50.40662 | 24.8203 | 0.7786489 | 0 | 0.1681017 | 0 | 0.05324941 | 0.7786489 | 0.05324941 | 0.2714608 | 0.2488146 | 0.4797246 | 3.295 | 1.815 | 477 | 60.35 | 1.475
2024-03-07 08:00 | 2.795802 | 3449.238 | 18.79817 | 11.49995 | 2024-03-04 | 988.2331 | 338.4834 | (18.5, 19.0] | normal | 8876.53 | 487.2462 | 36.45496 | 4.262578 | 0.721011 | 6.604308 | 0.5338455 | 0.2613884 | 0.1033866 | 50.40662 | 24.8203 | 0.7786489 | 0 | 0.1681017 | 0 | 0.05324941 | 0.7786489 | 0.05324941 | 0.2714608 | 0.2488146 | 0.4797246 | 3.295 | 1.815 | 477 | 60.35 | 1.475
2024-03-07 16:00 | 2.664052 | 3450 | 18.73042 | 15.659 | 2024-03-05 | 988.2331 | 383.2388 | (18.5, 19.0] | normal | 8822.14 | 499.0802 | 36.06348 | 3.979594 | 0.4787988 | 6.649774 | 0.5399405 | 0.2384378 | 0.0419069 | 38.31772 | 15.36668 | 0.9542005 | 0 | 0.01417797 | 0 | 0.03162158 | 0.9542005 | 0.03162158 | 0.142937 | 0.5664963 | 0.2905667 | 3.295 | 1.815 | 477 | 60.35 | 1.475
2024-03-08 | 2.726862 | 3450 | 18.72118 | 15.86046 | 2024-03-05 | 1163.663 | 385.7844 | (18.5, 19.0] | normal | 8822.14 | 499.0802 | 36.06348 | 3.979594 | 0.4787988 | 6.649774 | 0.5399405 | 0.2384378 | 0.0419069 | 38.31772 | 15.36668 | 0.9542005 | 0 | 0.01417797 | 0 | 0.03162158 | 0.9542005 | 0.03162158 | 0.142937 | 0.5664963 | 0.2905667 | 2.87 | 1.55 | 477 | 59.695 | 1.19
2024-03-08 08:00 | 2.807104 | 3450 | 18.58657 | 15.94583 | 2024-03-05 | 1163.663 | 390.8281 | (18.5, 19.0] | normal | 8822.14 | 499.0802 | 36.06348 | 3.979594 | 0.4787988 | 6.649774 | 0.5399405 | 0.2384378 | 0.0419069 | 38.31772 | 15.36668 | 0.9542005 | 0 | 0.01417797 | 0 | 0.03162158 | 0.9542005 | 0.03162158 | 0.142937 | 0.5664963 | 0.2905667 | 2.87 | 1.55 | 477 | 59.695 | 1.19
2024-03-08 16:00 | 2.698024 | 3450 | 18.36195 | 16.13224 | 2024-03-05 | 1163.663 | 383.4299 | (-inf, 18.5] | normal | 8822.14 | 499.0802 | 36.06348 | 3.979594 | 0.4787988 | 6.649774 | 0.5399405 | 0.2384378 | 0.0419069 | 38.31772 | 15.36668 | 0.9542005 | 0 | 0.01417797 | 0 | 0.03162158 | 0.9542005 | 0.03162158 | 0.142937 | 0.5664963 | 0.2905667 | 2.87 | 1.55 | 477 | 59.695 | 1.19
2024-03-09 | 2.681531 | 3269.223 | 17.42026 | 15.49053 | 2024-03-06 | 1129.285 | 379.7588 | (-inf, 18.5] | normal | 9679.9 | 487.0499 | 32.92204 | 4.425886 | 1.109549 | 6.719451 | 0.4780639 | 0.2386581 | 0.05625457 | 35.27405 | 15.71837 | 0.9457856 | 0 | 0 | 0 | 0.0542144 | 0.9457856 | 0.0542144 | 0.2803851 | 0.342769 | 0.3768458 | 2.85 | 1.47 | 488 | 60.66667
2024-03-09 08:00 | 2.742897 | 3450 | 18.53092 | 16.10569 | 2024-03-06 | 1129.285 | 384.6247 | (18.5, 19.0] | normal | 9679.9 | 487.0499 | 32.92204 | 4.425886 | 1.109549 | 6.719451 | 0.4780639 | 0.2386581 | 0.05625457 | 35.27405 | 15.71837 | 0.9457856 | 0 | 0 | 0 | 0.0542144 | 0.9457856 | 0.0542144 | 0.2803851 | 0.342769 | 0.3768458 | 2.85 | 1.47 | 488 | 60.66667
2024-03-09 16:00 | 2.786115 | 3450 | 18.85721 | 16.12094 | 2024-03-06 | 1129.285 | 384.0611 | (18.5, 19.0] | normal | 9679.9 | 487.0499 | 32.92204 | 4.425886 | 1.109549 | 6.719451 | 0.4780639 | 0.2386581 | 0.05625457 | 35.27405 | 15.71837 | 0.9457856 | 0 | 0 | 0 | 0.0542144 | 0.9457856 | 0.0542144 | 0.2803851 | 0.342769 | 0.3768458 | 2.85 | 1.47 | 488 | 60.66667
2024-03-10 | 2.79774 | 3450 | 18.731 | 15.86917 | 2024-03-07 | 1111.882 | 379.2758 | (18.5, 19.0] | normal | 8263.07 | 498.4257 | 28.8924 | 4.318409 | 0.9497279 | 6.704072 | 0.478732 | 0.2623166 | 0.07137116 | 33.58421 | 8.731169 | 1 | 0 | 0 | 0 | 0 | 1 | 0 | 0.1438013 | 0.4007288 | 0.4554699 | 2.82 | 1.21 | 470 | 59.73333
2024-03-10 08:00 | 2.77675 | 3450 | 18.60899 | 16.33648 | 2024-03-07 | 1111.882 | 355.985 | (18.5, 19.0] | normal | 8263.07 | 498.4257 | 28.8924 | 4.318409 | 0.9497279 | 6.704072 | 0.478732 | 0.2623166 | 0.07137116 | 33.58421 | 8.731169 | 1 | 0 | 0 | 0 | 0 | 1 | 0 | 0.1438013 | 0.4007288 | 0.4554699 | 2.82 | 1.21 | 470 | 59.73333
2024-03-10 16:00 | 2.78999 | 3450 | 18.22387 | 15.7402 | 2024-03-07 | 1111.882 | 383.6563 | (-inf, 18.5] | normal | 8263.07 | 498.4257 | 28.8924 | 4.318409 | 0.9497279 | 6.704072 | 0.478732 | 0.2623166 | 0.07137116 | 33.58421 | 8.731169 | 1 | 0 | 0 | 0 | 0 | 1 | 0 | 0.1438013 | 0.4007288 | 0.4554699 | 2.82 | 1.21 | 470 | 59.73333
2024-03-11 | 2.759635 | 3450 | 18.05248 | 15.77776 | 2024-03-08 | 1159.372 | 388.547 | (-inf, 18.5] | normal | 8692.18 | 495.5959 | 27.41821 | 4.515647 | 1.01748 | 6.781424 | 0.4650082 | 0.257466 | 0.08010214 | 41.71946 | 24.4536 | 0.9432858 | 0 | 0 | 0 | 0.0567142 | 0.9432858 | 0.0567142 | 0.2494058 | 0.2160885 | 0.5345057 | 3.08 | 1.61 | 469 | 60.49667 | 0.43
2024-03-11 08:00 | 2.816469 | 3450 | 18.22932 | 16.7393 | 2024-03-08 | 1159.372 | 386.2786 | (-inf, 18.5] | normal | 8692.18 | 495.5959 | 27.41821 | 4.515647 | 1.01748 | 6.781424 | 0.4650082 | 0.257466 | 0.08010214 | 41.71946 | 24.4536 | 0.9432858 | 0 | 0 | 0 | 0.0567142 | 0.9432858 | 0.0567142 | 0.2494058 | 0.2160885 | 0.5345057 | 3.08 | 1.61 | 469 | 60.49667 | 0.43
2024-03-11 16:00 | 2.731865 | 3450 | 18.70613 | 16.52229 | 2024-03-08 | 1159.372 | 381.3158 | (18.5, 19.0] | normal | 8692.18 | 495.5959 | 27.41821 | 4.515647 | 1.01748 | 6.781424 | 0.4650082 | 0.257466 | 0.08010214 | 41.71946 | 24.4536 | 0.9432858 | 0 | 0 | 0 | 0.0567142 | 0.9432858 | 0.0567142 | 0.2494058 | 0.2160885 | 0.5345057 | 3.08 | 1.61 | 469 | 60.49667 | 0.43
2024-03-12 | 2.750594 | 3450 | 18.95584 | 16.21737 | 2024-03-09 | 1136.751 | 377.2151 | (18.5, 19.0] | normal | 7926.08 | 494.078 | 32.70221 | 4.831069 | 1.067441 | 6.741982 | 0.4754438 | 0.2399808 | 0.08478641 | 41.22716 | 26.02151 | 0.9377839 | 0 | 0 | 0 | 0.06221613 | 0.9377839 | 0.06221613 | 0.4238287 | 0.1746109 | 0.4015604 | 3.7 | 1.93 | 503 | 58.485 | 0.8
2024-03-12 08:00 | 2.741552 | 3450 | 18.94617 | 15.86771 | 2024-03-09 | 1136.751 | 378.0288 | (18.5, 19.0] | normal | 7926.08 | 494.078 | 32.70221 | 4.831069 | 1.067441 | 6.741982 | 0.4754438 | 0.2399808 | 0.08478641 | 41.22716 | 26.02151 | 0.9377839 | 0 | 0 | 0 | 0.06221613 | 0.9377839 | 0.06221613 | 0.4238287 | 0.1746109 | 0.4015604 | 3.7 | 1.93 | 503 | 58.485 | 0.8
2024-03-12 16:00 | 2.607219 | 3406.197 | 18.48169 | 15.66152 | 2024-03-10 | 1136.751 | 375.9687 | (-inf, 18.5] | normal | 8747.42 | 487.847 | 34.59842 | 4.65694 | 0.9467996 | 6.710746 | 0.4744526 | 0.2748375 | 0.1202748 | 37.71511 | 22.86117 | 0.9524328 | 0 | 0 | 0 | 0.04756717 | 0.9524328 | 0.04756717 | 0.2660041 | 0.1352513 | 0.5987445 | 3.7 | 1.93 | 503 | 58.485 | 0.8
2024-03-13 | 2.543605 | 3450 | 18.08638 | 16.16619 | 2024-03-10 | 1126.165 | 380.1913 | (-inf, 18.5] | normal | 8747.42 | 487.847 | 34.59842 | 4.65694 | 0.9467996 | 6.710746 | 0.4744526 | 0.2748375 | 0.1202748 | 37.71511 | 22.86117 | 0.9524328 | 0 | 0 | 0 | 0.04756717 | 0.9524328 | 0.04756717 | 0.2660041 | 0.1352513 | 0.5987445 | 3.41 | 1.92 | 472 | 59.64667 | 0.72
2024-03-13 08:00 | 2.58849 | 3450 | 18.29224 | 15.97317 | 2024-03-10 | 1126.165 | 375.311 | (-inf, 18.5] | normal | 8747.42 | 487.847 | 34.59842 | 4.65694 | 0.9467996 | 6.710746 | 0.4744526 | 0.2748375 | 0.1202748 | 37.71511 | 22.86117 | 0.9524328 | 0 | 0 | 0 | 0.04756717 | 0.9524328 | 0.04756717 | 0.2660041 | 0.1352513 | 0.5987445 | 3.41 | 1.92 | 472 | 59.64667 | 0.72
2024-03-13 16:00 | 2.50647 | 3450 | 18.60334 | 15.9937 | 2024-03-11 | 1126.165 | 366.4629 | (18.5, 19.0] | normal | 8973.82 | 489.9781 | 38.86974 | 4.708673 | 1.11425 | 6.916307 | 0.5264349 | 0.2493555 | 0.0641111 | 40.70917 | 21.98628 | 0.8217136 | 0 | 0 | 0.1371868 | 0.04109955 | 0.8217136 | 0.1782864 | 0.2362316 | 0.1350796 | 0.6286888 | 3.41 | 1.92 | 472 | 59.64667 | 0.72
2024-03-14 | 2.470303 | 3450 | 18.78012 | 15.89135 | 2024-03-11 | 1142.072 | 373.7541 | (18.5, 19.0] | normal | 8973.82 | 489.9781 | 38.86974 | 4.708673 | 1.11425 | 6.916307 | 0.5264349 | 0.2493555 | 0.0641111 | 40.70917 | 21.98628 | 0.8217136 | 0 | 0 | 0.1371868 | 0.04109955 | 0.8217136 | 0.1782864 | 0.2362316 | 0.1350796 | 0.6286888 | 3.69 | 2.07 | 488 | 60.67667 | 0.68
2024-03-14 08:00 | 2.506147 | 3450 | 18.71879 | 16.04039 | 2024-03-11 | 1142.072 | 379.9008 | (18.5, 19.0] | normal | 8973.82 | 489.9781 | 38.86974 | 4.708673 | 1.11425 | 6.916307 | 0.5264349 | 0.2493555 | 0.0641111 | 40.70917 | 21.98628 | 0.8217136 | 0 | 0 | 0.1371868 | 0.04109955 | 0.8217136 | 0.1782864 | 0.2362316 | 0.1350796 | 0.6286888 | 3.69 | 2.07 | 488 | 60.67667 | 0.68
2024-03-14 16:00 | 2.476116 | 3450 | 18.7773 | 16.12063 | 2024-03-12 | 1142.072 | 382.2602 | (18.5, 19.0] | normal | 8004.7 | 494.1637 | 41.21097 | 5.068395 | 1.452862 | 7.091488 | 0.5905918 | 0.2272499 | 0.05456152 | 45.48129 | 22.93841 | 0.6787362 | 0 | 0 | 0.2806801 | 0.04058366 | 0.6787362 | 0.3212638 | 0.3713443 | 0.1775719 | 0.4510837 | 3.69 | 2.07 | 488 | 60.67667 | 0.68
2024-03-15 | 2.409918 | 3450 | 19.03388 | 16.10972 | 2024-03-12 | 1088.058 | 375.1448 | (19.0, 19.5] | normal | 8004.7 | 494.1637 | 41.21097 | 5.068395 | 1.452862 | 7.091488 | 0.5905918 | 0.2272499 | 0.05456152 | 45.48129 | 22.93841 | 0.6787362 | 0 | 0 | 0.2806801 | 0.04058366 | 0.6787362 | 0.3212638 | 0.3713443 | 0.1775719 | 0.4510837 | 3.6 | 1.97 | 489 | 62.47333 | 0.82
2024-03-15 08:00 | 2.472241 | 3450 | 19.39637 | 15.69765 | 2024-03-12 | 1088.058 | 356.948 | (19.0, 19.5] | normal | 8004.7 | 494.1637 | 41.21097 | 5.068395 | 1.452862 | 7.091488 | 0.5905918 | 0.2272499 | 0.05456152 | 45.48129 | 22.93841 | 0.6787362 | 0 | 0 | 0.2806801 | 0.04058366 | 0.6787362 | 0.3212638 | 0.3713443 | 0.1775719 | 0.4510837 | 3.6 | 1.97 | 489 | 62.47333 | 0.82
2024-03-15 16:00 | 2.169023 | 3450 | 19.30136 | 15.65821 | 2024-03-13 | 1088.058 | 378.88 | (19.0, 19.5] | normal | 8644.52 | 514.962 | 30.54154 | 5.077659 | 1.455467 | 7.182318 | 0.6334653 | 0.2399512 | 0.06270123 | 47.99578 | 17.75997 | 0.6569422 | 0 | 0 | 0.3279153 | 0.01514254 | 0.6569422 | 0.3430578 | 0.3430578 | 0.1571192 | 0.499823 | 3.6 | 1.97 | 489 | 62.47333 | 0.82
2024-03-16 | 2.175159 | 3369.243 | 19.1338 | 15.637 | 2024-03-13 | 1161.683 | 387.2953 | (19.0, 19.5] | normal | 8644.52 | 514.962 | 30.54154 | 5.077659 | 1.455467 | 7.182318 | 0.6334653 | 0.2399512 | 0.06270123 | 47.99578 | 17.75997 | 0.6569422 | 0 | 0 | 0.3279153 | 0.01514254 | 0.6569422 | 0.3430578 | 0.3430578 | 0.1571192 | 0.499823 | 3.4 | 1.63 | 484 | 63.565
2024-03-16 08:00 | 2.21548 | 3350 | 19.28805 | 16.19956 | 2024-03-14 | 1161.683 | 383.0969 | (19.0, 19.5] | normal | 8216.01 | 511.8729 | 29.60606 | 5.271837 | 1.554681 | 7.165064 | 0.6521851 | 0.2310362 | 0.08534067 | 49.94259 | 20.95177 | 0.5964598 | 0 | 0 | 0.3558516 | 0.0476886 | 0.5964598 | 0.4035402 | 0.4174362 | 0.1380658 | 0.444498 | 3.4 | 1.63 | 484 | 63.565
2024-03-16 16:00 | 2.140987 | 3350 | 19.68517 | 16.04641 | 2024-03-14 | 1161.683 | 386.5332 | (19.5, 20.0] | normal | 8216.01 | 511.8729 | 29.60606 | 5.271837 | 1.554681 | 7.165064 | 0.6521851 | 0.2310362 | 0.08534067 | 49.94259 | 20.95177 | 0.5964598 | 0 | 0 | 0.3558516 | 0.0476886 | 0.5964598 | 0.4035402 | 0.4174362 | 0.1380658 | 0.444498 | 3.4 | 1.63 | 484 | 63.565
2024-03-17 | 2.125025 | 3350 | 19.24496 | 15.96283 | 2024-03-14 | 1137.053 | 376.9379 | (19.0, 19.5] | normal | 8216.01 | 511.8729 | 29.60606 | 5.271837 | 1.554681 | 7.165064 | 0.6521851 | 0.2310362 | 0.08534067 | 49.94259 | 20.95177 | 0.5964598 | 0 | 0 | 0.3558516 | 0.0476886 | 0.5964598 | 0.4035402 | 0.4174362 | 0.1380658 | 0.444498 | 3.1 | 1.48 | 468 | 61.4
2024-03-17 08:00 | 2.038893 | 3350 | 19.11015 | 16.20263 | 2024-03-15 | 1137.053 | 375.0097 | (19.0, 19.5] | normal | 6938.75 | 509.8797 | 31.93852 | 5.850498 | 1.646602 | 7.102162 | 0.7688337 | 0.212402 | 0.07147132 | 51.80888 | 25.32537 | 0.6906431 | 0 | 0 | 0.2419067 | 0.06745019 | 0.6906431 | 0.3093569 | 0.417261 | 0.1318725 | 0.4508665 | 3.1 | 1.48 | 468 | 61.4
2024-03-17 16:00 | 2.026588 | 3350 | 19.11882 | 16.19709 | 2024-03-15 | 1137.053 | 379.291 | (19.0, 19.5] | normal | 6938.75 | 509.8797 | 31.93852 | 5.850498 | 1.646602 | 7.102162 | 0.7688337 | 0.212402 | 0.07147132 | 51.80888 | 25.32537 | 0.6906431 | 0 | 0 | 0.2419067 | 0.06745019 | 0.6906431 | 0.3093569 | 0.417261 | 0.1318725 | 0.4508665 | 3.1 | 1.48 | 468 | 61.4
2024-03-18 08:00 | 2.346304 | 3449.999 | 19.41607 | 14.92471 | 2024-03-15 | 1061.42 | 368.134 | (19.0, 19.5] | normal | 6938.75 | 509.8797 | 31.93852 | 5.850498 | 1.646602 | 7.102162 | 0.7688337 | 0.212402 | 0.07147132 | 51.80888 | 25.32537 | 0.6906431 | 0 | 0 | 0.2419067 | 0.06745019 | 0.6906431 | 0.3093569 | 0.417261 | 0.1318725 | 0.4508665 | 3.46 | 2.02 | 501 | 63.15 | 1.03
2024-03-18 16:00 | 2.231023 | 3450 | 19.34005 | 16.04778 | 2024-03-16 | 1061.42 | 375.5652 | (19.0, 19.5] | normal | 7822.1 | 501.4581 | 32.59738 | 5.641488 | 1.736686 | 7.043619 | 0.7319183 | 0.2157257 | 0.1143809 | 55.47488 | 34.92869 | 0.5962158 | 0 | 0 | 0.3323455 | 0.07143862 | 0.5962158 | 0.4037842 | 0.4037842 | 0.3219046 | 0.2743112 | 3.46 | 2.02 | 501 | 63.15 | 1.03
2024-03-19 | 2.07893 | 3394.512 | 19.18007 | 15.8893 | 2024-03-16 | 844.1316 | 376.0805 | (19.0, 19.5] | baixo | 7822.1 | 501.4581 | 32.59738 | 5.641488 | 1.736686 | 7.043619 | 0.7319183 | 0.2157257 | 0.1143809 | 55.47488 | 34.92869 | 0.5962158 | 0 | 0 | 0.3323455 | 0.07143862 | 0.5962158 | 0.4037842 | 0.4037842 | 0.3219046 | 0.2743112 | 3.38 | 1.86 | 488 | 62.3 | 0.67
2024-03-22 08:00 | 3.334951 | 3217.606 | 19.84513 | 14.78559 | 2024-03-18 | 917.2891 | 369.9641 | (19.5, 20.0] | baixo | 6594.29 | 488.0942 | 29.50487 | 5.387456 | 1.991354 | 7.082292 | 0.7810917 | 0.2343044 | 0.07921294 | 50.79324 | 18.39801 | 0.7139267 | 0 | 0 | 0.2698592 | 0.01621403 | 0.7139267 | 0.2860733 | 0.3216267 | 0.1431329 | 0.5352403 | 3.43 | 1.99 | 470 | 61.9 | 0.86
2024-03-22 16:00 | 2.58373 | 3474.307 | 19.34366 | 15.27867 | 2024-03-20 | 917.2891 | 382.7156 | (19.0, 19.5] | baixo | 9270.3 | 487.9996 | 28.40291 | 4.781281 | 1.847476 | 6.92849 | 0.5870078 | 0.2383337 | 0.04329785 | 56.68851 | 15.49643 | 0.6741465 | 0 | 0 | 0.2516984 | 0.0741551 | 0.6741465 | 0.3258535 | 0.3967617 | 0.05874675 | 0.5444915 | 3.43 | 1.99 | 470 | 61.9 | 0.86
2024-03-23 | 2.481705 | 3475 | 18.84988 | 15.9199 | 2024-03-20 | 1113.973 | 381.8764 | (18.5, 19.0] | normal | 9270.3 | 487.9996 | 28.40291 | 4.781281 | 1.847476 | 6.92849 | 0.5870078 | 0.2383337 | 0.04329785 | 56.68851 | 15.49643 | 0.6741465 | 0 | 0 | 0.2516984 | 0.0741551 | 0.6741465 | 0.3258535 | 0.3967617 | 0.05874675 | 0.5444915 | 3.2 | 1.71 | 488 | 63.37
2024-03-23 08:00 | 2.556403 | 3475 | 18.67049 | 16.42493 | 2024-03-20 | 1113.973 | 381.3596 | (18.5, 19.0] | normal | 9270.3 | 487.9996 | 28.40291 | 4.781281 | 1.847476 | 6.92849 | 0.5870078 | 0.2383337 | 0.04329785 | 56.68851 | 15.49643 | 0.6741465 | 0 | 0 | 0.2516984 | 0.0741551 | 0.6741465 | 0.3258535 | 0.3967617 | 0.05874675 | 0.5444915 | 3.2 | 1.71 | 488 | 63.37
2024-03-23 16:00 | 2.502864 | 3421.032 | 18.89936 | 16.07376 | 2024-03-21 | 1113.973 | 358.0673 | (18.5, 19.0] | normal | 6275.1 | 489.8595 | 29.86832 | 4.682319 | 1.861164 | 6.936997 | 0.5939568 | 0.2417861 | 0.04486016 | 56.84641 | 13.89351 | 0.6954981 | 0 | 0 | 0.2648229 | 0.03967905 | 0.6954981 | 0.3045019 | 0.3320298 | 0 | 0.6679702 | 3.2 | 1.71 | 488 | 63.37
2024-03-24 | 2.627557 | 3474.194 | 18.88253 | 15.67148 | 2024-03-21 | 1092.103 | 350.2913 | (18.5, 19.0] | normal | 6275.1 | 489.8595 | 29.86832 | 4.682319 | 1.861164 | 6.936997 | 0.5939568 | 0.2417861 | 0.04486016 | 56.84641 | 13.89351 | 0.6954981 | 0 | 0 | 0.2648229 | 0.03967905 | 0.6954981 | 0.3045019 | 0.3320298 | 0 | 0.6679702 | 3.19 | 1.77 | 474 | 65.47
2024-03-24 08:00 | 2.556403 | 3475 | 18.7 | 16.01969 | 2024-03-21 | 1092.103 | 355.4717 | (18.5, 19.0] | normal | 6275.1 | 489.8595 | 29.86832 | 4.682319 | 1.861164 | 6.936997 | 0.5939568 | 0.2417861 | 0.04486016 | 56.84641 | 13.89351 | 0.6954981 | 0 | 0 | 0.2648229 | 0.03967905 | 0.6954981 | 0.3045019 | 0.3320298 | 0 | 0.6679702 | 3.19 | 1.77 | 474 | 65.47
2024-03-24 16:00 | 2.567945 | 3475 | 18.65571 | 15.78973 | 2024-03-22 | 1092.103 | 380.4713 | (18.5, 19.0] | normal | 4563.43 | 494.0868 | 34.16402 | 4.496141 | 1.136793 | 6.999344 | 0.6149141 | 0.2390978 | 0.0824868 | 60.53223 | 18.20589 | 0.6526582 | 0 | 0 | 0.2340739 | 0.1132679 | 0.6526582 | 0.3473418 | 0.4885229 | 0.0660753 | 0.4454018 | 3.19 | 1.77 | 474 | 65.47
2024-03-25 | 2.648734 | 3475 | 18.49767 | 15.61156 | 2024-03-22 | 1081.187 | 379.5702 | (-inf, 18.5] | normal | 4563.43 | 494.0868 | 34.16402 | 4.496141 | 1.136793 | 6.999344 | 0.6149141 | 0.2390978 | 0.0824868 | 60.53223 | 18.20589 | 0.6526582 | 0 | 0 | 0.2340739 | 0.1132679 | 0.6526582 | 0.3473418 | 0.4885229 | 0.0660753 | 0.4454018 | 3.17 | 1.7 | 492 | 64.765 | 0.74
2024-03-25 08:00 | 2.651619 | 3475 | 18.83634 | 14.63622 | 2024-03-22 | 1081.187 | 358.4822 | (18.5, 19.0] | normal | 4563.43 | 494.0868 | 34.16402 | 4.496141 | 1.136793 | 6.999344 | 0.6149141 | 0.2390978 | 0.0824868 | 60.53223 | 18.20589 | 0.6526582 | 0 | 0 | 0.2340739 | 0.1132679 | 0.6526582 | 0.3473418 | 0.4885229 | 0.0660753 | 0.4454018 | 3.17 | 1.7 | 492 | 64.765 | 0.74
2024-03-25 16:00 | 2.461508 | 3475 | 18.9077 | 15.5915 | 2024-03-23 | 1081.187 | 335.6949 | (18.5, 19.0] | normal | 9965.7 | 498.5841 | 32.36563 | 4.829937 | 1.403259 | 6.931413 | 0.630322 | 0.2278096 | 0.07826051 | 53.90427 | 16.18161 | 0.6563683 | 0 | 0 | 0.2736175 | 0.07001415 | 0.6563683 | 0.3436317 | 0.5669918 | 0.07971442 | 0.3532938 | 3.17 | 1.7 | 492 | 64.765 | 0.74
2024-03-26 | 2.452852 | 3475 | 19.16758 | 16.31594 | 2024-03-23 | 1031.168 | 344.2733 | (19.0, 19.5] | normal | 9965.7 | 498.5841 | 32.36563 | 4.829937 | 1.403259 | 6.931413 | 0.630322 | 0.2278096 | 0.07826051 | 53.90427 | 16.18161 | 0.6563683 | 0 | 0 | 0.2736175 | 0.07001415 | 0.6563683 | 0.3436317 | 0.5669918 | 0.07971442 | 0.3532938 | 4.02 | 2.17 | 476 | 64.16 | 0.84
2024-03-26 08:00 | 2.514085 | 3475 | 19.60105 | 15.78429 | 2024-03-23 | 1031.168 | 354.8452 | (19.5, 20.0] | normal | 9965.7 | 498.5841 | 32.36563 | 4.829937 | 1.403259 | 6.931413 | 0.630322 | 0.2278096 | 0.07826051 | 53.90427 | 16.18161 | 0.6563683 | 0 | 0 | 0.2736175 | 0.07001415 | 0.6563683 | 0.3436317 | 0.5669918 | 0.07971442 | 0.3532938 | 4.02 | 2.17 | 476 | 64.16 | 0.84
2024-03-26 16:00 | 2.450608 | 3454.665 | 19.42327 | 15.67339 | 2024-03-24 | 1031.168 | 349.3074 | (19.0, 19.5] | normal | 9597.27 | 491.9442 | 27.47868 | 4.962353 | 1.773672 | 6.816706 | 0.7110025 | 0.2259288 | 0.05512844 | 52.09344 | 19.66554 | 0.6133244 | 0 | 0 | 0.2716241 | 0.1150515 | 0.6133244 | 0.3866756 | 0.540858 | 0.1499551 | 0.3091869 | 4.02 | 2.17 | 476 | 64.16 | 0.84
2024-03-27 | 2.465782 | 3450 | 19.32945 | 15.91689 | 2024-03-24 | 1115.95 | 368.0493 | (19.0, 19.5] | normal | 9597.27 | 491.9442 | 27.47868 | 4.962353 | 1.773672 | 6.816706 | 0.7110025 | 0.2259288 | 0.05512844 | 52.09344 | 19.66554 | 0.6133244 | 0 | 0 | 0.2716241 | 0.1150515 | 0.6133244 | 0.3866756 | 0.540858 | 0.1499551 | 0.3091869 | 4.14 | 2.16 | 467 | 61.65 | 0.61
2024-03-27 08:00 | 2.536178 | 3450 | 19.27897 | 16.30178 | 2024-03-24 | 1115.95 | 363.8473 | (19.0, 19.5] | normal | 9597.27 | 491.9442 | 27.47868 | 4.962353 | 1.773672 | 6.816706 | 0.7110025 | 0.2259288 | 0.05512844 | 52.09344 | 19.66554 | 0.6133244 | 0 | 0 | 0.2716241 | 0.1150515 | 0.6133244 | 0.3866756 | 0.540858 | 0.1499551 | 0.3091869 | 4.14 | 2.16 | 467 | 61.65 | 0.61
2024-03-27 16:00 | 2.324023 | 3435.486 | 19.28007 | 16.28414 | 2024-03-25 | 1115.95 | 379.5074 | (19.0, 19.5] | normal | 8113.53 | 475.4237 | 33.30025 | 4.504185 | 1.775378 | 6.584861 | 0.6589526 | 0.2278948 | 0.07233663 | 48.5286 | 19.87291 | 0.6576484 | 0 | 0 | 0.2496225 | 0.09272906 | 0.6576484 | 0.3423516 | 0.5064097 | 0.2297151 | 0.2638753 | 4.14 | 2.16 | 467 | 61.65 | 0.61
2024-03-28 | 2.334747 | 3391.416 | 19.11648 | 15.89786 | 2024-03-25 | 1094.687 | 366.4268 | (19.0, 19.5] | normal | 8113.53 | 475.4237 | 33.30025 | 4.504185 | 1.775378 | 6.584861 | 0.6589526 | 0.2278948 | 0.07233663 | 48.5286 | 19.87291 | 0.6576484 | 0 | 0 | 0.2496225 | 0.09272906 | 0.6576484 | 0.3423516 | 0.5064097 | 0.2297151 | 0.2638753 | 3.63 | 2 | 472 | 63.16 | 0.99
2024-03-28 08:00 | 2.361414 | 3350.055 | 19.14552 | 16.49952 | 2024-03-25 | 1094.687 | 366.0278 | (19.0, 19.5] | normal | 8113.53 | 475.4237 | 33.30025 | 4.504185 | 1.775378 | 6.584861 | 0.6589526 | 0.2278948 | 0.07233663 | 48.5286 | 19.87291 | 0.6576484 | 0 | 0 | 0.2496225 | 0.09272906 | 0.6576484 | 0.3423516 | 0.5064097 | 0.2297151 | 0.2638753 | 3.63 | 2 | 472 | 63.16 | 0.99
2024-03-28 16:00 | 2.278332 | 3350 | 19.33601 | 16.33016 | 2024-03-26 | 1094.687 | 378.3427 | (19.0, 19.5] | normal | 9286 | 477.9625 | 35.03058 | 4.739339 | 2.024212 | 6.933372 | 0.6646353 | 0.2259627 | 0.05791351 | 55.41043 | 23.65645 | 0.5132985 | 0 | 0 | 0.3995617 | 0.08713978 | 0.5132985 | 0.4867015 | 0.5354146 | 0.15353 | 0.3110554 | 3.63 | 2 | 472 | 63.16 | 0.99
2024-03-29 | 2.258379 | 3349.147 | 19.44861 | 16.10236 | 2024-03-26 | 1146.907 | 382.9711 | (19.0, 19.5] | normal | 9286 | 477.9625 | 35.03058 | 4.739339 | 2.024212 | 6.933372 | 0.6646353 | 0.2259627 | 0.05791351 | 55.41043 | 23.65645 | 0.5132985 | 0 | 0 | 0.3995617 | 0.08713978 | 0.5132985 | 0.4867015 | 0.5354146 | 0.15353 | 0.3110554 | 3.48 | 2.01 | 463 | 64.28
2024-03-29 08:00 | 2.303059 | 3325.018 | 19.40926 | 15.76547 | 2024-03-27 | 1146.907 | 378.7136 | (19.0, 19.5] | normal | 8333.09 | 478.4289 | 32.43992 | 4.167602 | 1.217147 | 6.400039 | 0.4669086 | 0.2240412 | 0.05035959 | 42.04807 | 20.42266 | 0.6741089 | 0 | 0 | 0.2730368 | 0.05285434 | 0.6741089 | 0.3258911 | 0.4471175 | 0.03728269 | 0.5155999 | 3.48 | 2.01 | 463 | 64.28
2024-03-29 16:00 | 2.339609 | 3325 | 19.30503 | 15.7536 | 2024-03-27 | 1146.907 | 381.9784 | (19.0, 19.5] | normal | 8333.09 | 478.4289 | 32.43992 | 4.167602 | 1.217147 | 6.400039 | 0.4669086 | 0.2240412 | 0.05035959 | 42.04807 | 20.42266 | 0.6741089 | 0 | 0 | 0.2730368 | 0.05285434 | 0.6741089 | 0.3258911 | 0.4471175 | 0.03728269 | 0.5155999 | 3.48 | 2.01 | 463 | 64.28
2024-03-30 | 2.165745 | 3325 | 19.36275 | 15.76648 | 2024-03-27 | 1150.542 | 380.2146 | (19.0, 19.5] | normal | 8333.09 | 478.4289 | 32.43992 | 4.167602 | 1.217147 | 6.400039 | 0.4669086 | 0.2240412 | 0.05035959 | 42.04807 | 20.42266 | 0.6741089 | 0 | 0 | 0.2730368 | 0.05285434 | 0.6741089 | 0.3258911 | 0.4471175 | 0.03728269 | 0.5155999 | 3.18 | 1.35 | 465 | 61.27333
2024-03-30 08:00 | 2.041692 | 3346.761 | 19.21184 | 15.9298 | 2024-03-28 | 1150.542 | 382.5319 | (19.0, 19.5] | normal | 8925.56 | 473.3791 | 37.82338 | 3.783504 | 1.287427 | 6.511853 | 0.6086886 | 0.2262245 | 0.07103627 | 41.7788 | 24.00577 | 0.7499731 | 0 | 0 | 0.1804671 | 0.06955978 | 0.7499731 | 0.2500269 | 0.4126934 | 0.1692308 | 0.4180757 | 3.18 | 1.35 | 465 | 61.27333
2024-03-30 16:00 | 2.038228 | 3356.026 | 19.11264 | 16.02289 | 2024-03-28 | 1150.542 | 383.6075 | (19.0, 19.5] | normal | 8925.56 | 473.3791 | 37.82338 | 3.783504 | 1.287427 | 6.511853 | 0.6086886 | 0.2262245 | 0.07103627 | 41.7788 | 24.00577 | 0.7499731 | 0 | 0 | 0.1804671 | 0.06955978 | 0.7499731 | 0.2500269 | 0.4126934 | 0.1692308 | 0.4180757 | 3.18 | 1.35 | 465 | 61.27333
2024-03-31 | 2.135001 | 3350 | 19.34727 | 16.33401 | 2024-03-28 | 1169.719 | 387.4625 | (19.0, 19.5] | normal | 8925.56 | 473.3791 | 37.82338 | 3.783504 | 1.287427 | 6.511853 | 0.6086886 | 0.2262245 | 0.07103627 | 41.7788 | 24.00577 | 0.7499731 | 0 | 0 | 0.1804671 | 0.06955978 | 0.7499731 | 0.2500269 | 0.4126934 | 0.1692308 | 0.4180757 | 3.18 | 1.4 | 466 | 62.535
2024-03-31 08:00 | 2.114383 | 3350 | 19.29733 | 16.19272 | 2024-03-29 | 1169.719 | 386.6379 | (19.0, 19.5] | normal | 8135.3 | 478.462 | 42.93828 | 3.671139 | 0.9743944 | 6.428727 | 0.5060241 | 0.232826 | 0.0678923 | 39.9643 | 17.27865 | 0.700118 | 0 | 0 | 0.263136 | 0.03674603 | 0.700118 | 0.299882 | 0.3566605 | 0.261168 | 0.3821715 | 3.18 | 1.4 | 466 | 62.535
2024-03-31 16:00 | 2.140655 | 3316.136 | 19.35742 | 16.24817 | 2024-03-29 | 1169.719 | 388.051 | (19.0, 19.5] | normal | 8135.3 | 478.462 | 42.93828 | 3.671139 | 0.9743944 | 6.428727 | 0.5060241 | 0.232826 | 0.0678923 | 39.9643 | 17.27865 | 0.700118 | 0 | 0 | 0.263136 | 0.03674603 | 0.700118 | 0.299882 | 0.3566605 | 0.261168 | 0.3821715 | 3.18 | 1.4 | 466 | 62.535
2024-04-01 | 2.17657 | 3350 | 19.34493 | 16.06791 | 2024-03-29 | 1143.088 | 385.298 | (19.0, 19.5] | normal | 8135.3 | 478.462 | 42.93828 | 3.671139 | 0.9743944 | 6.428727 | 0.5060241 | 0.232826 | 0.0678923 | 39.9643 | 17.27865 | 0.700118 | 0 | 0 | 0.263136 | 0.03674603 | 0.700118 | 0.299882 | 0.3566605 | 0.261168 | 0.3821715 | 3.1 | 1.45 | 469 | 63.55333 | 0.56
2024-04-01 08:00 | 2.120369 | 3325.06 | 19.12644 | 15.93178 | 2024-03-30 | 1143.088 | 399.6578 | (19.0, 19.5] | normal | 10706.36 | 477.8537 | 34.56593 | 3.916576 | 0.9315242 | 6.346491 | 0.4891359 | 0.2211544 | 0.05915513 | 44.73764 | 19.23005 | 0.6302955 | 0 | 0 | 0.2801811 | 0.08952342 | 0.6302955 | 0.3697045 | 0.4205762 | 0.2820613 | 0.2973625 | 3.1 | 1.45 | 469 | 63.55333 | 0.56
2024-04-01 16:00 | 2.087945 | 3331.925 | 19.07098 | 16.03054 | 2024-03-30 | 1143.088 | 390.3058 | (19.0, 19.5] | normal | 10706.36 | 477.8537 | 34.56593 | 3.916576 | 0.9315242 | 6.346491 | 0.4891359 | 0.2211544 | 0.05915513 | 44.73764 | 19.23005 | 0.6302955 | 0 | 0 | 0.2801811 | 0.08952342 | 0.6302955 | 0.3697045 | 0.4205762 | 0.2820613 | 0.2973625 | 3.1 | 1.45 | 469 | 63.55333 | 0.56
2024-04-02 | 2.144638 | 3275.02 | 19.59921 | 16.12688 | 2024-03-30 | 1156.919 | 384.5577 | (19.5, 20.0] | normal | 10706.36 | 477.8537 | 34.56593 | 3.916576 | 0.9315242 | 6.346491 | 0.4891359 | 0.2211544 | 0.05915513 | 44.73764 | 19.23005 | 0.6302955 | 0 | 0 | 0.2801811 | 0.08952342 | 0.6302955 | 0.3697045 | 0.4205762 | 0.2820613 | 0.2973625 | 3.43 | 1.89 | 466 | 61.3 | 0.81
2024-04-02 08:00 | 2.606897 | 3037.633 | 19.61137 | 15.55711 | 2024-03-30 | 1156.919 | 384.8401 | (19.5, 20.0] | normal | 10706.36 | 477.8537 | 34.56593 | 3.916576 | 0.9315242 | 6.346491 | 0.4891359 | 0.2211544 | 0.05915513 | 44.73764 | 19.23005 | 0.6302955 | 0 | 0 | 0.2801811 | 0.08952342 | 0.6302955 | 0.3697045 | 0.4205762 | 0.2820613 | 0.2973625 | 3.43 | 1.89 | 466 | 61.3 | 0.81
2024-04-02 16:00 | 2.575119 | 3282.488 | 19.47507 | 15.80483 | 2024-03-31 | 1156.919 | 382.0676 | (19.0, 19.5] | normal | 9549.38 | 466.3607 | 26.86462 | 3.862026 | 0.9830339 | 6.240142 | 0.3769114 | 0.2216075 | 0.04806191 | 41.69862 | 13.53346 | 0.7163952 | 0 | 0 | 0.2167785 | 0.06682633 | 0.7163952 | 0.2836048 | 0.393058 | 0.2716564 | 0.3352856 | 3.43 | 1.89 | 466 | 61.3 | 0.81
2024-04-03 | 2.01761 | 3371.344 | 19.24009 | 15.88241 | 2024-03-31 | 1084.688 | 386.2852 | (19.0, 19.5] | normal | 9549.38 | 466.3607 | 26.86462 | 3.862026 | 0.9830339 | 6.240142 | 0.3769114 | 0.2216075 | 0.04806191 | 41.69862 | 13.53346 | 0.7163952 | 0 | 0 | 0.2167785 | 0.06682633 | 0.7163952 | 0.2836048 | 0.393058 | 0.2716564 | 0.3352856
2024-04-03 08:00 | 1.987939 | 3400 | 19.20987 | 16.0572 | 2024-04-01 | 1084.688 | 373.3717 | (19.0, 19.5] | normal | 9464.42 | 478.0966 | 34.6294 | 3.716373 | 0.8969473 | 6.229866 | 0.3378007 | 0.2117484 | 0.05136984 | 40.8764 | 11.66554 | 0.633501 | 0 | 0 | 0.3145983 | 0.0519007 | 0.633501 | 0.366499 | 0.5052111 | 0.1707331 | 0.3240558
2024-04-03 16:00 | 1.9555 | 3375.388 | 19.18318 | 16.39187 | 2024-04-01 | 1084.688 | 371.8854 | (19.0, 19.5] | normal | 9464.42 | 478.0966 | 34.6294 | 3.716373 | 0.8969473 | 6.229866 | 0.3378007 | 0.2117484 | 0.05136984 | 40.8764 | 11.66554 | 0.633501 | 0 | 0 | 0.3145983 | 0.0519007 | 0.633501 | 0.366499 | 0.5052111 | 0.1707331 | 0.3240558
2024-04-04 | 1.906564 | 3350.002 | 19.21372 | 16.3717 | 2024-04-02 | 1133.832 | 371.005 | (19.0, 19.5] | normal | 8049.73 | 491.0871 | 36.34659 | 3.996784 | 0.9630031 | 6.321573 | 0.449944 | 0.1906739 | 0.05280268 | 48.71443 | 28.56445 | 0.4018458 | 0 | 0 | 0.4706357 | 0.1275186 | 0.4018458 | 0.5981542 | 0.6411818 | 0.2252597 | 0.1335585 | 3.81 | 2.01 | 479 | 62.72 | 1.21
2024-04-04 08:00 | 1.837032 | 3350 | 19.39453 | 16.67792 | 2024-04-02 | 1133.832 | 377.3844 | (19.0, 19.5] | normal | 8049.73 | 491.0871 | 36.34659 | 3.996784 | 0.9630031 | 6.321573 | 0.449944 | 0.1906739 | 0.05280268 | 48.71443 | 28.56445 | 0.4018458 | 0 | 0 | 0.4706357 | 0.1275186 | 0.4018458 | 0.5981542 | 0.6411818 | 0.2252597 | 0.1335585 | 3.81 | 2.01 | 479 | 62.72 | 1.21
2024-04-04 16:00 | 1.672335 | 3350 | 19.38154 | 16.19769 | 2024-04-02 | 1133.832 | 381.8525 | (19.0, 19.5] | normal | 8049.73 | 491.0871 | 36.34659 | 3.996784 | 0.9630031 | 6.321573 | 0.449944 | 0.1906739 | 0.05280268 | 48.71443 | 28.56445 | 0.4018458 | 0 | 0 | 0.4706357 | 0.1275186 | 0.4018458 | 0.5981542 | 0.6411818 | 0.2252597 | 0.1335585 | 3.81 | 2.01 | 479 | 62.72 | 1.21
2024-04-05 | 1.560347 | 3349.876 | 19.43893 | 16.59428 | 2024-04-03 | 1155.569 | 381.3486 | (19.0, 19.5] | normal | 9666.41 | 488.5537 | 23.40835 | 3.993401 | 0.5620402 | 6.489674 | 0.5834151 | 0.188566 | 0.07016176 | 50.29835 | 27.40722 | 0.3345978 | 0 | 0 | 0.5452055 | 0.1201966 | 0.3345978 | 0.6654022 | 0.698281 | 0.07994074 | 0.2217783 | 3.5 | 1.75 | 478 | 65.215 | 0.7
2024-04-05 08:00 | 1.352833 | 3350 | 19.50357 | 16.0726 | 2024-04-03 | 1155.569 | 386.016 | (19.5, 20.0] | normal | 9666.41 | 488.5537 | 23.40835 | 3.993401 | 0.5620402 | 6.489674 | 0.5834151 | 0.188566 | 0.07016176 | 50.29835 | 27.40722 | 0.3345978 | 0 | 0 | 0.5452055 | 0.1201966 | 0.3345978 | 0.6654022 | 0.698281 | 0.07994074 | 0.2217783 | 3.5 | 1.75 | 478 | 65.215 | 0.7
2024-04-05 16:00 | 1.285955 | 3343.859 | 19.70401 | 16.09138 | 2024-04-04 | 1155.569 | 383.4767 | (19.5, 20.0] | normal | 7208.76 | 496.1354 | 26.6194 | 4.037207 | 0.777267 | 6.397062 | 0.4809736 | 0.1945912 | 0.06123361 | 49.24619 | 24.42423 | 0.4572368 | 0 | 0 | 0.4532999 | 0.08946338 | 0.4572368 | 0.5427632 | 0.5427632 | 0.1318632 | 0.3253736 | 3.5 | 1.75 | 478 | 65.215 | 0.7
2024-04-06 | 1.226302 | 3305.722 | 19.68241 | 15.71192 | 2024-04-04 | 1159.702 | 385.5317 | (19.5, 20.0] | normal | 7208.76 | 496.1354 | 26.6194 | 4.037207 | 0.777267 | 6.397062 | 0.4809736 | 0.1945912 | 0.06123361 | 49.24619 | 24.42423 | 0.4572368 | 0 | 0 | 0.4532999 | 0.08946338 | 0.4572368 | 0.5427632 | 0.5427632 | 0.1318632 | 0.3253736 | 3.72 | 1.91 | 494 | 63.595
2024-04-06 08:00 | 1.228639 | 3300 | 19.60564 | 14.68246 | 2024-04-05 | 1159.702 | 386.4787 | (19.5, 20.0] | normal | 7804.26 | 500.5022 | 32.29542 | 4.442184 | 0.9443775 | 6.380982 | 0.4456463 | 0.1742558 | 0.0631019 | 45.92663 | 27.74756 | 0.30377 | 0 | 0 | 0.594123 | 0.1021071 | 0.30377 | 0.69623 | 0.69623 | 0.04104425 | 0.2627257 | 3.72 | 1.91 | 494 | 63.595
2024-04-06 16:00 | 1.24842 | 3300 | 19.2724 | 16.60175 | 2024-04-05 | 1159.702 | 383.8885 | (19.0, 19.5] | normal | 7804.26 | 500.5022 | 32.29542 | 4.442184 | 0.9443775 | 6.380982 | 0.4456463 | 0.1742558 | 0.0631019 | 45.92663 | 27.74756 | 0.30377 | 0 | 0 | 0.594123 | 0.1021071 | 0.30377 | 0.69623 | 0.69623 | 0.04104425 | 0.2627257 | 3.72 | 1.91 | 494 | 63.595
2024-04-07 | 1.213241 | 3300 | 19.35792 | 16.52329 | 2024-04-05 | 1121.553 | 377.5647 | (19.0, 19.5] | normal | 7804.26 | 500.5022 | 32.29542 | 4.442184 | 0.9443775 | 6.380982 | 0.4456463 | 0.1742558 | 0.0631019 | 45.92663 | 27.74756 | 0.30377 | 0 | 0 | 0.594123 | 0.1021071 | 0.30377 | 0.69623 | 0.69623 | 0.04104425 | 0.2627257 | 2.92 | 1.54 | 483 | 64.75333
2024-04-07 08:00 | 1.143429 | 3300 | 19.43598 | 15.85906 | 2024-04-06 | 1121.553 | 381.4234 | (19.0, 19.5] | normal | 9105.32 | 490.1352 | 29.97233 | 4.220005 | 0.9049968 | 6.304849 | 0.4259796 | 0.1820984 | 0.06753164 | 45.8545 | 27.91976 | 0.3699793 | 0 | 0 | 0.5215621 | 0.1084586 | 0.3699793 | 0.6300207 | 0.6300207 | 0.06984488 | 0.3001344 | 2.92 | 1.54 | 483 | 64.75333
2024-04-07 16:00 | 1.134314 | 3264.507 | 19.1862 | 15.91439 | 2024-04-06 | 1121.553 | 378.8921 | (19.0, 19.5] | normal | 9105.32 | 490.1352 | 29.97233 | 4.220005 | 0.9049968 | 6.304849 | 0.4259796 | 0.1820984 | 0.06753164 | 45.8545 | 27.91976 | 0.3699793 | 0 | 0 | 0.5215621 | 0.1084586 | 0.3699793 | 0.6300207 | 0.6300207 | 0.06984488 | 0.3001344 | 2.92 | 1.54 | 483 | 64.75333
2024-04-08 | 1.186289 | 3250 | 19.23321 | 16.34309 | 2024-04-06 | 1148.003 | 381.6259 | (19.0, 19.5] | normal | 9105.32 | 490.1352 | 29.97233 | 4.220005 | 0.9049968 | 6.304849 | 0.4259796 | 0.1820984 | 0.06753164 | 45.8545 | 27.91976 | 0.3699793 | 0 | 0 | 0.5215621 | 0.1084586 | 0.3699793 | 0.6300207 | 0.6300207 | 0.06984488 | 0.3001344 | 3.78 | 2.24 | 484 | 63.64 | 0.8
2024-04-08 08:00 | 1.30362 | 3250 | 19.38295 | 16.14398 | 2024-04-07 | 1148.003 | 380.3843 | (19.0, 19.5] | normal | 9731.8 | 480.9417 | 24.83059 | 3.907875 | 0.6429207 | 6.307051 | 0.4144678 | 0.1908853 | 0.06043617 | 49.45368 | 28.50323 | 0.4194661 | 0 | 0 | 0.4758483 | 0.1046857 | 0.4194661 | 0.5805339 | 0.5971321 | 0.07290224 | 0.3299657 | 3.78 | 2.24 | 484 | 63.64 | 0.8
2024-04-08 16:00 | 1.286138 | 3256.812 | 19.33872 | 15.65254 | 2024-04-07 | 1148.003 | 382.4293 | (19.0, 19.5] | normal | 9731.8 | 480.9417 | 24.83059 | 3.907875 | 0.6429207 | 6.307051 | 0.4144678 | 0.1908853 | 0.06043617 | 49.45368 | 28.50323 | 0.4194661 | 0 | 0 | 0.4758483 | 0.1046857 | 0.4194661 | 0.5805339 | 0.5971321 | 0.07290224 | 0.3299657 | 3.78 | 2.24 | 484 | 63.64 | 0.8
2024-04-09 | 1.31729 | 3300 | 19.37598 | 15.17157 | 2024-04-07 | 1147.489 | 382.0264 | (19.0, 19.5] | normal | 9731.8 | 480.9417 | 24.83059 | 3.907875 | 0.6429207 | 6.307051 | 0.4144678 | 0.1908853 | 0.06043617 | 49.45368 | 28.50323 | 0.4194661 | 0 | 0 | 0.4758483 | 0.1046857 | 0.4194661 | 0.5805339 | 0.5971321 | 0.07290224 | 0.3299657 | 3.77 | 2.15 | 485 | 63.295 | 0.75
2024-04-09 08:00 | 1.364553 | 3300 | 19.35389 | 16.11451 | 2024-04-07 | 1147.489 | 382.144 | (19.0, 19.5] | normal | 9731.8 | 480.9417 | 24.83059 | 3.907875 | 0.6429207 | 6.307051 | 0.4144678 | 0.1908853 | 0.06043617 | 49.45368 | 28.50323 | 0.4194661 | 0 | 0 | 0.4758483 | 0.1046857 | 0.4194661 | 0.5805339 | 0.5971321 | 0.07290224 | 0.3299657 | 3.77 | 2.15 | 485 | 63.295 | 0.75
2024-04-09 16:00 | 1.369504 | 3300 | 19.30057 | 16.13253 | 2024-04-08 | 1147.489 | 377.9609 | (19.0, 19.5] | normal | 10396.48 | 494.6814 | 25.82569 | 3.976522 | 0.7535242 | 6.283295 | 0.416404 | 0.1898123 | 0.06149889 | 46.52108 | 23.57418 | 0.4191294 | 0 | 0 | 0.4946703 | 0.08620033 | 0.4191294 | 0.5808706 | 0.6069352 | 0.06456127 | 0.3285035 | 3.77 | 2.15 | 485 | 63.295 | 0.75
2024-04-10 | 1.35645 | 3300 | 19.3063 | 16.11871 | 2024-04-08 | 1088.289 | 380.4699 | (19.0, 19.5] | normal | 10396.48 | 494.6814 | 25.82569 | 3.976522 | 0.7535242 | 6.283295 | 0.416404 | 0.1898123 | 0.06149889 | 46.52108 | 23.57418 | 0.4191294 | 0 | 0 | 0.4946703 | 0.08620033 | 0.4191294 | 0.5808706 | 0.6069352 | 0.06456127 | 0.3285035 | 3.83 | 2.08 | 479 | 64 | 0.98
2024-04-10 08:00 | 1.314589 | 3174.517 | 19.48121 | 16.23545 | 2024-04-09 | 1088.289 | 374.8291 | (19.0, 19.5] | normal | 9422.13 | 497.1591 | 21.82721 | 4.059592 | 1.327147 | 6.430104 | 0.6104609 | 0.1864113 | 0.06288238 | 50.82594 | 26.61461 | 0.478499 | 0 | 0 | 0.4391703 | 0.08233064 | 0.478499 | 0.521501 | 0.6158915 | 0.06846435 | 0.3156441 | 3.83 | 2.08 | 479 | 64 | 0.98
2024-04-10 16:00 | 1.48244 | 3039.426 | 19.3421 | 15.89493 | 2024-04-09 | 1088.289 | 381.9174 | (19.0, 19.5] | normal | 9422.13 | 497.1591 | 21.82721 | 4.059592 | 1.327147 | 6.430104 | 0.6104609 | 0.1864113 | 0.06288238 | 50.82594 | 26.61461 | 0.478499 | 0 | 0 | 0.4391703 | 0.08233064 | 0.478499 | 0.521501 | 0.6158915 | 0.06846435 | 0.3156441 | 3.83 | 2.08 | 479 | 64 | 0.98
2024-04-11 | 1.357759 | 3283.512 | 19.14125 | 16.47065 | 2024-04-09 | 1136.089 | 381.1612 | (19.0, 19.5] | normal | 9422.13 | 497.1591 | 21.82721 | 4.059592 | 1.327147 | 6.430104 | 0.6104609 | 0.1864113 | 0.06288238 | 50.82594 | 26.61461 | 0.478499 | 0 | 0 | 0.4391703 | 0.08233064 | 0.478499 | 0.521501 | 0.6158915 | 0.06846435 | 0.3156441 | 3.51 | 1.77 | 479 | 64.265 | 0.86
2024-04-11 08:00 | 1.353075 | 3300 | 19.57701 | 16.17465 | 2024-04-09 | 1136.089 | 373.3317 | (19.5, 20.0] | normal | 9422.13 | 497.1591 | 21.82721 | 4.059592 | 1.327147 | 6.430104 | 0.6104609 | 0.1864113 | 0.06288238 | 50.82594 | 26.61461 | 0.478499 | 0 | 0 | 0.4391703 | 0.08233064 | 0.478499 | 0.521501 | 0.6158915 | 0.06846435 | 0.3156441 | 3.51 | 1.77 | 479 | 64.265 | 0.86
2024-04-11 16:00 | 1.126887 | 3300 | 19.52004 | 11.95627 | 2024-04-10 | 1136.089 | 377.5535 | (19.5, 20.0] | normal | 9316.88 | 488.7226 | 19.01608 | 4.20594 | 1.259613 | 6.363652 | 0.5400071 | 0.1896579 | 0.06155324 | 52.54778 | 28.55093 | 0.5333427 | 0 | 0 | 0.3715772 | 0.09508011 | 0.5333427 | 0.4666573 | 0.5493448 | 0.2300115 | 0.2206436 | 3.51 | 1.77 | 479 | 64.265 | 0.86
2024-04-12 | 1.174825 | 3300 | 19.43301 | 14.73217 | 2024-04-10 | 1138.927 | 377.2051 | (19.0, 19.5] | normal | 9316.88 | 488.7226 | 19.01608 | 4.20594 | 1.259613 | 6.363652 | 0.5400071 | 0.1896579 | 0.06155324 | 52.54778 | 28.55093 | 0.5333427 | 0 | 0 | 0.3715772 | 0.09508011 | 0.5333427 | 0.4666573 | 0.5493448 | 0.2300115 | 0.2206436 | 3.57 | 1.83 | 502 | 62.855 | 0.64
2024-04-12 08:00 | 1.283868 | 3300 | 19.36762 | 15.25769 | 2024-04-11 | 1138.927 | 377.7405 | (19.0, 19.5] | normal | 9355.64 | 482.3642 | 22.07416 | 3.730663 | 0.6885186 | 6.460922 | 0.4451275 | 0.2273839 | 0.05851338 | 51.07846 | 28.71553 | 0.6336755 | 0 | 0 | 0.2807675 | 0.08555695 | 0.6336755 | 0.3663245 | 0.3663245 | 0.1530756 | 0.4805999 | 3.57 | 1.83 | 502 | 62.855 | 0.64
2024-04-12 16:00 | 1.225905 | 3300 | 19.4249 | 15.49933 | 2024-04-11 | 1138.927 | 379.3739 | (19.0, 19.5] | normal | 9355.64 | 482.3642 | 22.07416 | 3.730663 | 0.6885186 | 6.460922 | 0.4451275 | 0.2273839 | 0.05851338 | 51.07846 | 28.71553 | 0.6336755 | 0 | 0 | 0.2807675 | 0.08555695 | 0.6336755 | 0.3663245 | 0.3663245 | 0.1530756 | 0.4805999 | 3.57 | 1.83 | 502 | 62.855 | 0.64
2024-04-13 | 1.304123 | 3300 | 19.55587 | 15.86197 | 2024-04-11 | 1149.672 | 381.9687 | (19.5, 20.0] | normal | 9355.64 | 482.3642 | 22.07416 | 3.730663 | 0.6885186 | 6.460922 | 0.4451275 | 0.2273839 | 0.05851338 | 51.07846 | 28.71553 | 0.6336755 | 0 | 0 | 0.2807675 | 0.08555695 | 0.6336755 | 0.3663245 | 0.3663245 | 0.1530756 | 0.4805999 | 3.27 | 1.66 | 491 | 60.84667
2024-04-13 08:00 | 1.396792 | 3300 | 19.84076 | 14.46317 | 2024-04-11 | 1149.672 | 381.1786 | (19.5, 20.0] | normal | 9355.64 | 482.3642 | 22.07416 | 3.730663 | 0.6885186 | 6.460922 | 0.4451275 | 0.2273839 | 0.05851338 | 51.07846 | 28.71553 | 0.6336755 | 0 | 0 | 0.2807675 | 0.08555695 | 0.6336755 | 0.3663245 | 0.3663245 | 0.1530756 | 0.4805999 | 3.27 | 1.66 | 491 | 60.84667
2024-04-13 16:00 | 1.477984 | 3295.738 | 19.86943 | 15.62781 | 2024-04-12 | 1149.672 | 382.811 | (19.5, 20.0] | normal | 10859.17 | 491.1706 | 32.873 | 3.946935 | 0.9212424 | 6.502884 | 0.4704759 | 0.2171819 | 0.06863394 | 45.72144 | 27.01338 | 0.5089514 | 0 | 0 | 0.4129837 | 0.0780649 | 0.5089514 | 0.4910486 | 0.5122086 | 0.1800055 | 0.307786 | 3.27 | 1.66 | 491 | 60.84667
2024-04-14 | 1.512935 | 3250.093 | 19.75333 | 15.64087 | 2024-04-12 | 1134.19 | 381.6091 | (19.5, 20.0] | normal | 10859.17 | 491.1706 | 32.873 | 3.946935 | 0.9212424 | 6.502884 | 0.4704759 | 0.2171819 | 0.06863394 | 45.72144 | 27.01338 | 0.5089514 | 0 | 0 | 0.4129837 | 0.0780649 | 0.5089514 | 0.4910486 | 0.5122086 | 0.1800055 | 0.307786 | 3.85 | 1.92 | 490 | 61.375
2024-04-14 08:00 | 1.655662 | 3250 | 19.77614 | 15.80219 | 2024-04-12 | 1134.19 | 382.7682 | (19.5, 20.0] | normal | 10859.17 | 491.1706 | 32.873 | 3.946935 | 0.9212424 | 6.502884 | 0.4704759 | 0.2171819 | 0.06863394 | 45.72144 | 27.01338 | 0.5089514 | 0 | 0 | 0.4129837 | 0.0780649 | 0.5089514 | 0.4910486 | 0.5122086 | 0.1800055 | 0.307786 | 3.85 | 1.92 | 490 | 61.375
2024-04-14 16:00 | 1.789349 | 3250 | 19.72451 | 15.62431 | 2024-04-12 | 1134.19 | 381.076 | (19.5, 20.0] | normal | 10859.17 | 491.1706 | 32.873 | 3.946935 | 0.9212424 | 6.502884 | 0.4704759 | 0.2171819 | 0.06863394 | 45.72144 | 27.01338 | 0.5089514 | 0 | 0 | 0.4129837 | 0.0780649 | 0.5089514 | 0.4910486 | 0.5122086 | 0.1800055 | 0.307786 | 3.85 | 1.92 | 490 | 61.375
2024-04-15 | 1.866133 | 3250 | 19.55348 | 15.52859 | 2024-04-13 | 1150.403 | 383.0825 | (19.5, 20.0] | normal | 11623.87 | 483.5921 | 23.27011 | 3.7636 | 0.7897307 | 6.54405 | 0.4946411 | 0.2151685 | 0.04943538 | 44.88505 | 27.15393 | 0.5652782 | 0 | 0 | 0.3650643 | 0.06965752 | 0.5652782 | 0.4347218 | 0.5909667 | 0.08341456 | 0.3256187 | 3.62 | 1.76 |  | 61.085 | 0.59
2024-04-15 08:00 | 1.943603 | 3250 | 19.51932 | 15.17864 | 2024-04-13 | 1150.403 | 382.0058 | (19.5, 20.0] | normal | 11623.87 | 483.5921 | 23.27011 | 3.7636 | 0.7897307 | 6.54405 | 0.4946411 | 0.2151685 | 0.04943538 | 44.88505 | 27.15393 | 0.5652782 | 0 | 0 | 0.3650643 | 0.06965752 | 0.5652782 | 0.4347218 | 0.5909667 | 0.08341456 | 0.3256187 | 3.62 | 1.76 |  | 61.085 | 0.59
2024-04-15 16:00 | 2.00222 | 3250 | 19.63364 | 15.54146 | 2024-04-13 | 1150.403 | 380.3016 | (19.5, 20.0] | normal | 11623.87 | 483.5921 | 23.27011 | 3.7636 | 0.7897307 | 6.54405 | 0.4946411 | 0.2151685 | 0.04943538 | 44.88505 | 27.15393 | 0.5652782 | 0 | 0 | 0.3650643 | 0.06965752 | 0.5652782 | 0.4347218 | 0.5909667 | 0.08341456 | 0.3256187 | 3.62 | 1.76 |  | 61.085 | 0.59
2024-04-16 | 2.113648 | 3225.014 | 19.68735 | 15.14341 | 2024-04-13 | 1164.415 | 384.1931 | (19.5, 20.0] | normal | 11623.87 | 483.5921 | 23.27011 | 3.7636 | 0.7897307 | 6.54405 | 0.4946411 | 0.2151685 | 0.04943538 | 44.88505 | 27.15393 | 0.5652782 | 0 | 0 | 0.3650643 | 0.06965752 | 0.5652782 | 0.4347218 | 0.5909667 | 0.08341456 | 0.3256187 | 4.41 | 2.28 | 513 | 59.14 | 1.29
2024-04-16 08:00 | 2.191819 | 3250 | 19.62773 | 14.89103 | 2024-04-14 | 1164.415 | 387.9178 | (19.5, 20.0] | normal | 11723.2 | 487.0684 | 33.95647 | 3.604323 | 0.7566667 | 7.164618 | 0.7489818 | 0.2546387 | 0.05661875 | 37.02103 | 25.57802 | 0.5451293 | 0 | 0.3392384 | 0.0553006 | 0.06033165 | 0.5451293 | 0.1156323 | 0.1833313 | 0.3529744 | 0.4636942 | 4.41 | 2.28 | 513 | 59.14 | 1.29
2024-04-16 16:00 | 2.298388 | 3294.262 | 19.50231 | 15.39985 | 2024-04-14 | 1164.415 | 388.7829 | (19.5, 20.0] | normal | 11723.2 | 487.0684 | 33.95647 | 3.604323 | 0.7566667 | 7.164618 | 0.7489818 | 0.2546387 | 0.05661875 | 37.02103 | 25.57802 | 0.5451293 | 0 | 0.3392384 | 0.0553006 | 0.06033165 | 0.5451293 | 0.1156323 | 0.1833313 | 0.3529744 | 0.4636942 | 4.41 | 2.28 | 513 | 59.14 | 1.29
2024-04-17 | 2.333994 | 3325 | 19.50511 | 15.69372 | 2024-04-14 | 1145.374 | 381.3635 | (19.5, 20.0] | normal | 11723.2 | 487.0684 | 33.95647 | 3.604323 | 0.7566667 | 7.164618 | 0.7489818 | 0.2546387 | 0.05661875 | 37.02103 | 25.57802 | 0.5451293 | 0 | 0.3392384 | 0.0553006 | 0.06033165 | 0.5451293 | 0.1156323 | 0.1833313 | 0.3529744 | 0.4636942 | 3.58 | 1.9 | 503 | 59.97 | 1.13
2024-04-17 08:00 | 2.332638 | 3341.764 | 19.37084 | 15.59479 | 2024-04-15 | 1145.374 | 380.8261 | (19.0, 19.5] | normal | 11557.85 | 502.2184 | 34.08928 | 3.517268 | 0.5830571 | 7.210068 | 0.7880832 | 0.2528029 | 0.05587078 | 35.66529 | 25.17859 | 0.5081698 | 0 | 0.406092 | 0 | 0.08573826 | 0.5081698 | 0.08573826 | 0.2532599 | 0.1308747 | 0.6158654 | 3.58 | 1.9 | 503 | 59.97 | 1.13
2024-04-17 16:00 | 2.19985 | 3350 | 19.3765 | 15.26933 | 2024-04-15 | 1145.374 | 375.9676 | (19.0, 19.5] | normal | 11557.85 | 502.2184 | 34.08928 | 3.517268 | 0.5830571 | 7.210068 | 0.7880832 | 0.2528029 | 0.05587078 | 35.66529 | 25.17859 | 0.5081698 | 0 | 0.406092 | 0 | 0.08573826 | 0.5081698 | 0.08573826 | 0.2532599 | 0.1308747 | 0.6158654 | 3.58 | 1.9 | 503 | 59.97 | 1.13
2024-04-18 | 2.273677 | 3350 | 19.40374 | 15.10046 | 2024-04-15 | 1027.95 | 390.7089 | (19.0, 19.5] | normal | 11557.85 | 502.2184 | 34.08928 | 3.517268 | 0.5830571 | 7.210068 | 0.7880832 | 0.2528029 | 0.05587078 | 35.66529 | 25.17859 | 0.5081698 | 0 | 0.406092 | 0 | 0.08573826 | 0.5081698 | 0.08573826 | 0.2532599 | 0.1308747 | 0.6158654 | 3.62 | 1.96 | 499 | 59.66333 | 1.22
2024-04-18 08:00 | 2.357813 | 3350 | 19.4 | 15.1784 | 2024-04-15 | 1027.95 | 354.7071 | (19.0, 19.5] | normal | 11557.85 | 502.2184 | 34.08928 | 3.517268 | 0.5830571 | 7.210068 | 0.7880832 | 0.2528029 | 0.05587078 | 35.66529 | 25.17859 | 0.5081698 | 0 | 0.406092 | 0 | 0.08573826 | 0.5081698 | 0.08573826 | 0.2532599 | 0.1308747 | 0.6158654 | 3.62 | 1.96 | 499 | 59.66333 | 1.22
2024-04-18 16:00 | 2.865517 | 3128.937 | 19.31576 | 14.94101 | 2024-04-15 | 1027.95 | 364.8589 | (19.0, 19.5] | normal | 11557.85 | 502.2184 | 34.08928 | 3.517268 | 0.5830571 | 7.210068 | 0.7880832 | 0.2528029 | 0.05587078 | 35.66529 | 25.17859 | 0.5081698 | 0 | 0.406092 | 0 | 0.08573826 | 0.5081698 | 0.08573826 | 0.2532599 | 0.1308747 | 0.6158654 | 3.62 | 1.96 | 499 | 59.66333 | 1.22
2024-04-19 | 2.498919 | 3250 | 19.32732 | 15.15219 | 2024-04-16 | 1141.037 | 375.4468 | (19.0, 19.5] | normal | 10905.16 | 499.5127 | 37.20542 | 3.563923 | 0.560478 | 7.149345 | 0.8039763 | 0.2428202 | 0.05494814 | 36.48671 | 26.41813 | 0.5077514 | 0 | 0.3757597 | 0 | 0.1164889 | 0.5077514 | 0.1164889 | 0.4280983 | 0.07105535 | 0.5008464 | 3.98 | 2.24 | 494 | 57.775 | 1.04
2024-04-19 08:00 | 2.488635 | 3250 | 19.2 | 15.14171 | 2024-04-16 | 1141.037 | 381.3253 | (19.0, 19.5] | normal | 10905.16 | 499.5127 | 37.20542 | 3.563923 | 0.560478 | 7.149345 | 0.8039763 | 0.2428202 | 0.05494814 | 36.48671 | 26.41813 | 0.5077514 | 0 | 0.3757597 | 0 | 0.1164889 | 0.5077514 | 0.1164889 | 0.4280983 | 0.07105535 | 0.5008464 | 3.98 | 2.24 | 494 | 57.775 | 1.04
2024-04-19 16:00 | 2.467637 | 3427.75 | 19.05249 | 15.14815 | 2024-04-17 | 1141.037 | 381.2828 | (19.0, 19.5] | normal | 10555.99 | 485.5605 | 40.96527 | 3.636471 | 0.5516734 | 7.087119 | 0.8108688 | 0.2539847 | 0.05897023 | 29.76043 | 20.97734 | 0.4271812 | 0 | 0.4465256 | 0.07092845 | 0.05536477 | 0.4271812 | 0.1262932 | 0.2417774 | 0.2133481 | 0.5448745 | 3.98 | 2.24 | 494 | 57.775 | 1.04
2024-04-20 | 2.402491 | 3441.485 | 18.94924 | 15.90547 | 2024-04-17 | 958.4904 | 385.125 | (18.5, 19.0] | normal | 10555.99 | 485.5605 | 40.96527 | 3.636471 | 0.5516734 | 7.087119 | 0.8108688 | 0.2539847 | 0.05897023 | 29.76043 | 20.97734 | 0.4271812 | 0 | 0.4465256 | 0.07092845 | 0.05536477 | 0.4271812 | 0.1262932 | 0.2417774 | 0.2133481 | 0.5448745 | 4.04 | 2.26 | 480 | 57.695
2024-04-20 08:00 | 2.765695 | 3125.55 | 18.9 | 15.84235 | 2024-04-17 | 958.4904 | 386.6678 | (18.5, 19.0] | normal | 10555.99 | 485.5605 | 40.96527 | 3.636471 | 0.5516734 | 7.087119 | 0.8108688 | 0.2539847 | 0.05897023 | 29.76043 | 20.97734 | 0.4271812 | 0 | 0.4465256 | 0.07092845 | 0.05536477 | 0.4271812 | 0.1262932 | 0.2417774 | 0.2133481 | 0.5448745 | 4.04 | 2.26 | 480 | 57.695
2024-04-21 08:00 | 2.699915 | 3012.611 | 18.97446 | 14.79696 | 2024-04-18 | 870.4218 | 255.6009 | (18.5, 19.0] | baixo | 11270.79 | 476.7971 | 32.93774 | 3.715237 | 0.6511009 | 6.992275 | 0.7373268 | 0.2430833 | 0.06899777 | 37.59559 | 25.35706 | 0.4062528 | 0 | 0.3340094 | 0.1881385 | 0.07159924 | 0.4062528 | 0.2597378 | 0.3267411 | 0.2162306 | 0.4570283 | 4.14 | 2.22 | 486 | 60.04
2024-04-21 16:00 | 2.796287 | 3166.777 | 19.18072 | 15.82262 | 2024-04-18 | 870.4218 | 348.5499 | (19.0, 19.5] | baixo | 11270.79 | 476.7971 | 32.93774 | 3.715237 | 0.6511009 | 6.992275 | 0.7373268 | 0.2430833 | 0.06899777 | 37.59559 | 25.35706 | 0.4062528 | 0 | 0.3340094 | 0.1881385 | 0.07159924 | 0.4062528 | 0.2597378 | 0.3267411 | 0.2162306 | 0.4570283 | 4.14 | 2.22 | 486 | 60.04
2024-04-22 | 2.629178 | 3400 | 19.42606 | 16.00102 | 2024-04-19 | 1162.456 | 385.3934 | (19.0, 19.5] | normal | 10413.02 | 481.46 | 31.60694 | 3.398688 | 0.5982148 | 6.966561 | 0.6502257 | 0.2484496 | 0.05628385 | 38.28149 | 20.96494 | 0.4435082 | 0 | 0.3767773 | 0.1371514 | 0.04256306 | 0.4435082 | 0.1797144 | 0.3278252 | 0.2145209 | 0.457654 | 3.92 | 2.4 | 484 | 57.56 | 0.62
2024-04-22 08:00 | 2.689468 | 3400 | 19.57887 | 15.41722 | 2024-04-19 | 1162.456 | 385.9729 | (19.5, 20.0] | normal | 10413.02 | 481.46 | 31.60694 | 3.398688 | 0.5982148 | 6.966561 | 0.6502257 | 0.2484496 | 0.05628385 | 38.28149 | 20.96494 | 0.4435082 | 0 | 0.3767773 | 0.1371514 | 0.04256306 | 0.4435082 | 0.1797144 | 0.3278252 | 0.2145209 | 0.457654 | 3.92 | 2.4 | 484 | 57.56 | 0.62
2024-04-22 16:00 | 2.599688 | 3400 | 19.55946 | 15.54618 | 2024-04-20 | 1162.456 | 387.8085 | (19.5, 20.0] | normal | 8379.83 | 475.5228 | 33.03787 | 3.410326 | 0.6934528 | 7.138931 | 0.6894492 | 0.2643354 | 0.05419094 | 34.49741 | 15.66865 | 0.4616239 | 0 | 0.4892701 | 0 | 0.04910601 | 0.4616239 | 0.04910601 | 0.2008155 | 0.2145151 | 0.5846694 | 3.92 | 2.4 | 484 | 57.56 | 0.62
2024-04-23 | 2.664893 | 3400 | 19.45766 | 15.53931 | 2024-04-20 | 1158.862 | 383.4015 | (19.0, 19.5] | normal | 8379.83 | 475.5228 | 33.03787 | 3.410326 | 0.6934528 | 7.138931 | 0.6894492 | 0.2643354 | 0.05419094 | 34.49741 | 15.66865 | 0.4616239 | 0 | 0.4892701 | 0 | 0.04910601 | 0.4616239 | 0.04910601 | 0.2008155 | 0.2145151 | 0.5846694 | 4.66 | 2.61 | 489 | 58.47 | 0.8
2024-04-23 08:00 | 2.7088 | 3400 | 19.4 | 16.12871 | 2024-04-20 | 1158.862 | 384.764 | (19.0, 19.5] | normal | 8379.83 | 475.5228 | 33.03787 | 3.410326 | 0.6934528 | 7.138931 | 0.6894492 | 0.2643354 | 0.05419094 | 34.49741 | 15.66865 | 0.4616239 | 0 | 0.4892701 | 0 | 0.04910601 | 0.4616239 | 0.04910601 | 0.2008155 | 0.2145151 | 0.5846694 | 4.66 | 2.61 | 489 | 58.47 | 0.8
2024-04-23 16:00 | 2.69471 | 3356.179 | 19.4169 | 15.87442 | 2024-04-20 | 1158.862 | 386.3408 | (19.0, 19.5] | normal | 8379.83 | 475.5228 | 33.03787 | 3.410326 | 0.6934528 | 7.138931 | 0.6894492 | 0.2643354 | 0.05419094 | 34.49741 | 15.66865 | 0.4616239 | 0 | 0.4892701 | 0 | 0.04910601 | 0.4616239 | 0.04910601 | 0.2008155 | 0.2145151 | 0.5846694 | 4.66 | 2.61 | 489 | 58.47 | 0.8
2024-04-24 | 2.706331 | 3349.567 | 19.45 | 16.28949 | 2024-04-21 | 1168.517 | 384.6568 | (19.0, 19.5] | normal | 10129.8 | 472.9524 | 36.08521 | 3.850981 | 0.8971923 | 7.109479 | 0.7939237 | 0.2587622 | 0.06425328 | 36.77295 | 21.05785 | 0.4229412 | 0 | 0.4164416 | 0.08738672 | 0.07323047 | 0.4229412 | 0.1606172 | 0.2622411 | 0.1387925 | 0.5989664 | 4.63 | 2.65 | 485 | 58.73 | 0.79
2024-04-24 08:00 | 2.910888 | 3170.541 | 19.45 | 16.28626 | 2024-04-21 | 1168.517 | 391.575 | (19.0, 19.5] | normal | 10129.8 | 472.9524 | 36.08521 | 3.850981 | 0.8971923 | 7.109479 | 0.7939237 | 0.2587622 | 0.06425328 | 36.77295 | 21.05785 | 0.4229412 | 0 | 0.4164416 | 0.08738672 | 0.07323047 | 0.4229412 | 0.1606172 | 0.2622411 | 0.1387925 | 0.5989664 | 4.63 | 2.65 | 485 | 58.73 | 0.79
2024-04-24 16:00 | 2.746237 | 3350 | 19.45455 | 15.64728 | 2024-04-21 | 1168.517 | 387.0866 | (19.0, 19.5] | normal | 10129.8 | 472.9524 | 36.08521 | 3.850981 | 0.8971923 | 7.109479 | 0.7939237 | 0.2587622 | 0.06425328 | 36.77295 | 21.05785 | 0.4229412 | 0 | 0.4164416 | 0.08738672 | 0.07323047 | 0.4229412 | 0.1606172 | 0.2622411 | 0.1387925 | 0.5989664 | 4.63 | 2.65 | 485 | 58.73 | 0.79
2024-04-25 | 2.718302 | 3350 | 19.57795 | 15.39095 | 2024-04-22 | 1161.364 | 384.9874 | (19.5, 20.0] | normal | 11176.95 | 470.5563 | 38.67988 | 3.900046 | 0.8565098 | 7.197357 | 0.8622717 | 0.254644 | 0.06662334 | 35.04481 | 24.19859 | 0.347925 | 0 | 0.5445752 | 0.03178148 | 0.07571833 | 0.347925 | 0.1074998 | 0.3865124 | 0.1191774 | 0.4943102 | 4.09 | 2.33 | 478 | 59.91 | 0.9
2024-04-25 08:00 | 2.715975 | 3319.688 | 19.50485 | 15.497 | 2024-04-22 | 1161.364 | 382.2303 | (19.5, 20.0] | normal | 11176.95 | 470.5563 | 38.67988 | 3.900046 | 0.8565098 | 7.197357 | 0.8622717 | 0.254644 | 0.06662334 | 35.04481 | 24.19859 | 0.347925 | 0 | 0.5445752 | 0.03178148 | 0.07571833 | 0.347925 | 0.1074998 | 0.3865124 | 0.1191774 | 0.4943102 | 4.09 | 2.33 | 478 | 59.91 | 0.9
2024-04-25 16:00 | 2.640892 | 3296.194 | 19.28987 | 15.59416 | 2024-04-23 | 1161.364 | 389.4123 | (19.0, 19.5] | normal | 10797.1 | 475.3201 | 40.68117 | 3.742294 | 0.737938 | 7.227566 | 0.7397433 | 0.2579261 | 0.0673113 | 37.51388 | 27.84854 | 0.4000778 | 0 | 0.4907762 | 0.04046179 | 0.06868418 | 0.4000778 | 0.109146 | 0.3083986 | 0.1560854 | 0.535516 | 4.09 | 2.33 | 478 | 59.91 | 0.9
2024-04-26 | 2.63915 | 3250.512 | 19.1662 | 15.60457 | 2024-04-23 | 1134.273 | 386.8665 | (19.0, 19.5] | normal | 10797.1 | 475.3201 | 40.68117 | 3.742294 | 0.737938 | 7.227566 | 0.7397433 | 0.2579261 | 0.0673113 | 37.51388 | 27.84854 | 0.4000778 | 0 | 0.4907762 | 0.04046179 | 0.06868418 | 0.4000778 | 0.109146 | 0.3083986 | 0.1560854 | 0.535516 | 4.19 | 2.52 | 495 |  | 0.63
2024-04-26 08:00 | 3.251098 | 3109.001 | 19.21535 | 14.52979 | 2024-04-23 | 1134.273 | 382.6691 | (19.0, 19.5] | normal | 10797.1 | 475.3201 | 40.68117 | 3.742294 | 0.737938 | 7.227566 | 0.7397433 | 0.2579261 | 0.0673113 | 37.51388 | 27.84854 | 0.4000778 | 0 | 0.4907762 | 0.04046179 | 0.06868418 | 0.4000778 | 0.109146 | 0.3083986 | 0.1560854 | 0.535516 | 4.19 | 2.52 | 495 |  | 0.63
2024-04-26 16:00 | 2.81244 | 3142.364 | 19.15 | 15.22057 | 2024-04-23 | 1134.273 | 386.4734 | (19.0, 19.5] | normal | 10797.1 | 475.3201 | 40.68117 | 3.742294 | 0.737938 | 7.227566 | 0.7397433 | 0.2579261 | 0.0673113 | 37.51388 | 27.84854 | 0.4000778 | 0 | 0.4907762 | 0.04046179 | 0.06868418 | 0.4000778 | 0.109146 | 0.3083986 | 0.1560854 | 0.535516 | 4.19 | 2.52 | 495 |  | 0.63
2024-04-27 | 2.80546 | 3332.888 | 19.36275 | 15.50015 | 2024-04-24 | 1159.091 | 386.506 | (19.0, 19.5] | normal | 10687.99 | 483.9235 | 44.20122 | 3.770912 | 0.7326834 | 7.275067 | 0.7546002 | 0.2595148 | 0.06079795 | 34.18222 | 26.36727 | 0.3363373 | 0 | 0.5523284 | 0.03106197 | 0.08027234 | 0.3363373 | 0.1113343 | 0.3141395 | 0.1687689 | 0.5170916 | 4.92 | 2.69 | 488 | 58.35
2024-04-27 08:00 | 2.711831 | 3420.746 | 19.65403 | 15.76287 | 2024-04-24 | 1159.091 | 383.3629 | (19.5, 20.0] | normal | 10687.99 | 483.9235 | 44.20122 | 3.770912 | 0.7326834 | 7.275067 | 0.7546002 | 0.2595148 | 0.06079795 | 34.18222 | 26.36727 | 0.3363373 | 0 | 0.5523284 | 0.03106197 | 0.08027234 | 0.3363373 | 0.1113343 | 0.3141395 | 0.1687689 | 0.5170916 | 4.92 | 2.69 | 488 | 58.35
2024-04-27 16:00 | 2.731865 | 3450 | 19.48902 | 15.54238 | 2024-04-24 | 1159.091 | 384.8078 | (19.0, 19.5] | normal | 10687.99 | 483.9235 | 44.20122 | 3.770912 | 0.7326834 | 7.275067 | 0.7546002 | 0.2595148 | 0.06079795 | 34.18222 | 26.36727 | 0.3363373 | 0 | 0.5523284 | 0.03106197 | 0.08027234 | 0.3363373 | 0.1113343 | 0.3141395 | 0.1687689 | 0.5170916 | 4.92 | 2.69 | 488 | 58.35
2024-04-28 | 2.746769 | 3450 | 19.35777 | 15.77058 | 2024-04-25 | 1143.198 | 384.0095 | (19.0, 19.5] | normal | 9721.81 | 490.0482 | 44.56545 | 3.758102 | 0.6418251 | 7.215383 | 0.7846395 | 0.2626643 | 0.04811667 | 35.575 | 28.48919 | 0.3618555 | 0 | 0.53956 | 0.006545078 | 0.09203945 | 0.3618555 | 0.09858452 | 0.1780512 | 0.2463029 | 0.5756459 | 4.77 | 2.99 | 481 | 58.99
2024-04-28 08:00 | 2.797094 | 3450 | 19.59977 | 15.86073 | 2024-04-25 | 1143.198 | 380.1225 | (19.5, 20.0] | normal | 9721.81 | 490.0482 | 44.56545 | 3.758102 | 0.6418251 | 7.215383 | 0.7846395 | 0.2626643 | 0.04811667 | 35.575 | 28.48919 | 0.3618555 | 0 | 0.53956 | 0.006545078 | 0.09203945 | 0.3618555 | 0.09858452 | 0.1780512 | 0.2463029 | 0.5756459 | 4.77 | 2.99 | 481 | 58.99
2024-04-28 16:00 | 2.780625 | 3283.968 | 19.53262 | 15.67318 | 2024-04-25 | 1143.198 | 374.1813 | (19.5, 20.0] | normal | 9721.81 | 490.0482 | 44.56545 | 3.758102 | 0.6418251 | 7.215383 | 0.7846395 | 0.2626643 | 0.04811667 | 35.575 | 28.48919 | 0.3618555 | 0 | 0.53956 | 0.006545078 | 0.09203945 | 0.3618555 | 0.09858452 | 0.1780512 | 0.2463029 | 0.5756459 | 4.77 | 2.99 | 481 | 58.99
2024-04-29 | 3.456764 | 3271.941 | 19.47124 | 14.69102 | 2024-04-25 | 1119.225 | 372.8771 | (19.0, 19.5] | normal | 9721.81 | 490.0482 | 44.56545 | 3.758102 | 0.6418251 | 7.215383 | 0.7846395 | 0.2626643 | 0.04811667 | 35.575 | 28.48919 | 0.3618555 | 0 | 0.53956 | 0.006545078 | 0.09203945 | 0.3618555 | 0.09858452 | 0.1780512 | 0.2463029 | 0.5756459 | 3.69 | 2.01 | 483 | 58.07 | 0.55
2024-04-29 08:00 | 2.793542 | 3450 | 19.28502 | 15.87333 | 2024-04-26 | 1119.225 | 371.3398 | (19.0, 19.5] | normal | 11284.8 | 478.2205 | 38.23741 | 3.641436 | 0.6556966 | 6.982571 | 0.6486212 | 0.2461002 | 0.04536992 | 35.89071 | 28.18856 | 0.3668474 | 0 | 0.5522907 | 0 | 0.08086187 | 0.3668474 | 0.08086187 | 0.2592957 | 0.2067179 | 0.5339864 | 3.69 | 2.01 | 483 | 58.07 | 0.55
2024-04-29 16:00 | 2.714427 | 3444.828 | 19.31707 | 15.98683 | 2024-04-26 | 1119.225 | 368.9823 | (19.0, 19.5] | normal | 11284.8 | 478.2205 | 38.23741 | 3.641436 | 0.6556966 | 6.982571 | 0.6486212 | 0.2461002 | 0.04536992 | 35.89071 | 28.18856 | 0.3668474 | 0 | 0.5522907 | 0 | 0.08086187 | 0.3668474 | 0.08086187 | 0.2592957 | 0.2067179 | 0.5339864 | 3.69 | 2.01 | 483 | 58.07 | 0.55
2024-04-30 | 2.694383 | 3400 | 19.23493 | 15.33317 | 2024-04-27 | 1117.421 | 384.5156 | (19.0, 19.5] | normal | 11472.21 | 474.0234 | 24.03039 | 3.438546 | 0.7536605 | 6.662663 | 0.3451235 | 0.2335999 | 0.04493268 | 34.86089 | 28.20165 | 0.4417545 | 0 | 0.4840584 | 0 | 0.0741871 | 0.4417545 | 0.0741871 | 0.397987 | 0.1629982 | 0.4390148 | 3.48 | 1.81 | 470 | 54.53333 | 0.95
2024-04-30 08:00 | 2.740584 | 3400 | 18.94108 | 15.23444 | 2024-04-27 | 1117.421 | 374.8796 | (18.5, 19.0] | normal | 11472.21 | 474.0234 | 24.03039 | 3.438546 | 0.7536605 | 6.662663 | 0.3451235 | 0.2335999 | 0.04493268 | 34.86089 | 28.20165 | 0.4417545 | 0 | 0.4840584 | 0 | 0.0741871 | 0.4417545 | 0.0741871 | 0.397987 | 0.1629982 | 0.4390148 | 3.48 | 1.81 | 470 | 54.53333 | 0.95
2024-04-30 16:00 | 2.699298 | 3400 | 18.84346 | 15.43462 | 2024-04-27 | 1117.421 | 380.4724 | (18.5, 19.0] | normal | 11472.21 | 474.0234 | 24.03039 | 3.438546 | 0.7536605 | 6.662663 | 0.3451235 | 0.2335999 | 0.04493268 | 34.86089 | 28.20165 | 0.4417545 | 0 | 0.4840584 | 0 | 0.0741871 | 0.4417545 | 0.0741871 | 0.397987 | 0.1629982 | 0.4390148 | 3.48 | 1.81 | 470 | 54.53333 | 0.95
2024-05-01 | 2.689468 | 3400 | 18.8004 | 15.86659 | 2024-04-28 | 1147.328 | 380.2292 | (18.5, 19.0] | normal | 10719.51 | 476.2641 | 30.42772 | 3.214391 | 0.5234164 | 6.533233 | 0.415278 | 0.2445808 | 0.0510514 | 27.61377 | 28.25778 | 0.6251638 | 0 | 0.3067995 | 0 | 0.06803669 | 0.6251638 | 0.06803669 | 0.3578335 | 0.1992097 | 0.4429568 | 3.94 | 2.22 | 486 | 57.14 | 0.62
2024-05-01 08:00 | 2.710766 | 3400 | 19.02318 | 16.04288 | 2024-04-28 | 1147.328 | 382.4634 | (19.0, 19.5] | normal | 10719.51 | 476.2641 | 30.42772 | 3.214391 | 0.5234164 | 6.533233 | 0.415278 | 0.2445808 | 0.0510514 | 27.61377 | 28.25778 | 0.6251638 | 0 | 0.3067995 | 0 | 0.06803669 | 0.6251638 | 0.06803669 | 0.3578335 | 0.1992097 | 0.4429568 | 3.94 | 2.22 | 486 | 57.14 | 0.62
2024-05-01 16:00 | 2.67374 | 3400 | 19.13979 | 15.43908 | 2024-04-28 | 1147.328 | 381.246 | (19.0, 19.5] | normal | 10719.51 | 476.2641 | 30.42772 | 3.214391 | 0.5234164 | 6.533233 | 0.415278 | 0.2445808 | 0.0510514 | 27.61377 | 28.25778 | 0.6251638 | 0 | 0.3067995 | 0 | 0.06803669 | 0.6251638 | 0.06803669 | 0.3578335 | 0.1992097 | 0.4429568 | 3.94 | 2.22 | 486 | 57.14 | 0.62
2024-05-02 | 2.791699 | 3400 | 19.13715 | 15.58749 | 2024-04-29 | 1122.564 | 375.3158 | (19.0, 19.5] | normal | 9527.71 | 489.7896 | 30.60124 | 3.228558 | 0.4758812 | 6.534931 | 0.4635274 | 0.2221024 | 0.04456664 | 32.26934 | 34.39501 | 0.6168954 | 0 | 0.2786609 | 0 | 0.1044438 | 0.6168954 | 0.1044438 | 0.4083258 | 0.2746221 | 0.3170521 | 3.78 | 2.14 | 497 | 55.85 | 0.69
2024-05-02 08:00 | 2.797597 | 3400 | 19.1 | 15.54171 | 2024-04-29 | 1122.564 | 375.9651 | (19.0, 19.5] | normal | 9527.71 | 489.7896 | 30.60124 | 3.228558 | 0.4758812 | 6.534931 | 0.4635274 | 0.2221024 | 0.04456664 | 32.26934 | 34.39501 | 0.6168954 | 0 | 0.2786609 | 0 | 0.1044438 | 0.6168954 | 0.1044438 | 0.4083258 | 0.2746221 | 0.3170521 | 3.78 | 2.14 | 497 | 55.85 | 0.69
2024-05-02 16:00 | 2.57839 | 3400 | 19.01172 | 15.49878 | 2024-04-30 | 1122.564 | 367.1232 | (19.0, 19.5] | normal | 10313.69 | 482.6524 | 34.01413 | 3.310687 | 0.2918 | 6.516218 | 0.4173435 | 0.2375175 | 0.05582971 | 30.19228 | 28.60207 | 0.7049669 | 0 | 0.2277914 | 0 | 0.0672417 | 0.7049669 | 0.0672417 | 0.2716157 | 0.5229011 | 0.2054832 | 3.78 | 2.14 | 497 | 55.85 | 0.69
2024-05-03 | 2.55873 | 3400 | 18.95914 | 15.67396 | 2024-04-30 | 1136.222 | 368.1611 | (18.5, 19.0] | normal | 10313.69 | 482.6524 | 34.01413 | 3.310687 | 0.2918 | 6.516218 | 0.4173435 | 0.2375175 | 0.05582971 | 30.19228 | 28.60207 | 0.7049669 | 0 | 0.2277914 | 0 | 0.0672417 | 0.7049669 | 0.0672417 | 0.2716157 | 0.5229011 | 0.2054832
2024-05-03 08:00 | 2.521049 | 3400 | 18.77216 | 15.75896 | 2024-04-30 | 1136.222 | 378.9335 | (18.5, 19.0] | normal | 10313.69 | 482.6524 | 34.01413 | 3.310687 | 0.2918 | 6.516218 | 0.4173435 | 0.2375175 | 0.05582971 | 30.19228 | 28.60207 | 0.7049669 | 0 | 0.2277914 | 0 | 0.0672417 | 0.7049669 | 0.0672417 | 0.2716157 | 0.5229011 | 0.2054832
2024-05-03 16:00 | 2.48304 | 3400 | 18.8329 | 15.68668 | 2024-05-01 | 1136.222 | 379.967 | (18.5, 19.0] | normal | 10996.31 | 483.9719 | 30.01458 | 3.393558 | 0.3322576 | 6.498774 | 0.4137171 | 0.232958 | 0.04205165 | 35.41399 | 28.6254 | 0.698758 | 0 | 0.2343541 | 0 | 0.06688789 | 0.698758 | 0.06688789 | 0.2695632 | 0.3842143 | 0.3462225
2024-05-04 | 2.502372 | 3400 | 18.88728 | 15.43627 | 2024-05-01 | 1116.885 | 356.2366 | (18.5, 19.0] | normal | 10996.31 | 483.9719 | 30.01458 | 3.393558 | 0.3322576 | 6.498774 | 0.4137171 | 0.232958 | 0.04205165 | 35.41399 | 28.6254 | 0.698758 | 0 | 0.2343541 | 0 | 0.06688789 | 0.698758 | 0.06688789 | 0.2695632 | 0.3842143 | 0.3462225
2024-05-04 08:00 | 2.471899 | 3400 | 18.70403 | 15.51151 | 2024-05-01 | 1116.885 | 390.458 | (18.5, 19.0] | normal | 10996.31 | 483.9719 | 30.01458 | 3.393558 | 0.3322576 | 6.498774 | 0.4137171 | 0.232958 | 0.04205165 | 35.41399 | 28.6254 | 0.698758 | 0 | 0.2343541 | 0 | 0.06688789 | 0.698758 | 0.06688789 | 0.2695632 | 0.3842143 | 0.3462225
2024-05-04 16:00 | 2.412919 | 3400 | 18.62359 | 15.49013 | 2024-05-02 | 1116.885 | 387.8484 | (18.5, 19.0] | normal | 7931.54 | 491.0769 | 33.68577 | 3.405789 | 0.4289228 | 6.444204 | 0.4655009 | 0.217928 | 0.04159328 | 39.10925 | 30.29795 | 0.6941767 | 0 | 0.2229416 | 0 | 0.08288176 | 0.6941767 | 0.08288176 | 0.4420705 | 0.341742 | 0.2161875
2024-05-05 | 2.381464 | 3400 | 18.49176 | 15.72511 | 2024-05-02 | 1170.197 | 387.0156 | (-inf, 18.5] | normal | 7931.54 | 491.0769 | 33.68577 | 3.405789 | 0.4289228 | 6.444204 | 0.4655009 | 0.217928 | 0.04159328 | 39.10925 | 30.29795 | 0.6941767 | 0 | 0.2229416 | 0 | 0.08288176 | 0.6941767 | 0.08288176 | 0.4420705 | 0.341742 | 0.2161875
2024-05-05 08:00 | 2.390638 | 3400 | 18.42326 | 15.83283 | 2024-05-02 | 1170.197 | 388.907 | (-inf, 18.5] | normal | 7931.54 | 491.0769 | 33.68577 | 3.405789 | 0.4289228 | 6.444204 | 0.4655009 | 0.217928 | 0.04159328 | 39.10925 | 30.29795 | 0.6941767 | 0 | 0.2229416 | 0 | 0.08288176 | 0.6941767 | 0.08288176 | 0.4420705 | 0.341742 | 0.2161875
2024-05-05 16:00 | 2.407677 | 3400 | 18.42852 | 15.91553 | 2024-05-03 | 1170.197 | 389.8188 | (-inf, 18.5] | normal | 9002.01 | 498.7105 | 30.99786 | 3.490835 | 0.4885891 | 6.310106 | 0.4767181 | 0.2279345 | 0.04018905 | 42.48112 | 28.21649 | 0.6991272 | 0.02724169 | 0.109891 | 0.1131681 | 0.05057204 | 0.7263689 | 0.1637401 | 0.341777 | 0.4186876 | 0.2395354
2024-05-06 | 2.345748 | 3438.214 | 18.46964 | 16.02789 | 2024-05-03 | 1183.777 | 391.0815 | (-inf, 18.5] | normal | 9002.01 | 498.7105 | 30.99786 | 3.490835 | 0.4885891 | 6.310106 | 0.4767181 | 0.2279345 | 0.04018905 | 42.48112 | 28.21649 | 0.6991272 | 0.02724169 | 0.109891 | 0.1131681 | 0.05057204 | 0.7263689 | 0.1637401 | 0.341777 | 0.4186876 | 0.2395354
2024-05-06 08:00 | 2.293023 | 3450 | 18.47401 | 16.47901 | 2024-05-04 | 1183.777 | 396.1899 | (-inf, 18.5] | normal | 8261.64 | 499.9254 | 33.84662 | 3.586741 | 0.6076868 | 6.385677 | 0.5089375 | 0.2254164 | 0.03732915 | 47.2562 | 35.3588 | 0.7552459 | 0 | 0.003286272 | 0.1275812 | 0.1138866 | 0.7552459 | 0.2414678 | 0.3691325 | 0.4159162 | 0.2149513
2024-05-06 16:00 | 2.141898 | 3450 | 18.64651 | 16.28219 | 2024-05-04 | 1183.777 | 391.5041 | (18.5, 19.0] | normal | 8261.64 | 499.9254 | 33.84662 | 3.586741 | 0.6076868 | 6.385677 | 0.5089375 | 0.2254164 | 0.03732915 | 47.2562 | 35.3588 | 0.7552459 | 0 | 0.003286272 | 0.1275812 | 0.1138866 | 0.7552459 | 0.2414678 | 0.3691325 | 0.4159162 | 0.2149513
2024-05-07 | 1.973336 | 3450 | 18.62153 | 15.76004 | 2024-05-05 | 975.6026 | 404.0742 | (18.5, 19.0] | normal | 8767.04 | 479.4932 | 33.24763 | 3.563699 | 0.6898615 | 6.432715 | 0.428725 | 0.2437097 | 0.0568088 | 44.2594 | 30.58828 | 0.7487063 | 0.001495808 | 0.0004800206 | 0.1904947 | 0.05882317 | 0.7502021 | 0.2493179 | 0.3857897 | 0.1658913 | 0.448319
2024-05-07 08:00 | 2.022097 | 3450 | 18.42612 | 15.85348 | 2024-05-05 | 975.6026 | 385.2065 | (-inf, 18.5] | normal | 8767.04 | 479.4932 | 33.24763 | 3.563699 | 0.6898615 | 6.432715 | 0.428725 | 0.2437097 | 0.0568088 | 44.2594 | 30.58828 | 0.7487063 | 0.001495808 | 0.0004800206 | 0.1904947 | 0.05882317 | 0.7502021 | 0.2493179 | 0.3857897 | 0.1658913 | 0.448319
2024-05-07 16:00 | 1.983024 | 3450 | 18.57274 | 15.98219 | 2024-05-05 | 975.6026 | 384.5833 | (18.5, 19.0] | normal | 8767.04 | 479.4932 | 33.24763 | 3.563699 | 0.6898615 | 6.432715 | 0.428725 | 0.2437097 | 0.0568088 | 44.2594 | 30.58828 | 0.7487063 | 0.001495808 | 0.0004800206 | 0.1904947 | 0.05882317 | 0.7502021 | 0.2493179 | 0.3857897 | 0.1658913 | 0.448319
2024-05-08 | 2.005951 | 3450 | 18.59126 | 15.7604 | 2024-05-05 | 1182.591 | 391.2678 | (18.5, 19.0] | normal | 8767.04 | 479.4932 | 33.24763 | 3.563699 | 0.6898615 | 6.432715 | 0.428725 | 0.2437097 | 0.0568088 | 44.2594 | 30.58828 | 0.7487063 | 0.001495808 | 0.0004800206 | 0.1904947 | 0.05882317 | 0.7502021 | 0.2493179 | 0.3857897 | 0.1658913 | 0.448319 | 3.54 | 1.81 | 481 |  | 0.85
2024-05-08 08:00 | 2.034367 | 3450 | 18.76368 | 15.82568 | 2024-05-06 | 1182.591 | 394.4314 | (18.5, 19.0] | normal | 7740.8 | 490.2776 | 34.34627 | 3.543566 | 0.7719767 | 6.451858 | 0.6475327 | 0.2315403 | 0.0397944 | 44.14952 | 28.41898 | 0.7156095 | 0 | 0 | 0.216019 | 0.06837149 | 0.7156095 | 0.2843905 | 0.3178276 | 0.2906444 | 0.391528 | 3.54 | 1.81 | 481 |  | 0.85
2024-05-08 16:00 | 2.01693 | 3450 | 18.61197 | 16.08057 | 2024-05-06 | 1182.591 | 392.6952 | (18.5, 19.0] | normal | 7740.8 | 490.2776 | 34.34627 | 3.543566 | 0.7719767 | 6.451858 | 0.6475327 | 0.2315403 | 0.0397944 | 44.14952 | 28.41898 | 0.7156095 | 0 | 0 | 0.216019 | 0.06837149 | 0.7156095 | 0.2843905 | 0.3178276 | 0.2906444 | 0.391528 | 3.54 | 1.81 | 481 |  | 0.85
2024-05-09 | 2.041472 | 3450 | 18.89593 | 16.2565 | 2024-05-06 | 1157.841 | 389.5823 | (18.5, 19.0] | normal | 7740.8 | 490.2776 | 34.34627 | 3.543566 | 0.7719767 | 6.451858 | 0.6475327 | 0.2315403 | 0.0397944 | 44.14952 | 28.41898 | 0.7156095 | 0 | 0 | 0.216019 | 0.06837149 | 0.7156095 | 0.2843905 | 0.3178276 | 0.2906444 | 0.391528 | 3.99 | 2.26 | 484 | 60.6 | 0.49
2024-05-09 08:00 | 2.05568 | 3450 | 18.72178 | 16.06691 | 2024-05-07 | 1157.841 | 388.5479 | (18.5, 19.0] | normal | 9040.92 | 476.4633 | 33.73701 | 3.537827 | 0.8176019 | 6.539789 | 0.389768 | 0.2556407 | 0.0608244 | 44.12423 | 29.79648 | 0.7540228 | 0 | 0 | 0.1676312 | 0.07834601 | 0.7540228 | 0.2459772 | 0.3086334 | 0.06138866 | 0.6299779 | 3.99 | 2.26 | 484 | 60.6 | 0.49
2024-05-09 16:00 | 1.85741 | 3450 | 18.62951 | 16.29014 | 2024-05-07 | 1157.841 | 376.2199 | (18.5, 19.0] | normal | 9040.92 | 476.4633 | 33.73701 | 3.537827 | 0.8176019 | 6.539789 | 0.389768 | 0.2556407 | 0.0608244 | 44.12423 | 29.79648 | 0.7540228 | 0 | 0 | 0.1676312 | 0.07834601 | 0.7540228 | 0.2459772 | 0.3086334 | 0.06138866 | 0.6299779 | 3.99 | 2.26 | 484 | 60.6 | 0.49
2024-05-10 | 1.809618 | 3450 | 18.97025 | 16.53892 | 2024-05-08 | 1143.855 | 378.1775 | (18.5, 19.0] | normal | 9356.13 | 484.505 | 37.11219 | 3.658122 | 0.976998 | 6.487059 | 0.5182294 | 0.2333017 | 0.05913759 | 48.23429 | 33.98233 | 0.6484252 | 0 | 0 | 0.2446353 | 0.1069395 | 0.6484252 | 0.3515748 | 0.4269906 | 0.1892716 | 0.3837377 | 2.96 | 1.58 | 485 | 59.24667 | 1.37
2024-05-10 08:00 | 1.783462 | 3450 | 18.96205 | 16.28724 | 2024-05-08 | 1143.855 | 390.6538 | (18.5, 19.0] | normal | 9356.13 | 484.505 | 37.11219 | 3.658122 | 0.976998 | 6.487059 | 0.5182294 | 0.2333017 | 0.05913759 | 48.23429 | 33.98233 | 0.6484252 | 0 | 0 | 0.2446353 | 0.1069395 | 0.6484252 | 0.3515748 | 0.4269906 | 0.1892716 | 0.3837377 | 2.96 | 1.58 | 485 | 59.24667 | 1.37
2024-05-10 16:00 | 1.871618 | 3450 | 18.87308 | 16.1963 | 2024-05-08 | 1143.855 | 386.2707 | (18.5, 19.0] | normal | 9356.13 | 484.505 | 37.11219 | 3.658122 | 0.976998 | 6.487059 | 0.5182294 | 0.2333017 | 0.05913759 | 48.23429 | 33.98233 | 0.6484252 | 0 | 0 | 0.2446353 | 0.1069395 | 0.6484252 | 0.3515748 | 0.4269906 | 0.1892716 | 0.3837377 | 2.96 | 1.58 | 485 | 59.24667 | 1.37
2024-05-11 | 1.880014 | 3450 | 18.955 | 16.07608 | 2024-05-09 | 1074.42 | 366.7396 | (18.5, 19.0] | normal | 8126.11 | 488.5942 | 34.0162 | 3.620459 | 0.8691423 | 6.535206 | 0.4583986 | 0.2391015 | 0.05558938 | 50.50104 | 36.35267 | 0.6493771 | 0 | 0 | 0.2268933 | 0.1237296 | 0.6493771 | 0.3506229 | 0.4504874 | 0.161381 | 0.3881316 | 3.41 | 1.83 | 478 | 61.06
2024-05-11 08:00 | 1.94718 | 3450 | 19.18063 | 15.81966 | 2024-05-09 | 1074.42 | 368.8142 | (19.0, 19.5] | normal | 8126.11 | 488.5942 | 34.0162 | 3.620459 | 0.8691423 | 6.535206 | 0.4583986 | 0.2391015 | 0.05558938 | 50.50104 | 36.35267 | 0.6493771 | 0 | 0 | 0.2268933 | 0.1237296 | 0.6493771 | 0.3506229 | 0.4504874 | 0.161381 | 0.3881316 | 3.41 | 1.83 | 478 | 61.06
2024-05-11 16:00 | 1.962034 | 3077.515 | 19.23308 | 15.52555 | 2024-05-09 | 1074.42 | 356.9587 | (19.0, 19.5] | normal | 8126.11 | 488.5942 | 34.0162 | 3.620459 | 0.8691423 | 6.535206 | 0.4583986 | 0.2391015 | 0.05558938 | 50.50104 | 36.35267 | 0.6493771 | 0 | 0 | 0.2268933 | 0.1237296 | 0.6493771 | 0.3506229 | 0.4504874 | 0.161381 | 0.3881316 | 3.41 | 1.83 | 478 | 61.06
2024-05-12 | 2.081311 | 3343.468 | 19.1 | 15.54767 | 2024-05-09 | 1146.021 | 385.5116 | (19.0, 19.5] | normal | 8126.11 | 488.5942 | 34.0162 | 3.620459 | 0.8691423 | 6.535206 | 0.4583986 | 0.2391015 | 0.05558938 | 50.50104 | 36.35267 | 0.6493771 | 0 | 0 | 0.2268933 | 0.1237296 | 0.6493771 | 0.3506229 | 0.4504874 | 0.161381 | 0.3881316 | 3.46 | 1.77 | 485 | 57.78
2024-05-12 08:00 | 1.866297 | 3350 | 19.12644 | 15.82667 | 2024-05-10 | 1146.021 | 348.3706 | (19.0, 19.5] | normal | 9218 | 479.3757 | 37.12365 | 3.643002 | 0.7509662 | 6.34924 | 0.4829915 | 0.2446363 | 0.05998511 | 51.38249 | 33.81013 | 0.6548123 | 0 | 0 | 0.2374127 | 0.107775 | 0.6548123 | 0.3451877 | 0.4255836 | 0.1206433 | 0.4537731 | 3.46 | 1.77 | 485 | 57.78
2024-05-12 16:00 | 1.706671 | 3325.671 | 18.99249 | 15.71154 | 2024-05-10 | 1146.021 | 389.74 | (18.5, 19.0] | normal | 9218 | 479.3757 | 37.12365 | 3.643002 | 0.7509662 | 6.34924 | 0.4829915 | 0.2446363 | 0.05998511 | 51.38249 | 33.81013 | 0.6548123 | 0 | 0 | 0.2374127 | 0.107775 | 0.6548123 | 0.3451877 | 0.4255836 | 0.1206433 | 0.4537731 | 3.46 | 1.77 | 485 | 57.78
2024-05-13 | 1.658783 | 3357.896 | 19.15578 | 15.74584 | 2024-05-11 | 1147.274 | 387.6885 | (19.0, 19.5] | normal | 9503.57 | 503.9109 | 38.15466 | 3.84215 | 1.052338 | 6.411575 | 0.6393191 | 0.2296609 | 0.05242512 | 54.36093 | 37.53143 | 0.543702 | 0 | 0 | 0.320247 | 0.136051 | 0.543702 | 0.456298 | 0.5200309 | 0.1673992 | 0.3125699 | 3.93 | 1.9 | 492 | 61.56 | 0.83
2024-05-13 08:00 | 1.69667 | 3375 | 19.29146 | 15.90022 | 2024-05-11 | 1147.274 | 388.0143 | (19.0, 19.5] | normal | 9503.57 | 503.9109 | 38.15466 | 3.84215 | 1.052338 | 6.411575 | 0.6393191 | 0.2296609 | 0.05242512 | 54.36093 | 37.53143 | 0.543702 | 0 | 0 | 0.320247 | 0.136051 | 0.543702 | 0.456298 | 0.5200309 | 0.1673992 | 0.3125699 | 3.93 | 1.9 | 492 | 61.56 | 0.83
2024-05-13 16:00 | 1.598302 | 3375 | 19.34291 | 16.11117 | 2024-05-12 | 1147.274 | 385.1831 | (19.0, 19.5] | normal | 6578.94 | 507.8532 | 26.47036 | 4.577111 | 1.024241 | 6.944158 | 0.8293248 | 0.2008712 | 0.05281682 | 52.9759 | 39.23235 | 0.2220586 | 0 | 0 | 0.636975 | 0.1409665 | 0.2220586 | 0.7779414 | 0.8036036 | 0.03095179 | 0.1654446 | 3.93 | 1.9 | 492 | 61.56 | 0.83
2024-05-14 | 1.505217 | 3375 | 19.62041 | 16.4236 | 2024-05-12 | 1150.838 | 384.753 | (19.5, 20.0] | normal | 6578.94 | 507.8532 | 26.47036 | 4.577111 | 1.024241 | 6.944158 | 0.8293248 | 0.2008712 | 0.05281682 | 52.9759 | 39.23235 | 0.2220586 | 0 | 0 | 0.636975 | 0.1409665 | 0.2220586 | 0.7779414 | 0.8036036 | 0.03095179 | 0.1654446 | 4.09 | 2.24 | 491 | 61.025 | 0.36
2024-05-14 08:00 | 1.541197 | 3313.296 | 20.03789 | 15.65314 | 2024-05-12 | 1150.838 | 382.7502 | (20.0, 20.5] | normal | 6578.94 | 507.8532 | 26.47036 | 4.577111 | 1.024241 | 6.944158 | 0.8293248 | 0.2008712 | 0.05281682 | 52.9759 | 39.23235 | 0.2220586 | 0 | 0 | 0.636975 | 0.1409665 | 0.2220586 | 0.7779414 | 0.8036036 | 0.03095179 | 0.1654446 | 4.09 | 2.24 | 491 | 61.025 | 0.36
2024-05-14 16:00 | 1.479471 | 3300 | 19.81684 | 15.68562 | 2024-05-13 | 1150.838 | 378.4636 | (19.5, 20.0] | normal | 8283.05 | 513.2968 | 28.40854 | 4.655749 | 0.8781917 | 6.933503 | 0.721673 | 0.198202 | 0.03777705 | 54.33206 | 38.82247 | 0.1539964 | 0 | 0 | 0.6914566 | 0.1545469 | 0.1539964 | 0.8460036 | 0.8381949 | 0.05251689 | 0.1092882 | 4.09 | 2.24 | 491 | 61.025 | 0.36
2024-05-15 | 1.670819 | 3332.452 | 19.58833 | 15.19005 | 2024-05-13 | 1130.817 | 384.8682 | (19.5, 20.0] | normal | 8283.05 | 513.2968 | 28.40854 | 4.655749 | 0.8781917 | 6.933503 | 0.721673 | 0.198202 | 0.03777705 | 54.33206 | 38.82247 | 0.1539964 | 0 | 0 | 0.6914566 | 0.1545469 | 0.1539964 | 0.8460036 | 0.8381949 | 0.05251689 | 0.1092882 | 4.31 | 2.38 | 496 | 60.63 | 0.79
2024-05-15 08:00 | 1.495273 | 3395.214 | 19.9345 | 15.76062 | 2024-05-13 | 1130.817 | 389.8198 | (19.5, 20.0] | normal | 8283.05 | 513.2968 | 28.40854 | 4.655749 | 0.8781917 | 6.933503 | 0.721673 | 0.198202 | 0.03777705 | 54.33206 | 38.82247 | 0.1539964 | 0 | 0 | 0.6914566 | 0.1545469 | 0.1539964 | 0.8460036 | 0.8381949 | 0.05251689 | 0.1092882 | 4.31 | 2.38 | 496 | 60.63 | 0.79
2024-05-15 16:00 | 1.395522 | 3391.294 | 20 | 15.51255 | 2024-05-14 | 1130.817 | 336.9733 | (19.5, 20.0] | normal | 7614.14 | 524.2194 | 31.56938 | 4.718399 | 1.0795 | 7.087193 | 1.089675 | 0.1905698 | 0.06584359 | 54.07754 | 38.95743 | 0.2367451 | 0 | 0.007239163 | 0.6077968 | 0.148219 | 0.2367451 | 0.7560158 | 0.8098735 | 0 | 0.1901265 | 4.31 | 2.38 | 496 | 60.63 | 0.79
2024-05-16 | 1.304123 | 3236.366 | 19.65911 | 15.18563 | 2024-05-14 | 1031.187 | 324.2526 | (19.5, 20.0] | normal | 7614.14 | 524.2194 | 31.56938 | 4.718399 | 1.0795 | 7.087193 | 1.089675 | 0.1905698 | 0.06584359 | 54.07754 | 38.95743 | 0.2367451 | 0 | 0.007239163 | 0.6077968 | 0.148219 | 0.2367451 | 0.7560158 | 0.8098735 | 0 | 0.1901265 | 4.3 | 2.39 | 484 | 61.28 | 0.99
2024-05-16 08:00 | 1.40686 | 3050.984 | 19.55189 | 15.21774 | 2024-05-14 | 1031.187 | 330.5619 | (19.5, 20.0] | normal | 7614.14 | 524.2194 | 31.56938 | 4.718399 | 1.0795 | 7.087193 | 1.089675 | 0.1905698 | 0.06584359 | 54.07754 | 38.95743 | 0.2367451 | 0 | 0.007239163 | 0.6077968 | 0.148219 | 0.2367451 | 0.7560158 | 0.8098735 | 0 | 0.1901265 | 4.3 | 2.39 | 484 | 61.28 | 0.99
2024-05-16 16:00 | 1.36104 | 3090.93 | 19.699 | 15.93151 | 2024-05-15 | 1031.187 | 372.701 | (19.5, 20.0] | normal | 8398.83 | 512.3164 | 32.49517 | 4.352016 | 0.9602971 | 6.949573 | 0.7544325 | 0.1978057 | 0.04606605 | 62.76146 | 42.71966 | 0.1722514 | 0.03094598 | 0.07348285 | 0.5399645 | 0.1833553 | 0.2031974 | 0.7233198 | 0.8591089 | 0.006746178 | 0.1341449 | 4.3 | 2.39 | 484 | 61.28 | 0.99
2024-05-17 | 1.193055 | 3300 | 19.64922 | 16.15837 | 2024-05-15 | 1141.674 | 387.0731 | (19.5, 20.0] | normal | 8398.83 | 512.3164 | 32.49517 | 4.352016 | 0.9602971 | 6.949573 | 0.7544325 | 0.1978057 | 0.04606605 | 62.76146 | 42.71966 | 0.1722514 | 0.03094598 | 0.07348285 | 0.5399645 | 0.1833553 | 0.2031974 | 0.7233198 | 0.8591089 | 0.006746178 | 0.1341449 | 3.98 | 2.11 | 484 | 61.14 | 1.14
2024-05-17 08:00 | 1.089076 | 3300 | 19.6776 | 16.62045 | 2024-05-16 | 1141.674 | 378.1172 | (19.5, 20.0] | normal | 8157.08 | 494.2613 | 18.45528 | 3.935165 | 0.7081739 | 6.598135 | 0.6124856 | 0.1948042 | 0.05867906 | 53.33221 | 36.15058 | 0.2190759 | 0 | 0.2963389 | 0.3579847 | 0.1266005 | 0.2190759 | 0.4845852 | 0.7962298 | 0.02856782 | 0.1752024 | 3.98 | 2.11 | 484 | 61.14 | 1.14
2024-05-17 16:00 | 1.041138 | 3300 | 20.11688 | 16.57901 | 2024-05-16 | 1141.674 | 385.8486 | (20.0, 20.5] | normal | 8157.08 | 494.2613 | 18.45528 | 3.935165 | 0.7081739 | 6.598135 | 0.6124856 | 0.1948042 | 0.05867906 | 53.33221 | 36.15058 | 0.2190759 | 0 | 0.2963389 | 0.3579847 | 0.1266005 | 0.2190759 | 0.4845852 | 0.7962298 | 0.02856782 | 0.1752024 | 3.98 | 2.11 | 484 | 61.14 | 1.14
2024-05-18 | 1.062744 | 3300 | 20.20922 | 16.23818 | 2024-05-16 | 1169.898 | 385.2738 | (20.0, 20.5] | normal | 8157.08 | 494.2613 | 18.45528 | 3.935165 | 0.7081739 | 6.598135 | 0.6124856 | 0.1948042 | 0.05867906 | 53.33221 | 36.15058 | 0.2190759 | 0 | 0.2963389 | 0.3579847 | 0.1266005 | 0.2190759 | 0.4845852 | 0.7962298 | 0.02856782 | 0.1752024 | 4.11 | 2.36 | 476 | 61.11333
2024-05-18 08:00 | 1.138688 | 3300 | 20.16989 | 15.91578 | 2024-05-17 | 1169.898 | 388.932 | (20.0, 20.5] | normal | 7592.32 | 492.7566 | 20.0749 | 4.054098 | 0.7670222 | 6.333619 | 0.6252782 | 0.2012806 | 0.06572123 | 52.38186 | 39.72241 | 0.2128309 | 0 | 0.2611507 | 0.3809587 | 0.1450597 | 0.2128309 | 0.5260184 | 0.5655083 | 0.1674508 | 0.2670409 | 4.11 | 2.36 | 476 | 61.11333
2024-05-18 16:00 | 1.133976 | 3300 | 20.04288 | 16.35856 | 2024-05-17 | 1169.898 | 390.8369 | (20.0, 20.5] | normal | 7592.32 | 492.7566 | 20.0749 | 4.054098 | 0.7670222 | 6.333619 | 0.6252782 | 0.2012806 | 0.06572123 | 52.38186 | 39.72241 | 0.2128309 | 0 | 0.2611507 | 0.3809587 | 0.1450597 | 0.2128309 | 0.5260184 | 0.5655083 | 0.1674508 | 0.2670409 | 4.11 | 2.36 | 476 | 61.11333
2024-05-19 | 1.158465 | 3300 | 19.98091 | 16.31301 | 2024-05-17 | 1148.4 | 389.8501 | (19.5, 20.0] | normal | 7592.32 | 492.7566 | 20.0749 | 4.054098 | 0.7670222 | 6.333619 | 0.6252782 | 0.2012806 | 0.06572123 | 52.38186 | 39.72241 | 0.2128309 | 0 | 0.2611507 | 0.3809587 | 0.1450597 | 0.2128309 | 0.5260184 | 0.5655083 | 0.1674508 | 0.2670409 | 3.8 | 1.9 | 481 | 60.07
2024-05-19 08:00 | 1.123901 | 3300 | 19.6585 | 16.25083 | 2024-05-18 | 1148.4 | 390.4762 | (19.5, 20.0] | normal | 9480.99 | 504.0106 | 21.24037 | 3.939363 | 1.137481 | 5.705003 | 0.7643109 | 0.1931597 | 0.06177824 | 41.33651 | 33.75526 | 0.213156 | 0 | 0.3057276 | 0.3634009 | 0.1177156 | 0.213156 | 0.4811164 | 0.4827597 | 0.3846982 | 0.1325421 | 3.8 | 1.9 | 481 | 60.07
2024-05-19 16:00 | 1.104742 | 3300 | 19.64488 | 16.64342 | 2024-05-18 | 1148.4 | 383.9772 | (19.5, 20.0] | normal | 9480.99 | 504.0106 | 21.24037 | 3.939363 | 1.137481 | 5.705003 | 0.7643109 | 0.1931597 | 0.06177824 | 41.33651 | 33.75526 | 0.213156 | 0 | 0.3057276 | 0.3634009 | 0.1177156 | 0.213156 | 0.4811164 | 0.4827597 | 0.3846982 | 0.1325421 | 3.8 | 1.9 | 481 | 60.07
2024-05-20 | 1.098529 | 3294.492 | 20.11715 | 16.88513 | 2024-05-18 | 1163.27 | 380.0226 | (20.0, 20.5] | normal | 9480.99 | 504.0106 | 21.24037 | 3.939363 | 1.137481 | 5.705003 | 0.7643109 | 0.1931597 | 0.06177824 | 41.33651 | 33.75526 | 0.213156 | 0 | 0.3057276 | 0.3634009 | 0.1177156 | 0.213156 | 0.4811164 | 0.4827597 | 0.3846982 | 0.1325421 | 4.12 | 2.12 | 501 | 62.06 | 1.34
2024-05-20 08:00 | 1.190157 | 3250 | 20.20359 | 16.54972 | 2024-05-19 | 1163.27 | 391.7484 | (20.0, 20.5] | normal | 8540.01 | 503.2864 | 19.78741 | 3.799843 | 0.97845 | 6.013531 | 0.9962407 | 0.1963624 | 0.06070913 | 40.85804 | 28.712 | 0.203344 | 0 | 0.3464387 | 0.3269961 | 0.1232212 | 0.203344 | 0.4502173 | 0.4502173 | 0.3528122 | 0.1969705 | 4.12 | 2.12 | 501 | 62.06 | 1.34
2024-05-20 16:00 | 1.120914 | 3250 | 20.00634 | 15.57749 | 2024-05-19 | 1163.27 | 386.5293 | (20.0, 20.5] | normal | 8540.01 | 503.2864 | 19.78741 | 3.799843 | 0.97845 | 6.013531 | 0.9962407 | 0.1963624 | 0.06070913 | 40.85804 | 28.712 | 0.203344 | 0 | 0.3464387 | 0.3269961 | 0.1232212 | 0.203344 | 0.4502173 | 0.4502173 | 0.3528122 | 0.1969705 | 4.12 | 2.12 | 501 | 62.06 | 1.34
2024-05-21 | 1.120914 | 3250 | 19.65309 | 16.17554 | 2024-05-19 | 1158.868 | 384.5858 | (19.5, 20.0] | normal | 8540.01 | 503.2864 | 19.78741 | 3.799843 | 0.97845 | 6.013531 | 0.9962407 | 0.1963624 | 0.06070913 | 40.85804 | 28.712 | 0.203344 | 0 | 0.3464387 | 0.3269961 | 0.1232212 | 0.203344 | 0.4502173 | 0.4502173 | 0.3528122 | 0.1969705 | 3.67 | 1.89 | 479 | 63.11 | 0.8
2024-05-21 08:00 | 1.153822 | 3250 | 19.5885 | 16.75788 | 2024-05-20 | 1158.868 | 383.5293 | (19.5, 20.0] | normal | 8748.39 | 493.9471 | 37.38858 | 4.335101 | 1.1758 | 6.705369 | 0.8557074 | 0.2029673 | 0.04205352 | 40.31104 | 28.67367 | 0.01826622 | 0.1794707 | 0.297952 | 0.3969713 | 0.1073398 | 0.197737 | 0.5043111 | 0.6177239 | 0.324294 | 0.0579821 | 3.67 | 1.89 | 479 | 63.11 | 0.8
2024-05-21 16:00 | 0.9228626 | 3250 | 19.81509 | 16.44399 | 2024-05-20 | 1158.868 | 386.1023 | (19.5, 20.0] | normal | 8748.39 | 493.9471 | 37.38858 | 4.335101 | 1.1758 | 6.705369 | 0.8557074 | 0.2029673 | 0.04205352 | 40.31104 | 28.67367 | 0.01826622 | 0.1794707 | 0.297952 | 0.3969713 | 0.1073398 | 0.197737 | 0.5043111 | 0.6177239 | 0.324294 | 0.0579821 | 3.67 | 1.89 | 479 | 63.11 | 0.8
2024-05-22 | 0.8329729 | 3196.957 | 19.99107 | 16.16864 | 2024-05-21 | 1162.371 | 385.0855 | (19.5, 20.0] | normal | 7410.16 | 504.2613 | 37.72319 | 4.440928 | 1.105943 | 6.859936 | 0.6742368 | 0.1952371 | 0.04369265 | 46.917 | 34.88944 | 0 | 0.220755 | 0.2849534 | 0.3459588 | 0.1483328 | 0.220755 | 0.4942916 | 0.6752175 | 0.2629363 | 0.06184617 | 4.02 | 2.24 | 470 | 61.3 | 1.28
2024-05-22 16:00 | 1.13634 | 3195.603 | 19.94287 | 16.05595 | 2024-05-21 | 1162.371 | 384.5887 | (19.5, 20.0] | normal | 7410.16 | 504.2613 | 37.72319 | 4.440928 | 1.105943 | 6.859936 | 0.6742368 | 0.1952371 | 0.04369265 | 46.917 | 34.88944 | 0 | 0.220755 | 0.2849534 | 0.3459588 | 0.1483328 | 0.220755 | 0.4942916 | 0.6752175 | 0.2629363 | 0.06184617 | 4.02 | 2.24 | 470 | 61.3 | 1.28
2024-05-23 | 0.8542352 | 3224.938 | 19.96626 | 16.0324 | 2024-05-22 | 1150.581 | 383.2233 | (19.5, 20.0] | normal | 9411.29 | 503.4063 | 41.14129 | 4.170506 | 0.8846854 | 7.154166 | 1.064916 | 0.1850654 | 0.07339503 | 53.7327 | 43.63448 | 0.0443818 | 0.2216986 | 0.2777313 | 0.286423 | 0.1697653 | 0.2660804 | 0.4561883 | 0.6029641 | 0.1827826 | 0.2142533 | 3.77 | 2.11 | 495 | 65.37 | 0.54
2024-05-23 08:00 | 0.9325158 | 3043.355 | 20.02311 | 15.93303 | 2024-05-22 | 1150.581 | 379.7661 | (20.0, 20.5] | normal | 9411.29 | 503.4063 | 41.14129 | 4.170506 | 0.8846854 | 7.154166 | 1.064916 | 0.1850654 | 0.07339503 | 53.7327 | 43.63448 | 0.0443818 | 0.2216986 | 0.2777313 | 0.286423 | 0.1697653 | 0.2660804 | 0.4561883 | 0.6029641 | 0.1827826 | 0.2142533 | 3.77 | 2.11 | 495 | 65.37 | 0.54
2024-05-23 16:00 | 0.8949602 | 3002.979 | 19.80105 | 16.12 | 2024-05-22 | 1150.581 | 381.1176 | (19.5, 20.0] | normal | 9411.29 | 503.4063 | 41.14129 | 4.170506 | 0.8846854 | 7.154166 | 1.064916 | 0.1850654 | 0.07339503 | 53.7327 | 43.63448 | 0.0443818 | 0.2216986 | 0.2777313 | 0.286423 | 0.1697653 | 0.2660804 | 0.4561883 | 0.6029641 | 0.1827826 | 0.2142533 | 3.77 | 2.11 | 495 | 65.37 | 0.54
2024-05-24 | 1.009398 | 3274.191 | 19.61381 | 16.9052 | 2024-05-22 | 1128.094 | 386.9794 | (19.5, 20.0] | normal | 9411.29 | 503.4063 | 41.14129 | 4.170506 | 0.8846854 | 7.154166 | 1.064916 | 0.1850654 | 0.07339503 | 53.7327 | 43.63448 | 0.0443818 | 0.2216986 | 0.2777313 | 0.286423 | 0.1697653 | 0.2660804 | 0.4561883 | 0.6029641 | 0.1827826 | 0.2142533 | 3.69 | 1.97 | 499 | 64.2 | 1.02
2024-05-24 08:00 | 0.9520635 | 3449.166 | 19.76699 | 16.92559 | 2024-05-23 | 1128.094 | 386.5415 | (19.5, 20.0] | normal | 9790.1 | 503.0513 | 34.63743 | 3.844266 | 0.7645412 | 6.83385 | 1.06947 | 0.1849955 | 0.0728891 | 53.25427 | 44.38063 | 0.034445 | 0.2037895 | 0.3236566 | 0.2611608 | 0.1769481 | 0.2382345 | 0.4381089 | 0.5475164 | 0.2011583 | 0.2513253 | 3.69 | 1.97 | 499 | 64.2 | 1.02
2024-05-24 16:00 | 1.000833 | 3366.799 | 20.08669 | 15.98632 | 2024-05-23 | 1128.094 | 370.2985 | (20.0, 20.5] | normal | 9790.1 | 503.0513 | 34.63743 | 3.844266 | 0.7645412 | 6.83385 | 1.06947 | 0.1849955 | 0.0728891 | 53.25427 | 44.38063 | 0.034445 | 0.2037895 | 0.3236566 | 0.2611608 | 0.1769481 | 0.2382345 | 0.4381089 | 0.5475164 | 0.2011583 | 0.2513253 | 3.69 | 1.97 | 499 | 64.2 | 1.02
2024-05-25 16:00 | 0.9687464 | 3450 | 19.76335 | 15.76274 | 2024-05-24 | 1149.689 | 386.427 | (19.5, 20.0] | normal | 8534.03 | 489.8674 | 33.08639 | 3.891424 | 0.8124846 | 6.666193 | 0.784185 | 0.2058946 | 0.05541754 | 45.05457 | 36.3398 | 0 | 0.3082049 | 0.3447058 | 0.24171 | 0.1053793 | 0.3082049 | 0.3470892 | 0.3954603 | 0.4573548 | 0.1471849
2024-05-26 | 1.009434 | 3450 | 19.67339 | 16.34716 | 2024-05-24 | 1177.346 | 386.1692 | (19.5, 20.0] | normal | 8534.03 | 489.8674 | 33.08639 | 3.891424 | 0.8124846 | 6.666193 | 0.784185 | 0.2058946 | 0.05541754 | 45.05457 | 36.3398 | 0 | 0.3082049 | 0.3447058 | 0.24171 | 0.1053793 | 0.3082049 | 0.3470892 | 0.3954603 | 0.4573548 | 0.1471849
2024-05-26 08:00 | 1.050121 | 3450 | 19.48151 | 16.22748 | 2024-05-25 | 1177.346 | 394.7272 | (19.0, 19.5] | normal | 8007.45 | 490.9139 | 32.40503 | 3.747822 | 0.7224706 | 6.620739 | 0.6578226 | 0.2114396 | 0.05045681 | 53.37357 | 38.61847 | 0 | 0.2932544 | 0.3454258 | 0.2111609 | 0.1501589 | 0.2932544 | 0.3613198 | 0.4187001 | 0.4118652 | 0.1694347
2024-05-26 16:00 | 1.145381 | 3450 | 19.38908 | 16.26206 | 2024-05-25 | 1177.346 | 389.4783 | (19.0, 19.5] | normal | 8007.45 | 490.9139 | 32.40503 | 3.747822 | 0.7224706 | 6.620739 | 0.6578226 | 0.2114396 | 0.05045681 | 53.37357 | 38.61847 | 0 | 0.2932544 | 0.3454258 | 0.2111609 | 0.1501589 | 0.2932544 | 0.3613198 | 0.4187001 | 0.4118652 | 0.1694347
2024-05-27 | 1.176381 | 3450 | 19.26625 | 16.26937 | 2024-05-25 | 1172.23 | 389.1744 | (19.0, 19.5] | normal | 8007.45 | 490.9139 | 32.40503 | 3.747822 | 0.7224706 | 6.620739 | 0.6578226 | 0.2114396 | 0.05045681 | 53.37357 | 38.61847 | 0 | 0.2932544 | 0.3454258 | 0.2111609 | 0.1501589 | 0.2932544 | 0.3613198 | 0.4187001 | 0.4118652 | 0.1694347
2024-05-27 08:00 | 1.185746 | 3460.501 | 19.41644 | 15.99902 | 2024-05-26 | 1172.23 | 387.2245 | (19.0, 19.5] | normal | 10890.64 | 492.2857 | 34.50751 | 3.759177 | 0.7826217 | 6.605909 | 0.6048836 | 0.2108492 | 0.04854695 | 54.16267 | 38.51461 | 0 | 0.2936852 | 0.315863 | 0.2620048 | 0.128447 | 0.2936852 | 0.3904518 | 0.484326 | 0.3292681 | 0.1864059
2024-05-27 16:00 | 1.27211 | 3475 | 19.46049 | 15.86266 | 2024-05-26 | 1172.23 | 390.1937 | (19.0, 19.5] | normal | 10890.64 | 492.2857 | 34.50751 | 3.759177 | 0.7826217 | 6.605909 | 0.6048836 | 0.2108492 | 0.04854695 | 54.16267 | 38.51461 | 0 | 0.2936852 | 0.315863 | 0.2620048 | 0.128447 | 0.2936852 | 0.3904518 | 0.484326 | 0.3292681 | 0.1864059
2024-05-28 | 1.322764 | 3475 | 19.45802 | 15.91101 | 2024-05-26 | 1070.12 | 389.7585 | (19.0, 19.5] | normal | 10890.64 | 492.2857 | 34.50751 | 3.759177 | 0.7826217 | 6.605909 | 0.6048836 | 0.2108492 | 0.04854695 | 54.16267 | 38.51461 | 0 | 0.2936852 | 0.315863 | 0.2620048 | 0.128447 | 0.2936852 | 0.3904518 | 0.484326 | 0.3292681 | 0.1864059
2024-05-28 08:00 | 1.300803 | 3475 | 19.42444 | 15.88109 | 2024-05-27 | 1070.12 | 384.6362 | (19.0, 19.5] | normal | 10506.18 | 491.1475 | 36.8096 | 3.839055 | 0.8192371 | 6.603437 | 0.7499138 | 0.2123538 | 0.04360724 | 48.83732 | 35.44129 | 0 | 0.3033548 | 0.3409917 | 0.2613605 | 0.09429307 | 0.3033548 | 0.3556535 | 0.5185101 | 0.3071887 | 0.1743012
2024-05-28 16:00 | 1.341267 | 3475 | 19.4 | 16.12991 | 2024-05-27 | 1070.12 | 394.4345 | (19.0, 19.5] | normal | 10506.18 | 491.1475 | 36.8096 | 3.839055 | 0.8192371 | 6.603437 | 0.7499138 | 0.2123538 | 0.04360724 | 48.83732 | 35.44129 | 0 | 0.3033548 | 0.3409917 | 0.2613605 | 0.09429307 | 0.3033548 | 0.3556535 | 0.5185101 | 0.3071887 | 0.1743012
2024-05-29 | 1.313467 | 3475 | 19.48348 | 16.33396 | 2024-05-27 | 1182.496 | 390.2668 | (19.0, 19.5] | normal | 10506.18 | 491.1475 | 36.8096 | 3.839055 | 0.8192371 | 6.603437 | 0.7499138 | 0.2123538 | 0.04360724 | 48.83732 | 35.44129 | 0 | 0.3033548 | 0.3409917 | 0.2613605 | 0.09429307 | 0.3033548 | 0.3556535 | 0.5185101 | 0.3071887 | 0.1743012 | 3.86 | 2.16 | 483 | 64.47 | 1.13
2024-05-29 08:00 | 1.311543 | 3475 | 19.42257 | 16.36325 | 2024-05-28 | 1182.496 | 391.9784 | (19.0, 19.5] | normal | 10081.98 | 496.9402 | 38.98232 | 3.989517 | 0.923816 | 6.758009 | 0.7226653 | 0.2040019 | 0.0451164 | 51.3596 | 37.10454 | 0 | 0.3170617 | 0.3103438 | 0.2534443 | 0.1191502 | 0.3170617 | 0.3725945 | 0.5786215 | 0.3559747 | 0.06540382 | 3.86 | 2.16 | 483 | 64.47 | 1.13
2024-05-29 16:00 | 1.269866 | 3475 | 19.39332 | 16.46973 | 2024-05-28 | 1182.496 | 396.7974 | (19.0, 19.5] | normal | 10081.98 | 496.9402 | 38.98232 | 3.989517 | 0.923816 | 6.758009 | 0.7226653 | 0.2040019 | 0.0451164 | 51.3596 | 37.10454 | 0 | 0.3170617 | 0.3103438 | 0.2534443 | 0.1191502 | 0.3170617 | 0.3725945 | 0.5786215 | 0.3559747 | 0.06540382 | 3.86 | 2.16 | 483 | 64.47 | 1.13
2024-05-30 | 1.197092 | 3475 | 19.35 | 16.39796 | 2024-05-28 | 1174.133 | 393.9633 | (19.0, 19.5] | normal | 10081.98 | 496.9402 | 38.98232 | 3.989517 | 0.923816 | 6.758009 | 0.7226653 | 0.2040019 | 0.0451164 | 51.3596 | 37.10454 | 0 | 0.3170617 | 0.3103438 | 0.2534443 | 0.1191502 | 0.3170617 | 0.3725945 | 0.5786215 | 0.3559747 | 0.06540382 | 4.25 | 2.06 | 480 | 63.62667 | 0.64
2024-05-30 08:00 | 1.211198 | 3475 | 19.33083 | 16.40914 | 2024-05-29 | 1174.133 | 389.8407 | (19.0, 19.5] | normal | 8489.29 | 489.3804 | 34.15572 | 3.637578 | 0.7386984 | 6.479274 | 0.7029981 | 0.2034066 | 0.05010944 | 54.03621 | 29.97836 | 0 | 0.3424326 | 0.5314932 | 0.05885887 | 0.06721528 | 0.3424326 | 0.1260741 | 0.5727805 | 0.2464682 | 0.1807513 | 4.25 | 2.06 | 480 | 63.62667 | 0.64
2024-05-30 16:00 | 1.158621 | 3475 | 19.20708 | 15.97152 | 2024-05-29 | 1174.133 | 385.9968 | (19.0, 19.5] | normal | 8489.29 | 489.3804 | 34.15572 | 3.637578 | 0.7386984 | 6.479274 | 0.7029981 | 0.2034066 | 0.05010944 | 54.03621 | 29.97836 | 0 | 0.3424326 | 0.5314932 | 0.05885887 | 0.06721528 | 0.3424326 | 0.1260741 | 0.5727805 | 0.2464682 | 0.1807513 | 4.25 | 2.06 | 480 | 63.62667 | 0.64
2024-05-31 | 1.18555 | 3475 | 19.01944 | 16.31495 | 2024-05-29 | 1183.644 | 390.1117 | (19.0, 19.5] | normal | 8489.29 | 489.3804 | 34.15572 | 3.637578 | 0.7386984 | 6.479274 | 0.7029981 | 0.2034066 | 0.05010944 | 54.03621 | 29.97836 | 0 | 0.3424326 | 0.5314932 | 0.05885887 | 0.06721528 | 0.3424326 | 0.1260741 | 0.5727805 | 0.2464682 | 0.1807513 | 3.63 | 1.7 | 497 | 64.59 | 1.02
2024-05-31 08:00 | 1.202542 | 3475 | 18.89104 | 16.55373 | 2024-05-30 | 1183.644 | 393.8659 | (18.5, 19.0] | normal | 9513.36 | 489.1617 | 38.70755 | 3.657168 | 0.5577362 | 6.595917 | 0.8500826 | 0.195156 | 0.05300317 | 68.05777 | 40.75294 | 0 | 0.2684835 | 0.5703852 | 0 | 0.1611313 | 0.2684835 | 0.1611313 | 0.7187871 | 0.1744536 | 0.1067593 | 3.63 | 1.7 | 497 | 64.59 | 1.02
2024-05-31 16:00 | 1.207671 | 3475 | 18.82327 | 16.24529 | 2024-05-30 | 1183.644 | 394.8349 | (18.5, 19.0] | normal | 9513.36 | 489.1617 | 38.70755 | 3.657168 | 0.5577362 | 6.595917 | 0.8500826 | 0.195156 | 0.05300317 | 68.05777 | 40.75294 | 0 | 0.2684835 | 0.5703852 | 0 | 0.1611313 | 0.2684835 | 0.1611313 | 0.7187871 | 0.1744536 | 0.1067593 | 3.63 | 1.7 | 497 | 64.59 | 1.02
2024-06-01 | 1.328535 | 3475 | 18.75023 | 16.37749 | 2024-05-30 | 1159.363 | 391.9041 | (18.5, 19.0] | normal | 9513.36 | 489.1617 | 38.70755 | 3.657168 | 0.5577362 | 6.595917 | 0.8500826 | 0.195156 | 0.05300317 | 68.05777 | 40.75294 | 0 | 0.2684835 | 0.5703852 | 0 | 0.1611313 | 0.2684835 | 0.1611313 | 0.7187871 | 0.1744536 | 0.1067593 | 3.36 | 1.57 | 481 | 62.94333
2024-06-01 08:00 | 1.431216 | 3475 | 18.75219 | 16.54868 | 2024-05-30 | 1159.363 | 391.1523 | (18.5, 19.0] | normal | 9513.36 | 489.1617 | 38.70755 | 3.657168 | 0.5577362 | 6.595917 | 0.8500826 | 0.195156 | 0.05300317 | 68.05777 | 40.75294 | 0 | 0.2684835 | 0.5703852 | 0 | 0.1611313 | 0.2684835 | 0.1611313 | 0.7187871 | 0.1744536 | 0.1067593 | 3.36 | 1.57 | 481 | 62.94333
2024-06-01 16:00 | 1.493319 | 3475 | 18.75104 | 16.32116 | 2024-05-31 | 1159.363 | 392.2176 | (18.5, 19.0] | normal | 10508.58 | 484.5461 | 24.95485 | 3.291607 | 0.4413925 | 6.499433 | 0.8622975 | 0.2103168 | 0.06393618 | 58.97359 | 35.5853 | 0 | 0.3611744 | 0.5504236 | 0 | 0.08840205 | 0.3611744 | 0.08840205 | 0.5774662 | 0.109854 | 0.3126797 | 3.36 | 1.57 | 481 | 62.94333
2024-06-02 | 1.643997 | 3475 | 18.75103 | 16.45429 | 2024-05-31 | 1174.761 | 394.5253 | (18.5, 19.0] | normal | 10508.58 | 484.5461 | 24.95485 | 3.291607 | 0.4413925 | 6.499433 | 0.8622975 | 0.2103168 | 0.06393618 | 58.97359 | 35.5853 | 0 | 0.3611744 | 0.5504236 | 0 | 0.08840205 | 0.3611744 | 0.08840205 | 0.5774662 | 0.109854 | 0.3126797 | 3.85 | 1.93 | 494 | 60.98
2024-06-02 08:00 | 1.693048 | 3475 | 18.77376 | 16.287 | 2024-05-31 | 1174.761 | 389.8027 | (18.5, 19.0] | normal | 10508.58 | 484.5461 | 24.95485 | 3.291607 | 0.4413925 | 6.499433 | 0.8622975 | 0.2103168 | 0.06393618 | 58.97359 | 35.5853 | 0 | 0.3611744 | 0.5504236 | 0 | 0.08840205 | 0.3611744 | 0.08840205 | 0.5774662 | 0.109854 | 0.3126797 | 3.85 | 1.93 | 494 | 60.98
2024-06-02 16:00 | 1.715278 | 3475 | 18.80076 | 16.28035 | 2024-05-31 | 1174.761 | 385.6664 | (18.5, 19.0] | normal | 10508.58 | 484.5461 | 24.95485 | 3.291607 | 0.4413925 | 6.499433 | 0.8622975 | 0.2103168 | 0.06393618 | 58.97359 | 35.5853 | 0 | 0.3611744 | 0.5504236 | 0 | 0.08840205 | 0.3611744 | 0.08840205 | 0.5774662 | 0.109854 | 0.3126797 | 3.85 | 1.93 | 494 | 60.98
2024-06-03 | 1.811667 | 3475 | 19.02407 | 16.88814 | 2024-06-01 | 1150.633 | 383.75 | (19.0, 19.5] | normal | 10955.68 | 492.9515 | 24.5618 | 3.334342 | 0.400696 | 6.452844 | 0.8890614 | 0.2172167 | 0.05568639 | 58.54351 | 37.19876 | 0 | 0.343379 | 0.5449548 | 0 | 0.1116663 | 0.343379 | 0.1116663 | 0.4641191 | 0.2627587 | 0.2731223 | 3.65 | 1.9 | 496 | 61.46 | 0.57
2024-06-03 08:00 | 1.846612 | 3475 | 19.15057 | 15.74988 | 2024-06-01 | 1150.633 | 379.5369 | (19.0, 19.5] | normal | 10955.68 | 492.9515 | 24.5618 | 3.334342 | 0.400696 | 6.452844 | 0.8890614 | 0.2172167 | 0.05568639 | 58.54351 | 37.19876 | 0 | 0.343379 | 0.5449548 | 0 | 0.1116663 | 0.343379 | 0.1116663 | 0.4641191 | 0.2627587 | 0.2731223 | 3.65 | 1.9 | 496 | 61.46 | 0.57
2024-06-03 16:00 | 1.909769 | 3475 | 19.11834 | 16.0249 | 2024-06-01 | 1150.633 | 382.5318 | (19.0, 19.5] | normal | 10955.68 | 492.9515 | 24.5618 | 3.334342 | 0.400696 | 6.452844 | 0.8890614 | 0.2172167 | 0.05568639 | 58.54351 | 37.19876 | 0 | 0.343379 | 0.5449548 | 0 | 0.1116663 | 0.343379 | 0.1116663 | 0.4641191 | 0.2627587 | 0.2731223 | 3.65 | 1.9 | 496 | 61.46 | 0.57
2024-06-04 | 1.944394 | 3475 | 19.05343 | 15.9766 | 2024-06-02 | 1169.144 | 389.3838 | (19.0, 19.5] | normal | 8934.94 | 494.0459 | 28.51802 | 3.387956 | 0.3970718 | 6.338046 | 0.7412698 | 0.2355668 | 0.0497867 | 45.45322 | 28.17463 | 0 | 0.3825006 | 0.581714 | 0 | 0.03578536 | 0.3825006 | 0.03578536 | 0.3781212 | 0.2393782 | 0.3825006 | 3.5 | 1.81 | 504 | 60.16 | 0.9
2024-06-04 08:00 | 2.038967 | 3475 | 18.77061 | 12.37246 | 2024-06-02 | 1169.144 | 388.1466 | (18.5, 19.0] | normal | 8934.94 | 494.0459 | 28.51802 | 3.387956 | 0.3970718 | 6.338046 | 0.7412698 | 0.2355668 | 0.0497867 | 45.45322 | 28.17463 | 0 | 0.3825006 | 0.581714 | 0 | 0.03578536 | 0.3825006 | 0.03578536 | 0.3781212 | 0.2393782 | 0.3825006 | 3.5 | 1.81 | 504 | 60.16 | 0.9
2024-06-04 16:00 | 2.032022 | 3475 | 18.78619 | 16.66226 | 2024-06-02 | 1169.144 | 387.247 | (18.5, 19.0] | normal | 8934.94 | 494.0459 | 28.51802 | 3.387956 | 0.3970718 | 6.338046 | 0.7412698 | 0.2355668 | 0.0497867 | 45.45322 | 28.17463 | 0 | 0.3825006 | 0.581714 | 0 | 0.03578536 | 0.3825006 | 0.03578536 | 0.3781212 | 0.2393782 | 0.3825006 | 3.5 | 1.81 | 504 | 60.16 | 0.9
2024-06-05 | 2.057562 | 3475 | 18.75092 | 16.36405 | 2024-06-02 | 1161.853 | 389.5754 | (18.5, 19.0] | normal | 8934.94 | 494.0459 | 28.51802 | 3.387956 | 0.3970718 | 6.338046 | 0.7412698 | 0.2355668 | 0.0497867 | 45.45322 | 28.17463 | 0 | 0.3825006 | 0.581714 | 0 | 0.03578536 | 0.3825006 | 0.03578536 | 0.3781212 | 0.2393782 | 0.3825006 | 3.84 | 2.05 | 496 | 62.91 | 1.09
2024-06-05 08:00 | 2.135145 | 3475 | 18.75057 | 16.44676 | 2024-06-03 | 1161.853 | 382.1154 | (18.5, 19.0] | normal | 9903.105 | 498.034 | 32.43125 | 3.43724 | 0.4971243 | 6.501174 | 0.7933112 | 0.2228435 | 0.0594624 | 56.88501 | 44.00959 | 0 | 0.3658984 | 0.4675109 | 0 | 0.1665907 | 0.3658984 | 0.1665907 | 0.3623394 | 0.3669051 | 0.2707555 | 3.84 | 2.05 | 496 | 62.91 | 1.09
2024-06-05 16:00 | 2.168622 | 3475 | 18.72918 | 16.59091 | 2024-06-03 | 1161.853 | 385.856 | (18.5, 19.0] | normal | 9903.105 | 498.034 | 32.43125 | 3.43724 | 0.4971243 | 6.501174 | 0.7933112 | 0.2228435 | 0.0594624 | 56.88501 | 44.00959 | 0 | 0.3658984 | 0.4675109 | 0 | 0.1665907 | 0.3658984 | 0.1665907 | 0.3623394 | 0.3669051 | 0.2707555 | 3.84 | 2.05 | 496 | 62.91 | 1.09
2024-06-06 | 2.242314 | 3475 | 18.70729 | 16.88381 | 2024-06-03 | 1140.347 | 383.1348 | (18.5, 19.0] | normal | 9903.105 | 498.034 | 32.43125 | 3.43724 | 0.4971243 | 6.501174 | 0.7933112 | 0.2228435 | 0.0594624 | 56.88501 | 44.00959 | 0 | 0.3658984 | 0.4675109 | 0 | 0.1665907 | 0.3658984 | 0.1665907 | 0.3623394 | 0.3669051 | 0.2707555 | 3.91 | 2.25 | 489 | 59.91 | 0.89
2024-06-06 08:00 | 2.269794 | 3475 | 18.70098 | 16.55805 | 2024-06-04 | 1140.347 | 387.6654 | (18.5, 19.0] | normal | 9406.15999 | 493.5463 | 24.70944 | 3.399838 | 0.5416649 | 6.479447 | 1.009356 | 0.2305931 | 0.06912346 | 60.35412 | 52.33619 | 0 | 0.3958576 | 0.434158 | 0 | 0.1699843 | 0.3958576 | 0.1699843 | 0.3065608 | 0.31527 | 0.3781692 | 3.91 | 2.25 | 489 | 59.91 | 0.89
2024-06-06 16:00 | 2.296723 | 3475 | 18.70175 | 16.56389 | 2024-06-04 | 1140.347 | 364.5638 | (18.5, 19.0] | normal | 9406.15999 | 493.5463 | 24.70944 | 3.399838 | 0.5416649 | 6.479447 | 1.009356 | 0.2305931 | 0.06912346 | 60.35412 | 52.33619 | 0 | 0.3958576 | 0.434158 | 0 | 0.1699843 | 0.3958576 | 0.1699843 | 0.3065608 | 0.31527 | 0.3781692 | 3.91 | 2.25 | 489 | 59.91 | 0.89
2024-06-07 | 2.268832 | 3475 | 18.79241 | 16.5827 | 2024-06-04 | 1139.375 | 377.9275 | (18.5, 19.0] | normal | 9406.15999 | 493.5463 | 24.70944 | 3.399838 | 0.5416649 | 6.479447 | 1.009356 | 0.2305931 | 0.06912346 | 60.35412 | 52.33619 | 0 | 0.3958576 | 0.434158 | 0 | 0.1699843 | 0.3958576 | 0.1699843 | 0.3065608 | 0.31527 | 0.3781692 | 3.38 | 1.53 | 478 | 58.05 | 0.68
2024-06-07 08:00 | 2.23517 | 3475 | 18.8008 | 16.38283 | 2024-06-05 | 1139.375 | 361.9851 | (18.5, 19.0] | normal | 10593.54378 | 482.6407 | 21.98809 | 3.431719 | 0.6821588 | 6.459371 | 1.625333 | 0.24961 | 0.07795718 | 53.64224 | 46.00092 | 0 | 0.3679741 | 0.4658904 | 0 | 0.1661355 | 0.3679741 | 0.1661355 | 0.1829882 | 0.4490376 | 0.3679741 | 3.38 | 1.53 | 478 | 58.05 | 0.68
2024-06-07 16:00 | 2.073591 | 3475 | 18.8008 | 16.5345 | 2024-06-05 | 1139.375 | 391.5276 | (18.5, 19.0] | normal | 10593.54378 | 482.6407 | 21.98809 | 3.431719 | 0.6821588 | 6.459371 | 1.625333 | 0.24961 | 0.07795718 | 53.64224 | 46.00092 | 0 | 0.3679741 | 0.4658904 | 0 | 0.1661355 | 0.3679741 | 0.1661355 | 0.1829882 | 0.4490376 | 0.3679741 | 3.38 | 1.53 | 478 | 58.05 | 0.68
2024-06-08 | 2.010114 | 3475 | 18.79283 | 16.44153 | 2024-06-05 | 1178.306 | 395.1866 | (18.5, 19.0] | normal | 10593.54378 | 482.6407 | 21.98809 | 3.431719 | 0.6821588 | 6.459371 | 1.625333 | 0.24961 | 0.07795718 | 53.64224 | 46.00092 | 0 | 0.3679741 | 0.4658904 | 0 | 0.1661355 | 0.3679741 | 0.1661355 | 0.1829882 | 0.4490376 | 0.3679741 | 3.27 | 1.61 | 478 | 61.42333
2024-06-08 08:00 | 2.026785 | 3475 | 18.77246 | 16.50044 | 2024-06-06 | 1178.306 | 386.1166 | (18.5, 19.0] | normal | 10125.92189 | 485.7595 | 24.87903 | 3.365205 | 0.5247072 | 6.299415 | 1.049038 | 0.2295449 | 0.06240799 | 53.18465 | 44.45095 | 0 | 0.3489342 | 0.4762302 | 0 | 0.1748356 | 0.3489342 | 0.1748356 | 0.3426534 | 0.3286901 | 0.3286565 | 3.27 | 1.61 | 478 | 61.42333
2024-06-08 16:00 | 1.981261 | 3475 | 18.75081 | 16.40607 | 2024-06-06 | 1178.306 | 390.4062 | (18.5, 19.0] | normal | 10125.92189 | 485.7595 | 24.87903 | 3.365205 | 0.5247072 | 6.299415 | 1.049038 | 0.2295449 | 0.06240799 | 53.18465 | 44.45095 | 0 | 0.3489342 | 0.4762302 | 0 | 0.1748356 | 0.3489342 | 0.1748356 | 0.3426534 | 0.3286901 | 0.3286565 | 3.27 | 1.61 | 478 | 61.42333
2024-06-09 | 2.067821 | 3475 | 18.64297 | 16.24593 | 2024-06-06 | 1160.02 | 396.5948 | (18.5, 19.0] | normal | 10125.92189 | 485.7595 | 24.87903 | 3.365205 | 0.5247072 | 6.299415 | 1.049038 | 0.2295449 | 0.06240799 | 53.18465 | 44.45095 | 0 | 0.3489342 | 0.4762302 | 0 | 0.1748356 | 0.3489342 | 0.1748356 | 0.3426534 | 0.3286901 | 0.3286565 | 2.87 | 1.45 | 479 | 57.04
2024-06-09 08:00 | 2.154381 | 3475 | 18.55 | 16.48826 | 2024-06-07 | 1160.02 | 388.1794 | (18.5, 19.0] | normal | 8233.41237 | 475.542 | 30.75811 | 3.571319 | 0.6776194 | 6.378558 | 0.9302841 | 0.2242443 | 0.05869345 | 55.59068 | 49.01294 | 0.005148914 | 0.3859238 | 0.4375258 | 0.001460568 | 0.1699409 | 0.3910727 | 0.1714015 | 0.4293739 | 0.2362306 | 0.3343955 | 2.87 | 1.45 | 479 | 57.04
2024-06-09 16:00 | 2.135145 | 3475 | 18.55 | 16.50652 | 2024-06-07 | 1160.02 | 391.9557 | (18.5, 19.0] | normal | 8233.41237 | 475.542 | 30.75811 | 3.571319 | 0.6776194 | 6.378558 | 0.9302841 | 0.2242443 | 0.05869345 | 55.59068 | 49.01294 | 0.005148914 | 0.3859238 | 0.4375258 | 0.001460568 | 0.1699409 | 0.3910727 | 0.1714015 | 0.4293739 | 0.2362306 | 0.3343955 | 2.87 | 1.45 | 479 | 57.04
2024-06-10 | 2.171692 | 3475 | 18.54992 | 16.4117 | 2024-06-07 | 1173.561 | 389.8595 | (18.5, 19.0] | normal | 8233.41237 | 475.542 | 30.75811 | 3.571319 | 0.6776194 | 6.378558 | 0.9302841 | 0.2242443 | 0.05869345 | 55.59068 | 49.01294 | 0.005148914 | 0.3859238 | 0.4375258 | 0.001460568 | 0.1699409 | 0.3910727 | 0.1714015 | 0.4293739 | 0.2362306 | 0.3343955 | 3.84 | 2.03 | 483 | 60.37 | 1.11
2024-06-10 08:00 | 2.260176 | 3475 | 18.52506 | 16.64711 | 2024-06-08 | 1173.561 | 390.7618 | (18.5, 19.0] | normal | 10186.44918 | 480.6794 | 27.86448 | 3.524585 | 0.5376971 | 6.446496 | 0.8879506 | 0.2260392 | 0.0560994 | 53.76316 | 43.80511 | 0 | 0.3978403 | 0.4581057 | 0 | 0.144054 | 0.3978403 | 0.144054 | 0.4688218 | 0.2374851 | 0.2936931 | 3.84 | 2.03 | 483 | 60.37 | 1.11
2024-06-10 16:00 | 2.196378 | 3475 | 18.66852 | 16.96309 | 2024-06-08 | 1173.561 | 387.9017 | (18.5, 19.0] | normal | 10186.44918 | 480.6794 | 27.86448 | 3.524585 | 0.5376971 | 6.446496 | 0.8879506 | 0.2260392 | 0.0560994 | 53.76316 | 43.80511 | 0 | 0.3978403 | 0.4581057 | 0 | 0.144054 | 0.3978403 | 0.144054 | 0.4688218 | 0.2374851 | 0.2936931 | 3.84 | 2.03 | 483 | 60.37 | 1.11
2024-06-11 | 2.210805 | 3475 | 18.85666 | 16.56653 | 2024-06-08 | 1088.511 | 376.6683 | (18.5, 19.0] | normal | 10186.44918 | 480.6794 | 27.86448 | 3.524585 | 0.5376971 | 6.446496 | 0.8879506 | 0.2260392 | 0.0560994 | 53.76316 | 43.80511 | 0 | 0.3978403 | 0.4581057 | 0 | 0.144054 | 0.3978403 | 0.144054 | 0.4688218 | 0.2374851 | 0.2936931 | 3.47 | 2.04 | 484 | 60.8 | 1.26
2024-06-11 08:00 | 2.168807 | 3475 | 18.71338 | 16.52146 | 2024-06-09 | 1088.511 | 382.3591 | (18.5, 19.0] | normal | 9462.91567 | 486.5561 | 20.32367 | 3.412722 | 0.595939 | 6.490115 | 0.992645 | 0.2256266 | 0.07913915 | 59.2808 | 52.48184 | 0 | 0.3855397 | 0.4279326 | 0 | 0.1865277 | 0.3855397 | 0.1865277 | 0.4448191 | 0.2942296 | 0.2609513 | 3.47 | 2.04 | 484 | 60.8 | 1.26
2024-06-11 16:00 | 2.098597 | 3475 | 18.55062 | 16.44045 | 2024-06-09 | 1088.511 | 387.8352 | (18.5, 19.0] | normal | 9462.91567 | 486.5561 | 20.32367 | 3.412722 | 0.595939 | 6.490115 | 0.992645 | 0.2256266 | 0.07913915 | 59.2808 | 52.48184 | 0 | 0.3855397 | 0.4279326 | 0 | 0.1865277 | 0.3855397 | 0.1865277 | 0.4448191 | 0.2942296 | 0.2609513 | 3.47 | 2.04 | 484 | 60.8 | 1.26
2024-06-12 | 2.135145 | 3475 | 18.55839 | 16.60451 | 2024-06-09 | 1076.1 | 387.3764 | (18.5, 19.0] | normal | 9462.91567 | 486.5561 | 20.32367 | 3.412722 | 0.595939 | 6.490115 | 0.992645 | 0.2256266 | 0.07913915 | 59.2808 | 52.48184 | 0 | 0.3855397 | 0.4279326 | 0 | 0.1865277 | 0.3855397 | 0.1865277 | 0.4448191 | 0.2942296 | 0.2609513 | 3.43 | 2.07 | 473 | 61.48 | 0.83
2024-06-12 08:00 | 2.155342 | 3475 | 18.52748 | 16.34006 | 2024-06-10 | 1076.1 | 374.8136 | (18.5, 19.0] | normal | 10713.71649 | 480.8051 | 23.17152 | 3.516516 | 0.5594595 | 6.364947 | 0.7821874 | 0.2275232 | 0.06748581 | 52.20039 | 45.13446 | 0.02266627 | 0.3881436 | 0.4384361 | 0 | 0.1507541 | 0.4108098 | 0.1507541 | 0.4199753 | 0.2431677 | 0.336857 | 3.43 | 2.07 | 473 | 61.48 | 0.83
2024-06-12 16:00 | 2.047302 | 3452.82 | 18.6325 | 16.14114 | 2024-06-10 | 1076.1 | 374.4804 | (18.5, 19.0] | normal | 10713.71649 | 480.8051 | 23.17152 | 3.516516 | 0.5594595 | 6.364947 | 0.7821874 | 0.2275232 | 0.06748581 | 52.20039 | 45.13446 | 0.02266627 | 0.3881436 | 0.4384361 | 0 | 0.1507541 | 0.4108098 | 0.1507541 | 0.4199753 | 0.2431677 | 0.336857 | 3.43 | 2.07 | 473 | 61.48 | 0.83
2024-06-13 | 2.131242 | 3341.445 | 18.61534 | 16.00757 | 2024-06-10 | 1001.863 | 336.7004 | (18.5, 19.0] | normal | 10713.71649 | 480.8051 | 23.17152 | 3.516516 | 0.5594595 | 6.364947 | 0.7821874 | 0.2275232 | 0.06748581 | 52.20039 | 45.13446 | 0.02266627 | 0.3881436 | 0.4384361 | 0 | 0.1507541 | 0.4108098 | 0.1507541 | 0.4199753 | 0.2431677 | 0.336857 | 3.12 | 1.44 | 464 | 61.34 | 1.3
2024-06-13 16:00 | 2.777984 | 3196.391 | 18.37049 | 15.8413 | 2024-06-10 | 1001.863 | 364.8549 | (-inf, 18.5] | normal | 10713.71649 | 480.8051 | 23.17152 | 3.516516 | 0.5594595 | 6.364947 | 0.7821874 | 0.2275232 | 0.06748581 | 52.20039 | 45.13446 | 0.02266627 | 0.3881436 | 0.4384361 | 0 | 0.1507541 | 0.4108098 | 0.1507541 | 0.4199753 | 0.2431677 | 0.336857 | 3.12 | 1.44 | 464 | 61.34 | 1.3
2024-06-14 | 2.404703 | 3385.91 | 18.3615 | 16.84837 | 2024-06-11 | 1049.126 | 375.2355 | (-inf, 18.5] | normal | 9593.01177 | 477.5635 | 28.83233 | 3.463213 | 0.4658748 | 6.373483 | 0.7655722 | 0.242017 | 0.04931997 | 50.79765 | 40.36876 | 0.2408191 | 0.305242 | 0.3345279 | 0 | 0.1194111 | 0.546061 | 0.1194111 | 0.2610892 | 0.3204395 | 0.4184713 | 2.89 | 1.41 | 482 | 59.38 | 1.13
2024-06-14 08:00 | 2.34695 | 3382.825 | 18.68909 | 16.72316 | 2024-06-11 | 1049.126 | 325.4108 | (18.5, 19.0] | normal | 9593.01177 | 477.5635 | 28.83233 | 3.463213 | 0.4658748 | 6.373483 | 0.7655722 | 0.242017 | 0.04931997 | 50.79765 | 40.36876 | 0.2408191 | 0.305242 | 0.3345279 | 0 | 0.1194111 | 0.546061 | 0.1194111 | 0.2610892 | 0.3204395 | 0.4184713 | 2.89 | 1.41 | 482 | 59.38 | 1.13
2024-06-14 16:00 | 2.23377 | 3350 | 19.19655 | 15.90077 | 2024-06-12 | 1049.126 | 344.0498 | (19.0, 19.5] | normal | 8489.97869 | 479.4393 | 27.7462 | 3.620729 | 0.484593 | 6.554901 | 0.6660871 | 0.2338598 | 0.05050575 | 64.6524 | 45.26753 | 0.3449985 | 0.2629583 | 0.2379476 | 0 | 0.1540956 | 0.6079568 | 0.1540956 | 0.2988487 | 0.2785884 | 0.4225629 | 2.89 | 1.41 | 482 | 59.38 | 1.13
2024-06-15 | 2.189208 | 3335.211 | 19.20425 | 15.44175 | 2024-06-12 | 998.7761 | 356.0728 | (19.0, 19.5] | normal | 8489.97869 | 479.4393 | 27.7462 | 3.620729 | 0.484593 | 6.554901 | 0.6660871 | 0.2338598 | 0.05050575 | 64.6524 | 45.26753 | 0.3449985 | 0.2629583 | 0.2379476 | 0 | 0.1540956 | 0.6079568 | 0.1540956 | 0.2988487 | 0.2785884 | 0.4225629 | 2.92 | 1.44 | 481 | 58.96333
2024-06-15 08:00 | 2.398528 | 3119.327 | 18.92 | 15.32824 | 2024-06-12 | 998.7761 | 331.9175 | (18.5, 19.0] | normal | 8489.97869 | 479.4393 | 27.7462 | 3.620729 | 0.484593 | 6.554901 | 0.6660871 | 0.2338598 | 0.05050575 | 64.6524 | 45.26753 | 0.3449985 | 0.2629583 | 0.2379476 | 0 | 0.1540956 | 0.6079568 | 0.1540956 | 0.2988487 | 0.2785884 | 0.4225629 | 2.92 | 1.44 | 481 | 58.96333
2024-06-16 | 2.653449 | 3036.892 | 18.55162 | 15.81736 | 2024-06-13 | 1010.635 | 338.0811 | (18.5, 19.0] | normal | 8471.20435 | 474.2462 | 27.62293 | 3.71534 | 0.4630304 | 6.495768 | 0.7699877 | 0.2434295 | 0.04077226 | 52.99792 | 39.52965 | 0.4892787 | 0.3317887 | 0.05477025 | 0 | 0.1241623 | 0.8210674 | 0.1241623 | 0.1723869 | 0.3250376 | 0.5025755 | 2.93 | 1.42 | 467 | 58.57667
2024-06-16 08:00 | 2.46558 | 3114.885 | 18.5953 | 16.41534 | 2024-06-13 | 1010.635 | 345.617 | (18.5, 19.0] | normal | 8471.20435 | 474.2462 | 27.62293 | 3.71534 | 0.4630304 | 6.495768 | 0.7699877 | 0.2434295 | 0.04077226 | 52.99792 | 39.52965 | 0.4892787 | 0.3317887 | 0.05477025 | 0 | 0.1241623 | 0.8210674 | 0.1241623 | 0.1723869 | 0.3250376 | 0.5025755 | 2.93 | 1.42 | 467 | 58.57667
2024-06-16 16:00 | 2.366048 | 3150 | 18.74647 | 16.3333 | 2024-06-14 | 1010.635 | 342.1684 | (18.5, 19.0] | normal | 8962.65869 | 475.8911 | 30.93376 | 3.619 | 0.425918 | 6.353387 | 0.7592683 | 0.2323751 | 0.05532032 | 58.49249 | 48.27405 | 0.5721561 | 0.2401006 | 0 | 0 | 0.1877433 | 0.8122567 | 0.1877433 | 0.2783536 | 0.259847 | 0.4617994 | 2.93 | 1.42 | 467 | 58.57667
2024-06-17 | 2.358267 | 3319.196 | 18.71624 | 16.10573 | 2024-06-14 | 1151.608 | 374.597 | (18.5, 19.0] | normal | 8962.65869 | 475.8911 | 30.93376 | 3.619 | 0.425918 | 6.353387 | 0.7592683 | 0.2323751 | 0.05532032 | 58.49249 | 48.27405 | 0.5721561 | 0.2401006 | 0 | 0 | 0.1877433 | 0.8122567 | 0.1877433 | 0.2783536 | 0.259847 | 0.4617994 | 3.44 | 1.94 | 461 | 58.55 | 0.54
2024-06-17 08:00 | 2.167409 | 3450 | 18.714 | 16.70905 | 2024-06-15 | 1151.608 | 384.4027 | (18.5, 19.0] | normal | 9685.94439 | 469.6027 | 33.79698 | 3.820045 | 0.7100052 | 6.710157 | 2.140261 | 0.2520134 | 0.1047077 | 53.02601 | 44.70087 | 0.5568796 | 0.3030973 | 0.003421292 | 7.103076e-05 | 0.1365307 | 0.859977 | 0.1366018 | 0.250622 | 0.2905969 | 0.4587811 | 3.44 | 1.94 | 461 | 58.55 | 0.54
2024-06-17 16:00 | 2.127367 | 3450 | 18.76319 | 16.00853 | 2024-06-15 | 1151.608 | 389.7645 | (18.5, 19.0] | normal | 9685.94439 | 469.6027 | 33.79698 | 3.820045 | 0.7100052 | 6.710157 | 2.140261 | 0.2520134 | 0.1047077 | 53.02601 | 44.70087 | 0.5568796 | 0.3030973 | 0.003421292 | 7.103076e-05 | 0.1365307 | 0.859977 | 0.1366018 | 0.250622 | 0.2905969 | 0.4587811 | 3.44 | 1.94 | 461 | 58.55 | 0.54
2024-06-18 | 2.10218 | 3450 | 18.93202 | 16.05428 | 2024-06-15 | 1176.28 | 386.5448 | (18.5, 19.0] | normal | 9685.94439 | 469.6027 | 33.79698 | 3.820045 | 0.7100052 | 6.710157 | 2.140261 | 0.2520134 | 0.1047077 | 53.02601 | 44.70087 | 0.5568796 | 0.3030973 | 0.003421292 | 7.103076e-05 | 0.1365307 | 0.859977 | 0.1366018 | 0.250622 | 0.2905969 | 0.4587811 | 4.07 | 2.37 | 465 | 56.77 | 0.71
2024-06-18 08:00 | 2.142867 | 3471.715 | 18.95924 | 14.31804 | 2024-06-16 | 1176.28 | 391.8832 | (18.5, 19.0] | normal | 8298.96 | 476.3338 | 34.70956 | 3.887426 | 0.6695006 | 6.765059 | 2.23711 | 0.2631415 | 0.1185548 | 49.38371 | 36.27288 | 0.6004572 | 0.2756418 | 0 | 0 | 0.1239011 | 0.8760989 | 0.1239011 | 0.2541487 | 0.2176128 | 0.5282385 | 4.07 | 2.37 | 465 | 56.77 | 0.71
2024-06-18 16:00 | 2.142198 | 3475 | 18.84358 | 15.87467 | 2024-06-16 | 1176.28 | 391.6998 | (18.5, 19.0] | normal | 8298.96 | 476.3338 | 34.70956 | 3.887426 | 0.6695006 | 6.765059 | 2.23711 | 0.2631415 | 0.1185548 | 49.38371 | 36.27288 | 0.6004572 | 0.2756418 | 0 | 0 | 0.1239011 | 0.8760989 | 0.1239011 | 0.2541487 | 0.2176128 | 0.5282385 | 4.07 | 2.37 | 465 | 56.77 | 0.71
2024-06-19 | 2.149892 | 3475 | 18.72049 | 16.352 | 2024-06-16 | 1037.25 | 388.2412 | (18.5, 19.0] | normal | 8298.96 | 476.3338 | 34.70956 | 3.887426 | 0.6695006 | 6.765059 | 2.23711 | 0.2631415 | 0.1185548 | 49.38371 | 36.27288 | 0.6004572 | 0.2756418 | 0 | 0 | 0.1239011 | 0.8760989 | 0.1239011 | 0.2541487 | 0.2176128 | 0.5282385 | 3.64 | 1.9 | 469 | 56.73 | 0.99
2024-06-19 08:00 | 2.03512 | 3454.15 | 18.7931 | 16.54741 | 2024-06-17 | 1037.25 | 327.6274 | (18.5, 19.0] | normal | 9570.04 | 475.9312 | 32.54004 | 3.800361 | 0.5278455 | 6.456697 | 1.584699 | 0.2471155 | 0.1078908 | 52.70561 | 42.93718 | 0.5657322 | 0.2725036 | 0 | 0 | 0.1617642 | 0.8382358 | 0.1617642 | 0.2924868 | 0.209113 | 0.4984002 | 3.64 | 1.9 | 469 | 56.73 | 0.99
2024-06-19 16:00 | 1.962034 | 3450 | 18.79306 | 16.56974 | 2024-06-17 | 1037.25 | 335.8929 | (18.5, 19.0] | normal | 9570.04 | 475.9312 | 32.54004 | 3.800361 | 0.5278455 | 6.456697 | 1.584699 | 0.2471155 | 0.1078908 | 52.70561 | 42.93718 | 0.5657322 | 0.2725036 | 0 | 0 | 0.1617642 | 0.8382358 | 0.1617642 | 0.2924868 | 0.209113 | 0.4984002 | 3.64 | 1.9 | 469 | 56.73 | 0.99
2024-06-20 | 1.958805 | 3450 | 18.88025 | 15.92001 | 2024-06-18 | 1150.836 | 378.4805 | (18.5, 19.0] | normal | 9729.27869 | 470.0094 | 35.1515 | 3.50208 | 0.4149648 | 6.245612 | 0.7377668 | 0.2442104 | 0.0703506 | 47.23362 | 47.36924 | 0.5947173 | 0.2655541 | 0 | 0 | 0.1397286 | 0.8602714 | 0.1397286 | 0.2838421 | 0.1127124 | 0.6034456 | 3.72 | 2.03 | 453 | 54.62 | 0.89
2024-06-20 08:00 | 1.99368 | 3412.554 | 19.06089 | 15.78544 | 2024-06-18 | 1150.836 | 381.0854 | (19.0, 19.5] | normal | 9729.27869 | 470.0094 | 35.1515 | 3.50208 | 0.4149648 | 6.245612 | 0.7377668 | 0.2442104 | 0.0703506 | 47.23362 | 47.36924 | 0.5947173 | 0.2655541 | 0 | 0 | 0.1397286 | 0.8602714 | 0.1397286 | 0.2838421 | 0.1127124 | 0.6034456 | 3.72 | 2.03 | 453 | 54.62 | 0.89
2024-06-20 16:00 | 1.811328 | 3401.174 | 18.882 | 15.67952 | 2024-06-18 | 1150.836 | 387.4251 | (18.5, 19.0] | normal | 9729.27869 | 470.0094 | 35.1515 | 3.50208 | 0.4149648 | 6.245612 | 0.7377668 | 0.2442104 | 0.0703506 | 47.23362 | 47.36924 | 0.5947173 | 0.2655541 | 0 | 0 | 0.1397286 | 0.8602714 | 0.1397286 | 0.2838421 | 0.1127124 | 0.6034456 | 3.72 | 2.03 | 453 | 54.62 | 0.89
2024-06-21 | 1.756472 | 3433.453 | 18.75094 | 16.07908 | 2024-06-19 | 1140.853 | 378.948 | (18.5, 19.0] | normal | 8649.78456 | 481.4617 | 37.3445 | 3.684018 | 0.7806787 | 6.766561 | 1.809253 | 0.252518 | 0.09621621 | 57.30553 | 61.95982 | 0.532382 | 0.2507693 | 0 | 0 | 0.2168487 | 0.7831513 | 0.2168487 | 0.2728073 | 0.07477527 | 0.6524174 | 3.5 | 1.83 | 467 | 58.11333 | 0.81
2024-06-21 08:00 | 1.792181 | 3450 | 18.67526 | 16.67339 | 2024-06-19 | 1140.853 | 378.5633 | (18.5, 19.0] | normal | 8649.78456 | 481.4617 | 37.3445 | 3.684018 | 0.7806787 | 6.766561 | 1.809253 | 0.252518 | 0.09621621 | 57.30553 | 61.95982 | 0.532382 | 0.2507693 | 0 | 0 | 0.2168487 | 0.7831513 | 0.2168487 | 0.2728073 | 0.07477527 | 0.6524174 | 3.5 | 1.83 | 467 | 58.11333 | 0.81
2024-06-21 16:00 | 1.709829 | 3450 | 18.98627 | 16.42741 | 2024-06-19 | 1140.853 | 380.0716 | (18.5, 19.0] | normal | 8649.78456 | 481.4617 | 37.3445 | 3.684018 | 0.7806787 | 6.766561 | 1.809253 | 0.252518 | 0.09621621 | 57.30553 | 61.95982 | 0.532382 | 0.2507693 | 0 | 0 | 0.2168487 | 0.7831513 | 0.2168487 | 0.2728073 | 0.07477527 | 0.6524174 | 3.5 | 1.83 | 467 | 58.11333 | 0.81
2024-06-22 | 1.708546 | 3450 | 18.97878 | 15.87263 | 2024-06-20 | 1116.205 | 380.116 | (18.5, 19.0] | normal | 8155.84152 | 482.7825 | 31.56213 | 3.734654 | 0.5992466 | 6.477661 | 1.257912 | 0.2363155 | 0.08609882 | 50.83146 | 45.21917 | 0.6038089 | 0.2536231 | 0 | 0 | 0.1425679 | 0.8574321 | 0.1425679 | 0.4035661 | 0.08411394 | 0.5123199 | 3.01 | 1.61 | 464 | 57.65
2024-06-22 08:00 | 1.763118 | 3450 | 19.02052 | 16.07966 | 2024-06-20 | 1116.205 | 378.5956 | (19.0, 19.5] | normal | 8155.84152 | 482.7825 | 31.56213 | 3.734654 | 0.5992466 | 6.477661 | 1.257912 | 0.2363155 | 0.08609882 | 50.83146 | 45.21917 | 0.6038089 | 0.2536231 | 0 | 0 | 0.1425679 | 0.8574321 | 0.1425679 | 0.4035661 | 0.08411394 | 0.5123199 | 3.01 | 1.61 | 464 | 57.65
2024-06-22 16:00 | 1.809618 | 3450 | 19.03164 | 15.34084 | 2024-06-20 | 1116.205 | 371.7946 | (19.0, 19.5] | normal | 8155.84152 | 482.7825 | 31.56213 | 3.734654 | 0.5992466 | 6.477661 | 1.257912 | 0.2363155 | 0.08609882 | 50.83146 | 45.21917 | 0.6038089 | 0.2536231 | 0 | 0 | 0.1425679 | 0.8574321 | 0.1425679 | 0.4035661 | 0.08411394 | 0.5123199 | 3.01 | 1.61 | 464 | 57.65
2024-06-23 | 1.841587 | 3450 | 18.89514 | 15.39819 | 2024-06-21 | 1150.643 | 390.8726 | (18.5, 19.0] | normal | 10239.72587 | 484.4715 | 28.5237 | 3.33848 | 0.568783 | 6.205461 | 0.7375276 | 0.2366867 | 0.08216776 | 48.09922 | 47.52215 | 0.6959431 | 0.1638843 | 0 | 0.002348786 | 0.1378239 | 0.8598273 | 0.1401727 | 0.4182256 | 0.07540611 | 0.5063683 | 3.1 | 1.51 | 474 | 55.57
2024-06-23 08:00 | 1.921024 | 3450 | 18.65361 | 15.97289 | 2024-06-21 | 1150.643 | 382.6807 | (18.5, 19.0] | normal | 10239.72587 | 484.4715 | 28.5237 | 3.33848 | 0.568783 | 6.205461 | 0.7375276 | 0.2366867 | 0.08216776 | 48.09922 | 47.52215 | 0.6959431 | 0.1638843 | 0 | 0.002348786 | 0.1378239 | 0.8598273 | 0.1401727 | 0.4182256 | 0.07540611 | 0.5063683 | 3.1 | 1.51 | 474 | 55.57
2024-06-23 16:00 | 1.994972 | 3450 | 18.55291 | 16.54185 | 2024-06-21 | 1150.643 | 373.5753 | (18.5, 19.0] | normal | 10239.72587 | 484.4715 | 28.5237 | 3.33848 | 0.568783 | 6.205461 | 0.7375276 | 0.2366867 | 0.08216776 | 48.09922 | 47.52215 | 0.6959431 | 0.1638843 | 0 | 0.002348786 | 0.1378239 | 0.8598273 | 0.1401727 | 0.4182256 | 0.07540611 | 0.5063683 | 3.1 | 1.51 | 474 | 55.57
2024-06-24 | 2.053742 | 3450 | 18.62016 | 16.39996 | 2024-06-21 | 1137.75 | 377.5078 | (18.5, 19.0] | normal | 10239.72587 | 484.4715 | 28.5237 | 3.33848 | 0.568783 | 6.205461 | 0.7375276 | 0.2366867 | 0.08216776 | 48.09922 | 47.52215 | 0.6959431 | 0.1638843 | 0 | 0.002348786 | 0.1378239 | 0.8598273 | 0.1401727 | 0.4182256 | 0.07540611 | 0.5063683 | 2.99 | 1.58 | 456 | 57.8 | 0.71
2024-06-24 08:00 | 2.017899 | 3444.716 | 18.6503 | 15.86615 | 2024-06-22 | 1137.75 | 380.1683 | (18.5, 19.0] | normal | 10068.39012 | 489.866 | 32.84212 | 3.839498 | 0.5126219 | 6.268387 | 1.3175 | 0.2400709 | 0.1031759 | 48.17254 | 36.94212 | 0.7105557 | 0.1831286 | 0 | 0.008360642 | 0.09795508 | 0.8936843 | 0.1063157 | 0.5305941 | 0.02636544 | 0.4430405 | 2.99 | 1.58 | 456 | 57.8 | 0.71
2024-06-24 16:00 | 2.165923 | 3294.539 | 18.61061 | 15.97528 | 2024-06-22 | 1137.75 | 376.0132 | (18.5, 19.0] | normal | 10068.39012 | 489.866 | 32.84212 | 3.839498 | 0.5126219 | 6.268387 | 1.3175 | 0.2400709 | 0.1031759 | 48.17254 | 36.94212 | 0.7105557 | 0.1831286 | 0 | 0.008360642 | 0.09795508 | 0.8936843 | 0.1063157 | 0.5305941 | 0.02636544 | 0.4430405 | 2.99 | 1.58 | 456 | 57.8 | 0.71
2024-06-25 | 2.049867 | 3450 | 18.57757 | 15.98585 | 2024-06-22 | 1013.698 | 381.9862 | (18.5, 19.0] | normal | 10068.39012 | 489.866 | 32.84212 | 3.839498 | 0.5126219 | 6.268387 | 1.3175 | 0.2400709 | 0.1031759 | 48.17254 | 36.94212 | 0.7105557 | 0.1831286 | 0 | 0.008360642 | 0.09795508 | 0.8936843 | 0.1063157 | 0.5305941 | 0.02636544 | 0.4430405 | 2.81 | 1.14 | 460 | 59.7 | 0.92
2024-06-25 08:00 | 2.053742 | 3220.339 | 18.55044 | 15.94276 | 2024-06-23 | 1013.698 | 364.577 | (18.5, 19.0] | normal | 10026.15011 | 486.199 | 28.56607 | 3.72582 | 0.5716855 | 6.18565 | 0.6907979 | 0.2272729 | 0.06444279 | 52.66331 | 37.12919 | 0.5952686 | 0.2674506 | 0 | 0.008395865 | 0.128885 | 0.8627192 | 0.1372808 | 0.4793972 | 0.1353997 | 0.3852031 | 2.81 | 1.14 | 460 | 59.7 | 0.92
2024-06-26 | 2.044055 | 3450 | 18.55816 | 16.22479 | 2024-06-23 | 1136.302 | 379.9979 | (18.5, 19.0] | normal | 10026.15011 | 486.199 | 28.56607 | 3.72582 | 0.5716855 | 6.18565 | 0.6907979 | 0.2272729 | 0.06444279 | 52.66331 | 37.12919 | 0.5952686 | 0.2674506 | 0 | 0.008395865 | 0.128885 | 0.8627192 | 0.1372808 | 0.4793972 | 0.1353997 | 0.3852031 | 3.14 | 1.61 | 463 | 59.49 | 0.38
2024-06-26 08:00 | 2.073117 | 3450 | 18.60003 | 16.65635 | 2024-06-24 | 1136.302 | 376.0921 | (18.5, 19.0] | normal | 9675.29023 | 486.8238 | 31.24964 | 3.785328 | 0.6838203 | 6.21775 | 0.6302031 | 0.2160165 | 0.06328887 | 56.74087 | 53.98713 | 0.6929959 | 0.1587797 | 0 | 0.002485809 | 0.1457386 | 0.8517756 | 0.1482244 | 0.5375074 | 0.1403687 | 0.3221239 | 3.14 | 1.61 | 463 | 59.49 | 0.38
2024-06-26 16:00 | 2.010472 | 3450 | 18.61793 | 16.4287 | 2024-06-24 | 1136.302 | 376.0665 | (18.5, 19.0] | normal | 9675.29023 | 486.8238 | 31.24964 | 3.785328 | 0.6838203 | 6.21775 | 0.6302031 | 0.2160165 | 0.06328887 | 56.74087 | 53.98713 | 0.6929959 | 0.1587797 | 0 | 0.002485809 | 0.1457386 | 0.8517756 | 0.1482244 | 0.5375074 | 0.1403687 | 0.3221239 | 3.14 | 1.61 | 463 | 59.49 | 0.38
2024-06-27 | 1.872264 | 3450 | 18.66616 | 16.41571 | 2024-06-25 | 1079.113 | 379.1346 | (18.5, 19.0] | normal | 9610.87999 | 486.505 | 31.37685 | 3.706571 | 0.6678862 | 6.623279 | 0.8799026 | 0.2395518 | 0.1070656 | 63.74986 | 64.55578 | 0.5758713 | 0.2309185 | 0 | 0 | 0.1932102 | 0.8067898 | 0.1932102 | 0.4389765 | 0.07384131 | 0.4871822 | 3.03 | 1.39 | 477 | 58.81 | 0.48
2024-06-27 08:00 | 1.88841 | 3450 | 18.69993 | 16.30068 | 2024-06-25 | 1079.113 | 362.3581 | (18.5, 19.0] | normal | 9610.87999 | 486.505 | 31.37685 | 3.706571 | 0.6678862 | 6.623279 | 0.8799026 | 0.2395518 | 0.1070656 | 63.74986 | 64.55578 | 0.5758713 | 0.2309185 | 0 | 0 | 0.1932102 | 0.8067898 | 0.1932102 | 0.4389765 | 0.07384131 | 0.4871822 | 3.03 | 1.39 | 477 | 58.81 | 0.48
2024-06-27 16:00 | 1.719366 | 3450 | 18.62291 | 16.36538 | 2024-06-25 | 1079.113 | 352.1818 | (18.5, 19.0] | normal | 9610.87999 | 486.505 | 31.37685 | 3.706571 | 0.6678862 | 6.623279 | 0.8799026 | 0.2395518 | 0.1070656 | 63.74986 | 64.55578 | 0.5758713 | 0.2309185 | 0 | 0 | 0.1932102 | 0.8067898 | 0.1932102 | 0.4389765 | 0.07384131 | 0.4871822 | 3.03 | 1.39 | 477 | 58.81 | 0.48
2024-06-28 | 1.646869 | 3450 | 18.48699 | 16.58456 | 2024-06-26 | 1110.821 | 358.5796 | (-inf, 18.5] | normal | 8444.84001 | 480.452 | 27.41119 | 3.332671 | 0.4582024 | 6.790778 | 0.8049904 | 0.2525381 | 0.09292863 | 51.68081 | 40.16324 | 0.394686 | 0.4260827 | 0 | 0 | 0.1792313 | 0.8207687 | 0.1792313 | 0.2691845 | 0.2534187 | 0.4773968 | 3.02 | 1.52 | 465 | 58.83 | 1.05
2024-06-28 08:00 | 1.699827 | 3450 | 18.45013 | 16.27837 | 2024-06-26 | 1110.821 | 370.0921 | (-inf, 18.5] | normal | 8444.84001 | 480.452 | 27.41119 | 3.332671 | 0.4582024 | 6.790778 | 0.8049904 | 0.2525381 | 0.09292863 | 51.68081 | 40.16324 | 0.394686 | 0.4260827 | 0 | 0 | 0.1792313 | 0.8207687 | 0.1792313 | 0.2691845 | 0.2534187 | 0.4773968 | 3.02 | 1.52 | 465 | 58.83 | 1.05
2024-06-28 16:00 | 1.579702 | 3450 | 18.50621 | 15.86468 | 2024-06-27 | 1110.821 | 369.9936 | (18.5, 19.0] | normal | 8252.96 | 491.5239 | 28.40321 | 3.135629 | 0.341762 | 6.741258 | 0.9183607 | 0.2323772 | 0.06180445 | 45.17939 | 34.03456 | 0.4278186 | 0.4276744 | 0 | 0 | 0.1445069 | 0.8554931 | 0.1445069 | 0.1850621 | 0.5146735 | 0.3002644 | 3.02 | 1.52 | 465 | 58.83 | 1.05
2024-06-29 | 1.453766 | 3450 | 18.31456 | 15.62594 | 2024-06-27 | 1106.993 | 357.3912 | (-inf, 18.5] | normal | 8252.96 | 491.5239 | 28.40321 | 3.135629 | 0.341762 | 6.741258 | 0.9183607 | 0.2323772 | 0.06180445 | 45.17939 | 34.03456 | 0.4278186 | 0.4276744 | 0 | 0 | 0.1445069 | 0.8554931 | 0.1445069 | 0.1850621 | 0.5146735 | 0.3002644 | 3.65 | 2.17 | 473 | 57.475
2024-06-29 08:00 | 1.507518 | 3450 | 18.25195 | 16.07832 | 2024-06-27 | 1106.993 | 385.3189 | (-inf, 18.5] | normal | 8252.96 | 491.5239 | 28.40321 | 3.135629 | 0.341762 | 6.741258 | 0.9183607 | 0.2323772 | 0.06180445 | 45.17939 | 34.03456 | 0.4278186 | 0.4276744 | 0 | 0 | 0.1445069 | 0.8554931 | 0.1445069 | 0.1850621 | 0.5146735 | 0.3002644 | 3.65 | 2.17 | 473 | 57.475
2024-06-29 16:00 | 1.542244 | 3450 | 18.23429 | 16.39462 | 2024-06-28 | 1106.993 | 385.9313 | (-inf, 18.5] | normal | 8470.48002 | 480.8334 | 26.09661 | 3.303238 | 0.5287592 | 6.722066 | 0.9767301 | 0.2335728 | 0.06471737 | 44.91554 | 35.17425 | 0.466748 | 0.3946341 | 0.005944667 | 0 | 0.1326732 | 0.8613821 | 0.1326732 | 0.2811056 | 0.3469446 | 0.3719498 | 3.65 | 2.17 | 473 | 57.475
2024-06-30 | 1.662369 | 3450 | 18.21121 | 16.58346 | 2024-06-28 | 1115.089 | 383.9325 | (-inf, 18.5] | normal | 8470.48002 | 480.8334 | 26.09661 | 3.303238 | 0.5287592 | 6.722066 | 0.9767301 | 0.2335728 | 0.06471737 | 44.91554 | 35.17425 | 0.466748 | 0.3946341 | 0.005944667 | 0 | 0.1326732 | 0.8613821 | 0.1326732 | 0.2811056 | 0.3469446 | 0.3719498 | 3.81 | 2.35 | 479 | 56.855
2024-06-30 08:00 | 1.723723 | 3450 | 18.44834 | 16.63209 | 2024-06-28 | 1115.089 | 377.7826 | (-inf, 18.5] | normal | 8470.48002 | 480.8334 | 26.09661 | 3.303238 | 0.5287592 | 6.722066 | 0.9767301 | 0.2335728 | 0.06471737 | 44.91554 | 35.17425 | 0.466748 | 0.3946341 | 0.005944667 | 0 | 0.1326732 | 0.8613821 | 0.1326732 | 0.2811056 | 0.3469446 | 0.3719498 | 3.81 | 2.35 | 479 | 56.855
2024-06-30 16:00 | 1.756337 | 3450 | 18.7839 | 16.27946 | 2024-06-28 | 1115.089 | 382.8083 | (18.5, 19.0] | normal | 8470.48002 | 480.8334 | 26.09661 | 3.303238 | 0.5287592 | 6.722066 | 0.9767301 | 0.2335728 | 0.06471737 | 44.91554 | 35.17425 | 0.466748 | 0.3946341 | 0.005944667 | 0 | 0.1326732 | 0.8613821 | 0.1326732 | 0.2811056 | 0.3469446 | 0.3719498 | 3.81 | 2.35 | 479 | 56.855
2024-07-01 | 1.817368 | 3450 | 18.69003 | 15.85005 | 2024-06-29 | 1140.014 | 377.7696 | (18.5, 19.0] | normal | 10278.23 | 476.0251 | 26.81847 | 3.584516 | 0.8015823 | 6.917575 | 1.25836 | 0.2325398 | 0.07284354 | 51.3452 | 39.72864 | 0.4093156 | 0.4019009 | 0 | 0 | 0.1887835 | 0.8112165 | 0.1887835 | 0.3626344 | 0.176438 | 0.4609276 | 3.98 | 2.24 | 476 | 57.33333 | 0.7
2024-07-01 08:00 | 1.87304 | 3450 | 18.63163 | 15.93289 | 2024-06-29 | 1140.014 | 380.703 | (18.5, 19.0] | normal | 10278.23 | 476.0251 | 26.81847 | 3.584516 | 0.8015823 | 6.917575 | 1.25836 | 0.2325398 | 0.07284354 | 51.3452 | 39.72864 | 0.4093156 | 0.4019009 | 0 | 0 | 0.1887835 | 0.8112165 | 0.1887835 | 0.3626344 | 0.176438 | 0.4609276 | 3.98 | 2.24 | 476 | 57.33333 | 0.7
2024-07-01 16:00 | 1.839649 | 3450 | 18.64988 | 16.31443 | 2024-06-29 | 1140.014 | 376.3663 | (18.5, 19.0] | normal | 10278.23 | 476.0251 | 26.81847 | 3.584516 | 0.8015823 | 6.917575 | 1.25836 | 0.2325398 | 0.07284354 | 51.3452 | 39.72864 | 0.4093156 | 0.4019009 | 0 | 0 | 0.1887835 | 0.8112165 | 0.1887835 | 0.3626344 | 0.176438 | 0.4609276 | 3.98 | 2.24 | 476 | 57.33333 | 0.7
2024-07-02 | 1.925222 | 3450 | 18.53446 | 16.25071 | 2024-06-30 | 1147.951 | 383.1874 | (18.5, 19.0] | normal | 11502.50001 | 483.4968 | 32.02005 | 3.748013 | 0.5991157 | 6.804557 | 1.19262 | 0.2380379 | 0.08351023 | 49.25562 | 35.5329 | 0.4716296 | 0.3922356 | 0 | 0 | 0.1361348 | 0.8638652 | 0.1361348 | 0.3479913 | 0.1903612 | 0.4616475 | 4.57 | 2.46 | 471 | 56.89
2024-07-02 08:00 | 1.898743 | 3450 | 18.37624 | 16.38638 | 2024-06-30 | 1147.951 | 380.7923 | (-inf, 18.5] | normal | 11502.50001 | 483.4968 | 32.02005 | 3.748013 | 0.5991157 | 6.804557 | 1.19262 | 0.2380379 | 0.08351023 | 49.25562 | 35.5329 | 0.4716296 | 0.3922356 | 0 | 0 | 0.1361348 | 0.8638652 | 0.1361348 | 0.3479913 | 0.1903612 | 0.4616475 | 4.57 | 2.46 | 471 | 56.89
2024-07-02 16:00 | 1.898743 | 3450 | 18.4857 | 16.58319 | 2024-06-30 | 1147.951 | 378.6841 | (-inf, 18.5] | normal | 11502.50001 | 483.4968 | 32.02005 | 3.748013 | 0.5991157 | 6.804557 | 1.19262 | 0.2380379 | 0.08351023 | 49.25562 | 35.5329 | 0.4716296 | 0.3922356 | 0 | 0 | 0.1361348 | 0.8638652 | 0.1361348 | 0.3479913 | 0.1903612 | 0.4616475 | 4.57 | 2.46 | 471 | 56.89
2024-07-03 | 1.911404 | 3450 | 18.46748 | 15.88465 | 2024-07-01 | 1111.764 | 369.4925 | (-inf, 18.5] | normal | 10644.22237 | 472.0509 | 26.54375 | 3.819061 | 0.6623132 | 6.811165 | 1.014079 | 0.2332416 | 0.07137472 | 58.69624 | 42.11485 | 0.4112691 | 0.3856693 | 0 | 0 | 0.2030616 | 0.7969384 | 0.2030616 | 0.3655262 | 0.2119901 | 0.4224837 | 3.88 | 1.83 | 449 | 57.585 | 0.92
2024-07-03 08:00 | 1.976566 | 3450 | 18.40439 | 16.35269 | 2024-07-01 | 1111.764 | 378.9068 | (-inf, 18.5] | normal | 10644.22237 | 472.0509 | 26.54375 | 3.819061 | 0.6623132 | 6.811165 | 1.014079 | 0.2332416 | 0.07137472 | 58.69624 | 42.11485 | 0.4112691 | 0.3856693 | 0 | 0 | 0.2030616 | 0.7969384 | 0.2030616 | 0.3655262 | 0.2119901 | 0.4224837 | 3.88 | 1.83 | 449 | 57.585 | 0.92
2024-07-03 16:00 | 1.875816 | 3450 | 18.66681 | 16.19284 | 2024-07-01 | 1111.764 | 378.6302 | (18.5, 19.0] | normal | 10644.22237 | 472.0509 | 26.54375 | 3.819061 | 0.6623132 | 6.811165 | 1.014079 | 0.2332416 | 0.07137472 | 58.69624 | 42.11485 | 0.4112691 | 0.3856693 | 0 | 0 | 0.2030616 | 0.7969384 | 0.2030616 | 0.3655262 | 0.2119901 | 0.4224837 | 3.88 | 1.83 | 449 | 57.585 | 0.92
2024-07-04 | 1.909722 | 3450 | 18.5874 | 15.67306 | 2024-07-02 | 1125.836 | 375.6994 | (18.5, 19.0] | normal | 9862.22294 | 470.7481 | 27.11356 | 3.56653 | 0.4763463 | 6.778983 | 0.957341 | 0.2459269 | 0.06626372 | 48.71291 | 42.33056 | 0.4524457 | 0.3773034 | 0 | 0 | 0.170251 | 0.829749 | 0.170251 | 0.170251 | 0.1373301 | 0.6924189 | 2.91 | 1.53 | 456 | 55.5 | 0.875
2024-07-04 08:00 | 1.828993 | 3450 | 18.38086 | 16.14078 | 2024-07-02 | 1125.836 | 371.4028 | (-inf, 18.5] | normal | 9862.22294 | 470.7481 | 27.11356 | 3.56653 | 0.4763463 | 6.778983 | 0.957341 | 0.2459269 | 0.06626372 | 48.71291 | 42.33056 | 0.4524457 | 0.3773034 | 0 | 0 | 0.170251 | 0.829749 | 0.170251 | 0.170251 | 0.1373301 | 0.6924189 | 2.91 | 1.53 | 456 | 55.5 | 0.875
2024-07-04 16:00 | 1.6304 | 3450 | 18.30254 | 16.31252 | 2024-07-03 | 1125.836 | 372.788 | (-inf, 18.5] | normal | 9899.65058 | 484.8072 | 33.90132 | 3.494623 | 0.50116 | 6.699262 | 0.7249964 | 0.2456008 | 0.06881879 | 48.41342 | 38.4858 | 0.4855424 | 0.3595016 | 0 | 0 | 0.154956 | 0.845044 | 0.154956 | 0.1726617 | 0.241155 | 0.5861833 | 2.91 | 1.53 | 456 | 55.5 | 0.875
2024-07-05 | 1.598432 | 3450 | 18.30104 | 16.29851 | 2024-07-03 | 1067.059 | 359.3939 | (-inf, 18.5] | normal | 9899.65058 | 484.8072 | 33.90132 | 3.494623 | 0.50116 | 6.699262 | 0.7249964 | 0.2456008 | 0.06881879 | 48.41342 | 38.4858 | 0.4855424 | 0.3595016 | 0 | 0 | 0.154956 | 0.845044 | 0.154956 | 0.1726617 | 0.241155 | 0.5861833 | 3.6 | 1.78 | 472 | 57.05 | 0.97
2024-07-05 08:00 | 1.630077 | 3450 | 18.62311 | 16.00607 | 2024-07-03 | 1067.059 | 369.9906 | (18.5, 19.0] | normal | 9899.65058 | 484.8072 | 33.90132 | 3.494623 | 0.50116 | 6.699262 | 0.7249964 | 0.2456008 | 0.06881879 | 48.41342 | 38.4858 | 0.4855424 | 0.3595016 | 0 | 0 | 0.154956 | 0.845044 | 0.154956 | 0.1726617 | 0.241155 | 0.5861833 | 3.6 | 1.78 | 472 | 57.05 | 0.97
2024-07-05 16:00 | 1.583577 | 3450 | 18.72759 | 15.71259 | 2024-07-04 | 1067.059 | 377.4766 | (18.5, 19.0] | normal | 8249.50047 | 486.9494 | 34.87182 | 3.444937 | 0.4754577 | 6.759209 | 0.6377452 | 0.2571349 | 0.07196515 | 51.67673 | 39.04834 | 0.4806756 | 0.3654997 | 0.01133043 | 0 | 0.1424943 | 0.8461753 | 0.1424943 | 0.1737034 | 0.1310994 | 0.6951972 | 3.6 | 1.78 | 472 | 57.05 | 0.97
2024-07-06 | 1.617806 | 3450 | 18.56598 | 15.8086 | 2024-07-04 | 1102.709 | 378.5956 | (18.5, 19.0] | normal | 8249.50047 | 486.9494 | 34.87182 | 3.444937 | 0.4754577 | 6.759209 | 0.6377452 | 0.2571349 | 0.07196515 | 51.67673 | 39.04834 | 0.4806756 | 0.3654997 | 0.01133043 | 0 | 0.1424943 | 0.8461753 | 0.1424943 | 0.1737034 | 0.1310994 | 0.6951972 | 3.63 | 1.73 | 463 | 56.65
2024-07-06 08:00 | 1.631369 | 3450 | 18.4643 | 13.17577 | 2024-07-04 | 1102.709 | 375.4226 | (-inf, 18.5] | normal | 8249.50047 | 486.9494 | 34.87182 | 3.444937 | 0.4754577 | 6.759209 | 0.6377452 | 0.2571349 | 0.07196515 | 51.67673 | 39.04834 | 0.4806756 | 0.3654997 | 0.01133043 | 0 | 0.1424943 | 0.8461753 | 0.1424943 | 0.1737034 | 0.1310994 | 0.6951972 | 3.63 | 1.73 | 463 | 56.65
2024-07-06 16:00 | 1.582932 | 3450 | 18.24902 | 16.23811 | 2024-07-05 | 1102.709 | 365.9007 | (-inf, 18.5] | normal | 11246.86971 | 469.1173 | 28.33013 | 3.518425 | 0.4749829 | 6.517001 | 0.5868407 | 0.2428474 | 0.05439643 | 59.83927 | 40.24048 | 0.5491832 | 0.2804869 | 0.03521955 | 0 | 0.1351103 | 0.8296702 | 0.1351103 | 0.265292 | 0.07708547 | 0.6576225 | 3.63 | 1.73 | 463 | 56.65
2024-07-07 | 1.640088 | 3450 | 18.23437 | 16.44241 | 2024-07-05 | 1072.927 | 360.5823 | (-inf, 18.5] | normal | 11246.86971 | 469.1173 | 28.33013 | 3.518425 | 0.4749829 | 6.517001 | 0.5868407 | 0.2428474 | 0.05439643 | 59.83927 | 40.24048 | 0.5491832 | 0.2804869 | 0.03521955 | 0 | 0.1351103 | 0.8296702 | 0.1351103 | 0.265292 | 0.07708547 | 0.6576225 | 3.76 | 2.05 | 456 | 57.06667
2024-07-07 08:00 | 1.646869 | 3450 | 18.43344 | 16.49463 | 2024-07-05 | 1072.927 | 356.2779 | (-inf, 18.5] | normal | 11246.86971 | 469.1173 | 28.33013 | 3.518425 | 0.4749829 | 6.517001 | 0.5868407 | 0.2428474 | 0.05439643 | 59.83927 | 40.24048 | 0.5491832 | 0.2804869 | 0.03521955 | 0 | 0.1351103 | 0.8296702 | 0.1351103 | 0.265292 | 0.07708547 | 0.6576225 | 3.76 | 2.05 | 456 | 57.06667
2024-07-07 16:00 | 1.705962 | 3450 | 18.55095 | 15.76639 | 2024-07-05 | 1072.927 | 352.5254 | (18.5, 19.0] | normal | 11246.86971 | 469.1173 | 28.33013 | 3.518425 | 0.4749829 | 6.517001 | 0.5868407 | 0.2428474 | 0.05439643 | 59.83927 | 40.24048 | 0.5491832 | 0.2804869 | 0.03521955 | 0 | 0.1351103 | 0.8296702 | 0.1351103 | 0.265292 | 0.07708547 | 0.6576225 | 3.76 | 2.05 | 456 | 57.06667
2024-07-08 | 1.771514 | 3450 | 18.55874 | 15.91807 | 2024-07-06 | 1090.434 | 355.8805 | (18.5, 19.0] | normal | 10816.38974 | 462.1372 | 28.29347 | 3.75912 | 0.4705092 | 6.547589 | 0.7964642 | 0.2451641 | 0.05112701 | 54.09338 | 35.70608 | 0.5487264 | 0.3073881 | 0.05029718 | 0 | 0.09358828 | 0.8561145 | 0.09358828 | 0.2459254 | 0.07713339 | 0.6769412 | 3.29 | 2.08 | 447 | 54.3 | 1.04
2024-07-08 08:00 | 1.632015 | 3449.526 | 18.50648 | 15.8889 | 2024-07-06 | 1090.434 | 365.7215 | (18.5, 19.0] | normal | 10816.38974 | 462.1372 | 28.29347 | 3.75912 | 0.4705092 | 6.547589 | 0.7964642 | 0.2451641 | 0.05112701 | 54.09338 | 35.70608 | 0.5487264 | 0.3073881 | 0.05029718 | 0 | 0.09358828 | 0.8561145 | 0.09358828 | 0.2459254 | 0.07713339 | 0.6769412 | 3.29 | 2.08 | 447 | 54.3 | 1.04
2024-07-08 16:00 | 1.547411 | 3450 | 18.50795 | 15.84254 | 2024-07-07 | 1090.434 | 364.3291 | (18.5, 19.0] | normal | 12294.8624 | 468.3404 | 29.22158 | 3.798511 | 0.6208715 | 6.638723 | 0.8744816 | 0.2505105 | 0.05698601 | 60.01043 | 39.86384 | 0.5252113 | 0.2569114 | 0.07741988 | 0 | 0.1404575 | 0.7821226 | 0.1404575 | 0.2099309 | 0.08168207 | 0.708387 | 3.29 | 2.08 | 447 | 54.3 | 1.04
2024-07-09 | 1.50414 | 3378.659 | 18.47669 | 16.00633 | 2024-07-07 | 1020.839 | 357.2384 | (-inf, 18.5] | normal | 12294.8624 | 468.3404 | 29.22158 | 3.798511 | 0.6208715 | 6.638723 | 0.8744816 | 0.2505105 | 0.05698601 | 60.01043 | 39.86384 | 0.5252113 | 0.2569114 | 0.07741988 | 0 | 0.1404575 | 0.7821226 | 0.1404575 | 0.2099309 | 0.08168207 | 0.708387 | 3.88 | 2.13 | 448 | 57.3 | 0.72
2024-07-09 16:00 | 1.851315 | 3233.911 | 18.55293 | 15.52363 | 2024-07-07 | 1020.839 | 347.7275 | (18.5, 19.0] | normal | 12294.8624 | 468.3404 | 29.22158 | 3.798511 | 0.6208715 | 6.638723 | 0.8744816 | 0.2505105 | 0.05698601 | 60.01043 | 39.86384 | 0.5252113 | 0.2569114 | 0.07741988 | 0 | 0.1404575 | 0.7821226 | 0.1404575 | 0.2099309 | 0.08168207 | 0.708387 | 3.88 | 2.13 | 448 | 57.3 | 0.72
2024-07-10 | 1.416953 | 3448.335 | 18.55293 | 15.45643 | 2024-07-08 | 885.7701 | 363.0156 | (18.5, 19.0] | baixo | 9433.46308 | 478.8992 | 30.87561 | 3.687528 | 0.6496034 | 6.632634 | 0.9381037 | 0.235368 | 0.05611391 | 60.15975 | 41.8491 | 0.4812724 | 0.2788202 | 0.06525712 | 0 | 0.1746503 | 0.7600926 | 0.1746503 | 0.2393152 | 0.2668825 | 0.4938022 | 3.5 | 2.08 | 449 | 57.12 | 1.02
2024-07-10 08:00 | 2.44737 | 3250.908 | 18.50887 | 15.85395 | 2024-07-07 | 885.7701 | 284.8145 | (18.5, 19.0] | baixo | 12294.8624 | 468.3404 | 29.22158 | 3.798511 | 0.6208715 | 6.638723 | 0.8744816 | 0.2505105 | 0.05698601 | 60.01043 | 39.86384 | 0.5252113 | 0.2569114 | 0.07741988 | 0 | 0.1404575 | 0.7821226 | 0.1404575 | 0.2099309 | 0.08168207 | 0.708387 | 3.5 | 2.08 | 449 | 57.12 | 1.02
2024-07-10 16:00 | 1.753431 | 3450 | 18.48527 | 16.24476 | 2024-07-08 | 885.7701 | 226.011 | (-inf, 18.5] | baixo | 9433.46308 | 478.8992 | 30.87561 | 3.687528 | 0.6496034 | 6.632634 | 0.9381037 | 0.235368 | 0.05611391 | 60.15975 | 41.8491 | 0.4812724 | 0.2788202 | 0.06525712 | 0 | 0.1746503 | 0.7600926 | 0.1746503 | 0.2393152 | 0.2668825 | 0.4938022 | 3.5 | 2.08 | 449 | 57.12 | 1.02
2024-07-11 | 1.770868 | 3450 | 18.47438 | 16.27978 | 2024-07-09 | 938.4983 | 266.3197 | (-inf, 18.5] | normal | 9840.18931 | 469.4503 | 25.00952 | 3.589656 | 0.666199 | 6.465355 | 0.8344147 | 0.2364762 | 0.06454579 | 58.53281 | 37.51698 | 0.4569865 | 0.2352201 | 0.1918353 | 0 | 0.1159581 | 0.6922066 | 0.1159581 | 0.3498515 | 0.1017272 | 0.5484213 | 3.47 | 2.04 | 461 | 56.45 | 0.66
2024-07-11 08:00 | 1.774743 | 3410.9 | 18.18433 | 15.90199 | 2024-07-09 | 938.4983 | 329.8283 | (-inf, 18.5] | normal | 9840.18931 | 469.4503 | 25.00952 | 3.589656 | 0.666199 | 6.465355 | 0.8344147 | 0.2364762 | 0.06454579 | 58.53281 | 37.51698 | 0.4569865 | 0.2352201 | 0.1918353 | 0 | 0.1159581 | 0.6922066 | 0.1159581 | 0.3498515 | 0.1017272 | 0.5484213 | 3.47 | 2.04 | 461 | 56.45 | 0.66
2024-07-11 16:00 | 1.768526 | 3350 | 18.15115 | 16.39441 | 2024-07-09 | 938.4983 | 337.9224 | (-inf, 18.5] | normal | 9840.18931 | 469.4503 | 25.00952 | 3.589656 | 0.666199 | 6.465355 | 0.8344147 | 0.2364762 | 0.06454579 | 58.53281 | 37.51698 | 0.4569865 | 0.2352201 | 0.1918353 | 0 | 0.1159581 | 0.6922066 | 0.1159581 | 0.3498515 | 0.1017272 | 0.5484213 | 3.47 | 2.04 | 461 | 56.45 | 0.66
2024-07-12 | 1.735936 | 3328.029 | 18.21605 | 16.5071 | 2024-07-10 | 1088.139 | 340.7839 | (-inf, 18.5] | normal | 11726.29971 | 476.5387 | 27.75136 | 3.550988 | 0.6501333 | 6.617667 | 1.141519 | 0.2326238 | 0.06500674 | 67.45189 | 38.68609 | 0.2789021 | 0.2726836 | 0.3160499 | 0 | 0.1323644 | 0.5515857 | 0.1323644 | 0.4287518 | 0.1409369 | 0.4303113 | 4.1 | 2.36 | 455 | 58.985 | 1.15
2024-07-12 08:00 | 1.780468 | 3300 | 18.2241 | 16.45339 | 2024-07-10 | 1088.139 | 366.2477 | (-inf, 18.5] | normal | 11726.29971 | 476.5387 | 27.75136 | 3.550988 | 0.6501333 | 6.617667 | 1.141519 | 0.2326238 | 0.06500674 | 67.45189 | 38.68609 | 0.2789021 | 0.2726836 | 0.3160499 | 0 | 0.1323644 | 0.5515857 | 0.1323644 | 0.4287518 | 0.1409369 | 0.4303113 | 4.1 | 2.36 | 455 | 58.985 | 1.15
2024-07-12 16:00 | 1.671088 | 3433.075 | 18.56442 | 16.31808 | 2024-07-10 | 1088.139 | 390.8648 | (18.5, 19.0] | normal | 11726.29971 | 476.5387 | 27.75136 | 3.550988 | 0.6501333 | 6.617667 | 1.141519 | 0.2326238 | 0.06500674 | 67.45189 | 38.68609 | 0.2789021 | 0.2726836 | 0.3160499 | 0 | 0.1323644 | 0.5515857 | 0.1323644 | 0.4287518 | 0.1409369 | 0.4303113 | 4.1 | 2.36 | 455 | 58.985 | 1.15
2024-07-13 | 1.640813 | 3450 | 18.35099 | 16.03665 | 2024-07-11 | 1170.176 | 379.3001 | (-inf, 18.5] | normal | 10275.90334 | 477.8801 | 30.24002 | 3.652532 | 0.562349 | 6.844846 | 1.038701 | 0.2444224 | 0.06190912 | 72.01453 | 41.25589 | 0.2630042 | 0.2942924 | 0.3124916 | 0 | 0.1302118 | 0.5572966 | 0.1302118 | 0.2577373 | 0.228825 | 0.5134378 | 4.07 | 2.28 | 474 | 59.19333
2024-07-13 08:00 | 1.666244 | 3450 | 18.45582 | 16.36129 | 2024-07-11 | 1170.176 | 391.2016 | (-inf, 18.5] | normal | 10275.90334 | 477.8801 | 30.24002 | 3.652532 | 0.562349 | 6.844846 | 1.038701 | 0.2444224 | 0.06190912 | 72.01453 | 41.25589 | 0.2630042 | 0.2942924 | 0.3124916 | 0 | 0.1302118 | 0.5572966 | 0.1302118 | 0.2577373 | 0.228825 | 0.5134378 | 4.07 | 2.28 | 474 | 59.19333
2024-07-13 16:00 | 1.723723 | 3450 | 18.46702 | 16.08487 | 2024-07-11 | 1170.176 | 388.5127 | (-inf, 18.5] | normal | 10275.90334 | 477.8801 | 30.24002 | 3.652532 | 0.562349 | 6.844846 | 1.038701 | 0.2444224 | 0.06190912 | 72.01453 | 41.25589 | 0.2630042 | 0.2942924 | 0.3124916 | 0 | 0.1302118 | 0.5572966 | 0.1302118 | 0.2577373 | 0.228825 | 0.5134378 | 4.07 | 2.28 | 474 | 59.19333
2024-07-14 | 1.771514 | 3450 | 18.38015 | 16.08638 | 2024-07-12 | 1172 | 375.7284 | (-inf, 18.5] | normal | 10062.18633 | 483.6202 | 35.42341 | 3.548168 | 0.6278176 | 6.917542 | 0.9381991 | 0.2356228 | 0.0591435 | 81.69058 | 44.94387 | 0.2557762 | 0.2521947 | 0.3369089 | 0 | 0.1551202 | 0.5079709 | 0.1551202 | 0.3705543 | 0.2071778 | 0.422268 | 3.93 | 2.26 | 470 | 58.46333
2024-07-14 08:00 | 1.815108 | 3450 | 18.39911 | 16.47286 | 2024-07-12 | 1172 | 393.1072 | (-inf, 18.5] | normal | 10062.18633 | 483.6202 | 35.42341 | 3.548168 | 0.6278176 | 6.917542 | 0.9381991 | 0.2356228 | 0.0591435 | 81.69058 | 44.94387 | 0.2557762 | 0.2521947 | 0.3369089 | 0 | 0.1551202 | 0.5079709 | 0.1551202 | 0.3705543 | 0.2071778 | 0.422268 | 3.93 | 2.26 | 470 | 58.46333
2024-07-14 16:00 | 1.805743 | 3450 | 18.26055 | 15.81676 | 2024-07-12 | 1172 | 391.9433 | (-inf, 18.5] | normal | 10062.18633 | 483.6202 | 35.42341 | 3.548168 | 0.6278176 | 6.917542 | 0.9381991 | 0.2356228 | 0.0591435 | 81.69058 | 44.94387 | 0.2557762 | 0.2521947 | 0.3369089 | 0 | 0.1551202 | 0.5079709 | 0.1551202 | 0.3705543 | 0.2071778 | 0.422268 | 3.93 | 2.26 | 470 | 58.46333
2024-07-15 | 1.801868 | 3450 | 18.07345 | 16.43436 | 2024-07-13 | 1097.74 | 388.5094 | (-inf, 18.5] | normal | 11020.63783 | 470.7344 | 29.4365 | 3.730049 | 0.6367385 | 6.757122 | 1.082613 | 0.249727 | 0.04911284 | 84.47302 | 37.10566 | 0.4946388 | 0.1188243 | 0.2686139 | 0.0009840637 | 0.1169389 | 0.6134631 | 0.1179229 | 0.2663367 | 0.2518552 | 0.4818081 | 3.92 | 1.66 | 464 | 62.25 | 1.27
2024-07-15 08:00 | 1.850628 | 3450 | 18.28158 | 16.42107 | 2024-07-13 | 1097.74 | 380.5054 | (-inf, 18.5] | normal | 11020.63783 | 470.7344 | 29.4365 | 3.730049 | 0.6367385 | 6.757122 | 1.082613 | 0.249727 | 0.04911284 | 84.47302 | 37.10566 | 0.4946388 | 0.1188243 | 0.2686139 | 0.0009840637 | 0.1169389 | 0.6134631 | 0.1179229 | 0.2663367 | 0.2518552 | 0.4818081 | 3.92 | 1.66 | 464 | 62.25 | 1.27
2024-07-15 16:00 | 1.834806 | 3450 | 18.36527 | 16.33987 | 2024-07-13 | 1097.74 | 385.6883 | (-inf, 18.5] | normal | 11020.63783 | 470.7344 | 29.4365 | 3.730049 | 0.6367385 | 6.757122 | 1.082613 | 0.249727 | 0.04911284 | 84.47302 | 37.10566 | 0.4946388 | 0.1188243 | 0.2686139 | 0.0009840637 | 0.1169389 | 0.6134631 | 0.1179229 | 0.2663367 | 0.2518552 | 0.4818081 | 3.92 | 1.66 | 464 | 62.25 | 1.27
2024-07-16 | 1.889701 | 3450 | 18.42228 | 15.96496 | 2024-07-14 | 1157.67 | 383.8241 | (-inf, 18.5] | normal | 11082.26378 | 474.0664 | 22.83358 | 3.74973 | 0.7038891 | 6.542134 | 1.150131 | 0.2377796 | 0.05139929 | 94.84433 | 42.10946 | 0.5941954 | 0.005376158 | 0.2718969 | 0.01268032 | 0.1158512 | 0.5995716 | 0.1285316 | 0.3170029 | 0.2000393 | 0.4829578 | 3.73 | 1.67 | 483 | 61 | 0.9
2024-07-16 08:00 | 1.807681 | 3450 | 18.49385 | 15.39813 | 2024-07-14 | 1157.67 | 387.447 | (-inf, 18.5] | normal | 11082.26378 | 474.0664 | 22.83358 | 3.74973 | 0.7038891 | 6.542134 | 1.150131 | 0.2377796 | 0.05139929 | 94.84433 | 42.10946 | 0.5941954 | 0.005376158 | 0.2718969 | 0.01268032 | 0.1158512 | 0.5995716 | 0.1285316 | 0.3170029 | 0.2000393 | 0.4829578 | 3.73 | 1.67 | 483 | 61 | 0.9
2024-07-16 16:00 | 1.709514 | 3450 | 18.57426 | 15.31345 | 2024-07-14 | 1157.67 | 383.0852 | (18.5, 19.0] | normal | 11082.26378 | 474.0664 | 22.83358 | 3.74973 | 0.7038891 | 6.542134 | 1.150131 | 0.2377796 | 0.05139929 | 94.84433 | 42.10946 | 0.5941954 | 0.005376158 | 0.2718969 | 0.01268032 | 0.1158512 | 0.5995716 | 0.1285316 | 0.3170029 | 0.2000393 | 0.4829578 | 3.73 | 1.67 | 483 | 61 | 0.9
2024-07-17 | 1.666244 | 3450 | 18.45036 | 15.35866 | 2024-07-15 | 1159.784 | 383.0761 | (-inf, 18.5] | normal | 11454.71716 | 479.1991 | 25.70764 | 3.689224 | 0.7114336 | 6.750746 | 1.221503 | 0.2286883 | 0.05720049 | 91.66682 | 32.40178 | 0.5780165 | 0 | 0.2517472 | 0.02103089 | 0.1492054 | 0.5780165 | 0.1702363 | 0.399519 | 0.3446856 | 0.2557954 | 3.3 | 1.65 | 465 | 61.35 | 0.75
2024-07-17 08:00 | 1.728889 | 3450 | 18.30759 | 15.71851 | 2024-07-15 | 1159.784 | 386.3894 | (-inf, 18.5] | normal | 11454.71716 | 479.1991 | 25.70764 | 3.689224 | 0.7114336 | 6.750746 | 1.221503 | 0.2286883 | 0.05720049 | 91.66682 | 32.40178 | 0.5780165 | 0 | 0.2517472 | 0.02103089 | 0.1492054 | 0.5780165 | 0.1702363 | 0.399519 | 0.3446856 | 0.2557954 | 3.3 | 1.65 | 465 | 61.35 | 0.75
2024-07-17 16:00 | 1.607473 | 3450 | 18.4268 | 16.20385 | 2024-07-16 | 1159.784 | 386.0251 | (-inf, 18.5] | normal | 9485.71764 | 485.8479 | 28.10606 | 3.607079 | 0.6983183 | 6.602768 | 1.169997 | 0.2323161 | 0.0510742 | 86.7854 | 29.29042 | 0.6882543 | 0 | 0.1819337 | 0 | 0.129812 | 0.6882543 | 0.129812 | 0.3753397 | 0.240235 | 0.3844253 | 3.3 | 1.65 | 465 | 61.35 | 0.75
2024-07-18 | 1.562588 | 3450 | 18.70942 | 15.70209 | 2024-07-16 | 1161.742 | 383.8322 | (18.5, 19.0] | normal | 9485.71764 | 485.8479 | 28.10606 | 3.607079 | 0.6983183 | 6.602768 | 1.169997 | 0.2323161 | 0.0510742 | 86.7854 | 29.29042 | 0.6882543 | 0 | 0.1819337 | 0 | 0.129812 | 0.6882543 | 0.129812 | 0.3753397 | 0.240235 | 0.3844253 | 3.52 | 1.74 | 478 | 59.63 | 0.82
2024-07-18 08:00 | 1.500911 | 3450 | 18.52447 | 15.41838 | 2024-07-16 | 1161.742 | 387.9868 | (18.5, 19.0] | normal | 9485.71764 | 485.8479 | 28.10606 | 3.607079 | 0.6983183 | 6.602768 | 1.169997 | 0.2323161 | 0.0510742 | 86.7854 | 29.29042 | 0.6882543 | 0 | 0.1819337 | 0 | 0.129812 | 0.6882543 | 0.129812 | 0.3753397 | 0.240235 | 0.3844253 | 3.52 | 1.74 | 478 | 59.63 | 0.82
2024-07-18 16:00 | 1.315558 | 3450 | 18.45107 | 15.52166 | 2024-07-17 | 1161.742 | 386.6983 | (-inf, 18.5] | normal | 8970.51971 | 482.2329 | 16.39089 | 3.303163 | 0.6328752 | 6.296312 | 1.129372 | 0.2339116 | 0.04361994 | 87.05271 | 25.53324 | 0.5043146 | 0 | 0.3643323 | 0 | 0.1313532 | 0.5043146 | 0.1313532 | 0.1840113 | 0.4006529 | 0.4153357 | 3.52 | 1.74 | 478 | 59.63 | 0.82
2024-07-19 | 1.334287 | 3310.724 | 18.42412 | 15.59729 | 2024-07-17 | 1048.047 | 384.5186 | (-inf, 18.5] | normal | 8970.51971 | 482.2329 | 16.39089 | 3.303163 | 0.6328752 | 6.296312 | 1.129372 | 0.2339116 | 0.04361994 | 87.05271 | 25.53324 | 0.5043146 | 0 | 0.3643323 | 0 | 0.1313532 | 0.5043146 | 0.1313532 | 0.1840113 | 0.4006529 | 0.4153357 | 3.43 | 2.07 | 454 | 61.49 | 0.65
2024-07-19 16:00 | 1.435036 | 3450 | 18.1792 | 16.01927 | 2024-07-18 | 1048.047 | 380.6491 | (-inf, 18.5] | normal | 9461.6386 | 483.3773 | 21.49751 | 3.142763 | 0.4277897 | 6.294455 | 0.8876142 | 0.2398229 | 0.04412533 | 93.53794 | 23.56745 | 0.6369356 | 0 | 0.2450739 | 0 | 0.1179905 | 0.6369356 | 0.1179905 | 0.1685215 | 0.2476178 | 0.5838607 | 3.43 | 2.07 | 454 | 61.49 | 0.65
2024-07-20 | 1.510921 | 3450 | 18.15 | 13.97752 | 2024-07-18 | 1061.573 | 385.4 | (-inf, 18.5] | normal | 9461.6386 | 483.3773 | 21.49751 | 3.142763 | 0.4277897 | 6.294455 | 0.8876142 | 0.2398229 | 0.04412533 | 93.53794 | 23.56745 | 0.6369356 | 0 | 0.2450739 | 0 | 0.1179905 | 0.6369356 | 0.1179905 | 0.1685215 | 0.2476178 | 0.5838607 | 3.45 | 2.1 | 462 | 61.435
2024-07-20 08:00 | 1.547088 | 3450 | 18.33408 | 15.95908 | 2024-07-18 | 1061.573 | 376.4939 | (-inf, 18.5] | normal | 9461.6386 | 483.3773 | 21.49751 | 3.142763 | 0.4277897 | 6.294455 | 0.8876142 | 0.2398229 | 0.04412533 | 93.53794 | 23.56745 | 0.6369356 | 0 | 0.2450739 | 0 | 0.1179905 | 0.6369356 | 0.1179905 | 0.1685215 | 0.2476178 | 0.5838607 | 3.45 | 2.1 | 462 | 61.435
2024-07-20 16:00 | 1.497682 | 3450 | 18.32498 | 15.57209 | 2024-07-19 | 1061.573 | 325.4742 | (-inf, 18.5] | normal | 10918.91221 | 473.4834 | 20.5734 | 3.526425 | 0.7688324 | 6.43116 | 0.8817159 | 0.2375593 | 0.04924859 | 100.5964 | 36.94254 | 0.5836021 | 0 | 0.2631981 | 0.02814577 | 0.1250541 | 0.5836021 | 0.1531998 | 0.2796409 | 0.1606086 | 0.5597505 | 3.45 | 2.1 | 462 | 61.435
2024-07-21 | 1.501557 | 3450 | 18.31885 | 15.37226 | 2024-07-19 | 964.441 | 337.7472 | (-inf, 18.5] | normal | 10918.91221 | 473.4834 | 20.5734 | 3.526425 | 0.7688324 | 6.43116 | 0.8817159 | 0.2375593 | 0.04924859 | 100.5964 | 36.94254 | 0.5836021 | 0 | 0.2631981 | 0.02814577 | 0.1250541 | 0.5836021 | 0.1531998 | 0.2796409 | 0.1606086 | 0.5597505 | 3.94 | 2.31 | 459 | 62.485
2024-07-21 08:00 | 1.536432 | 3450 | 18.29966 | 15.33131 | 2024-07-19 | 964.441 | 337.518 | (-inf, 18.5] | normal | 10918.91221 | 473.4834 | 20.5734 | 3.526425 | 0.7688324 | 6.43116 | 0.8817159 | 0.2375593 | 0.04924859 | 100.5964 | 36.94254 | 0.5836021 | 0 | 0.2631981 | 0.02814577 | 0.1250541 | 0.5836021 | 0.1531998 | 0.2796409 | 0.1606086 | 0.5597505 | 3.94 | 2.31 | 459 | 62.485
2024-07-21 16:00 | 1.57246 | 3440.951 | 18.23288 | 15.41229 | 2024-07-20 | 964.441 | 282.0921 | (-inf, 18.5] | normal | 9731.82334 | 475.4993 | 17.83111 | 3.466177 | 0.7415627 | 6.498736 | 0.8976937 | 0.2414937 | 0.05793582 | 100.9816 | 28.54918 | 0.6764718 | 0 | 0.1529298 | 0.01958714 | 0.1510112 | 0.6764718 | 0.1705984 | 0.2969878 | 0.2139752 | 0.489037 | 3.94 | 2.31 | 459 | 62.485
2024-07-22 | 1.562303 | 3330.617 | 18.26784 | 15.50483 | 2024-07-20 | 1057.66 | 329.6374 | (-inf, 18.5] | normal | 9731.82334 | 475.4993 | 17.83111 | 3.466177 | 0.7415627 | 6.498736 | 0.8976937 | 0.2414937 | 0.05793582 | 100.9816 | 28.54918 | 0.6764718 | 0 | 0.1529298 | 0.01958714 | 0.1510112 | 0.6764718 | 0.1705984 | 0.2969878 | 0.2139752 | 0.489037 | 3.52 | 2.06 | 500 | 63.4 | 0.68
2024-07-22 08:00 | 1.604244 | 3300 | 18.26498 | 15.38525 | 2024-07-20 | 1057.66 | 350.9165 | (-inf, 18.5] | normal | 9731.82334 | 475.4993 | 17.83111 | 3.466177 | 0.7415627 | 6.498736 | 0.8976937 | 0.2414937 | 0.05793582 | 100.9816 | 28.54918 | 0.6764718 | 0 | 0.1529298 | 0.01958714 | 0.1510112 | 0.6764718 | 0.1705984 | 0.2969878 | 0.2139752 | 0.489037 | 3.52 | 2.06 | 500 | 63.4 | 0.68
2024-07-22 16:00 | 1.506004 | 3354.012 | 18.23547 | 15.57314 | 2024-07-21 | 1057.66 | 373.6229 | (-inf, 18.5] | normal | 9617.01133 | 477.9914 | 16.88505 | 3.289563 | 0.6145474 | 6.609708 | 1.065357 | 0.2266301 | 0.06526047 | 107.4886 | 30.84852 | 0.6334741 | 0 | 0.1228357 | 0.03536862 | 0.2083216 | 0.6334741 | 0.2436902 | 0.3211726 | 0.2746345 | 0.4041929 | 3.52 | 2.06 | 500 | 63.4 | 0.68
2024-07-23 | 1.356891 | 3450 | 18.3594 | 16.03845 | 2024-07-21 | 1175.903 | 389.7557 | (-inf, 18.5] | normal | 9617.01133 | 477.9914 | 16.88505 | 3.289563 | 0.6145474 | 6.609708 | 1.065357 | 0.2266301 | 0.06526047 | 107.4886 | 30.84852 | 0.6334741 | 0 | 0.1228357 | 0.03536862 | 0.2083216 | 0.6334741 | 0.2436902 | 0.3211726 | 0.2746345 | 0.4041929 | 3.31 | 1.63 | 484 | 66.04 | 1.09
2024-07-23 08:00 | 1.320401 | 3450 | 18.61036 | 15.47994 | 2024-07-22 | 1175.903 | 394.1341 | (18.5, 19.0] | normal | 8142.78248 | 476.3572 | 19.8385 | 3.476867 | 0.8027576 | 6.508201 | 0.7485045 | 0.2413331 | 0.05488188 | 104.5194 | 29.58457 | 0.7084495 | 0.03243731 | 0.07164312 | 0.0604068 | 0.1270633 | 0.7408868 | 0.1874701 | 0.2195917 | 0.168014 | 0.6123943 | 3.31 | 1.63 | 484 | 66.04 | 1.09
2024-07-23 16:00 | 1.229016 | 3450 | 18.42411 | 15.16109 | 2024-07-22 | 1175.903 | 385.6125 | (-inf, 18.5] | normal | 8142.78248 | 476.3572 | 19.8385 | 3.476867 | 0.8027576 | 6.508201 | 0.7485045 | 0.2413331 | 0.05488188 | 104.5194 | 29.58457 | 0.7084495 | 0.03243731 | 0.07164312 | 0.0604068 | 0.1270633 | 0.7408868 | 0.1874701 | 0.2195917 | 0.168014 | 0.6123943 | 3.31 | 1.63 | 484 | 66.04 | 1.09
2024-07-24 | 1.217068 | 3450 | 18.27389 | 15.41032 | 2024-07-22 | 1154.72 | 392.6396 | (-inf, 18.5] | normal | 8142.78248 | 476.3572 | 19.8385 | 3.476867 | 0.8027576 | 6.508201 | 0.7485045 | 0.2413331 | 0.05488188 | 104.5194 | 29.58457 | 0.7084495 | 0.03243731 | 0.07164312 | 0.0604068 | 0.1270633 | 0.7408868 | 0.1874701 | 0.2195917 | 0.168014 | 0.6123943 | 3.63 | 1.81 | 470 | 64.95 | 0.72
2024-07-24 08:00 | 1.201246 | 3450 | 18.25094 | 15.85883 | 2024-07-23 | 1154.72 | 389.5231 | (-inf, 18.5] | normal | 9157.50618 | 466.4343 | 27.75494 | 3.853782 | 0.7737163 | 6.622956 | 0.6128539 | 0.2343287 | 0.05743018 | 101.2938 | 48.01396 | 0.5944926 | 0.2005612 | 0 | 0.00724979 | 0.1976964 | 0.7950538 | 0.2049462 | 0.2049462 | 0.1745366 | 0.6205172 | 3.63 | 1.81 | 470 | 64.95 | 0.72
2024-07-24 16:00 | 1.050767 | 3450 | 18.30437 | 15.77935 | 2024-07-23 | 1154.72 | 385.7016 | (-inf, 18.5] | normal | 9157.50618 | 466.4343 | 27.75494 | 3.853782 | 0.7737163 | 6.622956 | 0.6128539 | 0.2343287 | 0.05743018 | 101.2938 | 48.01396 | 0.5944926 | 0.2005612 | 0 | 0.00724979 | 0.1976964 | 0.7950538 | 0.2049462 | 0.2049462 | 0.1745366 | 0.6205172 | 3.63 | 1.81 | 470 | 64.95 | 0.72
2024-07-25 | 1.079183 | 3450 | 18.4505 | 15.92805 | 2024-07-23 | 1156.327 | 387.3062 | (-inf, 18.5] | normal | 9157.50618 | 466.4343 | 27.75494 | 3.853782 | 0.7737163 | 6.622956 | 0.6128539 | 0.2343287 | 0.05743018 | 101.2938 | 48.01396 | 0.5944926 | 0.2005612 | 0 | 0.00724979 | 0.1976964 | 0.7950538 | 0.2049462 | 0.2049462 | 0.1745366 | 0.6205172 | 3.7 | 1.98 | 463 | 64.12333 | 0.58
2024-07-25 08:00 | 0.928059 | 3450 | 18.52372 | 15.59727 | 2024-07-24 | 1156.327 | 382.7409 | (18.5, 19.0] | normal | 8873.52561 | 467.5926 | 28.14425 | 4.039604 | 0.7245184 | 6.655147 | 0.5679155 | 0.2409779 | 0.06013474 | 96.83585 | 49.89142 | 0.5598609 | 0.2720067 | 0.00284238 | 0 | 0.1652901 | 0.8318676 | 0.1652901 | 0.1733867 | 0.1903814 | 0.6362319 | 3.7 | 1.98 | 463 | 64.12333 | 0.58
2024-07-25 16:00 | 0.9241841 | 3450 | 18.73901 | 14.61436 | 2024-07-24 | 1156.327 | 383.1834 | (18.5, 19.0] | normal | 8873.52561 | 467.5926 | 28.14425 | 4.039604 | 0.7245184 | 6.655147 | 0.5679155 | 0.2409779 | 0.06013474 | 96.83585 | 49.89142 | 0.5598609 | 0.2720067 | 0.00284238 | 0 | 0.1652901 | 0.8318676 | 0.1652901 | 0.1733867 | 0.1903814 | 0.6362319 | 3.7 | 1.98 | 463 | 64.12333 | 0.58
2024-07-26 | 0.9538923 | 3450 | 18.81044 | 14.64721 | 2024-07-25 | 1152.321 | 380.0135 | (18.5, 19.0] | normal | 10149.16091 | 478.6904 | 30.39284 | 3.874026 | 0.6800376 | 6.803181 | 0.5622999 | 0.2415591 | 0.07746986 | 102.9275 | 69.07791 | 0.3975481 | 0.3772006 | 0 | 0 | 0.2252512 | 0.7747488 | 0.2252512 | 0.2929475 | 0.0636358 | 0.6434167 | 3.56 | 1.87 | 480 | 63.12667 | 0.95
2024-07-26 08:00 | 1.003298 | 3450 | 18.92218 | 14.20741 | 2024-07-25 | 1152.321 | 385.6777 | (18.5, 19.0] | normal | 10149.16091 | 478.6904 | 30.39284 | 3.874026 | 0.6800376 | 6.803181 | 0.5622999 | 0.2415591 | 0.07746986 | 102.9275 | 69.07791 | 0.3975481 | 0.3772006 | 0 | 0 | 0.2252512 | 0.7747488 | 0.2252512 | 0.2929475 | 0.0636358 | 0.6434167 | 3.56 | 1.87 | 480 | 63.12667 | 0.95
2024-07-26 16:00 | 0.9616423 | 3450 | 18.90642 | 14.35179 | 2024-07-25 | 1152.321 | 381.8654 | (18.5, 19.0] | normal | 10149.16091 | 478.6904 | 30.39284 | 3.874026 | 0.6800376 | 6.803181 | 0.5622999 | 0.2415591 | 0.07746986 | 102.9275 | 69.07791 | 0.3975481 | 0.3772006 | 0 | 0 | 0.2252512 | 0.7747488 | 0.2252512 | 0.2929475 | 0.0636358 | 0.6434167 | 3.56 | 1.87 | 480 | 63.12667 | 0.95
2024-07-27 | 0.9764964 | 3450 | 18.9445 | 14.61066 | 2024-07-26 | 1134.031 | 376.211 | (18.5, 19.0] | normal | 10105.87141 | 479.0756 | 29.58005 | 3.681883 | 0.6977407 | 6.855472 | 0.5571237 | 0.2409892 | 0.07881085 | 102.979 | 71.40545 | 0.2509001 | 0.4740274 | 0 | 0.0488033 | 0.2262692 | 0.7249275 | 0.2750725 | 0.2935428 | 0.1638084 | 0.5426488 | 3.83 | 2.09 | 461 | 60.71
2024-07-27 08:00 | 1.015246 | 3450 | 18.84315 | 14.70601 | 2024-07-26 | 1134.031 | 375.6027 | (18.5, 19.0] | normal | 10105.87141 | 479.0756 | 29.58005 | 3.681883 | 0.6977407 | 6.855472 | 0.5571237 | 0.2409892 | 0.07881085 | 102.979 | 71.40545 | 0.2509001 | 0.4740274 | 0 | 0.0488033 | 0.2262692 | 0.7249275 | 0.2750725 | 0.2935428 | 0.1638084 | 0.5426488 | 3.83 | 2.09 | 461 | 60.71
2024-07-27 16:00 | 0.9726214 | 3450 | 18.74749 | 14.86919 | 2024-07-26 | 1134.031 | 377.2363 | (18.5, 19.0] | normal | 10105.87141 | 479.0756 | 29.58005 | 3.681883 | 0.6977407 | 6.855472 | 0.5571237 | 0.2409892 | 0.07881085 | 102.979 | 71.40545 | 0.2509001 | 0.4740274 | 0 | 0.0488033 | 0.2262692 | 0.7249275 | 0.2750725 | 0.2935428 | 0.1638084 | 0.5426488 | 3.83 | 2.09 | 461 | 60.71
2024-07-28 | 1.023965 | 3450 | 18.77007 | 14.95683 | 2024-07-26 | 1125.275 | 381.6976 | (18.5, 19.0] | normal | 10105.87141 | 479.0756 | 29.58005 | 3.681883 | 0.6977407 | 6.855472 | 0.5571237 | 0.2409892 | 0.07881085 | 102.979 | 71.40545 | 0.2509001 | 0.4740274 | 0 | 0.0488033 | 0.2262692 | 0.7249275 | 0.2750725 | 0.2935428 | 0.1638084 | 0.5426488 | 3.75 | 1.98 | 475 | 61.7
2024-07-28 08:00 | 1.068723 | 3450 | 18.60556 | 15.32749 | 2024-07-27 | 1125.275 | 370.0776 | (18.5, 19.0] | normal | 10103.90544 | 478.1755 | 38.14723 | 3.55902 | 0.5974926 | 6.913339 | 0.5413078 | 0.2472134 | 0.06464065 | 75.63253 | 46.67427 | 0.2120361 | 0.6027857 | 0 | 0.024568 | 0.1606102 | 0.8148218 | 0.1851782 | 0.2040625 | 0.2968351 | 0.4991024 | 3.75 | 1.98 | 475 | 61.7
2024-07-28 16:00 | 1.025502 | 3450 | 18.79246 | 15.10347 | 2024-07-27 | 1125.275 | 367.0479 | (18.5, 19.0] | normal | 10103.90544 | 478.1755 | 38.14723 | 3.55902 | 0.5974926 | 6.913339 | 0.5413078 | 0.2472134 | 0.06464065 | 75.63253 | 46.67427 | 0.2120361 | 0.6027857 | 0 | 0.024568 | 0.1606102 | 0.8148218 | 0.1851782 | 0.2040625 | 0.2968351 | 0.4991024 | 3.75 | 1.98 | 475 | 61.7
2024-07-29 | 0.8118095 | 3450 | 19.01636 | 14.77082 | 2024-07-28 | 1129.362 | 368.1852 | (19.0, 19.5] | normal | 7682.79524 | 476.0607 | 31.84098 | 3.562199 | 0.6330738 | 6.888944 | 0.55498 | 0.2384278 | 0.07442532 | 94.13876 | 54.59366 | 0.181824 | 0.5538102 | 0 | 0.09126328 | 0.1731025 | 0.7356342 | 0.2643658 | 0.3127396 | 0.209593 | 0.4776674 | 4.02 | 2.24 | 480 | 61.57 | 1.05
2024-07-29 08:00 | 0.7556222 | 3450 | 18.59672 | 15.37197 | 2024-07-28 | 1129.362 | 374.9435 | (18.5, 19.0] | normal | 7682.79524 | 476.0607 | 31.84098 | 3.562199 | 0.6330738 | 6.888944 | 0.55498 | 0.2384278 | 0.07442532 | 94.13876 | 54.59366 | 0.181824 | 0.5538102 | 0 | 0.09126328 | 0.1731025 | 0.7356342 | 0.2643658 | 0.3127396 | 0.209593 | 0.4776674 | 4.02 | 2.24 | 480 | 61.57 | 1.05
2024-07-29 16:00 | 0.6703725 | 3450 | 18.82838 | 15.53735 | 2024-07-28 | 1129.362 | 395.5413 | (18.5, 19.0] | normal | 7682.79524 | 476.0607 | 31.84098 | 3.562199 | 0.6330738 | 6.888944 | 0.55498 | 0.2384278 | 0.07442532 | 94.13876 | 54.59366 | 0.181824 | 0.5538102 | 0 | 0.09126328 | 0.1731025 | 0.7356342 | 0.2643658 | 0.3127396 | 0.209593 | 0.4776674 | 4.02 | 2.24 | 480 | 61.57 | 1.05
2024-07-30 | 0.6287164 | 3450 | 18.95646 | 14.85488 | 2024-07-29 | 1173.088 | 420.3133 | (18.5, 19.0] | normal | 7744.23484 | 482.8583 | 28.52863 | 3.471857 | 0.6051887 | 6.995725 | 0.3674301 | 0.264511 | 0.06629175 | 80.07061 | 51.76523 | 0.07615854 | 0.7464017 | 0 | 0.06492891 | 0.1125109 | 0.8225602 | 0.1774398 | 0.1872986 | 0.1462472 | 0.6664542 | 4.16 | 2.36 | 475 |  | 0.83
2024-07-30 08:00 | 0.6212894 | 3450 | 18.88483 | 14.49811 | 2024-07-29 | 1173.088 | 418.9755 | (18.5, 19.0] | normal | 7744.23484 | 482.8583 | 28.52863 | 3.471857 | 0.6051887 | 6.995725 | 0.3674301 | 0.264511 | 0.06629175 | 80.07061 | 51.76523 | 0.07615854 | 0.7464017 | 0 | 0.06492891 | 0.1125109 | 0.8225602 | 0.1774398 | 0.1872986 | 0.1462472 | 0.6664542 | 4.16 | 2.36 | 475 |  | 0.83
2024-07-30 16:00 | 0.5754353 | 3450 | 19.19472 | 14.85932 | 2024-07-30 | 1173.088 | 389.4128 | (19.0, 19.5] | normal | 8517.2225 | 482.8126 | 34.63389 | 3.392711 | 0.4415437 | 7.09987 | 0.3194849 | 0.2626465 | 0.06126677 | 71.58013 | 25.63262 | 0.009994813 | 0.7917461 | 0.002884675 | 0.002979916 | 0.1923945 | 0.8017409 | 0.1953744 | 0.1965805 | 0.2054621 | 0.5979574 | 4.16 | 2.36 | 475 |  | 0.83
2024-07-31 | 0.6229722 | 3450 | 18.99317 | 13.11052 | 2024-07-30 | 1174.948 | 400.3613 | (18.5, 19.0] | normal | 8517.2225 | 482.8126 | 34.63389 | 3.392711 | 0.4415437 | 7.09987 | 0.3194849 | 0.2626465 | 0.06126677 | 71.58013 | 25.63262 | 0.009994813 | 0.7917461 | 0.002884675 | 0.002979916 | 0.1923945 | 0.8017409 | 0.1953744 | 0.1965805 | 0.2054621 | 0.5979574 | 3.86 | 2.06 | 491 | 61.21 | 1.06
2024-07-31 08:00 | 0.67231 | 3450 | 18.9163 | 15.18686 | 2024-07-30 | 1174.948 | 394.9163 | (18.5, 19.0] | normal | 8517.2225 | 482.8126 | 34.63389 | 3.392711 | 0.4415437 | 7.09987 | 0.3194849 | 0.2626465 | 0.06126677 | 71.58013 | 25.63262 | 0.009994813 | 0.7917461 | 0.002884675 | 0.002979916 | 0.1923945 | 0.8017409 | 0.1953744 | 0.1965805 | 0.2054621 | 0.5979574 | 3.86 | 2.06 | 491 | 61.21 | 1.06
2024-07-31 16:00 | 0.5909353 | 3410.18 | 19.03986 | 15.54024 | 2024-07-31 | 1174.948 | 377.2441 | (19.0, 19.5] | normal | 8421.61998 | 481.6616 | 34.39994 | 3.395223 | 0.4346415 | 7.056681 | 0.4107361 | 0.2574109 | 0.0621148 | 69.60646 | 33.75032 | 0.02284859 | 0.7327785 | 0.05213794 | 0 | 0.192235 | 0.7556271 | 0.192235 | 0.2110528 | 0.1890062 | 0.599941 | 3.86 | 2.06 | 491 | 61.21 | 1.06
2024-08-01 | 0.6226293 | 3067.006 | 19.07466 | 14.61693 | 2024-07-31 | 1107.738 | 377.0847 | (19.0, 19.5] | normal | 8421.61998 | 481.6616 | 34.39994 | 3.395223 | 0.4346415 | 7.056681 | 0.4107361 | 0.2574109 | 0.0621148 | 69.60646 | 33.75032 | 0.02284859 | 0.7327785 | 0.05213794 | 0 | 0.192235 | 0.7556271 | 0.192235 | 0.2110528 | 0.1890062 | 0.599941 | 3.83 | 2.08 | 465 | 57.54 | 0.61
2024-08-01 08:00 | 0.6500288 | 3450 | 19.03623 | 15.14005 | 2024-07-31 | 1107.738 | 374.9144 | (19.0, 19.5] | normal | 8421.61998 | 481.6616 | 34.39994 | 3.395223 | 0.4346415 | 7.056681 | 0.4107361 | 0.2574109 | 0.0621148 | 69.60646 | 33.75032 | 0.02284859 | 0.7327785 | 0.05213794 | 0 | 0.192235 | 0.7556271 | 0.192235 | 0.2110528 | 0.1890062 | 0.599941 | 3.83 | 2.08 | 465 | 57.54 | 0.61
2024-08-01 16:00 | 0.8043415 | 3450 | 18.93597 | 15.27249 | 2024-07-31 | 1107.738 | 353.0045 | (18.5, 19.0] | normal | 8421.61998 | 481.6616 | 34.39994 | 3.395223 | 0.4346415 | 7.056681 | 0.4107361 | 0.2574109 | 0.0621148 | 69.60646 | 33.75032 | 0.02284859 | 0.7327785 | 0.05213794 | 0 | 0.192235 | 0.7556271 | 0.192235 | 0.2110528 | 0.1890062 | 0.599941 | 3.83 | 2.08 | 465 | 57.54 | 0.61
2024-08-02 | 0.8744551 | 3450 | 18.70737 | 15.31246 | 2024-08-01 | 1011.924 | 319.962 | (18.5, 19.0] | normal | 8534.75 | 471.027 | 30.39756 | 3.415084 | 0.3749529 | 7.118862 | 0.2820598 | 0.2746555 | 0.06133345 | 66.81888 | 28.04872 | 0 | 0.810394 | 0.02690999 | 0 | 0.162696 | 0.810394 | 0.162696 | 0.162696 | 0.07079293 | 0.766511 | 3.4 | 1.87 | 488 | 63.39 | 1.02
2024-08-02 08:00 | 0.855484 | 3450 | 19.03553 | 15.47608 | 2024-08-01 | 1011.924 | 334.9791 | (19.0, 19.5] | normal | 8534.75 | 471.027 | 30.39756 | 3.415084 | 0.3749529 | 7.118862 | 0.2820598 | 0.2746555 | 0.06133345 | 66.81888 | 28.04872 | 0 | 0.810394 | 0.02690999 | 0 | 0.162696 | 0.810394 | 0.162696 | 0.162696 | 0.07079293 | 0.766511 | 3.4 | 1.87 | 488 | 63.39 | 1.02
2024-08-02 16:00 | 0.8757467 | 3450 | 19.22623 | 15.00834 | 2024-08-01 | 1011.924 | 353.9224 | (19.0, 19.5] | normal | 8534.75 | 471.027 | 30.39756 | 3.415084 | 0.3749529 | 7.118862 | 0.2820598 | 0.2746555 | 0.06133345 | 66.81888 | 28.04872 | 0 | 0.810394 | 0.02690999 | 0 | 0.162696 | 0.810394 | 0.162696 | 0.162696 | 0.07079293 | 0.766511 | 3.4 | 1.87 | 488 | 63.39 | 1.02
2024-08-03 | 0.8679968 | 3450 | 18.67919 | 14.94492 | 2024-08-02 | 948.8786 | 352.8483 | (18.5, 19.0] | normal | 7953.59313 | 496.883 | 29.18687 | 3.455336 | 0.4519866 | 7.276455 | 0.3470402 | 0.2686852 | 0.08093792 | 79.79094 | 40.00396 | 0.002445966 | 0.5444272 | 0.1938466 | 0 | 0.2592803 | 0.5468732 | 0.2592803 | 0.2612948 | 0.1434757 | 0.5952296 | 4.24 | 2.45 | 498 | 62.4
2024-08-03 08:00 | 0.8524968 | 3450 | 18.66984 | 15.42153 | 2024-08-02 | 948.8786 | 366.0164 | (18.5, 19.0] | normal | 7953.59313 | 496.883 | 29.18687 | 3.455336 | 0.4519866 | 7.276455 | 0.3470402 | 0.2686852 | 0.08093792 | 79.79094 | 40.00396 | 0.002445966 | 0.5444272 | 0.1938466 | 0 | 0.2592803 | 0.5468732 | 0.2592803 | 0.2612948 | 0.1434757 | 0.5952296 | 4.24 | 2.45 | 498 | 62.4
2024-08-03 16:00 | 0.9374236 | 3450 | 18.62703 | 15.41027 | 2024-08-02 | 948.8786 | 378.6743 | (18.5, 19.0] | normal | 7953.59313 | 496.883 | 29.18687 | 3.455336 | 0.4519866 | 7.276455 | 0.3470402 | 0.2686852 | 0.08093792 | 79.79094 | 40.00396 | 0.002445966 | 0.5444272 | 0.1938466 | 0 | 0.2592803 | 0.5468732 | 0.2592803 | 0.2612948 | 0.1434757 | 0.5952296 | 4.24 | 2.45 | 498 | 62.4
2024-08-04 | 1.03785 | 3450 | 18.58205 | 15.58 | 2024-08-02 | 1052.982 | 372.6199 | (18.5, 19.0] | normal | 7953.59313 | 496.883 | 29.18687 | 3.455336 | 0.4519866 | 7.276455 | 0.3470402 | 0.2686852 | 0.08093792 | 79.79094 | 40.00396 | 0.002445966 | 0.5444272 | 0.1938466 | 0 | 0.2592803 | 0.5468732 | 0.2592803 | 0.2612948 | 0.1434757 | 0.5952296 | 3.55 | 2.13 | 469
2024-08-04 08:00 | 0.9910275 | 3375.424 | 18.57754 | 15.51662 | 2024-08-03 | 1052.982 | 345.0636 | (18.5, 19.0] | normal | 6700.0085 | 493.805 | 24.32913 | 3.58787 | 0.6526959 | 7.172956 | 0.6203246 | 0.2644126 | 0.07868422 | 72.54357 | 37.05774 | 0.1351216 | 0.2146756 | 0.4322196 | 0 | 0.2179833 | 0.3497971 | 0.2179833 | 0.3248664 | 0.1606844 | 0.5144493 | 3.55 | 2.13 | 469
2024-08-04 16:00 | 0.9666598 | 3245.098 | 18.59368 | 15.42814 | 2024-08-03 | 1052.982 | 369.1083 | (18.5, 19.0] | normal | 6700.0085 | 493.805 | 24.32913 | 3.58787 | 0.6526959 | 7.172956 | 0.6203246 | 0.2644126 | 0.07868422 | 72.54357 | 37.05774 | 0.1351216 | 0.2146756 | 0.4322196 | 0 | 0.2179833 | 0.3497971 | 0.2179833 | 0.3248664 | 0.1606844 | 0.5144493 | 3.55 | 2.13 | 469
2024-08-05 | 0.8199449 | 3209 | 18.65 | 15.27842 | 2024-08-04 | 590.7428 | 394.7858 | (18.5, 19.0] | baixo | 5379.66748 | 486.5148 | 23.40151 | 3.599894 | 0.6339007 | 7.018258 | 0.7127273 | 0.267332 | 0.07444184 | 65.38112 | 32.72735 | 0.1887962 | 0.2245096 | 0.3955003 | 0 | 0.191194 | 0.4133057 | 0.191194 | 0.265877 | 0.1851667 | 0.5489563
2024-08-24 08:00 | 2.556332 | 3008.37 | 18.80329 | 14.90313 | 2024-08-21 | 1018.949 | 356.7513 | (18.5, 19.0] | normal | 7638.46 | 490.0505 | 40.47222 | 4.458763 | 1.239839 | 7.744552 | 0.9544685 | 0.2585779 | 0.09751877 | 44.61591 | 14.78589 | 0 | 0.3474535 | 0.4177426 | 0 | 0.2348039 | 0.3474535 | 0.2348039 | 0.2648008 | 0 | 0.7351992 | 4.97 | 3.04 | 474 | 66.61
2024-08-24 16:00 | 2.345093 | 3200.18 | 18.64626 | 15.91897 | 2024-08-22 | 1018.949 | 358.0707 | (18.5, 19.0] | normal | 6519.1 | 495.2084 | 40.1326 | 4.190689 | 1.043519 | 7.638529 | 0.9731829 | 0.2430475 | 0.09516704 | 42.16427 | 16.19742 | 0 | 0.2850393 | 0.4459787 | 0 | 0.2689819 | 0.2850393 | 0.2689819 | 0.3667393 | 0 | 0.6332607 | 4.97 | 3.04 | 474 | 66.61
2024-08-25 | 2.366329 | 3286.824 | 18.49582 | 16.29573 | 2024-08-22 | 817.6487 | 346.9665 | (-inf, 18.5] | baixo | 6519.1 | 495.2084 | 40.1326 | 4.190689 | 1.043519 | 7.638529 | 0.9731829 | 0.2430475 | 0.09516704 | 42.16427 | 16.19742 | 0 | 0.2850393 | 0.4459787 | 0 | 0.2689819 | 0.2850393 | 0.2689819 | 0.3667393 | 0 | 0.6332607 | 4.61 | 2.63 | 468 | 60.15
2024-08-25 08:00 | 2.309139 | 3318.934 | 18.41037 | 15.98757 | 2024-08-23 | 817.6487 | 351.6941 | (-inf, 18.5] | baixo | 5421.04 | 484.212 | 37.95894 | 4.173874 | 0.8027276 | 7.653285 | 0.8339332 | 0.2568738 | 0.09010689 | 43.20713 | 15.32372 | 0 | 0.3136409 | 0.4580948 | 0 | 0.2282643 | 0.3136409 | 0.2282643 | 0.280341 | 0.02004044 | 0.6996185 | 4.61 | 2.63 | 468 | 60.15
2024-08-25 16:00 | 2.274674 | 3350 | 18.44165 | 16.12023 | 2024-08-23 | 817.6487 | 344.5397 | (-inf, 18.5] | baixo | 5421.04 | 484.212 | 37.95894 | 4.173874 | 0.8027276 | 7.653285 | 0.8339332 | 0.2568738 | 0.09010689 | 43.20713 | 15.32372 | 0 | 0.3136409 | 0.4580948 | 0 | 0.2282643 | 0.3136409 | 0.2282643 | 0.280341 | 0.02004044 | 0.6996185 | 4.61 | 2.63 | 468 | 60.15
2024-08-26 | 2.302609 | 3350 | 18.23826 | 8.250577 | 2024-08-23 | 990.5204 | 341.8323 | (-inf, 18.5] | normal | 5421.04 | 484.212 | 37.95894 | 4.173874 | 0.8027276 | 7.653285 | 0.8339332 | 0.2568738 | 0.09010689 | 43.20713 | 15.32372 | 0 | 0.3136409 | 0.4580948 | 0 | 0.2282643 | 0.3136409 | 0.2282643 | 0.280341 | 0.02004044 | 0.6996185 | 4.2 | 2.27 | 472 | 58.2 | 0.87
2024-08-26 08:00 | 2.408694 | 3432.1 | 18.20381 | 15.69831 | 2024-08-23 | 990.5204 | 342.5458 | (-inf, 18.5] | normal | 5421.04 | 484.212 | 37.95894 | 4.173874 | 0.8027276 | 7.653285 | 0.8339332 | 0.2568738 | 0.09010689 | 43.20713 | 15.32372 | 0 | 0.3136409 | 0.4580948 | 0 | 0.2282643 | 0.3136409 | 0.2282643 | 0.280341 | 0.02004044 | 0.6996185 | 4.2 | 2.27 | 472 | 58.2 | 0.87
2024-08-26 16:00 | 2.214554 | 3450 | 18.19873 | 16.37923 | 2024-08-24 | 990.5204 | 308.937 | (-inf, 18.5] | normal | 8942.88001 | 488.6422 | 34.87806 | 3.884506 | 0.5829406 | 7.595479 | 0.8079155 | 0.2622387 | 0.08894577 | 46.6245 | 13.18584 | 0 | 0.2927797 | 0.4482438 | 0 | 0.2589765 | 0.2927797 | 0.2589765 | 0.2599933 | 0 | 0.7400067 | 4.2 | 2.27 | 472 | 58.2 | 0.87
2024-08-27 | 2.013055 | 3450 | 18.24211 | 16.66873 | 2024-08-24 | 1115.258 | 373.2831 | (-inf, 18.5] | normal | 8942.88001 | 488.6422 | 34.87806 | 3.884506 | 0.5829406 | 7.595479 | 0.8079155 | 0.2622387 | 0.08894577 | 46.6245 | 13.18584 | 0 | 0.2927797 | 0.4482438 | 0 | 0.2589765 | 0.2927797 | 0.2589765 | 0.2599933 | 0 | 0.7400067 | 3.5 | 1.96 | 488 | 61.03 | 1.03
2024-08-27 08:00 | 1.819952 | 3450 | 18.68214 | 16.45533 | 2024-08-25 | 1115.258 | 363.3721 | (18.5, 19.0] | normal | 8577.08002 | 482.0574 | 37.13172 | 3.93221 | 0.7265893 | 7.608088 | 0.7867277 | 0.2841956 | 0.0926395 | 45.53765 | 15.24648 | 0 | 0.2775667 | 0.5528176 | 0 | 0.1696157 | 0.2775667 | 0.1696157 | 0.1727962 | 0 | 0.8272038 | 3.5 | 1.96 | 488 | 61.03 | 1.03
2024-08-27 16:00 | 1.743098 | 3441.005 | 18.86412 | 15.86047 | 2024-08-25 | 1115.258 | 372.8227 | (18.5, 19.0] | normal | 8577.08002 | 482.0574 | 37.13172 | 3.93221 | 0.7265893 | 7.608088 | 0.7867277 | 0.2841956 | 0.0926395 | 45.53765 | 15.24648 | 0 | 0.2775667 | 0.5528176 | 0 | 0.1696157 | 0.2775667 | 0.1696157 | 0.1727962 | 0 | 0.8272038 | 3.5 | 1.96 | 488 | 61.03 | 1.03
2024-08-28 | 1.631768 | 3386.687 | 19.03358 | 15.54862 | 2024-08-26 | 1020.621 | 346.0433 | (19.0, 19.5] | normal | 7095.89 | 478.8431 | 33.47303 | 3.847337 | 0.7556714 | 7.649502 | 0.8649036 | 0.2924047 | 0.1068768 | 44.35438 | 15.59983 | 0 | 0.3976034 | 0.4161832 | 0 | 0.1862134 | 0.3976034 | 0.1862134 | 0.1862134 | 0 | 0.8137866 | 4.22 | 2.27 | 492 |  | 2.08
2024-08-28 08:00 | 1.542643 | 3382.138 | 19.03769 | 14.99803 | 2024-08-26 | 1020.621 | 332.4822 | (19.0, 19.5] | normal | 7095.89 | 478.8431 | 33.47303 | 3.847337 | 0.7556714 | 7.649502 | 0.8649036 | 0.2924047 | 0.1068768 | 44.35438 | 15.59983 | 0 | 0.3976034 | 0.4161832 | 0 | 0.1862134 | 0.3976034 | 0.1862134 | 0.1862134 | 0 | 0.8137866 | 4.22 | 2.27 | 492 |  | 2.08
2024-08-28 16:00 | 1.518215 | 3181.504 | 18.95537 | 11.23082 | 2024-08-27 | 1020.621 | 336.9925 | (18.5, 19.0] | normal | 6136.3 | 487.3537 | 31.15937 | 3.736404 | 0.6235942 | 7.642973 | 0.7881502 | 0.2915755 | 0.08522347 | 44.57132 | 13.6969 | 0 | 0.4062008 | 0.44644 | 0 | 0.1473592 | 0.4062008 | 0.1473592 | 0.1473592 | 0 | 0.8526408 | 4.22 | 2.27 | 492 |  | 2.08
2024-08-29 | 1.498588 | 3100 | 18.91047 | 6.69953 | 2024-08-27 | 996.69 | 342.5546 | (18.5, 19.0] | normal | 6136.3 | 487.3537 | 31.15937 | 3.736404 | 0.6235942 | 7.642973 | 0.7881502 | 0.2915755 | 0.08522347 | 44.57132 | 13.6969 | 0 | 0.4062008 | 0.44644 | 0 | 0.1473592 | 0.4062008 | 0.1473592 | 0.1473592 | 0 | 0.8526408 | 4.11 | 2.11 | 500 | 59.36 | 0.98
2024-08-29 08:00 | 1.454601 | 3100 | 18.98371 | 15.15709 | 2024-08-27 | 996.69 | 310.1418 | (18.5, 19.0] | normal | 6136.3 | 487.3537 | 31.15937 | 3.736404 | 0.6235942 | 7.642973 | 0.7881502 | 0.2915755 | 0.08522347 | 44.57132 | 13.6969 | 0 | 0.4062008 | 0.44644 | 0 | 0.1473592 | 0.4062008 | 0.1473592 | 0.1473592 | 0 | 0.8526408 | 4.11 | 2.11 | 500 | 59.36 | 0.98
2024-08-29 16:00 | 1.326089 | 3090.703 | 18.79079 | 15.25718 | 2024-08-28 | 996.69 | 327.2504 | (18.5, 19.0] | normal | 6646.25 | 479.4167 | 29.48973 | 3.832435 | 0.5023049 | 7.718208 | 0.7640778 | 0.2908971 | 0.08112414 | 44.01879 | 13.25913 | 0 | 0.3117848 | 0.5461034 | 0 | 0.1421117 | 0.3117848 | 0.1421117 | 0.1421117 | 0 | 0.8578883 | 4.11 | 2.11 | 500 | 59.36 | 0.98
2024-09-02 | 1.724994 | 3100 | 18.74984 | 14.95339 | 2024-08-31 | 928.747 | 317.1148 | (18.5, 19.0] | normal | 9526.15 | 486.882 | 36.38058 | 4.016014 | 0.5842963 | 7.676556 | 0.5549386 | 0.2832941 | 0.08351112 | 51.12709 | 26.95537 | 0 | 0.185332 | 0.6312477 | 0 | 0.1834204 | 0.185332 | 0.1834204 | 0.2002099 | 0 | 0.7997901 | 4.6 | 2.5 | 475 |  | 0.89
2024-09-02 16:00 | 1.713119 | 3020.384 | 18.98614 | 14.17208 | 2024-08-31 | 928.747 | 288.9887 | (18.5, 19.0] | normal | 9526.15 | 486.882 | 36.38058 | 4.016014 | 0.5842963 | 7.676556 | 0.5549386 | 0.2832941 | 0.08351112 | 51.12709 | 26.95537 | 0 | 0.185332 | 0.6312477 | 0 | 0.1834204 | 0.185332 | 0.1834204 | 0.2002099 | 0 | 0.7997901 | 4.6 | 2.5 | 475 |  | 0.89
2024-09-05 08:00 | 2.500869 | 3072.568 | 18.8444 | 15.75582 | 2024-09-02 | 960.2466 | 337.9969 | (18.5, 19.0] | normal | 7724.9 | 501.8945 | 31.3365 | 3.951958 | 0.8075754 | 8.172982 | 2.021837 | 0.3015439 | 0.114348 | 54.25459 | 28.1258 | 0 | 0.15707 | 0.65387 | 0 | 0.1890601 | 0.15707 | 0.1890601 | 0.196009 | 0 | 0.803991 | 4.22 | 2.46 | 475 | 65.84 | 1.2
2024-09-05 16:00 | 2.164456 | 3117.487 | 18.91994 | 16.07037 | 2024-09-03 | 960.2466 | 308.0424 | (18.5, 19.0] | normal | 8894.77 | 500.7647 | 31.62528 | 3.962291 | 1.044129 | 8.284564 | 2.633546 | 0.2788115 | 0.1173141 | 98.5308 | 164.8272 | 0 | 0.1088999 | 0.6303356 | 0 | 0.2607645 | 0.1088999 | 0.2607645 | 0.2607645 | 0.07718693 | 0.6620486 | 4.22 | 2.46 | 475 | 65.84 | 1.2
2024-09-07 | 2.51478 | 3002.911 | 18.22369 | 16.22288 | 2024-09-04 | 1042.027 | 332.8299 | (-inf, 18.5] | normal | 7803.92 | 482.7059 | 30.22839 | 3.832477 | 0.4952447 | 7.547727 | 0.6175132 | 0.2612543 | 0.07526336 | 87.8536 | 140.9641 | 0 | 0.1273668 | 0.6414622 | 0 | 0.231171 | 0.1273668 | 0.231171 | 0.2523501 | 0.03414566 | 0.7135042 | 3.73 | 2.52 | 514 | 63.68
2024-09-07 08:00 | 2.186407 | 3318.968 | 18.64641 | 16.32185 | 2024-09-05 | 1042.027 | 368.1245 | (18.5, 19.0] | normal | 7755.34 | 488.8239 | 33.82888 | 4.02787 | 0.7307137 | 8.029744 | 1.912011 | 0.2781049 | 0.09701254 | 64.3263 | 70.18212 | 0 | 0.1183688 | 0.6600871 | 0 | 0.2215441 | 0.1183688 | 0.2215441 | 0.2215441 | 0.01156107 | 0.7668948 | 3.73 | 2.52 | 514 | 63.68
2024-09-07 16:00 | 2.110614 | 3350 | 18.9442 | 15.98796 | 2024-09-05 | 1042.027 | 348.5506 | (18.5, 19.0] | normal | 7755.34 | 488.8239 | 33.82888 | 4.02787 | 0.7307137 | 8.029744 | 1.912011 | 0.2781049 | 0.09701254 | 64.3263 | 70.18212 | 0 | 0.1183688 | 0.6600871 | 0 | 0.2215441 | 0.1183688 | 0.2215441 | 0.2215441 | 0.01156107 | 0.7668948 | 3.73 | 2.52 | 514 | 63.68
2024-09-08 | 2.055853 | 3350 | 18.6129 | 15.90245 | 2024-09-05 | 953.5829 | 349.6422 | (18.5, 19.0] | normal | 7755.34 | 488.8239 | 33.82888 | 4.02787 | 0.7307137 | 8.029744 | 1.912011 | 0.2781049 | 0.09701254 | 64.3263 | 70.18212 | 0 | 0.1183688 | 0.6600871 | 0 | 0.2215441 | 0.1183688 | 0.2215441 | 0.2215441 | 0.01156107 | 0.7668948 | 3.75 | 2.15 | 466 | 63.645
2024-09-08 08:00 | 1.986682 | 3356.802 | 18.44892 | 16.00625 | 2024-09-06 | 953.5829 | 376.1328 | (-inf, 18.5] | normal | 9626.51517 | 489.0035 | 38.37983 | 3.847618 | 0.4830904 | 7.179262 | 0.7132714 | 0.2589577 | 0.07787176 | 60.84534 | 28.02857 | 0.001594762 | 0.1901059 | 0.5437921 | 0 | 0.2645072 | 0.1917007 | 0.2645072 | 0.2703895 | 0.0001111254 | 0.7294994 | 3.75 | 2.15 | 466 | 63.645
2024-09-08 16:00 | 2.240112 | 3066.679 | 18.37858 | 15.92741 | 2024-09-06 | 953.5829 | 370.3708 | (-inf, 18.5] | normal | 9626.51517 | 489.0035 | 38.37983 | 3.847618 | 0.4830904 | 7.179262 | 0.7132714 | 0.2589577 | 0.07787176 | 60.84534 | 28.02857 | 0.001594762 | 0.1901059 | 0.5437921 | 0 | 0.2645072 | 0.1917007 | 0.2645072 | 0.2703895 | 0.0001111254 | 0.7294994 | 3.75 | 2.15 | 466 | 63.645
2024-09-09 16:00 | 2.144394 | 3436.08 | 18.90972 | 15.37884 | 2024-09-07 | 1040.902 | 404.319 | (18.5, 19.0] | normal | 8548.96624 | 494.6641 | 36.78123 | 3.930266 | 0.7450157 | 7.343998 | 1.862128 | 0.2500753 | 0.08833591 | 55.20971 | 29.12487 | 0.01257041 | 0.2224531 | 0.4780522 | 0 | 0.2869243 | 0.2350235 | 0.2869243 | 0.352715 | 0.0008759176 | 0.6464091 | 4.65 | 2.72 | 485 | 62.07 | 0.64
2024-09-10 | 2.122846 | 3342.038 | 18.603 | 16.05821 | 2024-09-07 | 1058.276 | 375.1622 | (18.5, 19.0] | normal | 8548.96624 | 494.6641 | 36.78123 | 3.930266 | 0.7450157 | 7.343998 | 1.862128 | 0.2500753 | 0.08833591 | 55.20971 | 29.12487 | 0.01257041 | 0.2224531 | 0.4780522 | 0 | 0.2869243 | 0.2350235 | 0.2869243 | 0.352715 | 0.0008759176 | 0.6464091 | 4.47 | 2.68 | 482 | 62.4 | 1.22
2024-09-10 16:00 | 2.370641 | 3189.849 | 18.7 | 12.66477 | 2024-09-08 | 1058.276 | 357.693 | (18.5, 19.0] | normal | 7771.31517 | 498.5771 | 39.6298 | 3.884653 | 1.057599 | 7.600789 | 2.634922 | 0.2569241 | 0.1061671 | 97.62904 | 169.1363 | 0.00197547 | 0.2794325 | 0.4625759 | 0 | 0.2560162 | 0.2814079 | 0.2560162 | 0.3972981 | 0.0001376537 | 0.6025643 | 4.47 | 2.68 | 482 | 62.4 | 1.22
2024-09-11 | 2.131242 | 3450.082 | 18.6556 | 11.61912 | 2024-09-08 | 888.0479 | 352.5523 | (18.5, 19.0] | baixo | 7771.31517 | 498.5771 | 39.6298 | 3.884653 | 1.057599 | 7.600789 | 2.634922 | 0.2569241 | 0.1061671 | 97.62904 | 169.1363 | 0.00197547 | 0.2794325 | 0.4625759 | 0 | 0.2560162 | 0.2814079 | 0.2560162 | 0.3972981 | 0.0001376537 | 0.6025643 | 4.15 | 2.6 | 478 | 64.5 | 0.92
2024-09-11 08:00 | 2.086357 | 3450 | 19.04268 | 17.82268 | 2024-09-09 | 888.0479 | 350.0072 | (19.0, 19.5] | baixo | 8974.64 | 510.225 | 28.88659 | 4.10326 | 1.144877 | 7.686662 | 2.124508 | 0.24467 | 0.08761672 | 56.95478 | 49.74233 | 0 | 0.1897558 | 0.4185494 | 0.08683468 | 0.3048601 | 0.1897558 | 0.3916948 | 0.3095188 | 0.08683468 | 0.6036465 | 4.15 | 2.6 | 478 | 64.5 | 0.92
2024-09-11 16:00 | 2.029846 | 3083.323 | 19.53085 | 16.7189 | 2024-09-09 | 888.0479 | 330.8922 | (19.5, 20.0] | baixo | 8974.64 | 510.225 | 28.88659 | 4.10326 | 1.144877 | 7.686662 | 2.124508 | 0.24467 | 0.08761672 | 56.95478 | 49.74233 | 0 | 0.1897558 | 0.4185494 | 0.08683468 | 0.3048601 | 0.1897558 | 0.3916948 | 0.3095188 | 0.08683468 | 0.6036465 | 4.15 | 2.6 | 478 | 64.5 | 0.92
2024-09-12 08:00 | 2.211734 | 3441.262 | 19.13153 | 16.76409 | 2024-09-10 | 1081.322 | 387.7283 | (19.0, 19.5] | normal | 8914.92554 | 498.8061 | 30.51046 | 4.420618 | 1.393703 | 7.832066 | 1.668761 | 0.2395163 | 0.05749508 | 52.06441 | 19.14782 | 0.005166169 | 0.2291285 | 0.3505794 | 0.2172884 | 0.1978375 | 0.2342946 | 0.4151259 | 0.1982535 | 0.2176484 | 0.5840981 | 6.15 | 3.59 | 492 | 65.3 | 1.94
2024-09-12 16:00 | 2.014992 | 3450 | 19.77638 | 16.99604 | 2024-09-10 | 1081.322 | 377.6434 | (19.5, 20.0] | normal | 8914.92554 | 498.8061 | 30.51046 | 4.420618 | 1.393703 | 7.832066 | 1.668761 | 0.2395163 | 0.05749508 | 52.06441 | 19.14782 | 0.005166169 | 0.2291285 | 0.3505794 | 0.2172884 | 0.1978375 | 0.2342946 | 0.4151259 | 0.1982535 | 0.2176484 | 0.5840981 | 6.15 | 3.59 | 492 | 65.3 | 1.94
2024-09-13 | 2.052774 | 3450 | 19.89715 | 15.94423 | 2024-09-10 | 1187.515 | 397.8716 | (19.5, 20.0] | normal | 8914.92554 | 498.8061 | 30.51046 | 4.420618 | 1.393703 | 7.832066 | 1.668761 | 0.2395163 | 0.05749508 | 52.06441 | 19.14782 | 0.005166169 | 0.2291285 | 0.3505794 | 0.2172884 | 0.1978375 | 0.2342946 | 0.4151259 | 0.1982535 | 0.2176484 | 0.5840981 | 5.01 | 2.76 | 476 | 63.69333 | 0.96
2024-09-13 08:00 | 1.976243 | 3450 | 19.72957 | 15.68576 | 2024-09-11 | 1187.515 | 396.5714 | (19.5, 20.0] | normal | 8884.28517 | 494.2704 | 34.17213 | 4.374831 | 1.395601 | 7.686391 | 1.82641 | 0.2386593 | 0.05670297 | 55.92487 | 15.86898 | 0.001727995 | 0.3106201 | 0.2513498 | 0.2061753 | 0.2301268 | 0.3123481 | 0.4363021 | 0.230266 | 0.2469619 | 0.5227722 | 5.01 | 2.76 | 476 | 63.69333 | 0.96
2024-09-13 16:00 | 1.910368 | 3450 | 19.67534 | 13.35947 | 2024-09-11 | 1187.515 | 386.2137 | (19.5, 20.0] | normal | 8884.28517 | 494.2704 | 34.17213 | 4.374831 | 1.395601 | 7.686391 | 1.82641 | 0.2386593 | 0.05670297 | 55.92487 | 15.86898 | 0.001727995 | 0.3106201 | 0.2513498 | 0.2061753 | 0.2301268 | 0.3123481 | 0.4363021 | 0.230266 | 0.2469619 | 0.5227722 | 5.01 | 2.76 | 476 | 63.69333 | 0.96
2024-09-14 | 1.703056 | 3450 | 19.66512 | 15.43609 | 2024-09-12 | 1152.938 | 377.1753 | (19.5, 20.0] | normal | 8810.94554 | 494.5874 | 38.77257 | 4.502827 | 1.424116 | 8.243112 | 2.919366 | 0.2388172 | 0.07045053 | 56.62932 | 18.85257 | 0.005227136 | 0.3527593 | 0.2204644 | 0.1959563 | 0.2255929 | 0.3579865 | 0.4215492 | 0.2513493 | 0.3072723 | 0.4413784 | 5.08 | 2.91 | 484 | 61.11
2024-09-14 08:00 | 1.743744 | 3450 | 19.56869 | 15.44924 | 2024-09-12 | 1152.938 | 390.3818 | (19.5, 20.0] | normal | 8810.94554 | 494.5874 | 38.77257 | 4.502827 | 1.424116 | 8.243112 | 2.919366 | 0.2388172 | 0.07045053 | 56.62932 | 18.85257 | 0.005227136 | 0.3527593 | 0.2204644 | 0.1959563 | 0.2255929 | 0.3579865 | 0.4215492 | 0.2513493 | 0.3072723 | 0.4413784 | 5.08 | 2.91 | 484 | 61.11
2024-09-14 16:00 | 1.840295 | 3450 | 19.59644 | 15.51342 | 2024-09-12 | 1152.938 | 397.5497 | (19.5, 20.0] | normal | 8810.94554 | 494.5874 | 38.77257 | 4.502827 | 1.424116 | 8.243112 | 2.919366 | 0.2388172 | 0.07045053 | 56.62932 | 18.85257 | 0.005227136 | 0.3527593 | 0.2204644 | 0.1959563 | 0.2255929 | 0.3579865 | 0.4215492 | 0.2513493 | 0.3072723 | 0.4413784 | 5.08 | 2.91 | 484 | 61.11
2024-09-15 | 1.892285 | 3450 | 19.63605 | 15.92333 | 2024-09-13 | 1139.324 | 394.798 | (19.5, 20.0] | normal | 6873.49517 | 493.6577 | 38.82317 | 4.16656 | 1.060961 | 7.730371 | 1.697568 | 0.2233856 | 0.07574901 | 52.56611 | 17.08766 | 0.002233507 | 0.32293 | 0.2124208 | 0.2330328 | 0.2293829 | 0.3251635 | 0.4624157 | 0.2934545 | 0.3610943 | 0.3454512 | 5.84 | 3.27 | 494 | 63.03667
2024-09-15 08:00 | 1.90843 | 3450 | 19.81223 | 16.2922 | 2024-09-13 | 1139.324 | 393.5304 | (19.5, 20.0] | normal | 6873.49517 | 493.6577 | 38.82317 | 4.16656 | 1.060961 | 7.730371 | 1.697568 | 0.2233856 | 0.07574901 | 52.56611 | 17.08766 | 0.002233507 | 0.32293 | 0.2124208 | 0.2330328 | 0.2293829 | 0.3251635 | 0.4624157 | 0.2934545 | 0.3610943 | 0.3454512 | 5.84 | 3.27 | 494 | 63.03667
2024-09-15 16:00 | 1.97043 | 3434.193 | 20.0646 | 15.75391 | 2024-09-13 | 1139.324 | 363.2834 | (20.0, 20.5] | normal | 6873.49517 | 493.6577 | 38.82317 | 4.16656 | 1.060961 | 7.730371 | 1.697568 | 0.2233856 | 0.07574901 | 52.56611 | 17.08766 | 0.002233507 | 0.32293 | 0.2124208 | 0.2330328 | 0.2293829 | 0.3251635 | 0.4624157 | 0.2934545 | 0.3610943 | 0.3454512 | 5.84 | 3.27 | 494 | 63.03667
2024-09-16 | 1.999319 | 3161.043 | 19.88282 | 15.56016 | 2024-09-14 | 1057.634 | 352.9645 | (19.5, 20.0] | normal | 10386.93585 | 489.2924 | 36.15081 | 4.443367 | 1.33254 | 7.642662 | 1.65353 | 0.2313439 | 0.08534164 | 53.56693 | 21.27825 | 0.007390053 | 0.3952252 | 0.1536821 | 0.210447 | 0.2332557 | 0.4026152 | 0.4437027 | 0.4075602 | 0.1656243 | 0.4268155 | 5.74 | 3.4 | 476 | 63.3 | 1.14
2024-09-16 08:00 | 2.23171 | 3100 | 19.76154 | 10.53694 | 2024-09-14 | 1057.634 | 351.9462 | (19.5, 20.0] | normal | 10386.93585 | 489.2924 | 36.15081 | 4.443367 | 1.33254 | 7.642662 | 1.65353 | 0.2313439 | 0.08534164 | 53.56693 | 21.27825 | 0.007390053 | 0.3952252 | 0.1536821 | 0.210447 | 0.2332557 | 0.4026152 | 0.4437027 | 0.4075602 | 0.1656243 | 0.4268155 | 5.74 | 3.4 | 476 | 63.3 | 1.14
2024-09-16 16:00 | 2.224164 | 3100 | 19.70779 | 15.54459 | 2024-09-14 | 1057.634 | 347.3791 | (19.5, 20.0] | normal | 10386.93585 | 489.2924 | 36.15081 | 4.443367 | 1.33254 | 7.642662 | 1.65353 | 0.2313439 | 0.08534164 | 53.56693 | 21.27825 | 0.007390053 | 0.3952252 | 0.1536821 | 0.210447 | 0.2332557 | 0.4026152 | 0.4437027 | 0.4075602 | 0.1656243 | 0.4268155 | 5.74 | 3.4 | 476 | 63.3 | 1.14
2024-09-17 | 2.338804 | 3100 | 20.0991 | 15.60982 | 2024-09-14 | 1086.756 | 353.573 | (20.0, 20.5] | normal | 10386.93585 | 489.2924 | 36.15081 | 4.443367 | 1.33254 | 7.642662 | 1.65353 | 0.2313439 | 0.08534164 | 53.56693 | 21.27825 | 0.007390053 | 0.3952252 | 0.1536821 | 0.210447 | 0.2332557 | 0.4026152 | 0.4437027 | 0.4075602 | 0.1656243 | 0.4268155 | 5.09 | 2.95 | 502 | 63.66
2024-09-17 08:00 | 2.45596 | 3117.99 | 19.95023 | 15.77205 | 2024-09-14 | 1086.756 | 363.6879 | (19.5, 20.0] | normal | 10386.93585 | 489.2924 | 36.15081 | 4.443367 | 1.33254 | 7.642662 | 1.65353 | 0.2313439 | 0.08534164 | 53.56693 | 21.27825 | 0.007390053 | 0.3952252 | 0.1536821 | 0.210447 | 0.2332557 | 0.4026152 | 0.4437027 | 0.4075602 | 0.1656243 | 0.4268155 | 5.09 | 2.95 | 502 | 63.66
2024-09-17 16:00 | 2.391396 | 3192.899 | 20.05273 | 15.9426 | 2024-09-15 | 1086.756 | 364.3242 | (20.0, 20.5] | normal | 9649.13105 | 497.12 | 34.0181 | 4.383194 | 1.275705 | 7.61572 | 1.539174 | 0.2498695 | 0.08511772 | 49.91207 | 26.44204 | 0.009546147 | 0.3705698 | 0.2658839 | 0.1821449 | 0.1718553 | 0.3801159 | 0.3540002 | 0.3475194 | 0.08894049 | 0.5635401 | 5.09 | 2.95 | 502 | 63.66
2024-09-18 | 2.387975 | 3112.846 | 20.14819 | 16.15826 | 2024-09-15 | 1106.931 | 361.9078 | (20.0, 20.5] | normal | 9649.13105 | 497.12 | 34.0181 | 4.383194 | 1.275705 | 7.61572 | 1.539174 | 0.2498695 | 0.08511772 | 49.91207 | 26.44204 | 0.009546147 | 0.3705698 | 0.2658839 | 0.1821449 | 0.1718553 | 0.3801159 | 0.3540002 | 0.3475194 | 0.08894049 | 0.5635401 | 4.2 | 2.51 | 508 |  | 2.28
2024-09-18 08:00 | 2.495491 | 3114.695 | 20.00815 | 15.75186 | 2024-09-15 | 1106.931 | 368.7609 | (20.0, 20.5] | normal | 9649.13105 | 497.12 | 34.0181 | 4.383194 | 1.275705 | 7.61572 | 1.539174 | 0.2498695 | 0.08511772 | 49.91207 | 26.44204 | 0.009546147 | 0.3705698 | 0.2658839 | 0.1821449 | 0.1718553 | 0.3801159 | 0.3540002 | 0.3475194 | 0.08894049 | 0.5635401 | 4.2 | 2.51 | 508 |  | 2.28
2024-09-18 16:00 | 2.474881 | 3141.856 | 19.95247 | 16.26692 | 2024-09-16 | 1106.931 | 369.0081 | (19.5, 20.0] | normal | 10324.04036 | 494.1342 | 37.15689 | 4.516661 | 1.407841 | 7.955761 | 1.74906 | 0.2497413 | 0.09452687 | 51.32284 | 22.5714 | 0.00297403 | 0.2922783 | 0.2501653 | 0.2337331 | 0.2208492 | 0.2952524 | 0.4545823 | 0.3632187 | 0.1385707 | 0.4982106 | 4.2 | 2.51 | 508 |  | 2.28
2024-09-19 | 2.540327 | 3056.594 | 20.06039 | 16.52165 | 2024-09-16 | 1053.364 | 352.6035 | (20.0, 20.5] | normal | 10324.04036 | 494.1342 | 37.15689 | 4.516661 | 1.407841 | 7.955761 | 1.74906 | 0.2497413 | 0.09452687 | 51.32284 | 22.5714 | 0.00297403 | 0.2922783 | 0.2501653 | 0.2337331 | 0.2208492 | 0.2952524 | 0.4545823 | 0.3632187 | 0.1385707 | 0.4982106 | 4.63 | 2.68 | 492 | 65.59 | 1.135
2024-09-19 08:00 | 2.652178 | 3100 | 20.07254 | 16.28132 | 2024-09-16 | 1053.364 | 349.4081 | (20.0, 20.5] | normal | 10324.04036 | 494.1342 | 37.15689 | 4.516661 | 1.407841 | 7.955761 | 1.74906 | 0.2497413 | 0.09452687 | 51.32284 | 22.5714 | 0.00297403 | 0.2922783 | 0.2501653 | 0.2337331 | 0.2208492 | 0.2952524 | 0.4545823 | 0.3632187 | 0.1385707 | 0.4982106 | 4.63 | 2.68 | 492 | 65.59 | 1.135
2024-09-19 16:00 | 2.44446 | 3100 | 20.3398 | 16.01867 | 2024-09-17 | 1053.364 | 345.9664 | (20.0, 20.5] | normal | 8695.08 | 492.1312 | 37.94189 | 4.183784 | 1.303964 | 7.684105 | 1.708862 | 0.2552468 | 0.09637002 | 56.35508 | 20.24332 | 0.07176817 | 0.3225284 | 0.1873071 | 0.1731807 | 0.2452157 | 0.3942965 | 0.4183964 | 0.3358635 | 0.1462873 | 0.5178492 | 4.63 | 2.68 | 492 | 65.59 | 1.135
2024-09-20 | 2.260626 | 3100 | 20.15264 | 15.22678 | 2024-09-17 | 1046.738 | 358.2373 | (20.0, 20.5] | normal | 8695.08 | 492.1312 | 37.94189 | 4.183784 | 1.303964 | 7.684105 | 1.708862 | 0.2552468 | 0.09637002 | 56.35508 | 20.24332 | 0.07176817 | 0.3225284 | 0.1873071 | 0.1731807 | 0.2452157 | 0.3942965 | 0.4183964 | 0.3358635 | 0.1462873 | 0.5178492 | 4.97 | 2.96 | 495 | 64.655 | 1.67
2024-09-20 08:00 | 2.32946 | 3100 | 20.00627 | 15.48464 | 2024-09-18 | 1046.738 | 357.8771 | (20.0, 20.5] | normal | 9798.21037 | 501.4391 | 34.33095 | 4.014986 | 1.265936 | 7.371685 | 1.714749 | 0.225433 | 0.08886326 | 65.64637 | 18.62716 | 0.20673 | 0.3662807 | 0.004623931 | 0.2171835 | 0.2051818 | 0.5730107 | 0.4223654 | 0.4344555 | 0.1259087 | 0.4396358 | 4.97 | 2.96 | 495 | 64.655 | 1.67
2024-09-20 16:00 | 2.378335 | 3100 | 19.99183 | 15.3733 | 2024-09-18 | 1046.738 | 358.887 | (19.5, 20.0] | normal | 9798.21037 | 501.4391 | 34.33095 | 4.014986 | 1.265936 | 7.371685 | 1.714749 | 0.225433 | 0.08886326 | 65.64637 | 18.62716 | 0.20673 | 0.3662807 | 0.004623931 | 0.2171835 | 0.2051818 | 0.5730107 | 0.4223654 | 0.4344555 | 0.1259087 | 0.4396358 | 4.97 | 2.96 | 495 | 64.655 | 1.67
2024-09-21 | 2.550116 | 3262.174 | 19.44819 | 15.39971 | 2024-09-18 | 1199.81 | 392.0254 | (19.0, 19.5] | normal | 9798.21037 | 501.4391 | 34.33095 | 4.014986 | 1.265936 | 7.371685 | 1.714749 | 0.225433 | 0.08886326 | 65.64637 | 18.62716 | 0.20673 | 0.3662807 | 0.004623931 | 0.2171835 | 0.2051818 | 0.5730107 | 0.4223654 | 0.4344555 | 0.1259087 | 0.4396358 | 4.34 | 2.37 | 497 | 64.15
2024-09-21 08:00 | 2.334356 | 3450 | 19.254 | 15.78474 | 2024-09-18 | 1199.81 | 397.3076 | (19.0, 19.5] | normal | 9798.21037 | 501.4391 | 34.33095 | 4.014986 | 1.265936 | 7.371685 | 1.714749 | 0.225433 | 0.08886326 | 65.64637 | 18.62716 | 0.20673 | 0.3662807 | 0.004623931 | 0.2171835 | 0.2051818 | 0.5730107 | 0.4223654 | 0.4344555 | 0.1259087 | 0.4396358 | 4.34 | 2.37 | 497 | 64.15
2024-09-21 16:00 | 2.402168 | 3450 | 19.50115 | 14.26714 | 2024-09-19 | 1199.81 | 403.2202 | (19.5, 20.0] | normal | 7122.49 | 500.3299 | 41.20601 | 4.045806 | 1.243231 | 7.33877 | 1.719296 | 0.2173474 | 0.05894023 | 62.15692 | 23.90953 | 0.09015527 | 0.4956637 | 0 | 0.2155988 | 0.1985822 | 0.585819 | 0.414181 | 0.3536965 | 0.3792999 | 0.2670035 | 4.34 | 2.37 | 497 | 64.15
2024-09-22 | 2.462553 | 3450 | 19.66504 | 15.75935 | 2024-09-19 | 1124.068 | 397.3427 | (19.5, 20.0] | normal | 7122.49 | 500.3299 | 41.20601 | 4.045806 | 1.243231 | 7.33877 | 1.719296 | 0.2173474 | 0.05894023 | 62.15692 | 23.90953 | 0.09015527 | 0.4956637 | 0 | 0.2155988 | 0.1985822 | 0.585819 | 0.414181 | 0.3536965 | 0.3792999 | 0.2670035 | 4.11 | 2.13 | 491 | 63.79
2024-09-22 08:00 | 2.49097 | 3450 | 19.5462 | 15.5327 | 2024-09-19 | 1124.068 | 333.085 | (19.5, 20.0] | normal | 7122.49 | 500.3299 | 41.20601 | 4.045806 | 1.243231 | 7.33877 | 1.719296 | 0.2173474 | 0.05894023 | 62.15692 | 23.90953 | 0.09015527 | 0.4956637 | 0 | 0.2155988 | 0.1985822 | 0.585819 | 0.414181 | 0.3536965 | 0.3792999 | 0.2670035 | 4.11 | 2.13 | 491 | 63.79
2024-09-22 16:00 | 2.553293 | 3404.74 | 19.5699 | 15.5952 | 2024-09-20 | 1124.068 | 384.0829 | (19.5, 20.0] | normal | 9758.24037 | 503.3681 | 35.11959 | 3.956656 | 1.0889 | 7.047257 | 1.543498 | 0.2304307 | 0.06464286 | 66.26625 | 25.6069 | 0.1288792 | 0.4963216 | 0.004642871 | 0.1528411 | 0.2173153 | 0.6252008 | 0.3701563 | 0.2791678 | 0.3653824 | 0.3554497 | 4.11 | 2.13 | 491 | 63.79
2024-09-23 | 2.535466 | 3395.191 | 19.51778 | 15.5567 | 2024-09-20 | 1114.678 | 374.8087 | (19.5, 20.0] | normal | 9758.24037 | 503.3681 | 35.11959 | 3.956656 | 1.0889 | 7.047257 | 1.543498 | 0.2304307 | 0.06464286 | 66.26625 | 25.6069 | 0.1288792 | 0.4963216 | 0.004642871 | 0.1528411 | 0.2173153 | 0.6252008 | 0.3701563 | 0.2791678 | 0.3653824 | 0.3554497 | 3.45 | 1.85 | 493 | 64.69 | 2.44
2024-09-23 08:00 | 2.706133 | 3300.088 | 19.53114 | 15.57915 | 2024-09-20 | 1114.678 | 368.4578 | (19.5, 20.0] | normal | 9758.24037 | 503.3681 | 35.11959 | 3.956656 | 1.0889 | 7.047257 | 1.543498 | 0.2304307 | 0.06464286 | 66.26625 | 25.6069 | 0.1288792 | 0.4963216 | 0.004642871 | 0.1528411 | 0.2173153 | 0.6252008 | 0.3701563 | 0.2791678 | 0.3653824 | 0.3554497 | 3.45 | 1.85 | 493 | 64.69 | 2.44
2024-09-23 16:00 | 2.693996 | 3221.184 | 19.59258 | 15.46758 | 2024-09-20 | 1114.678 | 363.192 | (19.5, 20.0] | normal | 9758.24037 | 503.3681 | 35.11959 | 3.956656 | 1.0889 | 7.047257 | 1.543498 | 0.2304307 | 0.06464286 | 66.26625 | 25.6069 | 0.1288792 | 0.4963216 | 0.004642871 | 0.1528411 | 0.2173153 | 0.6252008 | 0.3701563 | 0.2791678 | 0.3653824 | 0.3554497 | 3.45 | 1.85 | 493 | 64.69 | 2.44
2024-09-24 | 2.896696 | 3009.088 | 19.46329 | 15.12198 | 2024-09-21 | 1050.432 | 345.9032 | (19.0, 19.5] | normal | 11185.8014 | 501.9421 | 38.58738 | 3.993752 | 1.068508 | 7.098009 | 1.53014 | 0.2199809 | 0.05236611 | 76.10009 | 33.07759 | 0.1451551 | 0.4645328 | 0.01620134 | 0.143397 | 0.2307138 | 0.6096879 | 0.3741107 | 0.2817516 | 0.4710926 | 0.2471559 | 3.58 | 1.95 | 463 | 61.21 | 1.33
2024-09-24 16:00 | 3.030239 | 3056.53 | 19.48896 | 12.00234 | 2024-09-21 | 1050.432 | 359.3966 | (19.0, 19.5] | normal | 11185.8014 | 501.9421 | 38.58738 | 3.993752 | 1.068508 | 7.098009 | 1.53014 | 0.2199809 | 0.05236611 | 76.10009 | 33.07759 | 0.1451551 | 0.4645328 | 0.01620134 | 0.143397 | 0.2307138 | 0.6096879 | 0.3741107 | 0.2817516 | 0.4710926 | 0.2471559 | 3.58 | 1.95 | 463 | 61.21 | 1.33
2024-09-25 | 2.819243 | 3258.559 | 19.56544 | 16.37396 | 2024-09-22 | 1068.951 | 373.9832 | (19.5, 20.0] | normal | 8905.32072 | 496.0152 | 44.44048 | 4.187748 | 1.231465 | 7.217886 | 1.627963 | 0.2287292 | 0.05706004 | 79.1521 | 28.76835 | 0.17091 | 0.4090425 | 0.01614683 | 0.1701129 | 0.2337878 | 0.5799525 | 0.4039007 | 0.3143629 | 0.3197076 | 0.3659294 | 3.55 | 1.97 | 496 | 62.5 | 1.78
2024-09-25 16:00 | 3.183236 | 3142.361 | 19.3472 | 14.94772 | 2024-09-22 | 1068.951 | 361.2086 | (19.0, 19.5] | normal | 8905.32072 | 496.0152 | 44.44048 | 4.187748 | 1.231465 | 7.217886 | 1.627963 | 0.2287292 | 0.05706004 | 79.1521 | 28.76835 | 0.17091 | 0.4090425 | 0.01614683 | 0.1701129 | 0.2337878 | 0.5799525 | 0.4039007 | 0.3143629 | 0.3197076 | 0.3659294 | 3.55 | 1.97 | 496 | 62.5 | 1.78
2024-09-26 | 3.001691 | 3128.485 | 19.40193 | 15.75163 | 2024-09-22 | 1041.48 | 342.4496 | (19.0, 19.5] | normal | 8905.32072 | 496.0152 | 44.44048 | 4.187748 | 1.231465 | 7.217886 | 1.627963 | 0.2287292 | 0.05706004 | 79.1521 | 28.76835 | 0.17091 | 0.4090425 | 0.01614683 | 0.1701129 | 0.2337878 | 0.5799525 | 0.4039007 | 0.3143629 | 0.3197076 | 0.3659294 | 3.55 | 1.81 | 492 | 62.315 | 1.32
2024-09-26 08:00 | 3.082707 | 3032.469 | 19.67755 | 16.41047 | 2024-09-23 | 1041.48 | 351.2307 | (19.5, 20.0] | normal | 9290.45001 | 493.977 | 45.08298 | 4.142382 | 1.275875 | 7.353826 | 1.729036 | 0.2236623 | 0.05097263 | 76.64671 | 22.79251 | 0.138933 | 0.4846228 | 0.005724176 | 0.2034928 | 0.1672272 | 0.6235558 | 0.37072 | 0.2433724 | 0.574984 | 0.1816436 | 3.55 | 1.81 | 492 | 62.315 | 1.32
2024-09-26 16:00 | 3.019926 | 3052.091 | 19.67101 | 16.64751 | 2024-09-23 | 1041.48 | 339.049 | (19.5, 20.0] | normal | 9290.45001 | 493.977 | 45.08298 | 4.142382 | 1.275875 | 7.353826 | 1.729036 | 0.2236623 | 0.05097263 | 76.64671 | 22.79251 | 0.138933 | 0.4846228 | 0.005724176 | 0.2034928 | 0.1672272 | 0.6235558 | 0.37072 | 0.2433724 | 0.574984 | 0.1816436 | 3.55 | 1.81 | 492 | 62.315 | 1.32
2024-09-27 | 2.878583 | 3100 | 19.7 | 15.8569 | 2024-09-24 | 1047.179 | 357.2832 | (19.5, 20.0] | normal | 9828.28622 | 485.1958 | 43.23874 | 4.074233 | 1.165729 | 7.272153 | 1.64466 | 0.2269071 | 0.05716249 | 74.92989 | 29.22915 | 0.01093416 | 0.6203334 | 0.01613424 | 0.1774674 | 0.1751309 | 0.6312676 | 0.3525982 | 0.2820918 | 0.4872313 | 0.230677 | 3.78 | 1.87 | 475 | 64.315 | 1.45
2024-09-27 08:00 | 2.877146 | 3100 | 19.7 | 15.93705 | 2024-09-24 | 1047.179 | 335.3638 | (19.5, 20.0] | normal | 9828.28622 | 485.1958 | 43.23874 | 4.074233 | 1.165729 | 7.272153 | 1.64466 | 0.2269071 | 0.05716249 | 74.92989 | 29.22915 | 0.01093416 | 0.6203334 | 0.01613424 | 0.1774674 | 0.1751309 | 0.6312676 | 0.3525982 | 0.2820918 | 0.4872313 | 0.230677 | 3.78 | 1.87 | 475 | 64.315 | 1.45
2024-09-27 16:00 | 3.119604 | 3023.15 | 19.6153 | 14.72516 | 2024-09-24 | 1047.179 | 348.6664 | (19.5, 20.0] | normal | 9828.28622 | 485.1958 | 43.23874 | 4.074233 | 1.165729 | 7.272153 | 1.64466 | 0.2269071 | 0.05716249 | 74.92989 | 29.22915 | 0.01093416 | 0.6203334 | 0.01613424 | 0.1774674 | 0.1751309 | 0.6312676 | 0.3525982 | 0.2820918 | 0.4872313 | 0.230677 | 3.78 | 1.87 | 475 | 64.315 | 1.45
2024-09-28 | 2.931185 | 3099.951 | 19.38084 | 15.49549 | 2024-09-25 | 1055.681 | 359.5803 | (19.0, 19.5] | normal | 8584.58517 | 483.6086 | 41.8996 | 4.18876 | 1.390284 | 7.493143 | 1.783589 | 0.2452154 | 0.05266221 | 68.86601 | 33.71008 | 0.001788322 | 0.6904641 | 0.002638814 | 0.2300426 | 0.07506621 | 0.6922524 | 0.3051088 | 0.1663014 | 0.5377196 | 0.295979 | 3.68 | 1.82 | 476 | 63.25
2024-09-28 08:00 | 3.010833 | 3100 | 19.32701 | 15.75752 | 2024-09-25 | 1055.681 | 343.1015 | (19.0, 19.5] | normal | 8584.58517 | 483.6086 | 41.8996 | 4.18876 | 1.390284 | 7.493143 | 1.783589 | 0.2452154 | 0.05266221 | 68.86601 | 33.71008 | 0.001788322 | 0.6904641 | 0.002638814 | 0.2300426 | 0.07506621 | 0.6922524 | 0.3051088 | 0.1663014 | 0.5377196 | 0.295979 | 3.68 | 1.82 | 476 | 63.25
2024-09-28 16:00 | 3.067614 | 3096.538 | 19.54429 | 16.08692 | 2024-09-25 | 1055.681 | 348.3139 | (19.5, 20.0] | normal | 8584.58517 | 483.6086 | 41.8996 | 4.18876 | 1.390284 | 7.493143 | 1.783589 | 0.2452154 | 0.05266221 | 68.86601 | 33.71008 | 0.001788322 | 0.6904641 | 0.002638814 | 0.2300426 | 0.07506621 | 0.6922524 | 0.3051088 | 0.1663014 | 0.5377196 | 0.295979 | 3.68 | 1.82 | 476 | 63.25
2024-09-29 16:00 | 3.204129 | 3017.106 | 19.22612 | 15.77294 | 2024-09-26 | 1043.565 | 344.4235 | (19.0, 19.5] | normal | 8179.38 | 496.0764 | 36.13531 | 4.122597 | 1.504636 | 7.350253 | 1.749374 | 0.2131414 | 0.0455672 | 65.0122 | 38.73169 | 0.005728208 | 0.687481 | 0.01279572 | 0.2049397 | 0.08905537 | 0.6932092 | 0.2939951 | 0.3231504 | 0.6193781 | 0.0574715 | 4.75 | 2.45 | 491 | 61.885
2024-09-30 | 3.159322 | 3050 | 19.23956 | 16.25671 | 2024-09-26 | 872.8479 | 343.3082 | (19.0, 19.5] | baixo | 8179.38 | 496.0764 | 36.13531 | 4.122597 | 1.504636 | 7.350253 | 1.749374 | 0.2131414 | 0.0455672 | 65.0122 | 38.73169 | 0.005728208 | 0.687481 | 0.01279572 | 0.2049397 | 0.08905537 | 0.6932092 | 0.2939951 | 0.3231504 | 0.6193781 | 0.0574715 | 3.37 | 1.65 | 485 | 66.35 | 1.69
2024-09-30 08:00 | 3.147489 | 3044.215 | 19.34352 | 16.80709 | 2024-09-27 | 872.8479 | 331.972 | (19.0, 19.5] | baixo | 9064.87 | 492.6347 | 35.19104 | 4.489115 | 1.710603 | 7.587942 | 1.723225 | 0.2228032 | 0.05146296 | 70.22509 | 44.46019 | 0.005836016 | 0.6333554 | 0.009454772 | 0.2166782 | 0.1346756 | 0.6391914 | 0.3513539 | 0.2472844 | 0.4940997 | 0.2586158 | 3.37 | 1.65 | 485 | 66.35 | 1.69
2024-10-01 | 2.986395 | 3077.529 | 19.09548 | 15.48818 | 2024-09-28 | 1056.977 | 369.487 | (19.0, 19.5] | normal | 9803.96002 | 494.0585 | 39.3257 | 4.457848 | 1.688911 | 7.513501 | 1.787488 | 0.2147975 | 0.05406447 | 63.11512 | 38.8304 | 0.05263747 | 0.6023947 | 0.002185503 | 0.2275305 | 0.1152518 | 0.6550322 | 0.3427823 | 0.3142269 | 0.6003819 | 0.08539124 | 3.18 | 2.16 | 480 |  | 1.28
2024-10-01 16:00 | 3.257782 | 3195.465 | 18.93422 | 16.23185 | 2024-09-28 | 1056.977 | 367.3947 | (18.5, 19.0] | normal | 9803.96002 | 494.0585 | 39.3257 | 4.457848 | 1.688911 | 7.513501 | 1.787488 | 0.2147975 | 0.05406447 | 63.11512 | 38.8304 | 0.05263747 | 0.6023947 | 0.002185503 | 0.2275305 | 0.1152518 | 0.6550322 | 0.3427823 | 0.3142269 | 0.6003819 | 0.08539124 | 3.18 | 2.16 | 480 |  | 1.28
2024-10-02 | 2.648182 | 3400 | 19.0598 | 14.17896 | 2024-09-29 | 1115.659 | 371.5253 | (19.0, 19.5] | normal | 8584.51997 | 489.8245 | 33.2175 | 4.165012 | 1.411034 | 7.513587 | 1.761328 | 0.2177373 | 0.04752327 | 65.80205 | 35.7096 | 0.006162572 | 0.6572813 | 0.009983815 | 0.2225542 | 0.1040181 | 0.6634439 | 0.3265723 | 0.2760371 | 0.6061851 | 0.1177778 | 3.46 | 1.82 | 474 | 63.695 | 1.56
2024-10-02 08:00 | 2.496801 | 3400 | 19.47265 | 14.88274 | 2024-09-29 | 1115.659 | 370.7385 | (19.0, 19.5] | normal | 8584.51997 | 489.8245 | 33.2175 | 4.165012 | 1.411034 | 7.513587 | 1.761328 | 0.2177373 | 0.04752327 | 65.80205 | 35.7096 | 0.006162572 | 0.6572813 | 0.009983815 | 0.2225542 | 0.1040181 | 0.6634439 | 0.3265723 | 0.2760371 | 0.6061851 | 0.1177778 | 3.46 | 1.82 | 474 | 63.695 | 1.56
2024-10-02 16:00 | 2.437822 | 3374.262 | 19.38958 | 14.16526 | 2024-09-30 | 1115.659 | 369.1588 | (19.0, 19.5] | normal | 8509.7 | 490.8186 | 36.57616 | 4.233646 | 1.307632 | 7.7032 | 1.782965 | 0.218509 | 0.04442652 | 65.30001 | 43.3921 | 0 | 0.6262465 | 0 | 0.2519008 | 0.1218527 | 0.6262465 | 0.3737535 | 0.2783988 | 0.6176023 | 0.103999 | 3.46 | 1.82 | 474 | 63.695 | 1.56
2024-10-03 | 2.549506 | 3300 | 19.1314 | 14.19702 | 2024-09-30 | 1008.786 | 367.4816 | (19.0, 19.5] | normal | 8509.7 | 490.8186 | 36.57616 | 4.233646 | 1.307632 | 7.7032 | 1.782965 | 0.218509 | 0.04442652 | 65.30001 | 43.3921 | 0 | 0.6262465 | 0 | 0.2519008 | 0.1218527 | 0.6262465 | 0.3737535 | 0.2783988 | 0.6176023 | 0.103999 | 3.01 | 1.82 | 473 | 62.65 | 1.34
2024-10-03 08:00 | 2.5306 | 3300 | 18.95036 | 14.1877 | 2024-09-30 | 1008.786 | 322.3525 | (18.5, 19.0] | normal | 8509.7 | 490.8186 | 36.57616 | 4.233646 | 1.307632 | 7.7032 | 1.782965 | 0.218509 | 0.04442652 | 65.30001 | 43.3921 | 0 | 0.6262465 | 0 | 0.2519008 | 0.1218527 | 0.6262465 | 0.3737535 | 0.2783988 | 0.6176023 | 0.103999 | 3.01 | 1.82 | 473 | 62.65 | 1.34
2024-10-03 16:00 | 2.714488 | 3240.875 | 18.70959 | 15.09867 | 2024-09-30 | 1008.786 | 347.6039 | (18.5, 19.0] | normal | 8509.7 | 490.8186 | 36.57616 | 4.233646 | 1.307632 | 7.7032 | 1.782965 | 0.218509 | 0.04442652 | 65.30001 | 43.3921 | 0 | 0.6262465 | 0 | 0.2519008 | 0.1218527 | 0.6262465 | 0.3737535 | 0.2783988 | 0.6176023 | 0.103999 | 3.01 | 1.82 | 473 | 62.65 | 1.34
2024-10-04 | 2.122032 | 3364.884 | 18.56708 | 15.82759 | 2024-10-01 | 1079.059 | 359.5775 | (18.5, 19.0] | normal | 8398.28002 | 482.5958 | 35.65529 | 4.136842 | 1.27905 | 7.482038 | 1.717621 | 0.2242665 | 0.04290212 | 60.82882 | 42.40272 | 0.01616827 | 0.6637625 | 0.002551306 | 0.2172945 | 0.1002234 | 0.6799308 | 0.3175179 | 0.2044321 | 0.6677844 | 0.1277836 | 3.43 | 1.88 | 486 | 63.8 | 1.17
2024-10-04 08:00 | 1.90504 | 3400 | 18.93443 | 16.19306 | 2024-10-02 | 1079.059 | 362.586 | (18.5, 19.0] | normal | 9001.92 | 491.6056 | 26.08646 | 4.296655 | 1.410148 | 7.537945 | 1.64198 | 0.2236318 | 0.05200616 | 65.98119 | 43.17603 | 0.07297188 | 0.5637398 | 0.007140667 | 0.206907 | 0.1492407 | 0.6367117 | 0.3561477 | 0.148853 | 0.5651905 | 0.2859564 | 3.43 | 1.88 | 486 | 63.8 | 1.17
2024-10-04 16:00 | 1.828366 | 3314.332 | 19.04097 | 15.849 | 2024-10-02 | 1079.059 | 349.9705 | (19.0, 19.5] | normal | 9001.92 | 491.6056 | 26.08646 | 4.296655 | 1.410148 | 7.537945 | 1.64198 | 0.2236318 | 0.05200616 | 65.98119 | 43.17603 | 0.07297188 | 0.5637398 | 0.007140667 | 0.206907 | 0.1492407 | 0.6367117 | 0.3561477 | 0.148853 | 0.5651905 | 0.2859564 | 3.43 | 1.88 | 486 | 63.8 | 1.17
2024-10-05 | 1.92384 | 3200 | 18.8412 | 15.16501 | 2024-10-03 | 1035.996 | 356.5889 | (18.5, 19.0] | normal | 6759.57001 | 496.4347 | 28.46114 | 4.313939 | 1.446452 | 7.480971 | 1.592985 | 0.230428 | 0.04183899 | 71.27679 | 44.25727 | 0.1391194 | 0.532278 | 0.009509438 | 0.1901778 | 0.1289154 | 0.6713974 | 0.3190932 | 0.1431945 | 0.5462729 | 0.3105326 | 3.62 | 1.96 | 489 | 64.88333
2024-10-05 08:00 | 1.910262 | 3200 | 18.6444 | 15.59814 | 2024-10-03 | 1035.996 | 343.0083 | (18.5, 19.0] | normal | 6759.57001 | 496.4347 | 28.46114 | 4.313939 | 1.446452 | 7.480971 | 1.592985 | 0.230428 | 0.04183899 | 71.27679 | 44.25727 | 0.1391194 | 0.532278 | 0.009509438 | 0.1901778 | 0.1289154 | 0.6713974 | 0.3190932 | 0.1431945 | 0.5462729 | 0.3105326 | 3.62 | 1.96 | 489 | 64.88333
2024-10-05 16:00 | 1.988594 | 3200 | 18.59472 | 16.37399 | 2024-10-03 | 1035.996 | 335.6111 | (18.5, 19.0] | normal | 6759.57001 | 496.4347 | 28.46114 | 4.313939 | 1.446452 | 7.480971 | 1.592985 | 0.230428 | 0.04183899 | 71.27679 | 44.25727 | 0.1391194 | 0.532278 | 0.009509438 | 0.1901778 | 0.1289154 | 0.6713974 | 0.3190932 | 0.1431945 | 0.5462729 | 0.3105326 | 3.62 | 1.96 | 489 | 64.88333
2024-10-06 | 1.953084 | 3200 | 18.56458 | 16.33585 | 2024-10-04 | 1038.448 | 341.6295 | (18.5, 19.0] | normal | 7190.95001 | 486.5613 | 26.98268 | 3.794264 | 0.9073768 | 6.658074 | 0.4813867 | 0.2457943 | 0.09352209 | 70.62369 | 36.04889 | 0.06086776 | 0.7866194 | 0.008938973 | 0 | 0.1435739 | 0.8474871 | 0.1435739 | 0.1827774 | 0.3931372 | 0.4240854 | 3.39 | 1.91 | 483 | 63.7
2024-10-06 08:00 | 1.994861 | 3200 | 18.71469 | 15.86315 | 2024-10-04 | 1038.448 | 345.0484 | (18.5, 19.0] | normal | 7190.95001 | 486.5613 | 26.98268 | 3.794264 | 0.9073768 | 6.658074 | 0.4813867 | 0.2457943 | 0.09352209 | 70.62369 | 36.04889 | 0.06086776 | 0.7866194 | 0.008938973 | 0 | 0.1435739 | 0.8474871 | 0.1435739 | 0.1827774 | 0.3931372 | 0.4240854 | 3.39 | 1.91 | 483 | 63.7
2024-10-06 16:00 | 2.033853 | 3200 | 18.6728 | 15.72612 | 2024-10-04 | 1038.448 | 348.9933 | (18.5, 19.0] | normal | 7190.95001 | 486.5613 | 26.98268 | 3.794264 | 0.9073768 | 6.658074 | 0.4813867 | 0.2457943 | 0.09352209 | 70.62369 | 36.04889 | 0.06086776 | 0.7866194 | 0.008938973 | 0 | 0.1435739 | 0.8474871 | 0.1435739 | 0.1827774 | 0.3931372 | 0.4240854 | 3.39 | 1.91 | 483 | 63.7
2024-10-07 | 2.043869 | 3200 | 18.55745 | 15.57841 | 2024-10-04 | 1057.901 | 356.093 | (18.5, 19.0] | normal | 7190.95001 | 486.5613 | 26.98268 | 3.794264 | 0.9073768 | 6.658074 | 0.4813867 | 0.2457943 | 0.09352209 | 70.62369 | 36.04889 | 0.06086776 | 0.7866194 | 0.008938973 | 0 | 0.1435739 | 0.8474871 | 0.1435739 | 0.1827774 | 0.3931372 | 0.4240854 | 2.92 | 1.43 | 478 | 63.26333 | 1.2
2024-10-07 08:00 | 2.031764 | 3200 | 18.55355 | 15.74787 | 2024-10-05 | 1057.901 | 358.0684 | (18.5, 19.0] | normal | 8664.99998 | 487.8502 | 25.20453 | 3.576303 | 0.6098448 | 6.654427 | 0.4234635 | 0.2404872 | 0.07756366 | 63.44513 | 33.10218 | 0.02268137 | 0.7463129 | 0.09452965 | 0 | 0.1364761 | 0.7689942 | 0.1364761 | 0.1433037 | 0.4576572 | 0.3990391 | 2.92 | 1.43 | 478 | 63.26333 | 1.2
2024-10-07 16:00 | 2.041512 | 3060.464 | 18.6408 | 15.82539 | 2024-10-05 | 1057.901 | 357.0249 | (18.5, 19.0] | normal | 8664.99998 | 487.8502 | 25.20453 | 3.576303 | 0.6098448 | 6.654427 | 0.4234635 | 0.2404872 | 0.07756366 | 63.44513 | 33.10218 | 0.02268137 | 0.7463129 | 0.09452965 | 0 | 0.1364761 | 0.7689942 | 0.1364761 | 0.1433037 | 0.4576572 | 0.3990391 | 2.92 | 1.43 | 478 | 63.26333 | 1.2
2024-10-08 | 2.064524 | 3250 | 18.83366 | 15.7526 | 2024-10-05 | 1077.03 | 360.5085 | (18.5, 19.0] | normal | 8664.99998 | 487.8502 | 25.20453 | 3.576303 | 0.6098448 | 6.654427 | 0.4234635 | 0.2404872 | 0.07756366 | 63.44513 | 33.10218 | 0.02268137 | 0.7463129 | 0.09452965 | 0 | 0.1364761 | 0.7689942 | 0.1364761 | 0.1433037 | 0.4576572 | 0.3990391 | 3.07 | 1.94 | 483 | 65 | 1.23
2024-10-08 08:00 | 2.026911 | 3300 | 18.57245 | 15.81136 | 2024-10-06 | 1077.03 | 357.6691 | (18.5, 19.0] | normal | 8513.07998 | 487.2293 | 25.82398 | 3.577266 | 0.7820074 | 6.692809 | 0.4946896 | 0.2456232 | 0.05168854 | 60.5286 | 29.57755 | 0.003107143 | 0.7010632 | 0.1814564 | 0 | 0.1143732 | 0.7041703 | 0.1143732 | 0.0841441 | 0.5088476 | 0.4070083 | 3.07 | 1.94 | 483 | 65 | 1.23
2024-10-08 16:00 | 1.970195 | 3300 | 18.65155 | 16.01646 | 2024-10-06 | 1077.03 | 356.7052 | (18.5, 19.0] | normal | 8513.07998 | 487.2293 | 25.82398 | 3.577266 | 0.7820074 | 6.692809 | 0.4946896 | 0.2456232 | 0.05168854 | 60.5286 | 29.57755 | 0.003107143 | 0.7010632 | 0.1814564 | 0 | 0.1143732 | 0.7041703 | 0.1143732 | 0.0841441 | 0.5088476 | 0.4070083 | 3.07 | 1.94 | 483 | 65 | 1.23
2024-10-09 | 2.01442 | 3300 | 18.57994 | 15.98165 | 2024-10-06 | 885.1326 | 354.443 | (18.5, 19.0] | baixo | 8513.07998 | 487.2293 | 25.82398 | 3.577266 | 0.7820074 | 6.692809 | 0.4946896 | 0.2456232 | 0.05168854 | 60.5286 | 29.57755 | 0.003107143 | 0.7010632 | 0.1814564 | 0 | 0.1143732 | 0.7041703 | 0.1143732 | 0.0841441 | 0.5088476 | 0.4070083 | 3.38 | 1.85 | 475 | 61.4 | 1.28
2024-10-09 08:00 | 1.954666 | 3300 | 18.45672 | 16.33646 | 2024-10-07 | 885.1326 | 335.1915 | (-inf, 18.5] | baixo | 7470.97 | 484.2177 | 30.71023 | 3.557157 | 0.7092632 | 6.680242 | 0.4523544 | 0.2431248 | 0.04243638 | 61.80405 | 32.49681 | 0.007081106 | 0.7145343 | 0.1374087 | 0 | 0.1409759 | 0.7216154 | 0.1409759 | 0.1313753 | 0.4255257 | 0.443099 | 3.38 | 1.85 | 475 | 61.4 | 1.28
2024-10-09 16:00 | 1.962363 | 3300 | 18.32799 | 16.28889 | 2024-10-07 | 885.1326 | 371.8829 | (-inf, 18.5] | baixo | 7470.97 | 484.2177 | 30.71023 | 3.557157 | 0.7092632 | 6.680242 | 0.4523544 | 0.2431248 | 0.04243638 | 61.80405 | 32.49681 | 0.007081106 | 0.7145343 | 0.1374087 | 0 | 0.1409759 | 0.7216154 | 0.1409759 | 0.1313753 | 0.4255257 | 0.443099 | 3.38 | 1.85 | 475 | 61.4 | 1.28
2024-10-10 | 1.973421 | 3340.146 | 18.40798 | 16.21367 | 2024-10-08 | 1106.924 | 367.9875 | (-inf, 18.5] | normal | 7657.37 | 482.9216 | 29.94772 | 3.67975 | 0.6104676 | 6.735313 | 0.4912458 | 0.2425029 | 0.04735151 | 59.41613 | 26.19468 | 0 | 0.6956357 | 0.1498452 | 0 | 0.1545191 | 0.6956357 | 0.1545191 | 0.202738 | 0.4180182 | 0.3792438 | 3.64 | 2.03 | 482 | 62.7 | 1.5
2024-10-10 08:00 | 1.992576 | 3127.75 | 18.39189 | 16.2704 | 2024-10-08 | 1106.924 | 368.0493 | (-inf, 18.5] | normal | 7657.37 | 482.9216 | 29.94772 | 3.67975 | 0.6104676 | 6.735313 | 0.4912458 | 0.2425029 | 0.04735151 | 59.41613 | 26.19468 | 0 | 0.6956357 | 0.1498452 | 0 | 0.1545191 | 0.6956357 | 0.1545191 | 0.202738 | 0.4180182 | 0.3792438 | 3.64 | 2.03 | 482 | 62.7 | 1.5
2024-10-10 16:00 | 1.79953 | 3450 | 18.39481 | 16.53546 | 2024-10-08 | 1106.924 | 369.5031 | (-inf, 18.5] | normal | 7657.37 | 482.9216 | 29.94772 | 3.67975 | 0.6104676 | 6.735313 | 0.4912458 | 0.2425029 | 0.04735151 | 59.41613 | 26.19468 | 0 | 0.6956357 | 0.1498452 | 0 | 0.1545191 | 0.6956357 | 0.1545191 | 0.202738 | 0.4180182 | 0.3792438 | 3.64 | 2.03 | 482 | 62.7 | 1.5
2024-10-11 | 1.703702 | 3450 | 18.61527 | 16.82043 | 2024-10-09 | 1125.741 | 373.2631 | (18.5, 19.0] | normal | 7740.47 | 476.8955 | 28.78432 | 3.850405 | 0.7320235 | 6.712296 | 0.5755138 | 0.230745 | 0.04115124 | 62.99671 | 27.2239 | 0 | 0.7299918 | 0.1102995 | 0 | 0.1597086 | 0.7299918 | 0.1597086 | 0.2474914 | 0.5693479 | 0.1831607 | 3.72 | 2.08 | 479 | 65.475 | 1.05
2024-10-11 08:00 | 1.720494 | 3450 | 18.87323 | 16.6096 | 2024-10-09 | 1125.741 | 375.5403 | (18.5, 19.0] | normal | 7740.47 | 476.8955 | 28.78432 | 3.850405 | 0.7320235 | 6.712296 | 0.5755138 | 0.230745 | 0.04115124 | 62.99671 | 27.2239 | 0 | 0.7299918 | 0.1102995 | 0 | 0.1597086 | 0.7299918 | 0.1597086 | 0.2474914 | 0.5693479 | 0.1831607 | 3.72 | 2.08 | 479 | 65.475 | 1.05
2024-10-11 16:00 | 1.59714 | 3450 | 19.03432 | 15.69373 | 2024-10-10 | 1125.741 | 375.7595 | (19.0, 19.5] | normal | 6109.45425 | 481.5105 | 34.36946 | 3.973057 | 0.9915502 | 6.908433 | 0.5913442 | 0.2432806 | 0.0528645 | 61.08206 | 25.63565 | 0.001552567 | 0.6109839 | 0.2278104 | 0 | 0.1596532 | 0.6125365 | 0.1596532 | 0.151554 | 0.4575564 | 0.3908896 | 3.72 | 2.08 | 479 | 65.475 | 1.05
2024-10-12 | 1.616838 | 3450 | 19.05088 | 15.62574 | 2024-10-10 | 1125.013 | 369.899 | (19.0, 19.5] | normal | 6109.45425 | 481.5105 | 34.36946 | 3.973057 | 0.9915502 | 6.908433 | 0.5913442 | 0.2432806 | 0.0528645 | 61.08206 | 25.63565 | 0.001552567 | 0.6109839 | 0.2278104 | 0 | 0.1596532 | 0.6125365 | 0.1596532 | 0.151554 | 0.4575564 | 0.3908896 | 3.87 | 2.19 | 492 | 64.25 | 1.57
2024-10-12 08:00 | 1.617806 | 3450 | 18.79091 | 15.38404 | 2024-10-10 | 1125.013 | 374.1499 | (18.5, 19.0] | normal | 6109.45425 | 481.5105 | 34.36946 | 3.973057 | 0.9915502 | 6.908433 | 0.5913442 | 0.2432806 | 0.0528645 | 61.08206 | 25.63565 | 0.001552567 | 0.6109839 | 0.2278104 | 0 | 0.1596532 | 0.6125365 | 0.1596532 | 0.151554 | 0.4575564 | 0.3908896 | 3.87 | 2.19 | 492 | 64.25 | 1.57
2024-10-12 16:00 | 1.655588 | 3450 | 18.56283 | 15.51905 | 2024-10-11 | 1125.013 | 377.7827 | (18.5, 19.0] | normal | 8669.8485 | 489.9858 | 36.83731 | 3.968375 | 1.196509 | 7.117945 | 0.7815379 | 0.2536402 | 0.05936057 | 59.49574 | 24.59065 | 0.008879126 | 0.4479682 | 0.4166225 | 0 | 0.1265302 | 0.4568473 | 0.1265302 | 0.1749712 | 0.2697729 | 0.5552559 | 3.87 | 2.19 | 492 | 64.25 | 1.57
2024-10-13 | 1.637181 | 3450 | 18.49399 | 15.62182 | 2024-10-11 | 1129.215 | 375.1639 | (-inf, 18.5] | normal | 8669.8485 | 489.9858 | 36.83731 | 3.968375 | 1.196509 | 7.117945 | 0.7815379 | 0.2536402 | 0.05936057 | 59.49574 | 24.59065 | 0.008879126 | 0.4479682 | 0.4166225 | 0 | 0.1265302 | 0.4568473 | 0.1265302 | 0.1749712 | 0.2697729 | 0.5552559 | 3.6 | 2.1 | 473 | 64.69 | 1.44
2024-10-13 08:00 | 1.602306 | 3450 | 18.44511 | 15.7615 | 2024-10-11 | 1129.215 | 376.9344 | (-inf, 18.5] | normal | 8669.8485 | 489.9858 | 36.83731 | 3.968375 | 1.196509 | 7.117945 | 0.7815379 | 0.2536402 | 0.05936057 | 59.49574 | 24.59065 | 0.008879126 | 0.4479682 | 0.4166225 | 0 | 0.1265302 | 0.4568473 | 0.1265302 | 0.1749712 | 0.2697729 | 0.5552559 | 3.6 | 2.1 | 473 | 64.69 | 1.44
2024-10-13 16:00 | 1.650744 | 3450 | 18.24511 | 16.04577 | 2024-10-12 | 1129.215 | 371.8115 | (-inf, 18.5] | normal | 8438.39127 | 483.3148 | 33.15507 | 3.852078 | 1.086559 | 7.27271 | 1.154071 | 0.2742057 | 0.1142307 | 55.16831 | 26.66683 | 0.005620346 | 0.4756251 | 0.3717314 | 0 | 0.1470231 | 0.4812455 | 0.1470231 | 0.3050036 | 0.2023834 | 0.492613 | 3.6 | 2.1 | 473 | 64.69 | 1.44
2024-10-14 | 1.644286 | 3450 | 18.26813 | 16.26865 | 2024-10-12 | 1140.182 | 374.7315 | (-inf, 18.5] | normal | 8438.39127 | 483.3148 | 33.15507 | 3.852078 | 1.086559 | 7.27271 | 1.154071 | 0.2742057 | 0.1142307 | 55.16831 | 26.66683 | 0.005620346 | 0.4756251 | 0.3717314 | 0 | 0.1470231 | 0.4812455 | 0.1470231 | 0.3050036 | 0.2023834 | 0.492613 | 3.18 | 1.53 | 494 | 63.52 | 1.5
2024-10-14 08:00 | 1.650421 | 3450 | 18.33086 | 16.17248 | 2024-10-12 | 1140.182 | 379.3209 | (-inf, 18.5] | normal | 8438.39127 | 483.3148 | 33.15507 | 3.852078 | 1.086559 | 7.27271 | 1.154071 | 0.2742057 | 0.1142307 | 55.16831 | 26.66683 | 0.005620346 | 0.4756251 | 0.3717314 | 0 | 0.1470231 | 0.4812455 | 0.1470231 | 0.3050036 | 0.2023834 | 0.492613 | 3.18 | 1.53 | 494 | 63.52 | 1.5
2024-10-14 16:00 | 1.653973 | 3450 | 18.43317 | 15.92017 | 2024-10-13 | 1140.182 | 378.6962 | (-inf, 18.5] | normal | 8999.07698 | 483.1444 | 35.16405 | 4.064961 | 1.248387 | 7.344942 | 1.183954 | 0.2774288 | 0.1185103 | 59.11109 | 28.51194 | 0.00502005 | 0.4555545 | 0.4072447 | 0 | 0.1321808 | 0.4605745 | 0.1321808 | 0.3850177 | 0.2010672 | 0.4139151 | 3.18 | 1.53 | 494 | 63.52 | 1.5
2024-10-15 | 1.737608 | 3450 | 18.32304 | 15.80213 | 2024-10-13 | 1097.552 | 378.2514 | (-inf, 18.5] | normal | 8999.07698 | 483.1444 | 35.16405 | 4.064961 | 1.248387 | 7.344942 | 1.183954 | 0.2774288 | 0.1185103 | 59.11109 | 28.51194 | 0.00502005 | 0.4555545 | 0.4072447 | 0 | 0.1321808 | 0.4605745 | 0.1321808 | 0.3850177 | 0.2010672 | 0.4139151 | 3.38 | 1.74 | 477 | 63.67 | 1.27
2024-10-15 08:00 | 1.798826 | 3095.862 | 18.51743 | 15.76918 | 2024-10-13 | 1097.552 | 379.1142 | (18.5, 19.0] | normal | 8999.07698 | 483.1444 | 35.16405 | 4.064961 | 1.248387 | 7.344942 | 1.183954 | 0.2774288 | 0.1185103 | 59.11109 | 28.51194 | 0.00502005 | 0.4555545 | 0.4072447 | 0 | 0.1321808 | 0.4605745 | 0.1321808 | 0.3850177 | 0.2010672 | 0.4139151 | 3.38 | 1.74 | 477 | 63.67 | 1.27
2024-10-15 16:00 | 2.058007 | 3133.875 | 18.36854 | 15.7096 | 2024-10-13 | 1097.552 | 375.5489 | (-inf, 18.5] | normal | 8999.07698 | 483.1444 | 35.16405 | 4.064961 | 1.248387 | 7.344942 | 1.183954 | 0.2774288 | 0.1185103 | 59.11109 | 28.51194 | 0.00502005 | 0.4555545 | 0.4072447 | 0 | 0.1321808 | 0.4605745 | 0.1321808 | 0.3850177 | 0.2010672 | 0.4139151 | 3.38 | 1.74 | 477 | 63.67 | 1.27
2024-10-18 08:00 | 2.80482 | 3296.551 | 18.69824 | 15.41947 | 2024-10-15 | 993.1919 | 343.5297 | (18.5, 19.0] | normal | 9612.48 | 484.5957 | 38.56187 | 4.12074 | 1.064489 | 7.270924 | 0.9257485 | 0.2713688 | 0.06720242 | 58.47527 | 23.05352 | 0 | 0.4034588 | 0.4513663 | 0 | 0.1451748 | 0.4034588 | 0.1451748 | 0.1879775 | 0.213382 | 0.5986405 | 3.6 | 1.9 | 475 | 63.54667 | 0.96
2024-10-18 16:00 | 1.936524 | 3450 | 18.67911 | 9.134706 | 2024-10-16 | 993.1919 | 368.6244 | (18.5, 19.0] | normal | 902.83 | 488.3603 | 36.95484 | 3.235879 | 0.2284611 | 6.822133 | 1.008566 | 0.2486963 | 0.05731228 | 37.77507 | 14.10511 | 0 | 0.7084833 | 0.2432352 | 0 | 0.04828151 | 0.7084833 | 0.04828151 | 0.3747328 | 0.3820321 | 0.2432352 | 3.6 | 1.9 | 475 | 63.54667 | 0.96
2024-10-19 | 1.977211 | 3450 | 18.58217 | 15.62869 | 2024-10-17 | 1138.953 | 382.9307 | (18.5, 19.0] | normal | 3183.61 | 483.8562 | 38.81264 | 4.284827 | 1.046898 | 7.54959 | 1.040193 | 0.2770497 | 0.07693171 | 60.36044 | 19.48942 | 0 | 0.2845261 | 0.5557182 | 0 | 0.1597557 | 0.2845261 | 0.1597557 | 0.2374663 | 0.1597903 | 0.6027434 | 2.75 | 1.66 | 498 | 63.795 | 0.86
2024-10-19 08:00 | 2.034852 | 3450 | 18.63737 | 15.98283 | 2024-10-17 | 1138.953 | 379.8439 | (18.5, 19.0] | normal | 3183.61 | 483.8562 | 38.81264 | 4.284827 | 1.046898 | 7.54959 | 1.040193 | 0.2770497 | 0.07693171 | 60.36044 | 19.48942 | 0 | 0.2845261 | 0.5557182 | 0 | 0.1597557 | 0.2845261 | 0.1597557 | 0.2374663 | 0.1597903 | 0.6027434 | 2.75 | 1.66 | 498 | 63.795 | 0.86
2024-10-19 16:00 | 2.095398 | 3450 | 18.86053 | 15.71215 | 2024-10-17 | 1138.953 | 376.9597 | (18.5, 19.0] | normal | 3183.61 | 483.8562 | 38.81264 | 4.284827 | 1.046898 | 7.54959 | 1.040193 | 0.2770497 | 0.07693171 | 60.36044 | 19.48942 | 0 | 0.2845261 | 0.5557182 | 0 | 0.1597557 | 0.2845261 | 0.1597557 | 0.2374663 | 0.1597903 | 0.6027434 | 2.75 | 1.66 | 498 | 63.795 | 0.86
2024-10-20 | 2.183877 | 3450 | 18.60091 | 15.45388 | 2024-10-17 | 1147.19 | 378.3917 | (18.5, 19.0] | normal | 3183.61 | 483.8562 | 38.81264 | 4.284827 | 1.046898 | 7.54959 | 1.040193 | 0.2770497 | 0.07693171 | 60.36044 | 19.48942 | 0 | 0.2845261 | 0.5557182 | 0 | 0.1597557 | 0.2845261 | 0.1597557 | 0.2374663 | 0.1597903 | 0.6027434 | 2.94 | 1.83 | 494 | 63.06 | 1.5
2024-10-20 08:00 | 2.247492 | 3450 | 18.60705 | 15.75504 | 2024-10-18 | 1147.19 | 383.6223 | (18.5, 19.0] | normal | 6969.64 | 492.5338 | 34.20033 | 4.233879 | 1.223966 | 7.217307 | 1.037795 | 0.2523717 | 0.06991795 | 63.71797 | 28.19696 | 0.01707688 | 0.3784978 | 0.4771859 | 0 | 0.1272395 | 0.3955746 | 0.1272395 | 0.3808821 | 0.152716 | 0.4664019 | 2.94 | 1.83 | 494 | 63.06 | 1.5
2024-10-20 16:00 | 2.30045 | 3450 | 18.59811 | 15.77046 | 2024-10-18 | 1147.19 | 385.2172 | (18.5, 19.0] | normal | 6969.64 | 492.5338 | 34.20033 | 4.233879 | 1.223966 | 7.217307 | 1.037795 | 0.2523717 | 0.06991795 | 63.71797 | 28.19696 | 0.01707688 | 0.3784978 | 0.4771859 | 0 | 0.1272395 | 0.3955746 | 0.1272395 | 0.3808821 | 0.152716 | 0.4664019 | 2.94 | 1.83 | 494 | 63.06 | 1.5
2024-10-21 | 2.441241 | 3450 | 18.53557 | 16.15001 | 2024-10-18 | 1146.604 | 382.0992 | (18.5, 19.0] | normal | 6969.64 | 492.5338 | 34.20033 | 4.233879 | 1.223966 | 7.217307 | 1.037795 | 0.2523717 | 0.06991795 | 63.71797 | 28.19696 | 0.01707688 | 0.3784978 | 0.4771859 | 0 | 0.1272395 | 0.3955746 | 0.1272395 | 0.3808821 | 0.152716 | 0.4664019 | 3.52 | 2.14 | 494 | 65.15 | 1.22
2024-10-21 08:00 | 2.392804 | 3450 | 18.45281 | 16.35025 | 2024-10-18 | 1146.604 | 380.5623 | (-inf, 18.5] | normal | 6969.64 | 492.5338 | 34.20033 | 4.233879 | 1.223966 | 7.217307 | 1.037795 | 0.2523717 | 0.06991795 | 63.71797 | 28.19696 | 0.01707688 | 0.3784978 | 0.4771859 | 0 | 0.1272395 | 0.3955746 | 0.1272395 | 0.3808821 | 0.152716 | 0.4664019 | 3.52 | 2.14 | 494 | 65.15 | 1.22
2024-10-21 16:00 | 2.373429 | 3450 | 18.54186 | 16.48634 | 2024-10-19 | 1146.604 | 383.9745 | (18.5, 19.0] | normal | 10382.2 | 501.0319 | 31.41348 | 4.117231 | 1.171728 | 7.287855 | 1.085045 | 0.2637612 | 0.06635422 | 59.57177 | 21.05408 | 0.005238774 | 0.4040675 | 0.4991274 | 0 | 0.09156633 | 0.4093063 | 0.09156633 | 0.3016567 | 0.08553967 | 0.6128036 | 3.52 | 2.14 | 494 | 65.15 | 1.22
2024-10-22 | 2.290762 | 3450 | 18.59746 | 15.95797 | 2024-10-19 | 1176.829 | 395.0796 | (18.5, 19.0] | normal | 10382.2 | 501.0319 | 31.41348 | 4.117231 | 1.171728 | 7.287855 | 1.085045 | 0.2637612 | 0.06635422 | 59.57177 | 21.05408 | 0.005238774 | 0.4040675 | 0.4991274 | 0 | 0.09156633 | 0.4093063 | 0.09156633 | 0.3016567 | 0.08553967 | 0.6128036 | 3.5 | 1.98 | 483 | 64.22 | 1.35
2024-10-22 08:00 | 2.395005 | 3470.886 | 18.29059 | 16.07679 | 2024-10-19 | 1176.829 | 397.5186 | (-inf, 18.5] | normal | 10382.2 | 501.0319 | 31.41348 | 4.117231 | 1.171728 | 7.287855 | 1.085045 | 0.2637612 | 0.06635422 | 59.57177 | 21.05408 | 0.005238774 | 0.4040675 | 0.4991274 | 0 | 0.09156633 | 0.4093063 | 0.09156633 | 0.3016567 | 0.08553967 | 0.6128036 | 3.5 | 1.98 | 483 | 64.22 | 1.35
2024-10-22 16:00 | 2.346736 | 3475 | 18.18633 | 16.71115 | 2024-10-20 | 1176.829 | 388.2057 | (-inf, 18.5] | normal | 11004.82 | 499.1424 | 29.21282 | 3.916971 | 0.855322 | 7.1874 | 1.023141 | 0.261482 | 0.06327408 | 61.06343 | 21.22989 | 0 | 0.3804969 | 0.501065 | 0 | 0.1184381 | 0.3804969 | 0.1184381 | 0.2501204 | 0.1461814 | 0.6036982 | 3.5 | 1.98 | 483 | 64.22 | 1.35
2024-10-23 | 2.38713 | 3455.596 | 18.53591 | 13.00431 | 2024-10-20 | 1041.916 | 381.5272 | (18.5, 19.0] | normal | 11004.82 | 499.1424 | 29.21282 | 3.916971 | 0.855322 | 7.1874 | 1.023141 | 0.261482 | 0.06327408 | 61.06343 | 21.22989 | 0 | 0.3804969 | 0.501065 | 0 | 0.1184381 | 0.3804969 | 0.1184381 | 0.2501204 | 0.1461814 | 0.6036982 | 3.76 | 2.23 | 485 | 63.95667 | 1.41
2024-10-23 08:00 | 2.634776 | 3444.697 | 18.41378 | 16.03059 | 2024-10-20 | 1041.916 | 328.7455 | (-inf, 18.5] | normal | 11004.82 | 499.1424 | 29.21282 | 3.916971 | 0.855322 | 7.1874 | 1.023141 | 0.261482 | 0.06327408 | 61.06343 | 21.22989 | 0 | 0.3804969 | 0.501065 | 0 | 0.1184381 | 0.3804969 | 0.1184381 | 0.2501204 | 0.1461814 | 0.6036982 | 3.76 | 2.23 | 485 | 63.95667 | 1.41
2024-10-23 16:00 | 2.374441 | 3422.724 | 18.36218 | 16.18523 | 2024-10-21 | 1041.916 | 341.0372 | (-inf, 18.5] | normal | 8828.82 | 479.4985 | 31.70007 | 3.863501 | 0.4679537 | 7.242712 | 1.028376 | 0.2738856 | 0.06233895 | 63.45066 | 20.98769 | 0 | 0.3952782 | 0.4792588 | 0 | 0.125463 | 0.3952782 | 0.125463 | 0.1291146 | 0.2583233 | 0.612562 | 3.76 | 2.23 | 485 | 63.95667 | 1.41
2024-10-24 | 2.245231 | 3450 | 18.27076 | 15.92304 | 2024-10-21 | 1155.72 | 383.1085 | (-inf, 18.5] | normal | 8828.82 | 479.4985 | 31.70007 | 3.863501 | 0.4679537 | 7.242712 | 1.028376 | 0.2738856 | 0.06233895 | 63.45066 | 20.98769 | 0 | 0.3952782 | 0.4792588 | 0 | 0.125463 | 0.3952782 | 0.125463 | 0.1291146 | 0.2583233 | 0.612562 | 3.19 | 1.82 | 462 | 62.3 | 1.1
2024-10-24 08:00 | 2.308523 | 3225.11 | 18.08637 | 15.85249 | 2024-10-22 | 1155.72 | 386.3653 | (-inf, 18.5] | normal | 9257.26 | 479.5946 | 30.56593 | 3.991244 | 0.8379816 | 7.179347 | 1.042202 | 0.2764442 | 0.06114116 | 66.8915 | 23.00795 | 0 | 0.612529 | 0.3330575 | 0 | 0.05441351 | 0.612529 | 0.05441351 | 0.06357821 | 0.3251859 | 0.6112359 | 3.19 | 1.82 | 462 | 62.3 | 1.1
2024-10-24 16:00 | 2.418585 | 3449.507 | 18.14745 | 16.2088 | 2024-10-22 | 1155.72 | 386.0205 | (-inf, 18.5] | normal | 9257.26 | 479.5946 | 30.56593 | 3.991244 | 0.8379816 | 7.179347 | 1.042202 | 0.2764442 | 0.06114116 | 66.8915 | 23.00795 | 0 | 0.612529 | 0.3330575 | 0 | 0.05441351 | 0.612529 | 0.05441351 | 0.06357821 | 0.3251859 | 0.6112359 | 3.19 | 1.82 | 462 | 62.3 | 1.1
2024-10-25 | 2.363741 | 3450 | 18.20838 | 16.47934 | 2024-10-22 | 1179.257 | 386.351 | (-inf, 18.5] | normal | 9257.26 | 479.5946 | 30.56593 | 3.991244 | 0.8379816 | 7.179347 | 1.042202 | 0.2764442 | 0.06114116 | 66.8915 | 23.00795 | 0 | 0.612529 | 0.3330575 | 0 | 0.05441351 | 0.612529 | 0.05441351 | 0.06357821 | 0.3251859 | 0.6112359 | 4.38 | 2.7 | 482 | 63.97 | 0.76
2024-10-25 08:00 | 2.332741 | 3403.838 | 17.99571 | 16.61636 | 2024-10-23 | 1179.257 | 396.2784 | (-inf, 18.5] | normal | 8217.53 | 480.8729 | 35.61269 | 4.165658 | 1.021437 | 7.314913 | 1.053348 | 0.2816075 | 0.06406649 | 73.54843 | 22.66325 | 0 | 0.5442901 | 0.3665919 | 0 | 0.08911802 | 0.5442901 | 0.08911802 | 0.08911802 | 0.2838079 | 0.6270741 | 4.38 | 2.7 | 482 | 63.97 | 0.76
2024-10-25 16:00 | 2.159363 | 3500 | 18.04207 | 16.82299 | 2024-10-23 | 1179.257 | 394.5767 | (-inf, 18.5] | normal | 8217.53 | 480.8729 | 35.61269 | 4.165658 | 1.021437 | 7.314913 | 1.053348 | 0.2816075 | 0.06406649 | 73.54843 | 22.66325 | 0 | 0.5442901 | 0.3665919 | 0 | 0.08911802 | 0.5442901 | 0.08911802 | 0.08911802 | 0.2838079 | 0.6270741 | 4.38 | 2.7 | 482 | 63.97 | 0.76
2024-10-26 | 2.175278 | 3500 | 18.21199 | 16.84207 | 2024-10-23 | 1174.142 | 391.6157 | (-inf, 18.5] | normal | 8217.53 | 480.8729 | 35.61269 | 4.165658 | 1.021437 | 7.314913 | 1.053348 | 0.2816075 | 0.06406649 | 73.54843 | 22.66325 | 0 | 0.5442901 | 0.3665919 | 0 | 0.08911802 | 0.5442901 | 0.08911802 | 0.08911802 | 0.2838079 | 0.6270741 | 4.17 | 2.7 | 499 | 64.465 | 1.18
2024-10-26 08:00 | 2.202016 | 3500 | 18.70836 | 16.68942 | 2024-10-24 | 1174.142 | 391.5902 | (18.5, 19.0] | normal | 10052.73 | 475.2976 | 34.75442 | 4.144814 | 1.03291 | 7.185427 | 0.9830374 | 0.2728777 | 0.0699895 | 70.43308 | 17.4589 | 0 | 0.4570729 | 0.3954488 | 0 | 0.1474783 | 0.4570729 | 0.1474783 | 0.2138951 | 0.2964309 | 0.4896739 | 4.17 | 2.7 | 499 | 64.465 | 1.18
2024-10-26 16:00 | 2.188647 | 3500 | 18.66204 | 15.93938 | 2024-10-24 | 1174.142 | 391.4312 | (18.5, 19.0] | normal | 10052.73 | 475.2976 | 34.75442 | 4.144814 | 1.03291 | 7.185427 | 0.9830374 | 0.2728777 | 0.0699895 | 70.43308 | 17.4589 | 0 | 0.4570729 | 0.3954488 | 0 | 0.1474783 | 0.4570729 | 0.1474783 | 0.2138951 | 0.2964309 | 0.4896739 | 4.17 | 2.7 | 499 | 64.465 | 1.18
2024-10-27 | 2.106525 | 3500 | 18.2629 | 15.85357 | 2024-10-24 | 1176.984 | 391.5195 | (-inf, 18.5] | normal | 10052.73 | 475.2976 | 34.75442 | 4.144814 | 1.03291 | 7.185427 | 0.9830374 | 0.2728777 | 0.0699895 | 70.43308 | 17.4589 | 0 | 0.4570729 | 0.3954488 | 0 | 0.1474783 | 0.4570729 | 0.1474783 | 0.2138951 | 0.2964309 | 0.4896739 | 3.86 | 2.16 | 487 | 65.48333 | 1.17
2024-10-27 08:00 | 1.956605 | 3031.848 | 18.0622 | 15.98781 | 2024-10-25 | 1176.984 | 391.7495 | (-inf, 18.5] | normal | 8481.49 | 471.8357 | 32.29755 | 4.060299 | 0.8983374 | 6.936702 | 0.74931 | 0.2699626 | 0.06805288 | 70.75696 | 15.25177 | 0 | 0.4313016 | 0.4800984 | 0 | 0.0886 | 0.4313016 | 0.0886 | 0.2264791 | 0.3374159 | 0.436105 | 3.86 | 2.16 | 487 | 65.48333 | 1.17
2024-10-27 16:00 | 1.860316 | 3452.657 | 18.34567 | 15.80651 | 2024-10-25 | 1176.984 | 390.9809 | (-inf, 18.5] | normal | 8481.49 | 471.8357 | 32.29755 | 4.060299 | 0.8983374 | 6.936702 | 0.74931 | 0.2699626 | 0.06805288 | 70.75696 | 15.25177 | 0 | 0.4313016 | 0.4800984 | 0 | 0.0886 | 0.4313016 | 0.0886 | 0.2264791 | 0.3374159 | 0.436105 | 3.86 | 2.16 | 487 | 65.48333 | 1.17
2024-10-28 | 1.894701 | 3483.467 | 18.1455 | 15.77138 | 2024-10-26 | 1119.401 | 357.3369 | (-inf, 18.5] | normal | 9183.81 | 474.3484 | 26.97254 | 3.790875 | 0.7539078 | 6.790642 | 0.6136818 | 0.258972 | 0.05653018 | 74.59564 | 15.05003 | 0 | 0.4636529 | 0.4411633 | 0 | 0.09518381 | 0.4636529 | 0.09518381 | 0.1087642 | 0.4636529 | 0.4275829 | 3.53 | 2.06 | 479 | 65.105 | 1.5
2024-10-28 08:00 | 1.93878 | 3500 | 18.0261 | 16.39795 | 2024-10-26 | 1119.401 | 371.0287 | (-inf, 18.5] | normal | 9183.81 | 474.3484 | 26.97254 | 3.790875 | 0.7539078 | 6.790642 | 0.6136818 | 0.258972 | 0.05653018 | 74.59564 | 15.05003 | 0 | 0.4636529 | 0.4411633 | 0 | 0.09518381 | 0.4636529 | 0.09518381 | 0.1087642 | 0.4636529 | 0.4275829 | 3.53 | 2.06 | 479 | 65.105 | 1.5
2024-10-28 16:00 | 1.784721 | 3500 | 18.24589 | 16.84124 | 2024-10-26 | 1119.401 | 382.9272 | (-inf, 18.5] | normal | 9183.81 | 474.3484 | 26.97254 | 3.790875 | 0.7539078 | 6.790642 | 0.6136818 | 0.258972 | 0.05653018 | 74.59564 | 15.05003 | 0 | 0.4636529 | 0.4411633 | 0 | 0.09518381 | 0.4636529 | 0.09518381 | 0.1087642 | 0.4636529 | 0.4275829 | 3.53 | 2.06 | 479 | 65.105 | 1.5
2024-10-29 | 1.735703 | 3500 | 18.18833 | 16.45001 | 2024-10-27 | 1168.626 | 384.2268 | (-inf, 18.5] | normal | 7554.8 | 486.2333 | 27.12792 | 3.675938 | 0.7038993 | 6.895519 | 0.6063149 | 0.253901 | 0.0517442 | 79.00057 | 17.28849 | 0 | 0.3291232 | 0.5286282 | 0 | 0.1422486 | 0.3291232 | 0.1422486 | 0.1218192 | 0.3995645 | 0.4786162 | 3.03 | 1.86 | 482 | 67.55 | 1.03
2024-10-29 08:00 | 1.762122 | 3500 | 18.15427 | 16.31985 | 2024-10-27 | 1168.626 | 385.2858 | (-inf, 18.5] | normal | 7554.8 | 486.2333 | 27.12792 | 3.675938 | 0.7038993 | 6.895519 | 0.6063149 | 0.253901 | 0.0517442 | 79.00057 | 17.28849 | 0 | 0.3291232 | 0.5286282 | 0 | 0.1422486 | 0.3291232 | 0.1422486 | 0.1218192 | 0.3995645 | 0.4786162 | 3.03 | 1.86 | 482 | 67.55 | 1.03
2024-10-29 16:00 | 1.785676 | 3500 | 17.9969 | 16.34288 | 2024-10-27 | 1168.626 | 394.9482 | (-inf, 18.5] | normal | 7554.8 | 486.2333 | 27.12792 | 3.675938 | 0.7038993 | 6.895519 | 0.6063149 | 0.253901 | 0.0517442 | 79.00057 | 17.28849 | 0 | 0.3291232 | 0.5286282 | 0 | 0.1422486 | 0.3291232 | 0.1422486 | 0.1218192 | 0.3995645 | 0.4786162 | 3.03 | 1.86 | 482 | 67.55 | 1.03
2024-10-30 | 1.699735 | 3500 | 17.85917 | 14.128 | 2024-10-28 | 1121.496 | 387.9322 | (-inf, 18.5] | normal | 8040.06 | 489.6803 | 28.82659 | 3.489881 | 0.5366893 | 6.745862 | 0.5667014 | 0.2484632 | 0.04165943 | 80.06297 | 18.89325 | 0 | 0.4312194 | 0.4372592 | 0 | 0.1315214 | 0.4312194 | 0.1315214 | 0.1255687 | 0.4371721 | 0.4372592 | 2.97 | 1.94 | 473 | 65.66667 | 0.95
2024-10-30 08:00 | 1.734111 | 3500 | 18.12523 | 16.30491 | 2024-10-28 | 1121.496 | 358.5446 | (-inf, 18.5] | normal | 8040.06 | 489.6803 | 28.82659 | 3.489881 | 0.5366893 | 6.745862 | 0.5667014 | 0.2484632 | 0.04165943 | 80.06297 | 18.89325 | 0 | 0.4312194 | 0.4372592 | 0 | 0.1315214 | 0.4312194 | 0.1315214 | 0.1255687 | 0.4371721 | 0.4372592 | 2.97 | 1.94 | 473 | 65.66667 | 0.95
2024-10-30 16:00 | 1.786424 | 3500 | 17.98122 | 16.16175 | 2024-10-28 | 1121.496 | 370.4107 | (-inf, 18.5] | normal | 8040.06 | 489.6803 | 28.82659 | 3.489881 | 0.5366893 | 6.745862 | 0.5667014 | 0.2484632 | 0.04165943 | 80.06297 | 18.89325 | 0 | 0.4312194 | 0.4372592 | 0 | 0.1315214 | 0.4312194 | 0.1315214 | 0.1255687 | 0.4371721 | 0.4372592 | 2.97 | 1.94 | 473 | 65.66667 | 0.95
2024-10-31 | 1.871618 | 3500 | 17.91338 | 16.21992 | 2024-10-29 | 1082.581 | 361.9729 | (-inf, 18.5] | normal | 8411.41 | 498.8051 | 25.7948 | 3.505974 | 0.5494404 | 6.507149 | 0.8320865 | 0.2312642 | 0.03982343 | 72.72296 | 25.45069 | 0.04562969 | 0.5011098 | 0.2967778 | 0 | 0.1564827 | 0.5467395 | 0.1564827 | 0.2996834 | 0.3579091 | 0.3424075 | 3.1 | 1.82 | 475 | 64.96 | 1.33
2024-10-31 08:00 | 1.728382 | 3500 | 17.57922 | 16.06518 | 2024-10-29 | 1082.581 | 368.1428 | (-inf, 18.5] | normal | 8411.41 | 498.8051 | 25.7948 | 3.505974 | 0.5494404 | 6.507149 | 0.8320865 | 0.2312642 | 0.03982343 | 72.72296 | 25.45069 | 0.04562969 | 0.5011098 | 0.2967778 | 0 | 0.1564827 | 0.5467395 | 0.1564827 | 0.2996834 | 0.3579091 | 0.3424075 | 3.1 | 1.82 | 475 | 64.96 | 1.33
2024-10-31 16:00 | 1.588011 | 3500 | 17.59192 | 16.65138 | 2024-10-30 | 1082.581 | 381.3046 | (-inf, 18.5] | normal | 9307.3 | 486.4978 | 35.0997 | 3.61092 | 0.5841984 | 6.41342 | 0.858923 | 0.2403039 | 0.04259606 | 69.78949 | 30.65328 | 0.1838858 | 0.5050928 | 0.1915303 | 0 | 0.1194912 | 0.6889785 | 0.1194912 | 0.2778819 | 0.3149721 | 0.407146 | 3.1 | 1.82 | 475 | 64.96 | 1.33
2024-11-01 | 1.534536 | 3500 | 17.52215 | 16.3613 | 2024-10-30 | 1124.651 | 365.5348 | (-inf, 18.5] | normal | 9307.3 | 486.4978 | 35.0997 | 3.61092 | 0.5841984 | 6.41342 | 0.858923 | 0.2403039 | 0.04259606 | 69.78949 | 30.65328 | 0.1838858 | 0.5050928 | 0.1915303 | 0 | 0.1194912 | 0.6889785 | 0.1194912 | 0.2778819 | 0.3149721 | 0.407146 | 2.36 | 1.27 | 473 | 64.07667 | 1.13
2024-11-01 08:00 | 1.605199 | 3500 | 17.63415 | 16.46566 | 2024-10-30 | 1124.651 | 380.3979 | (-inf, 18.5] | normal | 9307.3 | 486.4978 | 35.0997 | 3.61092 | 0.5841984 | 6.41342 | 0.858923 | 0.2403039 | 0.04259606 | 69.78949 | 30.65328 | 0.1838858 | 0.5050928 | 0.1915303 | 0 | 0.1194912 | 0.6889785 | 0.1194912 | 0.2778819 | 0.3149721 | 0.407146 | 2.36 | 1.27 | 473 | 64.07667 | 1.13
2024-11-01 16:00 | 1.574642 | 3500 | 17.5664 | 16.46671 | 2024-10-31 | 1124.651 | 367.3993 | (-inf, 18.5] | normal | 7635.22998 | 485.1804 | 34.30495 | 3.849197 | 0.6943062 | 6.40525 | 0.8459405 | 0.2445377 | 0.04840723 | 84.69182 | 41.58519 | 0.1760241 | 0.6304623 | 0.09714238 | 0 | 0.09637118 | 0.8064864 | 0.09637118 | 0.2264858 | 0.4139816 | 0.3595326 | 2.36 | 1.27 | 473 | 64.07667 | 1.13
2024-11-02 | 1.529761 | 3500 | 17.47125 | 16.22328 | 2024-10-31 | 1158.019 | 380.7234 | (-inf, 18.5] | normal | 7635.22998 | 485.1804 | 34.30495 | 3.849197 | 0.6943062 | 6.40525 | 0.8459405 | 0.2445377 | 0.04840723 | 84.69182 | 41.58519 | 0.1760241 | 0.6304623 | 0.09714238 | 0 | 0.09637118 | 0.8064864 | 0.09637118 | 0.2264858 | 0.4139816 | 0.3595326 | 2.43 | 1.37 | 461 | 64.21 | 1
2024-11-02 08:00 | 1.661538 | 3500 | 17.38589 | 16.12914 | 2024-10-31 | 1158.019 | 388.6928 | (-inf, 18.5] | normal | 7635.22998 | 485.1804 | 34.30495 | 3.849197 | 0.6943062 | 6.40525 | 0.8459405 | 0.2445377 | 0.04840723 | 84.69182 | 41.58519 | 0.1760241 | 0.6304623 | 0.09714238 | 0 | 0.09637118 | 0.8064864 | 0.09637118 | 0.2264858 | 0.4139816 | 0.3595326 | 2.43 | 1.37 | 461 | 64.21 | 1
2024-11-02 16:00 | 1.714695 | 3500 | 17.33402 | 16.3946 | 2024-10-31 | 1158.019 | 385.1665 | (-inf, 18.5] | normal | 7635.22998 | 485.1804 | 34.30495 | 3.849197 | 0.6943062 | 6.40525 | 0.8459405 | 0.2445377 | 0.04840723 | 84.69182 | 41.58519 | 0.1760241 | 0.6304623 | 0.09714238 | 0 | 0.09637118 | 0.8064864 | 0.09637118 | 0.2264858 | 0.4139816 | 0.3595326 | 2.43 | 1.37 | 461 | 64.21 | 1
2024-11-03 | 1.731308 | 3500 | 17.49022 | 16.18621 | 2024-11-01 | 1144.125 | 378.7636 | (-inf, 18.5] | normal | 9112.64 | 486.5798 | 31.30322 | 3.746858 | 0.4871939 | 6.39669 | 0.9193634 | 0.2420955 | 0.04275619 | 69.28977 | 29.51295 | 0.183544 | 0.6536975 | 0.03872862 | 0 | 0.1240299 | 0.8372415 | 0.1240299 | 0.232104 | 0.549901 | 0.217995 | 2.34 | 1.38 | 474 | 64.88333 | 1.32
2024-11-03 08:00 | 1.85443 | 3500 | 17.30994 | 16.24569 | 2024-11-01 | 1144.125 | 381.2491 | (-inf, 18.5] | normal | 9112.64 | 486.5798 | 31.30322 | 3.746858 | 0.4871939 | 6.39669 | 0.9193634 | 0.2420955 | 0.04275619 | 69.28977 | 29.51295 | 0.183544 | 0.6536975 | 0.03872862 | 0 | 0.1240299 | 0.8372415 | 0.1240299 | 0.232104 | 0.549901 | 0.217995 | 2.34 | 1.38 | 474 | 64.88333 | 1.32
2024-11-03 16:00 | 1.935915 | 3500 | 17.28332 | 16.06583 | 2024-11-01 | 1144.125 | 380.2284 | (-inf, 18.5] | normal | 9112.64 | 486.5798 | 31.30322 | 3.746858 | 0.4871939 | 6.39669 | 0.9193634 | 0.2420955 | 0.04275619 | 69.28977 | 29.51295 | 0.183544 | 0.6536975 | 0.03872862 | 0 | 0.1240299 | 0.8372415 | 0.1240299 | 0.232104 | 0.549901 | 0.217995 | 2.34 | 1.38 | 474 | 64.88333 | 1.32
2024-11-04 | 1.949284 | 3500 | 17.29619 | 16.45697 | 2024-11-02 | 1071.225 | 367.6421 | (-inf, 18.5] | normal | 10441.19 | 477.8479 | 34.74214 | 3.811057 | 0.5711635 | 6.48132 | 0.9146101 | 0.2518739 | 0.04021009 | 71.95608 | 30.02543 | 0.2072992 | 0.5843625 | 0.07900057 | 0 | 0.1293377 | 0.7916617 | 0.1293377 | 0.1238202 | 0.4658875 | 0.4102923 | 2.88 | 1.66 | 468 | 63.5 | 1.03
2024-11-04 08:00 | 2.05687 | 3539.79 | 17.09851 | 16.46585 | 2024-11-02 | 1071.225 | 374.0505 | (-inf, 18.5] | normal | 10441.19 | 477.8479 | 34.74214 | 3.811057 | 0.5711635 | 6.48132 | 0.9146101 | 0.2518739 | 0.04021009 | 71.95608 | 30.02543 | 0.2072992 | 0.5843625 | 0.07900057 | 0 | 0.1293377 | 0.7916617 | 0.1293377 | 0.1238202 | 0.4658875 | 0.4102923 | 2.88 | 1.66 | 468 | 63.5 | 1.03
2024-11-04 16:00 | 2.137622 | 3004.774 | 17.22377 | 16.10834 | 2024-11-02 | 1071.225 | 369.0686 | (-inf, 18.5] | normal | 10441.19 | 477.8479 | 34.74214 | 3.811057 | 0.5711635 | 6.48132 | 0.9146101 | 0.2518739 | 0.04021009 | 71.95608 | 30.02543 | 0.2072992 | 0.5843625 | 0.07900057 | 0 | 0.1293377 | 0.7916617 | 0.1293377 | 0.1238202 | 0.4658875 | 0.4102923 | 2.88 | 1.66 | 468 | 63.5 | 1.03
2024-11-05 | 2.462069 | 3218.32 | 16.94483 | 16.00453 | 2024-11-02 | 1045.42 | 367.0752 | (-inf, 18.5] | normal | 10441.19 | 477.8479 | 34.74214 | 3.811057 | 0.5711635 | 6.48132 | 0.9146101 | 0.2518739 | 0.04021009 | 71.95608 | 30.02543 | 0.2072992 | 0.5843625 | 0.07900057 | 0 | 0.1293377 | 0.7916617 | 0.1293377 | 0.1238202 | 0.4658875 | 0.4102923 | 3.49 | 1.58 | 464 | 63.34333 | 1.14
2024-11-05 08:00 | 2.220367 | 3507.463 | 16.78711 | 16.77684 | 2024-11-03 | 1045.42 | 330.2734 | (-inf, 18.5] | normal | 9841.85998 | 476.0262 | 31.92784 | 3.776989 | 0.6473734 | 6.523168 | 0.8695541 | 0.2647684 | 0.04153118 | 75.34195 | 36.82158 | 0.3289337 | 0.5087165 | 0.03665841 | 0 | 0.1256913 | 0.8376502 | 0.1256913 | 0.08447087 | 0.3509715 | 0.5645576 | 3.49 | 1.58 | 464 | 63.34333 | 1.14
2024-11-05 16:00 | 2.18073 | 3550 | 17.03893 | 16.98742 | 2024-11-03 | 1045.42 | 346.3145 | (-inf, 18.5] | normal | 9841.85998 | 476.0262 | 31.92784 | 3.776989 | 0.6473734 | 6.523168 | 0.8695541 | 0.2647684 | 0.04153118 | 75.34195 | 36.82158 | 0.3289337 | 0.5087165 | 0.03665841 | 0 | 0.1256913 | 0.8376502 | 0.1256913 | 0.08447087 | 0.3509715 | 0.5645576 | 3.49 | 1.58 | 464 | 63.34333 | 1.14
2024-11-06 | 2.137109 | 3550 | 17.24387 | 16.62785 | 2024-11-03 | 761.6688 | 361.1172 | (-inf, 18.5] | baixo | 9841.85998 | 476.0262 | 31.92784 | 3.776989 | 0.6473734 | 6.523168 | 0.8695541 | 0.2647684 | 0.04153118 | 75.34195 | 36.82158 | 0.3289337 | 0.5087165 | 0.03665841 | 0 | 0.1256913 | 0.8376502 | 0.1256913 | 0.08447087 | 0.3509715 | 0.5645576 | 3.27 | 1.81 | 463 |  | 1.18
2024-11-06 08:00 | 2.146524 | 3226.054 | 17.33685 | 16.22955 | 2024-11-04 | 761.6688 | 361.4499 | (-inf, 18.5] | baixo | 9319.33 | 478.9419 | 34.92516 | 3.817136 | 0.7231127 | 6.57378 | 0.9584953 | 0.2790064 | 0.08005442 | 72.99124 | 38.50194 | 0.3848957 | 0.4518372 | 0 | 0 | 0.1632671 | 0.8367329 | 0.1632671 | 0.09623546 | 0.3609777 | 0.5427869 | 3.27 | 1.81 | 463 |  | 1.18
2024-11-06 16:00 | 2.429871 | 3228.928 | 17.30326 | 15.80492 | 2024-11-04 | 761.6688 | 370.6093 | (-inf, 18.5] | baixo | 9319.33 | 478.9419 | 34.92516 | 3.817136 | 0.7231127 | 6.57378 | 0.9584953 | 0.2790064 | 0.08005442 | 72.99124 | 38.50194 | 0.3848957 | 0.4518372 | 0 | 0 | 0.1632671 | 0.8367329 | 0.1632671 | 0.09623546 | 0.3609777 | 0.5427869 | 3.27 | 1.81 | 463 |  | 1.18
2024-11-07 | 2.870628 | 3408.869 | 17.25108 | 16.13915 | 2024-11-04 | 1184.898 | 390.8005 | (-inf, 18.5] | normal | 9319.33 | 478.9419 | 34.92516 | 3.817136 | 0.7231127 | 6.57378 | 0.9584953 | 0.2790064 | 0.08005442 | 72.99124 | 38.50194 | 0.3848957 | 0.4518372 | 0 | 0 | 0.1632671 | 0.8367329 | 0.1632671 | 0.09623546 | 0.3609777 | 0.5427869 | 2.99 | 1.53 | 473 | 62.59 | 0.77
2024-11-07 08:00 | 2.393186 | 3550 | 17.43882 | 16.75782 | 2024-11-04 | 1184.898 | 395.4891 | (-inf, 18.5] | normal | 9319.33 | 478.9419 | 34.92516 | 3.817136 | 0.7231127 | 6.57378 | 0.9584953 | 0.2790064 | 0.08005442 | 72.99124 | 38.50194 | 0.3848957 | 0.4518372 | 0 | 0 | 0.1632671 | 0.8367329 | 0.1632671 | 0.09623546 | 0.3609777 | 0.5427869 | 2.99 | 1.53 | 473 | 62.59 | 0.77
2024-11-07 16:00 | 2.242552 | 3550 | 17.75575 | 16.2325 | 2024-11-05 | 1184.898 | 397.6769 | (-inf, 18.5] | normal | 8972.37 | 491.2886 | 32.15487 | 3.778904 | 0.5908599 | 6.439232 | 0.905506 | 0.2765897 | 0.04423088 | 64.70993 | 40.49507 | 0.5220672 | 0.3480585 | 0 | 0 | 0.1298743 | 0.8701257 | 0.1298743 | 0.12741 | 0.2446667 | 0.6279233 | 2.99 | 1.53 | 473 | 62.59 | 0.77
2024-11-08 | 2.297471 | 3550 | 17.67053 | 16.21794 | 2024-11-05 | 1163.062 | 380.8654 | (-inf, 18.5] | normal | 8972.37 | 491.2886 | 32.15487 | 3.778904 | 0.5908599 | 6.439232 | 0.905506 | 0.2765897 | 0.04423088 | 64.70993 | 40.49507 | 0.5220672 | 0.3480585 | 0 | 0 | 0.1298743 | 0.8701257 | 0.1298743 | 0.12741 | 0.2446667 | 0.6279233 | 2.96 | 1.44 | 471 | 63.02 | 0.86
2024-11-08 08:00 | 2.419233 | 3550 | 17.2658 | 16.40585 | 2024-11-05 | 1163.062 | 388.3846 | (-inf, 18.5] | normal | 8972.37 | 491.2886 | 32.15487 | 3.778904 | 0.5908599 | 6.439232 | 0.905506 | 0.2765897 | 0.04423088 | 64.70993 | 40.49507 | 0.5220672 | 0.3480585 | 0 | 0 | 0.1298743 | 0.8701257 | 0.1298743 | 0.12741 | 0.2446667 | 0.6279233 | 2.96 | 1.44 | 471 | 63.02 | 0.86
2024-11-08 16:00 | 2.419546 | 3550 | 17.21207 | 16.51291 | 2024-11-06 | 1163.062 | 392.8908 | (-inf, 18.5] | normal | 9026.04 | 495.5503 | 30.40549 | 3.712675 | 0.5212248 | 6.521559 | 1.010699 | 0.280419 | 0.03227539 | 64.33261 | 41.91251 | 0.5591732 | 0.2692709 | 0 | 0 | 0.1715559 | 0.8284441 | 0.1715559 | 0 | 0.303893 | 0.696107 | 2.96 | 1.44 | 471 | 63.02 | 0.86
2024-11-09 | 2.400403 | 3550 | 17.19525 | 16.83875 | 2024-11-06 | 1124.801 | 376.8483 | (-inf, 18.5] | normal | 9026.04 | 495.5503 | 30.40549 | 3.712675 | 0.5212248 | 6.521559 | 1.010699 | 0.280419 | 0.03227539 | 64.33261 | 41.91251 | 0.5591732 | 0.2692709 | 0 | 0 | 0.1715559 | 0.8284441 | 0.1715559 | 0 | 0.303893 | 0.696107 | 3.43 | 1.78 | 476 | 61.74 | 0.94
2024-11-09 08:00 | 2.476348 | 3550 | 17.21911 | 17.20553 | 2024-11-06 | 1124.801 | 389.8981 | (-inf, 18.5] | normal | 9026.04 | 495.5503 | 30.40549 | 3.712675 | 0.5212248 | 6.521559 | 1.010699 | 0.280419 | 0.03227539 | 64.33261 | 41.91251 | 0.5591732 | 0.2692709 | 0 | 0 | 0.1715559 | 0.8284441 | 0.1715559 | 0 | 0.303893 | 0.696107 | 3.43 | 1.78 | 476 | 61.74 | 0.94
2024-11-09 16:00 | 2.445907 | 3550 | 17.40458 | 14.37875 | 2024-11-07 | 1124.801 | 394.4488 | (-inf, 18.5] | normal | 7461.91 | 474.442 | 28.75421 | 3.592398 | 0.5643356 | 6.423563 | 0.9378109 | 0.269968 | 0.02776833 | 62.61783 | 41.68201 | 0.6095249 | 0.2519489 | 0 | 0 | 0.1385262 | 0.8614738 | 0.1385262 | 0.007967129 | 0.2849136 | 0.7071192 | 3.43 | 1.78 | 476 | 61.74 | 0.94
2024-11-10 | 2.470471 | 3550 | 17.67274 | 17.09897 | 2024-11-07 | 1184.044 | 391.0748 | (-inf, 18.5] | normal | 7461.91 | 474.442 | 28.75421 | 3.592398 | 0.5643356 | 6.423563 | 0.9378109 | 0.269968 | 0.02776833 | 62.61783 | 41.68201 | 0.6095249 | 0.2519489 | 0 | 0 | 0.1385262 | 0.8614738 | 0.1385262 | 0.007967129 | 0.2849136 | 0.7071192 | 3.57 | 1.89 | 481 | 62.28333 | 0.92
2024-11-10 08:00 | 2.564217 | 3550 | 17.45971 | 16.59305 | 2024-11-07 | 1184.044 | 395.5645 | (-inf, 18.5] | normal | 7461.91 | 474.442 | 28.75421 | 3.592398 | 0.5643356 | 6.423563 | 0.9378109 | 0.269968 | 0.02776833 | 62.61783 | 41.68201 | 0.6095249 | 0.2519489 | 0 | 0 | 0.1385262 | 0.8614738 | 0.1385262 | 0.007967129 | 0.2849136 | 0.7071192 | 3.57 | 1.89 | 481 | 62.28333 | 0.92
2024-11-10 16:00 | 2.605327 | 3550 | 17.43578 | 16.6759 | 2024-11-08 | 1184.044 | 394.91 | (-inf, 18.5] | normal | 9181.08999 | 478.5724 | 30.47834 | 3.381965 | 0.6359673 | 6.488017 | 0.9980906 | 0.2700702 | 0.06191028 | 64.64846 | 42.1637 | 0.601544 | 0.2179226 | 0.0133666 | 0 | 0.1671668 | 0.8194666 | 0.1671668 | 0.06133767 | 0.2782153 | 0.660447 | 3.57 | 1.89 | 481 | 62.28333 | 0.92
2024-11-11 | 2.659304 | 3550 | 17.43476 | 16.66754 | 2024-11-08 | 870.7187 | 372.2814 | (-inf, 18.5] | baixo | 9181.08999 | 478.5724 | 30.47834 | 3.381965 | 0.6359673 | 6.488017 | 0.9980906 | 0.2700702 | 0.06191028 | 64.64846 | 42.1637 | 0.601544 | 0.2179226 | 0.0133666 | 0 | 0.1671668 | 0.8194666 | 0.1671668 | 0.06133767 | 0.2782153 | 0.660447 | 3.39 | 1.46 | 466 | 62.1 | 1.16
2024-11-12 | 3.017193 | 3371.813 | 17.31057 | 16.28868 | 2024-11-08 | 1109.928 | 377.2982 | (-inf, 18.5] | normal | 9181.08999 | 478.5724 | 30.47834 | 3.381965 | 0.6359673 | 6.488017 | 0.9980906 | 0.2700702 | 0.06191028 | 64.64846 | 42.1637 | 0.601544 | 0.2179226 | 0.0133666 | 0 | 0.1671668 | 0.8194666 | 0.1671668 | 0.06133767 | 0.2782153 | 0.660447 | 3.49 | 1.66 | 478 | 63.4 | 1.38
2024-11-12 08:00 | 2.787083 | 3450 | 17.15492 | 16.62246 | 2024-11-09 | 1109.928 | 387.6752 | (-inf, 18.5] | normal | 9523.69999 | 490.0469 | 29.98743 | 3.48377 | 0.5315212 | 6.511785 | 1.032559 | 0.2793426 | 0.04175499 | 63.08583 | 41.56914 | 0.6075758 | 0.194696 | 0.01981048 | 0 | 0.1779177 | 0.8022718 | 0.1779177 | 0.02511606 | 0.2293993 | 0.7454847 | 3.49 | 1.66 | 478 | 63.4 | 1.38
2024-11-12 16:00 | 2.634022 | 3450 | 17.10415 | 16.63805 | 2024-11-10 | 1109.928 | 341.9522 | (-inf, 18.5] | normal | 8099.29292 | 492.6865 | 29.91556 | 3.448864 | 0.5258445 | 6.38365 | 0.9053714 | 0.2783868 | 0.04267016 | 64.49223 | 41.96234 | 0.6376655 | 0.231067 | 0.007359109 | 0 | 0.1239084 | 0.8687325 | 0.1239084 | 0.05417634 | 0.2567681 | 0.6890556 | 3.49 | 1.66 | 478 | 63.4 | 1.38
2024-11-13 | 2.661146 | 3450 | 17.16174 | 16.97647 | 2024-11-10 | 1051.186 | 351.257 | (-inf, 18.5] | normal | 8099.29292 | 492.6865 | 29.91556 | 3.448864 | 0.5258445 | 6.38365 | 0.9053714 | 0.2783868 | 0.04267016 | 64.49223 | 41.96234 | 0.6376655 | 0.231067 | 0.007359109 | 0 | 0.1239084 | 0.8687325 | 0.1239084 | 0.05417634 | 0.2567681 | 0.6890556 | 3.1 | 1.51 | 471 | 61.6 | 1.51
2024-11-13 08:00 | 2.736171 | 3450 | 17.21164 | 17.13557 | 2024-11-10 | 1051.186 | 357.1356 | (-inf, 18.5] | normal | 8099.29292 | 492.6865 | 29.91556 | 3.448864 | 0.5258445 | 6.38365 | 0.9053714 | 0.2783868 | 0.04267016 | 64.49223 | 41.96234 | 0.6376655 | 0.231067 | 0.007359109 | 0 | 0.1239084 | 0.8687325 | 0.1239084 | 0.05417634 | 0.2567681 | 0.6890556 | 3.1 | 1.51 | 471 | 61.6 | 1.51
2024-11-13 16:00 | 2.719271 | 3450 | 17.07425 | 16.79959 | 2024-11-10 | 1051.186 | 342.0728 | (-inf, 18.5] | normal | 8099.29292 | 492.6865 | 29.91556 | 3.448864 | 0.5258445 | 6.38365 | 0.9053714 | 0.2783868 | 0.04267016 | 64.49223 | 41.96234 | 0.6376655 | 0.231067 | 0.007359109 | 0 | 0.1239084 | 0.8687325 | 0.1239084 | 0.05417634 | 0.2567681 | 0.6890556 | 3.1 | 1.51 | 471 | 61.6 | 1.51
2024-11-14 | 2.744533 | 3450 | 17.2714 | 16.90652 | 2024-11-11 | 943.7187 | 363.3229 | (-inf, 18.5] | normal | 5699.55 | 488.2068 | 18.49156 | 3.52492 | 1.152549 | 6.488506 | 0.9750507 | 0.2486417 | 0.03164439 | 68.47429 | 42.29233 | 0.5940697 | 0.2464598 | 0 | 0 | 0.1594705 | 0.8405295 | 0.1594705 | 0.07562702 | 0.6004299 | 0.3239431 | 2.77 | 1.4 | 483 | 64 | 1.46
2024-11-14 08:00 | 2.792573 | 3450 | 17.36082 | 17.043 | 2024-11-11 | 943.7187 | 261.9461 | (-inf, 18.5] | normal | 5699.55 | 488.2068 | 18.49156 | 3.52492 | 1.152549 | 6.488506 | 0.9750507 | 0.2486417 | 0.03164439 | 68.47429 | 42.29233 | 0.5940697 | 0.2464598 | 0 | 0 | 0.1594705 | 0.8405295 | 0.1594705 | 0.07562702 | 0.6004299 | 0.3239431 | 2.77 | 1.4 | 483 | 64 | 1.46
2024-11-14 16:00 | 2.606308 | 3450 | 17.66691 | 16.91643 | 2024-11-12 | 943.7187 | 339.7062 | (-inf, 18.5] | normal | 7357.21529 | 486.6032 | 22.14336 | 3.571313 | 1.092062 | 6.440973 | 0.956469 | 0.2608578 | 0.06113461 | 68.27785 | 45.6947 | 0.6122017 | 0.2310785 | 0.01197695 | 0 | 0.1447429 | 0.8432802 | 0.1447429 | 0.05202843 | 0.516353 | 0.4316186 | 2.77 | 1.4 | 483 | 64 | 1.46
2024-11-15 | 2.489678 | 3450 | 17.1905 | 16.27628 | 2024-11-12 | 936.9979 | 331.8747 | (-inf, 18.5] | normal | 7357.21529 | 486.6032 | 22.14336 | 3.571313 | 1.092062 | 6.440973 | 0.956469 | 0.2608578 | 0.06113461 | 68.27785 | 45.6947 | 0.6122017 | 0.2310785 | 0.01197695 | 0 | 0.1447429 | 0.8432802 | 0.1447429 | 0.05202843 | 0.516353 | 0.4316186 | 2.72 | 1.16 | 477 | 68.78 | 0.93
2024-11-15 08:00 | 2.543928 | 3450 | 17.24014 | 17.10346 | 2024-11-12 | 936.9979 | 272.2205 | (-inf, 18.5] | normal | 7357.21529 | 486.6032 | 22.14336 | 3.571313 | 1.092062 | 6.440973 | 0.956469 | 0.2608578 | 0.06113461 | 68.27785 | 45.6947 | 0.6122017 | 0.2310785 | 0.01197695 | 0 | 0.1447429 | 0.8432802 | 0.1447429 | 0.05202843 | 0.516353 | 0.4316186 | 2.72 | 1.16 | 477 | 68.78 | 0.93
2024-11-15 16:00 | 2.524553 | 3450 | 17.50486 | 16.84141 | 2024-11-13 | 936.9979 | 337.7907 | (-inf, 18.5] | normal | 8568.45936 | 483.8599 | 23.91507 | 3.788199 | 1.315868 | 6.450657 | 0.9454828 | 0.2653202 | 0.02586914 | 73.23517 | 47.75207 | 0.577364 | 0.2735409 | 0.01043424 | 0 | 0.1386609 | 0.8509049 | 0.1386609 | 0.005115278 | 0.3352586 | 0.6596261 | 2.72 | 1.16 | 477 | 68.78 | 0.93
2024-11-16 | 2.557491 | 3450 | 17.10996 | 16.75721 | 2024-11-13 | 1055.053 | 351.9565 | (-inf, 18.5] | normal | 8568.45936 | 483.8599 | 23.91507 | 3.788199 | 1.315868 | 6.450657 | 0.9454828 | 0.2653202 | 0.02586914 | 73.23517 | 47.75207 | 0.577364 | 0.2735409 | 0.01043424 | 0 | 0.1386609 | 0.8509049 | 0.1386609 | 0.005115278 | 0.3352586 | 0.6596261 | 3.2 | 1.54 | 480 | 62.44333 | 0.66
2024-11-16 08:00 | 2.643753 | 3450 | 17.19643 | 16.6186 | 2024-11-13 | 1055.053 | 347.8554 | (-inf, 18.5] | normal | 8568.45936 | 483.8599 | 23.91507 | 3.788199 | 1.315868 | 6.450657 | 0.9454828 | 0.2653202 | 0.02586914 | 73.23517 | 47.75207 | 0.577364 | 0.2735409 | 0.01043424 | 0 | 0.1386609 | 0.8509049 | 0.1386609 | 0.005115278 | 0.3352586 | 0.6596261 | 3.2 | 1.54 | 480 | 62.44333 | 0.66
2024-11-16 16:00 | 2.722038 | 3450 | 17.1021 | 16.40155 | 2024-11-13 | 1055.053 | 354.3144 | (-inf, 18.5] | normal | 8568.45936 | 483.8599 | 23.91507 | 3.788199 | 1.315868 | 6.450657 | 0.9454828 | 0.2653202 | 0.02586914 | 73.23517 | 47.75207 | 0.577364 | 0.2735409 | 0.01043424 | 0 | 0.1386609 | 0.8509049 | 0.1386609 | 0.005115278 | 0.3352586 | 0.6596261 | 3.2 | 1.54 | 480 | 62.44333 | 0.66
2024-11-17 | 2.741552 | 3450 | 17.16458 | 16.58437 | 2024-11-14 | 1039.551 | 355.2228 | (-inf, 18.5] | normal | 6486.62 | 484.5787 | 29.11114 | 3.539886 | 0.3681692 | 6.374006 | 0.9202123 | 0.2729007 | 0.03121109 | 62.81474 | 41.50766 | 0.663737 | 0.1763492 | 0.02877153 | 0 | 0.1311423 | 0.8400862 | 0.1311423 | 0.02698324 | 0.2923772 | 0.6806395 | 3.17 | 1.68 | 463 | 60.86333 | 0.78
2024-11-17 08:00 | 2.739511 | 3450 | 17.25751 | 16.79861 | 2024-11-14 | 1039.551 | 353.8777 | (-inf, 18.5] | normal | 6486.62 | 484.5787 | 29.11114 | 3.539886 | 0.3681692 | 6.374006 | 0.9202123 | 0.2729007 | 0.03121109 | 62.81474 | 41.50766 | 0.663737 | 0.1763492 | 0.02877153 | 0 | 0.1311423 | 0.8400862 | 0.1311423 | 0.02698324 | 0.2923772 | 0.6806395 | 3.17 | 1.68 | 463 | 60.86333 | 0.78
2024-11-17 16:00 | 2.780302 | 3450 | 17.19818 | 16.74106 | 2024-11-14 | 1039.551 | 359.7499 | (-inf, 18.5] | normal | 6486.62 | 484.5787 | 29.11114 | 3.539886 | 0.3681692 | 6.374006 | 0.9202123 | 0.2729007 | 0.03121109 | 62.81474 | 41.50766 | 0.663737 | 0.1763492 | 0.02877153 | 0 | 0.1311423 | 0.8400862 | 0.1311423 | 0.02698324 | 0.2923772 | 0.6806395 | 3.17 | 1.68 | 463 | 60.86333 | 0.78
2024-11-18 | 2.731865 | 3450 | 17.14905 | 16.97903 | 2024-11-15 | 1120.107 | 373.4198 | (-inf, 18.5] | normal | 9098.07936 | 473.0317 | 27.35607 | 3.782385 | 0.66802 | 6.347031 | 0.7141531 | 0.277106 | 0.03594343 | 47.59887 | 32.61517 | 0.5804676 | 0.3509196 | 0.00982684 | 0 | 0.05878604 | 0.9313871 | 0.05878604 | 0.03248159 | 0.2182351 | 0.7492833 | 3.49 | 1.9 | 460 | 58.68667 | 0.58
2024-11-18 08:00 | 2.779698 | 3450 | 17.09289 | 17.14159 | 2024-11-15 | 1120.107 | 372.8073 | (-inf, 18.5] | normal | 9098.07936 | 473.0317 | 27.35607 | 3.782385 | 0.66802 | 6.347031 | 0.7141531 | 0.277106 | 0.03594343 | 47.59887 | 32.61517 | 0.5804676 | 0.3509196 | 0.00982684 | 0 | 0.05878604 | 0.9313871 | 0.05878604 | 0.03248159 | 0.2182351 | 0.7492833 | 3.49 | 1.9 | 460 | 58.68667 | 0.58
2024-11-18 16:00 | 2.702802 | 3450 | 17.27395 | 16.89223 | 2024-11-15 | 1120.107 | 373.1741 | (-inf, 18.5] | normal | 9098.07936 | 473.0317 | 27.35607 | 3.782385 | 0.66802 | 6.347031 | 0.7141531 | 0.277106 | 0.03594343 | 47.59887 | 32.61517 | 0.5804676 | 0.3509196 | 0.00982684 | 0 | 0.05878604 | 0.9313871 | 0.05878604 | 0.03248159 | 0.2182351 | 0.7492833 | 3.49 | 1.9 | 460 | 58.68667 | 0.58
2024-11-19 | 2.576865 | 3450 | 17.29675 | 16.807 | 2024-11-16 | 1026.115 | 369.2446 | (-inf, 18.5] | normal | 10755.36 | 469.3351 | 26.63444 | 4.197704 | 1.076582 | 6.621993 | 0.7587388 | 0.2634772 | 0.0363836 | 46.77351 | 33.76974 | 0.4061175 | 0.4564245 | 0 | 0 | 0.137458 | 0.862542 | 0.137458 | 0.07681751 | 0.275034 | 0.6481485 | 3.63 | 2.05 | 477 | 61.2 | 0.67
2024-11-19 08:00 | 2.555204 | 3450 | 17.2884 | 16.65251 | 2024-11-16 | 1026.115 | 338.6762 | (-inf, 18.5] | normal | 10755.36 | 469.3351 | 26.63444 | 4.197704 | 1.076582 | 6.621993 | 0.7587388 | 0.2634772 | 0.0363836 | 46.77351 | 33.76974 | 0.4061175 | 0.4564245 | 0 | 0 | 0.137458 | 0.862542 | 0.137458 | 0.07681751 | 0.275034 | 0.6481485 | 3.63 | 2.05 | 477 | 61.2 | 0.67
2024-11-19 16:00 | 2.408872 | 3450 | 17.05616 | 16.63511 | 2024-11-17 | 1026.115 | 314.5529 | (-inf, 18.5] | normal | 8960.26 | 485.1125 | 24.80093 | 4.328321 | 1.202485 | 6.656162 | 0.7825518 | 0.2534492 | 0.06306822 | 53.52466 | 36.56086 | 0.383432 | 0.4306761 | 0 | 0 | 0.1858919 | 0.8141081 | 0.1858919 | 0.1609831 | 0.3382759 | 0.500741 | 3.63 | 2.05 | 477 | 61.2 | 0.67
2024-11-20 | 2.404091 | 3450 | 17.22347 | 16.85203 | 2024-11-17 | 1061.968 | 315.4772 | (-inf, 18.5] | normal | 8960.26 | 485.1125 | 24.80093 | 4.328321 | 1.202485 | 6.656162 | 0.7825518 | 0.2534492 | 0.06306822 | 53.52466 | 36.56086 | 0.383432 | 0.4306761 | 0 | 0 | 0.1858919 | 0.8141081 | 0.1858919 | 0.1609831 | 0.3382759 | 0.500741 | 3.96 | 2.03 | 465 | 59.52 | 0.81
2024-11-20 08:00 | 2.400898 | 3450 | 17.30319 | 17.20624 | 2024-11-17 | 1061.968 | 367.7756 | (-inf, 18.5] | normal | 8960.26 | 485.1125 | 24.80093 | 4.328321 | 1.202485 | 6.656162 | 0.7825518 | 0.2534492 | 0.06306822 | 53.52466 | 36.56086 | 0.383432 | 0.4306761 | 0 | 0 | 0.1858919 | 0.8141081 | 0.1858919 | 0.1609831 | 0.3382759 | 0.500741 | 3.96 | 2.03 | 465 | 59.52 | 0.81
2024-11-20 16:00 | 2.33643 | 3450 | 17.53788 | 17.12082 | 2024-11-18 | 1061.968 | 375.3238 | (-inf, 18.5] | normal | 7057.25019 | 487.3241 | 27.21839 | 4.17507 | 1.067249 | 6.492256 | 0.589371 | 0.2588354 | 0.07253128 | 49.41282 | 35.16174 | 0.392226 | 0.4886066 | 0.009779356 | 0 | 0.1093881 | 0.8808325 | 0.1093881 | 0.2343552 | 0.1667899 | 0.598855 | 3.96 | 2.03 | 465 | 59.52 | 0.81
2024-11-21 | 4.546723 | 3123.926 | 17.62235 | 16.36663 | 2024-11-16 | 1116.664 | 377.3563 | (-inf, 18.5] | normal | 10755.36 | 469.3351 | 26.63444 | 4.197704 | 1.076582 | 6.621993 | 0.7587388 | 0.2634772 | 0.0363836 | 46.77351 | 33.76974 | 0.4061175 | 0.4564245 | 0 | 0 | 0.137458 | 0.862542 | 0.137458 | 0.07681751 | 0.275034 | 0.6481485 | 3.49 | 1.67 | 487 | 60.195 | 0.82
2024-11-21 16:00 | 2.985676 | 3351.867 | 17.54986 | 16.93467 | 2024-11-18 | 1116.664 | 366.2299 | (-inf, 18.5] | normal | 7057.25019 | 487.3241 | 27.21839 | 4.17507 | 1.067249 | 6.492256 | 0.589371 | 0.2588354 | 0.07253128 | 49.41282 | 35.16174 | 0.392226 | 0.4886066 | 0.009779356 | 0 | 0.1093881 | 0.8808325 | 0.1093881 | 0.2343552 | 0.1667899 | 0.598855 | 3.49 | 1.67 | 487 | 60.195 | 0.82
2024-11-22 | 2.233806 | 3548.462 | 17.60912 | 17.42039 | 2024-11-19 | 1003.232 | 362.5876 | (-inf, 18.5] | normal | 8380.02291 | 477.1159 | 24.84244 | 3.974457 | 0.7907298 | 6.574042 | 0.6353859 | 0.2465228 | 0.05082506 | 61.93793 | 43.7299 | 0.3578201 | 0.4758236 | 0.0283617 | 0 | 0.1379946 | 0.8336437 | 0.1379946 | 0.2877591 | 0.2750159 | 0.4372251 | 3.61 | 1.73 | 475 | 61.3 | 1.1
2024-11-22 08:00 | 2.239728 | 3550 | 17.68001 | 17.51596 | 2024-11-20 | 1003.232 | 313.7298 | (-inf, 18.5] | normal | 9244.54936 | 482.6076 | 23.74747 | 3.818846 | 0.6804592 | 6.569289 | 0.7579298 | 0.2568164 | 0.04041838 | 61.7441 | 39.38609 | 0.4029553 | 0.4048758 | 0.009671143 | 0 | 0.1824978 | 0.807831 | 0.1824978 | 0.165093 | 0.2290442 | 0.6058629 | 3.61 | 1.73 | 475 | 61.3 | 1.1
2024-11-22 16:00 | 2.141891 | 3550 | 17.7153 | 17.02015 | 2024-11-20 | 1003.232 | 323.7691 | (-inf, 18.5] | normal | 9244.54936 | 482.6076 | 23.74747 | 3.818846 | 0.6804592 | 6.569289 | 0.7579298 | 0.2568164 | 0.04041838 | 61.7441 | 39.38609 | 0.4029553 | 0.4048758 | 0.009671143 | 0 | 0.1824978 | 0.807831 | 0.1824978 | 0.165093 | 0.2290442 | 0.6058629 | 3.61 | 1.73 | 475 | 61.3 | 1.1
2024-11-23 | 2.100392 | 3550 | 17.65684 | 16.27386 | 2024-11-20 | 1050.688 | 336.6066 | (-inf, 18.5] | normal | 9244.54936 | 482.6076 | 23.74747 | 3.818846 | 0.6804592 | 6.569289 | 0.7579298 | 0.2568164 | 0.04041838 | 61.7441 | 39.38609 | 0.4029553 | 0.4048758 | 0.009671143 | 0 | 0.1824978 | 0.807831 | 0.1824978 | 0.165093 | 0.2290442 | 0.6058629 | 3.74 | 1.41 | 480 | 60.88 | 1.22
2024-11-23 08:00 | 2.17884 | 3550 | 17.85624 | 14.48005 | 2024-11-21 | 1050.688 | 351.9853 | (-inf, 18.5] | normal | 8120.77388 | 491.6292 | 26.26491 | 4.116253 | 0.6756447 | 6.589386 | 0.6428721 | 0.2488256 | 0.05359722 | 63.06926 | 48.99404 | 0.3425006 | 0.4675737 | 0.04770767 | 0 | 0.142218 | 0.8100743 | 0.142218 | 0.3016092 | 0.1569653 | 0.5414254 | 3.74 | 1.41 | 480 | 60.88 | 1.22
2024-11-23 16:00 | 2.148205 | 3321.436 | 17.72103 | 16.67816 | 2024-11-21 | 1050.688 | 356.7437 | (-inf, 18.5] | normal | 8120.77388 | 491.6292 | 26.26491 | 4.116253 | 0.6756447 | 6.589386 | 0.6428721 | 0.2488256 | 0.05359722 | 63.06926 | 48.99404 | 0.3425006 | 0.4675737 | 0.04770767 | 0 | 0.142218 | 0.8100743 | 0.142218 | 0.3016092 | 0.1569653 | 0.5414254 | 3.74 | 1.41 | 480 | 60.88 | 1.22
2024-11-24 | 3.043306 | 3436.324 | 17.55348 | 15.40604 | 2024-11-20 | 1108.299 | 358.4694 | (-inf, 18.5] | normal | 9244.54936 | 482.6076 | 23.74747 | 3.818846 | 0.6804592 | 6.569289 | 0.7579298 | 0.2568164 | 0.04041838 | 61.7441 | 39.38609 | 0.4029553 | 0.4048758 | 0.009671143 | 0 | 0.1824978 | 0.807831 | 0.1824978 | 0.165093 | 0.2290442 | 0.6058629 | 3.36 | 1.35 | 469 | 61.83333 | 0.87
2024-11-24 08:00 | 2.419546 | 3550 | 17.40976 | 16.63285 | 2024-11-21 | 1108.299 | 370.4544 | (-inf, 18.5] | normal | 8120.77388 | 491.6292 | 26.26491 | 4.116253 | 0.6756447 | 6.589386 | 0.6428721 | 0.2488256 | 0.05359722 | 63.06926 | 48.99404 | 0.3425006 | 0.4675737 | 0.04770767 | 0 | 0.142218 | 0.8100743 | 0.142218 | 0.3016092 | 0.1569653 | 0.5414254 | 3.36 | 1.35 | 469 | 61.83333 | 0.87
2024-11-24 16:00 | 2.456577 | 3550 | 17.3807 | 16.95616 | 2024-11-22 | 1108.299 | 373.1876 | (-inf, 18.5] | normal | 8328.65291 | 491.895 | 25.07265 | 4.128646 | 0.7495289 | 6.557548 | 0.7228178 | 0.2449698 | 0.07451334 | 63.14754 | 49.26377 | 0.4081133 | 0.3912503 | 0.02290387 | 0 | 0.1777325 | 0.7993636 | 0.1777325 | 0.2970873 | 0.2860748 | 0.4168379 | 3.36 | 1.35 | 469 | 61.83333 | 0.87
2024-11-25 | 2.522793 | 3550 | 17.57636 | 16.78134 | 2024-11-22 | 1038.883 | 370.2802 | (-inf, 18.5] | normal | 8328.65291 | 491.895 | 25.07265 | 4.128646 | 0.7495289 | 6.557548 | 0.7228178 | 0.2449698 | 0.07451334 | 63.14754 | 49.26377 | 0.4081133 | 0.3912503 | 0.02290387 | 0 | 0.1777325 | 0.7993636 | 0.1777325 | 0.2970873 | 0.2860748 | 0.4168379 | 3.09 | 1.52 | 475 | 61.11 | 0.63
2024-11-25 08:00 | 2.57018 | 3472.975 | 17.61138 | 17.2569 | 2024-11-22 | 1038.883 | 353.0138 | (-inf, 18.5] | normal | 8328.65291 | 491.895 | 25.07265 | 4.128646 | 0.7495289 | 6.557548 | 0.7228178 | 0.2449698 | 0.07451334 | 63.14754 | 49.26377 | 0.4081133 | 0.3912503 | 0.02290387 | 0 | 0.1777325 | 0.7993636 | 0.1777325 | 0.2970873 | 0.2860748 | 0.4168379 | 3.09 | 1.52 | 475 | 61.11 | 0.63
2024-11-25 16:00 | 2.418314 | 3450 | 17.52971 | 17.34437 | 2024-11-23 | 1038.883 | 358.8231 | (-inf, 18.5] | normal | 8931.62996 | 485.3203 | 27.10982 | 4.04759 | 0.8991726 | 6.232539 | 0.612224 | 0.2622077 | 0.05393189 | 44.91049 | 30.75879 | 0.551172 | 0.4020032 | 0.007974717 | 0 | 0.03885014 | 0.9531751 | 0.03885014 | 0.2815288 | 0.1162898 | 0.6021814 | 3.09 | 1.52 | 475 | 61.11 | 0.63
2024-11-26 | 2.363741 | 3450 | 17.33237 | 16.58473 | 2024-11-23 | 959.3134 | 352.6774 | (-inf, 18.5] | normal | 8931.62996 | 485.3203 | 27.10982 | 4.04759 | 0.8991726 | 6.232539 | 0.612224 | 0.2622077 | 0.05393189 | 44.91049 | 30.75879 | 0.551172 | 0.4020032 | 0.007974717 | 0 | 0.03885014 | 0.9531751 | 0.03885014 | 0.2815288 | 0.1162898 | 0.6021814 | 3.76 | 1.56 | 469 | 59.48 | 0.5
2024-11-26 08:00 | 2.412179 | 3450 | 17.09077 | 16.43872 | 2024-11-23 | 959.3134 | 271.2675 | (-inf, 18.5] | normal | 8931.62996 | 485.3203 | 27.10982 | 4.04759 | 0.8991726 | 6.232539 | 0.612224 | 0.2622077 | 0.05393189 | 44.91049 | 30.75879 | 0.551172 | 0.4020032 | 0.007974717 | 0 | 0.03885014 | 0.9531751 | 0.03885014 | 0.2815288 | 0.1162898 | 0.6021814 | 3.76 | 1.56 | 469 | 59.48 | 0.5
2024-11-26 16:00 | 2.380856 | 3450 | 16.96834 | 14.75035 | 2024-11-24 | 959.3134 | 306.3686 | (-inf, 18.5] | normal | 10658.94998 | 482.1776 | 27.52829 | 4.179273 | 1.227343 | 6.432144 | 0.6687778 | 0.2559941 | 0.05904641 | 49.67802 | 41.57627 | 0.4771785 | 0.4600877 | 0.03371683 | 0 | 0.029017 | 0.9372662 | 0.029017 | 0.3605509 | 0.07711145 | 0.5623376 | 3.76 | 1.56 | 469 | 59.48 | 0.5
2024-11-27 | 2.382148 | 3450 | 17.3628 | 9.291674 | 2024-11-24 | 1057.871 | 352.9843 | (-inf, 18.5] | normal | 10658.94998 | 482.1776 | 27.52829 | 4.179273 | 1.227343 | 6.432144 | 0.6687778 | 0.2559941 | 0.05904641 | 49.67802 | 41.57627 | 0.4771785 | 0.4600877 | 0.03371683 | 0 | 0.029017 | 0.9372662 | 0.029017 | 0.3605509 | 0.07711145 | 0.5623376 | 4.3 | 1.79 | 477 | 61.5 | 0.52
2024-11-27 08:00 | 2.32596 | 3450 | 17.12848 | 17.18718 | 2024-11-25 | 1057.871 | 352.4728 | (-inf, 18.5] | normal | 7200.99998 | 486.5651 | 30.20975 | 4.103027 | 0.7247395 | 6.825581 | 0.8674961 | 0.2340082 | 0.07019042 | 55.96763 | 44.8866 | 0.391167 | 0.4496081 | 0.02685479 | 0 | 0.1323701 | 0.8407751 | 0.1323701 | 0.4675071 | 0.07649581 | 0.4559971 | 4.3 | 1.79 | 477 | 61.5 | 0.52
2024-11-27 16:00 | 2.324023 | 3450 | 17.32002 | 17.1229 | 2024-11-25 | 1057.871 | 352.0391 | (-inf, 18.5] | normal | 7200.99998 | 486.5651 | 30.20975 | 4.103027 | 0.7247395 | 6.825581 | 0.8674961 | 0.2340082 | 0.07019042 | 55.96763 | 44.8866 | 0.391167 | 0.4496081 | 0.02685479 | 0 | 0.1323701 | 0.8407751 | 0.1323701 | 0.4675071 | 0.07649581 | 0.4559971 | 4.3 | 1.79 | 477 | 61.5 | 0.52
2024-11-28 | 2.313366 | 3450 | 17.41692 | 16.76725 | 2024-11-25 | 1092.375 | 357.1888 | (-inf, 18.5] | normal | 7200.99998 | 486.5651 | 30.20975 | 4.103027 | 0.7247395 | 6.825581 | 0.8674961 | 0.2340082 | 0.07019042 | 55.96763 | 44.8866 | 0.391167 | 0.4496081 | 0.02685479 | 0 | 0.1323701 | 0.8407751 | 0.1323701 | 0.4675071 | 0.07649581 | 0.4559971 | 4.56 | 1.88 | 460 | 62.36 | 0.84
2024-11-28 08:00 | 2.332741 | 3450 | 17.49021 | 16.81847 | 2024-11-26 | 1092.375 | 369.3074 | (-inf, 18.5] | normal | 9508.74 | 486.8041 | 30.14012 | 4.351228 | 1.023438 | 7.017047 | 1.021212 | 0.2715601 | 0.0986501 | 67.96569 | 52.4288 | 0.6396414 | 0.1704212 | 0.04144619 | 0 | 0.1484911 | 0.8100627 | 0.1484911 | 0.2944241 | 0.07749964 | 0.6280762 | 4.56 | 1.88 | 460 | 62.36 | 0.84
2024-11-28 16:00 | 2.25621 | 3450 | 17.23765 | 16.608 | 2024-11-26 | 1092.375 | 367.2737 | (-inf, 18.5] | normal | 9508.74 | 486.8041 | 30.14012 | 4.351228 | 1.023438 | 7.017047 | 1.021212 | 0.2715601 | 0.0986501 | 67.96569 | 52.4288 | 0.6396414 | 0.1704212 | 0.04144619 | 0 | 0.1484911 | 0.8100627 | 0.1484911 | 0.2944241 | 0.07749964 | 0.6280762 | 4.56 | 1.88 | 460 | 62.36 | 0.84
2024-11-29 | 2.235221 | 3450 | 17.24547 | 17.36442 | 2024-11-26 | 1046.482 | 363.2425 | (-inf, 18.5] | normal | 9508.74 | 486.8041 | 30.14012 | 4.351228 | 1.023438 | 7.017047 | 1.021212 | 0.2715601 | 0.0986501 | 67.96569 | 52.4288 | 0.6396414 | 0.1704212 | 0.04144619 | 0 | 0.1484911 | 0.8100627 | 0.1484911 | 0.2944241 | 0.07749964 | 0.6280762 | 4.04 | 1.69 | 454 | 61.10333 | 0.79
2024-11-29 08:00 | 2.255242 | 3450 | 17.42344 | 17.53552 | 2024-11-27 | 1046.482 | 355.1283 | (-inf, 18.5] | normal | 9247.89 | 475.8563 | 28.0082 | 4.294954 | 0.8206378 | 6.894918 | 0.9928529 | 0.2734272 | 0.09352568 | 54.57043 | 31.52272 | 0.734916 | 0.1521034 | 0.005817794 | 0 | 0.1071628 | 0.8870194 | 0.1071628 | 0.2451275 | 0.1488546 | 0.6060179 | 4.04 | 1.69 | 454 | 61.10333 | 0.79
2024-11-29 16:00 | 2.122523 | 3450 | 17.61187 | 7.181246 | 2024-11-27 | 1046.482 | 321.2467 | (-inf, 18.5] | normal | 9247.89 | 475.8563 | 28.0082 | 4.294954 | 0.8206378 | 6.894918 | 0.9928529 | 0.2734272 | 0.09352568 | 54.57043 | 31.52272 | 0.734916 | 0.1521034 | 0.005817794 | 0 | 0.1071628 | 0.8870194 | 0.1071628 | 0.2451275 | 0.1488546 | 0.6060179 | 4.04 | 1.69 | 454 | 61.10333 | 0.79
2024-11-30 | 2.159982 | 3450 | 17.79384 | 16.53418 | 2024-11-27 | 1000.226 | 335.9474 | (-inf, 18.5] | normal | 9247.89 | 475.8563 | 28.0082 | 4.294954 | 0.8206378 | 6.894918 | 0.9928529 | 0.2734272 | 0.09352568 | 54.57043 | 31.52272 | 0.734916 | 0.1521034 | 0.005817794 | 0 | 0.1071628 | 0.8870194 | 0.1071628 | 0.2451275 | 0.1488546 | 0.6060179 | 4.35 | 1.76 | 461 | 60.58 | 0.88
2024-11-30 08:00 | 2.169669 | 3450 | 17.60439 | 17.04513 | 2024-11-28 | 1000.226 | 332.2297 | (-inf, 18.5] | normal | 10151.34996 | 487.4424 | 29.24044 | 4.537927 | 1.044217 | 6.933204 | 1.023856 | 0.2506357 | 0.06020852 | 59.44308 | 32.35927 | 0.6436813 | 0.187339 | 0.007016527 | 0 | 0.1619632 | 0.8310203 | 0.1619632 | 0.2814661 | 0.152282 | 0.5662519 | 4.35 | 1.76 | 461 | 60.58 | 0.88
2024-11-30 16:00 | 2.208742 | 3195.586 | 17.6349 | 16.52605 | 2024-11-28 | 1000.226 | 334.0254 | (-inf, 18.5] | normal | 10151.34996 | 487.4424 | 29.24044 | 4.537927 | 1.044217 | 6.933204 | 1.023856 | 0.2506357 | 0.06020852 | 59.44308 | 32.35927 | 0.6436813 | 0.187339 | 0.007016527 | 0 | 0.1619632 | 0.8310203 | 0.1619632 | 0.2814661 | 0.152282 | 0.5662519 | 4.35 | 1.76 | 461 | 60.58 | 0.88
2024-12-01 | 2.109284 | 3450 | 17.54596 | 16.22026 | 2024-11-28 | 1050.154 | 350.7268 | (-inf, 18.5] | normal | 10151.34996 | 487.4424 | 29.24044 | 4.537927 | 1.044217 | 6.933204 | 1.023856 | 0.2506357 | 0.06020852 | 59.44308 | 32.35927 | 0.6436813 | 0.187339 | 0.007016527 | 0 | 0.1619632 | 0.8310203 | 0.1619632 | 0.2814661 | 0.152282 | 0.5662519 | 3.25 | 1.67 | 474 | 61.17 | 0.93
2024-12-01 08:00 | 2.118971 | 3450 | 17.42194 | 16.82889 | 2024-11-29 | 1050.154 | 313.7478 | (-inf, 18.5] | normal | 9009.94001 | 492.2267 | 35.54745 | 4.392052 | 0.9760772 | 6.819356 | 0.9721962 | 0.2687782 | 0.04833397 | 58.23658 | 38.61915 | 0.6951805 | 0.1767134 | 0.02766892 | 0 | 0.1004372 | 0.8718939 | 0.1004372 | 0.1861198 | 0.004485847 | 0.8093943 | 3.25 | 1.67 | 474 | 61.17 | 0.93
2024-12-01 16:00 | 2.113159 | 3450 | 17.30387 | 16.66692 | 2024-11-29 | 1050.154 | 361.9847 | (-inf, 18.5] | normal | 9009.94001 | 492.2267 | 35.54745 | 4.392052 | 0.9760772 | 6.819356 | 0.9721962 | 0.2687782 | 0.04833397 | 58.23658 | 38.61915 | 0.6951805 | 0.1767134 | 0.02766892 | 0 | 0.1004372 | 0.8718939 | 0.1004372 | 0.1861198 | 0.004485847 | 0.8093943 | 3.25 | 1.67 | 474 | 61.17 | 0.93
2024-12-02 | 2.168055 | 3450 | 17.47065 | 16.93131 | 2024-11-29 | 1024.134 | 358.3711 | (-inf, 18.5] | normal | 9009.94001 | 492.2267 | 35.54745 | 4.392052 | 0.9760772 | 6.819356 | 0.9721962 | 0.2687782 | 0.04833397 | 58.23658 | 38.61915 | 0.6951805 | 0.1767134 | 0.02766892 | 0 | 0.1004372 | 0.8718939 | 0.1004372 | 0.1861198 | 0.004485847 | 0.8093943 | 3.2 | 1.51 | 461 | 57.52 | 0.91
2024-12-02 08:00 | 2.208419 | 3450 | 17.47024 | 16.87674 | 2024-11-30 | 1024.134 | 361.9705 | (-inf, 18.5] | normal | 8726.53 | 476.35 | 35.62015 | 4.376114 | 1.061675 | 6.877145 | 1.00695 | 0.280264 | 0.05264499 | 49.1345 | 35.62794 | 0.7551309 | 0.1320898 | 0.006165374 | 0 | 0.1066139 | 0.8872207 | 0.1066139 | 0.1061375 | 0.05624472 | 0.8376178 | 3.2 | 1.51 | 461 | 57.52 | 0.91
2024-12-02 16:00 | 2.15124 | 3449.907 | 17.4456 | 17.01867 | 2024-11-30 | 1024.134 | 323.8213 | (-inf, 18.5] | normal | 8726.53 | 476.35 | 35.62015 | 4.376114 | 1.061675 | 6.877145 | 1.00695 | 0.280264 | 0.05264499 | 49.1345 | 35.62794 | 0.7551309 | 0.1320898 | 0.006165374 | 0 | 0.1066139 | 0.8872207 | 0.1066139 | 0.1061375 | 0.05624472 | 0.8376178 | 3.2 | 1.51 | 461 | 57.52 | 0.91
2024-12-05 16:00 | 2.904458 | 3125.989 | 17.27714 | 16.55934 | 2024-12-02 | 698.2492 | 217.3223 | (-inf, 18.5] | baixo | 9747.95 | 491.3383 | 28.33018 | 4.125672 | 0.8549955 | 6.83008 | 1.019193 | 0.2617797 | 0.05977025 | 49.81216 | 36.14638 | 0.7359919 | 0.1496249 | 0.005519347 | 0 | 0.1088639 | 0.8856168 | 0.1088639 | 0.193445 | 0.271369 | 0.5351861 | 3.2 | 1.71 | 469 | 59.1 | 0.97
2024-12-06 | 2.773309 | 3200 | 17.34304 | 16.15055 | 2024-12-03 | 816.3168 | 249.2082 | (-inf, 18.5] | baixo | 4021.92999 | 489.8182 | 24.17362 | 3.796119 | 0.3993924 | 6.81344 | 1.035712 | 0.2444129 | 0.06207101 | 57.48091 | 43.9494 | 0.6935627 | 0.1243144 | 0.04427428 | 0 | 0.1378487 | 0.817877 | 0.1378487 | 0.3195126 | 0.3629823 | 0.317505 | 3.17 | 1.56 | 467 | 60.78 | 1.08
2024-12-06 08:00 | 2.796286 | 3200 | 17.28531 | 16.22174 | 2024-12-03 | 816.3168 | 279.5685 | (-inf, 18.5] | baixo | 4021.92999 | 489.8182 | 24.17362 | 3.796119 | 0.3993924 | 6.81344 | 1.035712 | 0.2444129 | 0.06207101 | 57.48091 | 43.9494 | 0.6935627 | 0.1243144 | 0.04427428 | 0 | 0.1378487 | 0.817877 | 0.1378487 | 0.3195126 | 0.3629823 | 0.317505 | 3.17 | 1.56 | 467 | 60.78 | 1.08
2024-12-06 16:00 | 2.715517 | 3200 | 17.05786 | 15.88254 | 2024-12-03 | 816.3168 | 285.8924 | (-inf, 18.5] | baixo | 4021.92999 | 489.8182 | 24.17362 | 3.796119 | 0.3993924 | 6.81344 | 1.035712 | 0.2444129 | 0.06207101 | 57.48091 | 43.9494 | 0.6935627 | 0.1243144 | 0.04427428 | 0 | 0.1378487 | 0.817877 | 0.1378487 | 0.3195126 | 0.3629823 | 0.317505 | 3.17 | 1.56 | 467 | 60.78 | 1.08
2024-12-07 | 2.744761 | 3200 | 16.97035 | 16.13069 | 2024-12-04 | 849.6642 | 296.9072 | (-inf, 18.5] | baixo | 2266.1 | 495.1771 | 35.19834 | 3.891013 | 0.4494957 | 6.741766 | 1.053897 | 0.2644959 | 0.05211389 | 55.36454 | 31.29042 | 0.9196593 | 0 | 0 | 0 | 0.08034067 | 0.9196593 | 0.08034067 | 0.1068267 | 0.1833061 | 0.7098672 | 2.66 | 1.39 | 459 | 59.5 | 0.85
2024-12-07 08:00 | 2.859416 | 3199.942 | 17.03564 | 16.03996 | 2024-12-04 | 849.6642 | 274.4777 | (-inf, 18.5] | baixo | 2266.1 | 495.1771 | 35.19834 | 3.891013 | 0.4494957 | 6.741766 | 1.053897 | 0.2644959 | 0.05211389 | 55.36454 | 31.29042 | 0.9196593 | 0 | 0 | 0 | 0.08034067 | 0.9196593 | 0.08034067 | 0.1068267 | 0.1833061 | 0.7098672 | 2.66 | 1.39 | 459 | 59.5 | 0.85
2024-12-07 16:00 | 2.889327 | 3194.742 | 16.90882 | 16.0913 | 2024-12-04 | 849.6642 | 281.9698 | (-inf, 18.5] | baixo | 2266.1 | 495.1771 | 35.19834 | 3.891013 | 0.4494957 | 6.741766 | 1.053897 | 0.2644959 | 0.05211389 | 55.36454 | 31.29042 | 0.9196593 | 0 | 0 | 0 | 0.08034067 | 0.9196593 | 0.08034067 | 0.1068267 | 0.1833061 | 0.7098672 | 2.66 | 1.39 | 459 | 59.5 | 0.85
2024-12-08 16:00 | 3.319126 | 3045.787 | 17.00043 | 15.63855 | 2024-12-05 | 851.0126 | 281.7369 | (-inf, 18.5] | baixo | 6457.75 | 486.3053 | 33.94257 | 3.840441 | 0.3375366 | 6.571887 | 1.088876 | 0.2445266 | 0.05921965 | 53.53206 | 38.99709 | 0.805122 | 0.04819466 | 0.006423959 | 0 | 0.1402594 | 0.8533167 | 0.1402594 | 0.2538589 | 0.1877907 | 0.5583503 | 2.78 | 1.48 | 467 | 61.56 | 1.38
2024-12-09 | 3.042583 | 3307.551 | 17.09768 | 16.08466 | 2024-12-05 | 955.6874 | 289.8854 | (-inf, 18.5] | normal | 6457.75 | 486.3053 | 33.94257 | 3.840441 | 0.3375366 | 6.571887 | 1.088876 | 0.2445266 | 0.05921965 | 53.53206 | 38.99709 | 0.805122 | 0.04819466 | 0.006423959 | 0 | 0.1402594 | 0.8533167 | 0.1402594 | 0.2538589 | 0.1877907 | 0.5583503 | 3.18 | 1.31 | 464 | 58.9 | 0.56
2024-12-09 08:00 | 2.745427 | 3450 | 17.04994 | 16.3708 | 2024-12-06 | 955.6874 | 317.7293 | (-inf, 18.5] | normal | 9003.2 | 487.9691 | 32.06922 | 3.958451 | 0.6963258 | 6.309706 | 0.857256 | 0.2519814 | 0.05188329 | 39.84612 | 27.47089 | 0.6138595 | 0.2853663 | 0 | 0 | 0.1007742 | 0.8992258 | 0.1007742 | 0.2002088 | 0.2879898 | 0.5118014 | 3.18 | 1.31 | 464 | 58.9 | 0.56
2024-12-09 16:00 | 2.75124 | 3450 | 17.35474 | 16.54114 | 2024-12-06 | 955.6874 | 347.9377 | (-inf, 18.5] | normal | 9003.2 | 487.9691 | 32.06922 | 3.958451 | 0.6963258 | 6.309706 | 0.857256 | 0.2519814 | 0.05188329 | 39.84612 | 27.47089 | 0.6138595 | 0.2853663 | 0 | 0 | 0.1007742 | 0.8992258 | 0.1007742 | 0.2002088 | 0.2879898 | 0.5118014 | 3.18 | 1.31 | 464 | 58.9 | 0.56
2024-12-10 | 2.729928 | 3450 | 17.25842 | 15.69416 | 2024-12-07 | 991.7611 | 336.4566 | (-inf, 18.5] | normal | 9745.98 | 492.6716 | 31.95414 | 4.27444 | 1.056077 | 6.285082 | 0.7315469 | 0.2561922 | 0.05349508 | 35.57811 | 22.70248 | 0.5680947 | 0.365797 | 0 | 0 | 0.06610828 | 0.9338917 | 0.06610828 | 0.1986501 | 0.2955526 | 0.5057973 | 3.4 | 1.65 | 472 | 60 | 1.1
2024-12-10 08:00 | 2.744459 | 3430.857 | 17.16221 | 15.78814 | 2024-12-07 | 991.7611 | 326.5232 | (-inf, 18.5] | normal | 9745.98 | 492.6716 | 31.95414 | 4.27444 | 1.056077 | 6.285082 | 0.7315469 | 0.2561922 | 0.05349508 | 35.57811 | 22.70248 | 0.5680947 | 0.365797 | 0 | 0 | 0.06610828 | 0.9338917 | 0.06610828 | 0.1986501 | 0.2955526 | 0.5057973 | 3.4 | 1.65 | 472 | 60 | 1.1
2024-12-10 16:00 | 2.819466 | 3449.552 | 17.10502 | 12.03937 | 2024-12-07 | 991.7611 | 327.8943 | (-inf, 18.5] | normal | 9745.98 | 492.6716 | 31.95414 | 4.27444 | 1.056077 | 6.285082 | 0.7315469 | 0.2561922 | 0.05349508 | 35.57811 | 22.70248 | 0.5680947 | 0.365797 | 0 | 0 | 0.06610828 | 0.9338917 | 0.06610828 | 0.1986501 | 0.2955526 | 0.5057973 | 3.4 | 1.65 | 472 | 60 | 1.1
2024-12-11 | 2.567178 | 3450 | 17.10051 | 13.96683 | 2024-12-08 | 1002.978 | 331.1902 | (-inf, 18.5] | normal | 8369.73 | 488.1909 | 32.12509 | 4.053711 | 1.065555 | 6.38986 | 0.7618663 | 0.2604487 | 0.05529245 | 35.77715 | 22.994 | 0.6252615 | 0.2818287 | 0 | 0 | 0.09290981 | 0.9070902 | 0.09290981 | 0.2328044 | 0.210959 | 0.5562366 | 2.85 | 1.27 | 464 | 59.29 | 0.91
2024-12-11 08:00 | 2.528428 | 3418.126 | 16.82402 | 15.27938 | 2024-12-08 | 1002.978 | 335.6417 | (-inf, 18.5] | normal | 8369.73 | 488.1909 | 32.12509 | 4.053711 | 1.065555 | 6.38986 | 0.7618663 | 0.2604487 | 0.05529245 | 35.77715 | 22.994 | 0.6252615 | 0.2818287 | 0 | 0 | 0.09290981 | 0.9070902 | 0.09290981 | 0.2328044 | 0.210959 | 0.5562366 | 2.85 | 1.27 | 464 | 59.29 | 0.91
2024-12-11 16:00 | 2.175804 | 3450 | 16.95014 | 16.15536 | 2024-12-09 | 1002.978 | 334.2481 | (-inf, 18.5] | normal | 11196.21 | 474.026 | 36.31524 | 4.027725 | 0.9135498 | 6.35718 | 0.7459607 | 0.252682 | 0.04087372 | 32.79955 | 20.67452 | 0.6668015 | 0.243586 | 0 | 0 | 0.08961247 | 0.9103875 | 0.08961247 | 0.3003088 | 0.09572436 | 0.6039669 | 2.85 | 1.27 | 464 | 59.29 | 0.91
2024-12-12 | 2.138346 | 3450 | 17.17726 | 16.42483 | 2024-12-09 | 995.6743 | 329.9789 | (-inf, 18.5] | normal | 11196.21 | 474.026 | 36.31524 | 4.027725 | 0.9135498 | 6.35718 | 0.7459607 | 0.252682 | 0.04087372 | 32.79955 | 20.67452 | 0.6668015 | 0.243586 | 0 | 0 | 0.08961247 | 0.9103875 | 0.08961247 | 0.3003088 | 0.09572436 | 0.6039669 | 3.22 | 1.58 | 451 | 59.275 | 0.64
2024-12-12 08:00 | 2.073117 | 3369.913 | 17.26218 | 16.24101 | 2024-12-10 | 995.6743 | 346.2834 | (-inf, 18.5] | normal | 9723.44 | 477.171 | 36.20724 | 3.967071 | 0.7717087 | 6.425282 | 0.748805 | 0.250826 | 0.04129672 | 34.4877 | 23.10486 | 0.6664822 | 0.2269115 | 0 | 0 | 0.1066063 | 0.8933937 | 0.1066063 | 0.3245878 | 0.07282813 | 0.6025841 | 3.22 | 1.58 | 451 | 59.275 | 0.64
2024-12-12 16:00 | 2.136243 | 3300 | 17.12886 | 15.49308 | 2024-12-10 | 995.6743 | 335.5483 | (-inf, 18.5] | normal | 9723.44 | 477.171 | 36.20724 | 3.967071 | 0.7717087 | 6.425282 | 0.748805 | 0.250826 | 0.04129672 | 34.4877 | 23.10486 | 0.6664822 | 0.2269115 | 0 | 0 | 0.1066063 | 0.8933937 | 0.1066063 | 0.3245878 | 0.07282813 | 0.6025841 | 3.22 | 1.58 | 451 | 59.275 | 0.64
2024-12-13 | 2.224066 | 3300 | 17.03501 | 15.64783 | 2024-12-10 | 976.5458 | 342.0448 | (-inf, 18.5] | normal | 9723.44 | 477.171 | 36.20724 | 3.967071 | 0.7717087 | 6.425282 | 0.748805 | 0.250826 | 0.04129672 | 34.4877 | 23.10486 | 0.6664822 | 0.2269115 | 0 | 0 | 0.1066063 | 0.8933937 | 0.1066063 | 0.3245878 | 0.07282813 | 0.6025841 | 2.85 | 1.29 | 458 | 58.18333 | 1.15
2024-12-13 08:00 | 2.274367 | 3300 | 16.99176 | 15.7249 | 2024-12-11 | 976.5458 | 340.1157 | (-inf, 18.5] | normal | 6285.09 | 485.303 | 32.34607 | 4.216564 | 1.115402 | 6.688741 | 0.9331305 | 0.266625 | 0.05489357 | 47.74069 | 33.5645 | 0.6531191 | 0.2183017 | 0.00856031 | 0 | 0.1200189 | 0.8714208 | 0.1200189 | 0.214492 | 0.140894 | 0.644614 | 2.85 | 1.29 | 458 | 58.18333 | 1.15
2024-12-13 16:00 | 2.217989 | 3156.225 | 17.11959 | 15.76497 | 2024-12-11 | 976.5458 | 289.6725 | (-inf, 18.5] | normal | 6285.09 | 485.303 | 32.34607 | 4.216564 | 1.115402 | 6.688741 | 0.9331305 | 0.266625 | 0.05489357 | 47.74069 | 33.5645 | 0.6531191 | 0.2183017 | 0.00856031 | 0 | 0.1200189 | 0.8714208 | 0.1200189 | 0.214492 | 0.140894 | 0.644614 | 2.85 | 1.29 | 458 | 58.18333 | 1.15
2024-12-15 | 2.732834 | 3450 | 17.1648 | 15.66978 | 2024-12-12 | 702.296 | 214.3579 | (-inf, 18.5] | baixo | 7401.62 | 478.2034 | 32.85796 | 4.592618 | 1.222377 | 6.921399 | 0.9028411 | 0.2712156 | 0.0588571 | 48.73583 | 27.87513 | 0.5934072 | 0.3154896 | 0.004845996 | 0 | 0.08625721 | 0.9088968 | 0.08625721 | 0.2046211 | 0.1798837 | 0.6154952 | 2.57 | 1.26 | 464 | 58.6 | 0.5
2024-12-15 08:00 | 2.741552 | 3450 | 17.08437 | 15.91224 | 2024-12-12 | 702.296 | 237.9659 | (-inf, 18.5] | baixo | 7401.62 | 478.2034 | 32.85796 | 4.592618 | 1.222377 | 6.921399 | 0.9028411 | 0.2712156 | 0.0588571 | 48.73583 | 27.87513 | 0.5934072 | 0.3154896 | 0.004845996 | 0 | 0.08625721 | 0.9088968 | 0.08625721 | 0.2046211 | 0.1798837 | 0.6154952 | 2.57 | 1.26 | 464 | 58.6 | 0.5
2024-12-15 16:00 | 2.620136 | 3233.33 | 16.988 | 15.73353 | 2024-12-13 | 702.296 | 254.8632 | (-inf, 18.5] | baixo | 8743.42998 | 489.4016 | 35.46027 | 4.448571 | 1.197434 | 6.991262 | 0.879206 | 0.2532521 | 0.0637232 | 51.81573 | 24.29212 | 0.4896925 | 0.3961725 | 0.004073185 | 0 | 0.1100618 | 0.885865 | 0.1100618 | 0.2679309 | 0.197447 | 0.5346221 | 2.57 | 1.26 | 464 | 58.6 | 0.5
2024-12-16 | 3.05252 | 3004.259 | 16.85417 | 15.37212 | 2024-12-12 | 965.3096 | 281.2029 | (-inf, 18.5] | normal | 7401.62 | 478.2034 | 32.85796 | 4.592618 | 1.222377 | 6.921399 | 0.9028411 | 0.2712156 | 0.0588571 | 48.73583 | 27.87513 | 0.5934072 | 0.3154896 | 0.004845996 | 0 | 0.08625721 | 0.9088968 | 0.08625721 | 0.2046211 | 0.1798837 | 0.6154952 | 2.52 | 1.38 | 460 | 61.32 | 0.56
2024-12-16 08:00 | 3.034212 | 3282.675 | 16.76141 | 15.79202 | 2024-12-13 | 965.3096 | 335.5022 | (-inf, 18.5] | normal | 8743.42998 | 489.4016 | 35.46027 | 4.448571 | 1.197434 | 6.991262 | 0.879206 | 0.2532521 | 0.0637232 | 51.81573 | 24.29212 | 0.4896925 | 0.3961725 | 0.004073185 | 0 | 0.1100618 | 0.885865 | 0.1100618 | 0.2679309 | 0.197447 | 0.5346221 | 2.52 | 1.38 | 460 | 61.32 | 0.56
2024-12-16 16:00 | 2.711488 | 3449.994 | 16.84855 | 16.37628 | 2024-12-13 | 965.3096 | 341.3222 | (-inf, 18.5] | normal | 8743.42998 | 489.4016 | 35.46027 | 4.448571 | 1.197434 | 6.991262 | 0.879206 | 0.2532521 | 0.0637232 | 51.81573 | 24.29212 | 0.4896925 | 0.3961725 | 0.004073185 | 0 | 0.1100618 | 0.885865 | 0.1100618 | 0.2679309 | 0.197447 | 0.5346221 | 2.52 | 1.38 | 460 | 61.32 | 0.56
2024-12-17 | 2.715073 | 3450 | 17.30708 | 16.43482 | 2024-12-14 | 1046.9 | 344.0735 | (-inf, 18.5] | normal | 9258.36 | 482.3671 | 25.73559 | 4.387944 | 1.104618 | 7.252176 | 0.9059102 | 0.2882763 | 0.05672279 | 56.97198 | 22.939 | 0.5171132 | 0.3897029 | 0 | 0 | 0.09318389 | 0.9068161 | 0.09318389 | 0.1313958 | 0.1013138 | 0.7672903 | 3.47 | 1.74 | 474 | 62.4 | 0.69
2024-12-17 08:00 | 2.696667 | 3450 | 17.18055 | 15.85038 | 2024-12-14 | 1046.9 | 357.7543 | (-inf, 18.5] | normal | 9258.36 | 482.3671 | 25.73559 | 4.387944 | 1.104618 | 7.252176 | 0.9059102 | 0.2882763 | 0.05672279 | 56.97198 | 22.939 | 0.5171132 | 0.3897029 | 0 | 0 | 0.09318389 | 0.9068161 | 0.09318389 | 0.1313958 | 0.1013138 | 0.7672903 | 3.47 | 1.74 | 474 | 62.4 | 0.69
2024-12-17 16:00 | 2.635959 | 3493.021 | 17.40518 | 16.18069 | 2024-12-15 | 1046.9 | 341.1382 | (-inf, 18.5] | normal | 8536.93 | 484.3359 | 24.74169 | 4.498276 | 1.129324 | 7.484715 | 0.9146715 | 0.2774672 | 0.0614324 | 65.8092 | 21.97382 | 0.6566892 | 0.2296106 | 0 | 0 | 0.1137001 | 0.8862999 | 0.1137001 | 0.2459854 | 0.08873447 | 0.6652801 | 3.47 | 1.74 | 474 | 62.4 | 0.69
2024-12-18 | 2.642865 | 3500 | 17.0893 | 13.97324 | 2024-12-15 | 1000.407 | 346.3962 | (-inf, 18.5] | normal | 8536.93 | 484.3359 | 24.74169 | 4.498276 | 1.129324 | 7.484715 | 0.9146715 | 0.2774672 | 0.0614324 | 65.8092 | 21.97382 | 0.6566892 | 0.2296106 | 0 | 0 | 0.1137001 | 0.8862999 | 0.1137001 | 0.2459854 | 0.08873447 | 0.6652801 | 3.26 | 1.97 | 476 | 63.795 | 0.72
2024-12-18 08:00 | 2.714801 | 3403.866 | 17.15621 | 16.20263 | 2024-12-15 | 1000.407 | 355.7311 | (-inf, 18.5] | normal | 8536.93 | 484.3359 | 24.74169 | 4.498276 | 1.129324 | 7.484715 | 0.9146715 | 0.2774672 | 0.0614324 | 65.8092 | 21.97382 | 0.6566892 | 0.2296106 | 0 | 0 | 0.1137001 | 0.8862999 | 0.1137001 | 0.2459854 | 0.08873447 | 0.6652801 | 3.26 | 1.97 | 476 | 63.795 | 0.72
2024-12-18 16:00 | 4.189658 | 3417.501 | 17.6194 | 15.89989 | 2024-12-14 | 1000.407 | 317.0272 | (-inf, 18.5] | normal | 9258.36 | 482.3671 | 25.73559 | 4.387944 | 1.104618 | 7.252176 | 0.9059102 | 0.2882763 | 0.05672279 | 56.97198 | 22.939 | 0.5171132 | 0.3897029 | 0 | 0 | 0.09318389 | 0.9068161 | 0.09318389 | 0.1313958 | 0.1013138 | 0.7672903 | 3.26 | 1.97 | 476 | 63.795 | 0.72
2024-12-19 | 2.289549 | 3500 | 17.31601 | 15.41102 | 2024-12-16 | 1060.735 | 353.7018 | (-inf, 18.5] | normal | 7930.93 | 492.5742 | 28.20161 | 4.237105 | 0.9858995 | 7.690911 | 0.9198355 | 0.2732092 | 0.0602721 | 75.89606 | 19.81081 | 0.8707629 | 0 | 0 | 0 | 0.1292371 | 0.8707629 | 0.1292371 | 0.2387173 | 0.08723945 | 0.6740433 | 3.34 | 1.84 | 478 |  | 0.82
2024-12-19 08:00 | 2.299351 | 3500 | 17.20995 | 15.85911 | 2024-12-17 | 1060.735 | 353.3958 | (-inf, 18.5] | normal | 8812.48996 | 500.5512 | 33.45785 | 4.505211 | 1.090456 | 7.746166 | 0.8520731 | 0.2750878 | 0.05663253 | 80.26376 | 29.13471 | 0.8824915 | 0.00360999 | 0.01043625 | 0 | 0.1034622 | 0.8861015 | 0.1034622 | 0.155068 | 0.1304399 | 0.7144921 | 3.34 | 1.84 | 478 |  | 0.82
2024-12-19 16:00 | 2.254217 | 3500 | 17.24354 | 15.94777 | 2024-12-17 | 1060.735 | 353.7494 | (-inf, 18.5] | normal | 8812.48996 | 500.5512 | 33.45785 | 4.505211 | 1.090456 | 7.746166 | 0.8520731 | 0.2750878 | 0.05663253 | 80.26376 | 29.13471 | 0.8824915 | 0.00360999 | 0.01043625 | 0 | 0.1034622 | 0.8861015 | 0.1034622 | 0.155068 | 0.1304399 | 0.7144921 | 3.34 | 1.84 | 478 |  | 0.82
2024-12-20 | 2.19565 | 3500 | 17.37434 | 16.20366 | 2024-12-17 | 1043.837 | 349.9787 | (-inf, 18.5] | normal | 8812.48996 | 500.5512 | 33.45785 | 4.505211 | 1.090456 | 7.746166 | 0.8520731 | 0.2750878 | 0.05663253 | 80.26376 | 29.13471 | 0.8824915 | 0.00360999 | 0.01043625 | 0 | 0.1034622 | 0.8861015 | 0.1034622 | 0.155068 | 0.1304399 | 0.7144921 | 3.34 | 1.86 | 483 | 63.795 | 0.96
2024-12-20 08:00 | 2.157772 | 3500 | 17.52186 | 15.74909 | 2024-12-18 | 1043.837 | 346.9375 | (-inf, 18.5] | normal | 6069.98001 | 491.0674 | 37.1893 | 4.790812 | 1.007582 | 7.833374 | 0.7553755 | 0.2980409 | 0.07065681 | 80.53157 | 34.01912 | 0.8796303 | 0.008920453 | 0.02346869 | 0 | 0.08798055 | 0.8885508 | 0.08798055 | 0.09467445 | 0.08300119 | 0.8223244 | 3.34 | 1.86 | 483 | 63.795 | 0.96
2024-12-20 16:00 | 2.138355 | 3500 | 17.45571 | 15.37031 | 2024-12-18 | 1043.837 | 345.3384 | (-inf, 18.5] | normal | 6069.98001 | 491.0674 | 37.1893 | 4.790812 | 1.007582 | 7.833374 | 0.7553755 | 0.2980409 | 0.07065681 | 80.53157 | 34.01912 | 0.8796303 | 0.008920453 | 0.02346869 | 0 | 0.08798055 | 0.8885508 | 0.08798055 | 0.09467445 | 0.08300119 | 0.8223244 | 3.34 | 1.86 | 483 | 63.795 | 0.96
2024-12-21 | 2.194377 | 3457.631 | 17.46889 | 14.21058 | 2024-12-18 | 1044.103 | 349.5847 | (-inf, 18.5] | normal | 6069.98001 | 491.0674 | 37.1893 | 4.790812 | 1.007582 | 7.833374 | 0.7553755 | 0.2980409 | 0.07065681 | 80.53157 | 34.01912 | 0.8796303 | 0.008920453 | 0.02346869 | 0 | 0.08798055 | 0.8885508 | 0.08798055 | 0.09467445 | 0.08300119 | 0.8223244 | 3.39 | 1.87 | 478 | 63.73667 | 0.84
2024-12-21 08:00 | 2.201961 | 3450 | 17.54023 | 16.30971 | 2024-12-19 | 1044.103 | 343.7491 | (-inf, 18.5] | normal | 7945.26 | 483.8419 | 36.95416 | 4.563652 | 1.042444 | 7.718677 | 0.8468039 | 0.2909528 | 0.07473849 | 72.0239 | 28.06289 | 0.889996 | 0 | 0 | 0 | 0.110004 | 0.889996 | 0.110004 | 0.1037638 | 0.3040077 | 0.5922286 | 3.39 | 1.87 | 478 | 63.73667 | 0.84
2024-12-21 16:00 | 2.179679 | 3450 | 17.36593 | 15.64806 | 2024-12-19 | 1044.103 | 346.9524 | (-inf, 18.5] | normal | 7945.26 | 483.8419 | 36.95416 | 4.563652 | 1.042444 | 7.718677 | 0.8468039 | 0.2909528 | 0.07473849 | 72.0239 | 28.06289 | 0.889996 | 0 | 0 | 0 | 0.110004 | 0.889996 | 0.110004 | 0.1037638 | 0.3040077 | 0.5922286 | 3.39 | 1.87 | 478 | 63.73667 | 0.84
2024-12-22 | 2.214247 | 3450 | 17.33467 | 15.69277 | 2024-12-19 | 1022.002 | 349.7468 | (-inf, 18.5] | normal | 7945.26 | 483.8419 | 36.95416 | 4.563652 | 1.042444 | 7.718677 | 0.8468039 | 0.2909528 | 0.07473849 | 72.0239 | 28.06289 | 0.889996 | 0 | 0 | 0 | 0.110004 | 0.889996 | 0.110004 | 0.1037638 | 0.3040077 | 0.5922286 | 3.56 | 2.13 | 475 | 63.61 | 1.16
2024-12-22 08:00 | 2.161596 | 3450 | 17.30397 | 15.7721 | 2024-12-20 | 1022.002 | 343.3644 | (-inf, 18.5] | normal | 8643.8 | 490.7139 | 39.58929 | 4.599128 | 1.2319 | 7.688717 | 0.773266 | 0.2768529 | 0.056379 | 72.72407 | 25.64902 | 0.8961487 | 0 | 0 | 0 | 0.1038513 | 0.8961487 | 0.1038513 | 0.1591557 | 0.1334448 | 0.7073995 | 3.56 | 2.13 | 475 | 63.61 | 1.16
2024-12-22 16:00 | 2.252981 | 3450 | 17.12472 | 16.18217 | 2024-12-20 | 1022.002 | 358.233 | (-inf, 18.5] | normal | 8643.8 | 490.7139 | 39.58929 | 4.599128 | 1.2319 | 7.688717 | 0.773266 | 0.2768529 | 0.056379 | 72.72407 | 25.64902 | 0.8961487 | 0 | 0 | 0 | 0.1038513 | 0.8961487 | 0.1038513 | 0.1591557 | 0.1334448 | 0.7073995 | 3.56 | 2.13 | 475 | 63.61 | 1.16
2024-12-23 | 2.250398 | 3450 | 17.21723 | 16.46385 | 2024-12-20 | 1057.194 | 351.4152 | (-inf, 18.5] | normal | 8643.8 | 490.7139 | 39.58929 | 4.599128 | 1.2319 | 7.688717 | 0.773266 | 0.2768529 | 0.056379 | 72.72407 | 25.64902 | 0.8961487 | 0 | 0 | 0 | 0.1038513 | 0.8961487 | 0.1038513 | 0.1591557 | 0.1334448 | 0.7073995 | 3.29 | 1.49 | 471 | 63.86 | 1.22
2024-12-23 08:00 | 2.257179 | 3450 | 17.38914 | 16.24356 | 2024-12-21 | 1057.194 | 350.6244 | (-inf, 18.5] | normal | 8709.59 | 482.3287 | 34.62544 | 4.692653 | 1.300751 | 7.730049 | 0.7117895 | 0.2894284 | 0.05887153 | 76.22816 | 25.44629 | 0.8922934 | 0 | 0 | 0 | 0.1077066 | 0.8922934 | 0.1077066 | 0.1462709 | 0 | 0.8537291 | 3.29 | 1.49 | 471 | 63.86 | 1.22
2024-12-23 16:00 | 2.201961 | 3450 | 17.44132 | 16.19423 | 2024-12-21 | 1057.194 | 354.9428 | (-inf, 18.5] | normal | 8709.59 | 482.3287 | 34.62544 | 4.692653 | 1.300751 | 7.730049 | 0.7117895 | 0.2894284 | 0.05887153 | 76.22816 | 25.44629 | 0.8922934 | 0 | 0 | 0 | 0.1077066 | 0.8922934 | 0.1077066 | 0.1462709 | 0 | 0.8537291 | 3.29 | 1.49 | 471 | 63.86 | 1.22
2024-12-24 | 2.218429 | 3450 | 17.15303 | 15.53458 | 2024-12-21 | 1020.054 | 355.2643 | (-inf, 18.5] | normal | 8709.59 | 482.3287 | 34.62544 | 4.692653 | 1.300751 | 7.730049 | 0.7117895 | 0.2894284 | 0.05887153 | 76.22816 | 25.44629 | 0.8922934 | 0 | 0 | 0 | 0.1077066 | 0.8922934 | 0.1077066 | 0.1462709 | 0 | 0.8537291 | 3.48 | 1.77 | 474 | 62.64 | 0.99
2024-12-24 08:00 | 2.297221 | 3450 | 17.09649 | 16.01709 | 2024-12-22 | 1020.054 | 357.3233 | (-inf, 18.5] | normal | 7912.13 | 487.1723 | 40.57516 | 4.562148 | 1.200459 | 7.80911 | 0.6546086 | 0.2676721 | 0.06679813 | 78.26571 | 24.08587 | 0.8831478 | 0 | 0 | 0 | 0.1168522 | 0.8831478 | 0.1168522 | 0.2322838 | 0.1289855 | 0.6387307 | 3.48 | 1.77 | 474 | 62.64 | 0.99
2024-12-24 16:00 | 2.318275 | 3450 | 17.12679 | 15.4442 | 2024-12-22 | 1020.054 | 306.738 | (-inf, 18.5] | normal | 7912.13 | 487.1723 | 40.57516 | 4.562148 | 1.200459 | 7.80911 | 0.6546086 | 0.2676721 | 0.06679813 | 78.26571 | 24.08587 | 0.8831478 | 0 | 0 | 0 | 0.1168522 | 0.8831478 | 0.1168522 | 0.2322838 | 0.1289855 | 0.6387307 | 3.48 | 1.77 | 474 | 62.64 | 0.99
2024-12-25 | 2.362772 | 3450 | 16.97777 | 15.29297 | 2024-12-22 | 1019.675 | 286.7055 | (-inf, 18.5] | normal | 7912.13 | 487.1723 | 40.57516 | 4.562148 | 1.200459 | 7.80911 | 0.6546086 | 0.2676721 | 0.06679813 | 78.26571 | 24.08587 | 0.8831478 | 0 | 0 | 0 | 0.1168522 | 0.8831478 | 0.1168522 | 0.2322838 | 0.1289855 | 0.6387307 | 3.26 | 1.59 | 468 | 66.11 | 0.83
2024-12-25 08:00 | 2.351147 | 3450 | 16.97493 | 16.29798 | 2024-12-22 | 1019.675 | 376.8775 | (-inf, 18.5] | normal | 7912.13 | 487.1723 | 40.57516 | 4.562148 | 1.200459 | 7.80911 | 0.6546086 | 0.2676721 | 0.06679813 | 78.26571 | 24.08587 | 0.8831478 | 0 | 0 | 0 | 0.1168522 | 0.8831478 | 0.1168522 | 0.2322838 | 0.1289855 | 0.6387307 | 3.26 | 1.59 | 468 | 66.11 | 0.83
2024-12-25 16:00 | 2.319179 | 3450 | 17.39628 | 16.69631 | 2024-12-23 | 1019.675 | 377.0089 | (-inf, 18.5] | normal | 7891.15 | 486.0612 | 38.01709 | 4.527941 | 1.204419 | 7.924928 | 0.4672222 | 0.2672806 | 0.06426569 | 84.76718 | 16.67454 | 0.9088219 | 0 | 0 | 0 | 0.09117809 | 0.9088219 | 0.09117809 | 0.323053 | 0.1616646 | 0.5152823 | 3.26 | 1.59 | 468 | 66.11 | 0.83
2024-12-26 | 2.391512 | 3450 | 17.43541 | 15.99495 | 2024-12-23 | 980.6532 | 365.5898 | (-inf, 18.5] | normal | 7891.15 | 486.0612 | 38.01709 | 4.527941 | 1.204419 | 7.924928 | 0.4672222 | 0.2672806 | 0.06426569 | 84.76718 | 16.67454 | 0.9088219 | 0 | 0 | 0 | 0.09117809 | 0.9088219 | 0.09117809 | 0.323053 | 0.1616646 | 0.5152823 | 3.84 | 1.79 | 467 | 62.9 | 1
2024-12-26 08:00 | 2.393772 | 3450 | 17.35347 | 15.66755 | 2024-12-23 | 980.6532 | 370.6781 | (-inf, 18.5] | normal | 7891.15 | 486.0612 | 38.01709 | 4.527941 | 1.204419 | 7.924928 | 0.4672222 | 0.2672806 | 0.06426569 | 84.76718 | 16.67454 | 0.9088219 | 0 | 0 | 0 | 0.09117809 | 0.9088219 | 0.09117809 | 0.323053 | 0.1616646 | 0.5152823 | 3.84 | 1.79 | 467 | 62.9 | 1
2024-12-26 16:00 | 2.305616 | 3450 | 17.19678 | 15.79986 | 2024-12-24 | 980.6532 | 378.389 | (-inf, 18.5] | normal | 8305.06 | 475.9363 | 28.24906 | 4.755266 | 1.327035 | 7.77734 | 0.7168712 | 0.2876409 | 0.07150224 | 77.30803 | 24.22329 | 0.8891146 | 0 | 0 | 0 | 0.1108854 | 0.8891146 | 0.1108854 | 0.1535931 | 0.2309146 | 0.6154922 | 3.84 | 1.79 | 467 | 62.9 | 1
2024-12-27 | 2.402491 | 3450 | 17.3416 | 15.69992 | 2024-12-24 | 1094.303 | 374.3007 | (-inf, 18.5] | normal | 8305.06 | 475.9363 | 28.24906 | 4.755266 | 1.327035 | 7.77734 | 0.7168712 | 0.2876409 | 0.07150224 | 77.30803 | 24.22329 | 0.8891146 | 0 | 0 | 0 | 0.1108854 | 0.8891146 | 0.1108854 | 0.1535931 | 0.2309146 | 0.6154922 | 3.71 | 1.59 | 487 | 61.9 | 1.14
2024-12-27 08:00 | 2.435429 | 3490.899 | 17.40828 | 15.76375 | 2024-12-24 | 1094.303 | 360.925 | (-inf, 18.5] | normal | 8305.06 | 475.9363 | 28.24906 | 4.755266 | 1.327035 | 7.77734 | 0.7168712 | 0.2876409 | 0.07150224 | 77.30803 | 24.22329 | 0.8891146 | 0 | 0 | 0 | 0.1108854 | 0.8891146 | 0.1108854 | 0.1535931 | 0.2309146 | 0.6154922 | 3.71 | 1.59 | 487 | 61.9 | 1.14
2024-12-27 16:00 | 2.128488 | 3500 | 17.29519 | 15.96074 | 2024-12-25 | 1094.303 | 358.1868 | (-inf, 18.5] | normal | 10132.75996 | 472.5498 | 27.28788 | 4.522406 | 1.254293 | 7.503496 | 0.9245424 | 0.2991825 | 0.05986005 | 70.4605 | 31.83224 | 0.8899712 | 0.002671874 | 0.0070294 | 0 | 0.1003276 | 0.892643 | 0.1003276 | 0.05968374 | 0.2290282 | 0.7112881 | 3.71 | 1.59 | 487 | 61.9 | 1.14
2024-12-28 | 2.177188 | 3500 | 17.51645 | 15.90255 | 2024-12-25 | 1049.796 | 363.4102 | (-inf, 18.5] | normal | 10132.75996 | 472.5498 | 27.28788 | 4.522406 | 1.254293 | 7.503496 | 0.9245424 | 0.2991825 | 0.05986005 | 70.4605 | 31.83224 | 0.8899712 | 0.002671874 | 0.0070294 | 0 | 0.1003276 | 0.892643 | 0.1003276 | 0.05968374 | 0.2290282 | 0.7112881 | 3.66 | 1.68 | 470 | 64.9 | 0.84
2024-12-28 08:00 | 2.196286 | 3500 | 17.55456 | 13.90823 | 2024-12-26 | 1049.796 | 338.4469 | (-inf, 18.5] | normal | 9070.46 | 489.2228 | 30.28811 | 4.419104 | 1.220269 | 7.676598 | 0.7965048 | 0.2980328 | 0.05918251 | 77.64613 | 26.44284 | 0.878391 | 0 | 0 | 0 | 0.121609 | 0.878391 | 0.121609 | 0.1108268 | 0.1504543 | 0.7387189 | 3.66 | 1.68 | 470 | 64.9 | 0.84
2024-12-28 16:00 | 2.339841 | 3500 | 17.56896 | 15.55994 | 2024-12-26 | 1049.796 | 346.5666 | (-inf, 18.5] | normal | 9070.46 | 489.2228 | 30.28811 | 4.419104 | 1.220269 | 7.676598 | 0.7965048 | 0.2980328 | 0.05918251 | 77.64613 | 26.44284 | 0.878391 | 0 | 0 | 0 | 0.121609 | 0.878391 | 0.121609 | 0.1108268 | 0.1504543 | 0.7387189 | 3.66 | 1.68 | 470 | 64.9 | 0.84
2024-12-29 | 2.421644 | 3499.956 | 17.47673 | 15.75331 | 2024-12-26 | 1040.338 | 347.3167 | (-inf, 18.5] | normal | 9070.46 | 489.2228 | 30.28811 | 4.419104 | 1.220269 | 7.676598 | 0.7965048 | 0.2980328 | 0.05918251 | 77.64613 | 26.44284 | 0.878391 | 0 | 0 | 0 | 0.121609 | 0.878391 | 0.121609 | 0.1108268 | 0.1504543 | 0.7387189 | 3.42 | 2.09 | 479 | 62.44 | 0.91
2024-12-29 08:00 | 2.430917 | 3500.28 | 17.77726 | 16.11802 | 2024-12-26 | 1040.338 | 346.8951 | (-inf, 18.5] | normal | 9070.46 | 489.2228 | 30.28811 | 4.419104 | 1.220269 | 7.676598 | 0.7965048 | 0.2980328 | 0.05918251 | 77.64613 | 26.44284 | 0.878391 | 0 | 0 | 0 | 0.121609 | 0.878391 | 0.121609 | 0.1108268 | 0.1504543 | 0.7387189 | 3.42 | 2.09 | 479 | 62.44 | 0.91
2024-12-29 16:00 | 2.501857 | 3500 | 17.51502 | 15.82589 | 2024-12-27 | 1040.338 | 345.4462 | (-inf, 18.5] | normal | 8721.56 | 489.4753 | 29.02093 | 4.146658 | 1.006418 | 7.499072 | 0.8550018 | 0.287866 | 0.05967132 | 74.70336 | 28.6972 | 0.8919849 | 0.01911241 | 0 | 0 | 0.08890267 | 0.9110973 | 0.08890267 | 0.1783144 | 0.05632135 | 0.7653642 | 3.42 | 2.09 | 479 | 62.44 | 0.91
2024-12-30 | 2.501857 | 3500 | 17.39318 | 15.52264 | 2024-12-27 | 995.9275 | 347.4944 | (-inf, 18.5] | normal | 8721.56 | 489.4753 | 29.02093 | 4.146658 | 1.006418 | 7.499072 | 0.8550018 | 0.287866 | 0.05967132 | 74.70336 | 28.6972 | 0.8919849 | 0.01911241 | 0 | 0 | 0.08890267 | 0.9110973 | 0.08890267 | 0.1783144 | 0.05632135 | 0.7653642 | 3 | 1.86 | 466 | 64.22 | 1.09
2024-12-30 08:00 | 2.596393 | 3500 | 17.54774 | 15.59494 | 2024-12-27 | 995.9275 | 339.0783 | (-inf, 18.5] | normal | 8721.56 | 489.4753 | 29.02093 | 4.146658 | 1.006418 | 7.499072 | 0.8550018 | 0.287866 | 0.05967132 | 74.70336 | 28.6972 | 0.8919849 | 0.01911241 | 0 | 0 | 0.08890267 | 0.9110973 | 0.08890267 | 0.1783144 | 0.05632135 | 0.7653642 | 3 | 1.86 | 466 | 64.22 | 1.09
2024-12-30 16:00 | 3.611406 | 3330.839 | 17.52719 | 14.07102 | 2024-12-27 | 995.9275 | 304.5386 | (-inf, 18.5] | normal | 8721.56 | 489.4753 | 29.02093 | 4.146658 | 1.006418 | 7.499072 | 0.8550018 | 0.287866 | 0.05967132 | 74.70336 | 28.6972 | 0.8919849 | 0.01911241 | 0 | 0 | 0.08890267 | 0.9110973 | 0.08890267 | 0.1783144 | 0.05632135 | 0.7653642 | 3 | 1.86 | 466 | 64.22 | 1.09
2024-12-31 | 2.477407 | 3450 | 17.20058 | 14.86638 | 2024-12-28 | 1018.194 | 332.634 | (-inf, 18.5] | normal | 10379.94998 | 483.2669 | 24.46654 | 4.131456 | 1.031395 | 7.449838 | 0.8159509 | 0.284359 | 0.0641961 | 77.94125 | 34.88411 | 0.7301174 | 0.1681772 | 0.020586 | 0 | 0.08111939 | 0.8982946 | 0.08111939 | 0.1627824 | 0.1646755 | 0.6725421 | 2.84 | 1.84 | 459 | 66.51 | 0.78
2024-12-31 08:00 | 2.498074 | 3450 | 17.20058 | 14.70089 | 2024-12-28 | 1018.194 | 342.7288 | (-inf, 18.5] | normal | 10379.94998 | 483.2669 | 24.46654 | 4.131456 | 1.031395 | 7.449838 | 0.8159509 | 0.284359 | 0.0641961 | 77.94125 | 34.88411 | 0.7301174 | 0.1681772 | 0.020586 | 0 | 0.08111939 | 0.8982946 | 0.08111939 | 0.1627824 | 0.1646755 | 0.6725421 | 2.84 | 1.84 | 459 | 66.51 | 0.78
2024-12-31 16:00 | 3.560797 | 3414.244 | 17.28707 | 14.87056 | 2024-12-28 | 1018.194 | 339.4264 | (-inf, 18.5] | normal | 10379.94998 | 483.2669 | 24.46654 | 4.131456 | 1.031395 | 7.449838 | 0.8159509 | 0.284359 | 0.0641961 | 77.94125 | 34.88411 | 0.7301174 | 0.1681772 | 0.020586 | 0 | 0.08111939 | 0.8982946 | 0.08111939 | 0.1627824 | 0.1646755 | 0.6725421 | 2.84 | 1.84 | 459 | 66.51 | 0.78
2025-01-01 | 2.713782 | 3482.807 | 17.39284 | 15.62114 | 2024-12-29 | 927.0814 | 316.9883 | (-inf, 18.5] | normal | 9615.83 | 483.9031 | 25.46913 | 4.06389 | 1.003735 | 7.597322 | 0.7694491 | 0.2936531 | 0.06950594 | 83.93965 | 32.18846 | 0.7239174 | 0.1827164 | 0.01111093 | 0 | 0.08225526 | 0.9066338 | 0.08225526 | 0.1574847 | 0.1017522 | 0.7407631 | 3.595 | 2.105 | 495.5 | 66.55 | 1.09
2025-01-01 08:00 | 2.675968 | 3500 | 17.40143 | 15.68895 | 2024-12-29 | 927.0814 | 303.8388 | (-inf, 18.5] | normal | 9615.83 | 483.9031 | 25.46913 | 4.06389 | 1.003735 | 7.597322 | 0.7694491 | 0.2936531 | 0.06950594 | 83.93965 | 32.18846 | 0.7239174 | 0.1827164 | 0.01111093 | 0 | 0.08225526 | 0.9066338 | 0.08225526 | 0.1574847 | 0.1017522 | 0.7407631 | 3.595 | 2.105 | 495.5 | 66.55 | 1.09
2025-01-01 16:00 | 2.759682 | 3500 | 17.51301 | 15.92647 | 2024-12-29 | 927.0814 | 304.0263 | (-inf, 18.5] | normal | 9615.83 | 483.9031 | 25.46913 | 4.06389 | 1.003735 | 7.597322 | 0.7694491 | 0.2936531 | 0.06950594 | 83.93965 | 32.18846 | 0.7239174 | 0.1827164 | 0.01111093 | 0 | 0.08225526 | 0.9066338 | 0.08225526 | 0.1574847 | 0.1017522 | 0.7407631 | 3.595 | 2.105 | 495.5 | 66.55 | 1.09
2025-01-02 | 2.736764 | 3500 | 17.43842 | 15.96274 | 2024-12-30 | 959.8068 | 323.9618 | (-inf, 18.5] | normal | 9273.08 | 502.8851 | 28.99864 | 3.991266 | 0.9476237 | 7.606475 | 0.7673563 | 0.3097204 | 0.04668264 | 89.37444 | 31.9467 | 0.7969849 | 0.07257718 | 0.003867994 | 0 | 0.1265699 | 0.8695621 | 0.1265699 | 0.01767027 | 0.04042679 | 0.9419029 | 3.84 | 2.37 | 493 | 67.17 | 0.54
2025-01-02 08:00 | 2.70081 | 3500 | 17.18333 | 15.45081 | 2024-12-30 | 959.8068 | 326.5192 | (-inf, 18.5] | normal | 9273.08 | 502.8851 | 28.99864 | 3.991266 | 0.9476237 | 7.606475 | 0.7673563 | 0.3097204 | 0.04668264 | 89.37444 | 31.9467 | 0.7969849 | 0.07257718 | 0.003867994 | 0 | 0.1265699 | 0.8695621 | 0.1265699 | 0.01767027 | 0.04042679 | 0.9419029 | 3.84 | 2.37 | 493 | 67.17 | 0.54
2025-01-02 16:00 | 2.668011 | 3500 | 16.95842 | 11.46927 | 2024-12-30 | 959.8068 | 354.3281 | (-inf, 18.5] | normal | 9273.08 | 502.8851 | 28.99864 | 3.991266 | 0.9476237 | 7.606475 | 0.7673563 | 0.3097204 | 0.04668264 | 89.37444 | 31.9467 | 0.7969849 | 0.07257718 | 0.003867994 | 0 | 0.1265699 | 0.8695621 | 0.1265699 | 0.01767027 | 0.04042679 | 0.9419029 | 3.84 | 2.37 | 493 | 67.17 | 0.54
2025-01-03 | 2.721485 | 3500 | 17.04624 | 14.33243 | 2024-12-31 | 1055.553 | 360.1727 | (-inf, 18.5] | normal | 10391.84 | 498.0321 | 35.15632 | 4.141732 | 1.082564 | 7.00504 | 0.9091825 | 0.2717399 | 0.06316443 | 65.97074 | 31.61917 | 0.8929179 | 0 | 0 | 0 | 0.1070821 | 0.8929179 | 0.1070821 | 0.1048611 | 0.2761263 | 0.6190126 | 3.43 | 2.04 | 496 | 62.26 | 0.94
2025-01-03 08:00 | 2.715756 | 3500 | 17.00319 | 15.82448 | 2024-12-31 | 1055.553 | 362.6494 | (-inf, 18.5] | normal | 10391.84 | 498.0321 | 35.15632 | 4.141732 | 1.082564 | 7.00504 | 0.9091825 | 0.2717399 | 0.06316443 | 65.97074 | 31.61917 | 0.8929179 | 0 | 0 | 0 | 0.1070821 | 0.8929179 | 0.1070821 | 0.1048611 | 0.2761263 | 0.6190126 | 3.43 | 2.04 | 496 | 62.26 | 0.94
2025-01-03 16:00 | 2.488488 | 3500 | 17.41756 | 16.16653 | 2025-01-01 | 1055.553 | 362.4931 | (-inf, 18.5] | normal | 10738.97 | 492.3854 | 35.28066 | 4.170091 | 1.046278 | 6.60444 | 0.772225 | 0.2593228 | 0.0488588 | 51.94971 | 25.95972 | 0.929212 | 0 | 0 | 0 | 0.07078798 | 0.929212 | 0.07078798 | 0.2165133 | 0.2832227 | 0.500264 | 3.43 | 2.04 | 496 | 62.26 | 0.94
2025-01-04 | 2.468753 | 3500 | 17.06593 | 15.6414 | 2025-01-01 | 1099.661 | 364.3137 | (-inf, 18.5] | normal | 10738.97 | 492.3854 | 35.28066 | 4.170091 | 1.046278 | 6.60444 | 0.772225 | 0.2593228 | 0.0488588 | 51.94971 | 25.95972 | 0.929212 | 0 | 0 | 0 | 0.07078798 | 0.929212 | 0.07078798 | 0.2165133 | 0.2832227 | 0.500264 | 3.08 | 1.74 | 477 | 62.485 | 0.92
2025-01-04 08:00 | 2.554695 | 3500 | 16.91684 | 16.06737 | 2025-01-01 | 1099.661 | 370.1513 | (-inf, 18.5] | normal | 10738.97 | 492.3854 | 35.28066 | 4.170091 | 1.046278 | 6.60444 | 0.772225 | 0.2593228 | 0.0488588 | 51.94971 | 25.95972 | 0.929212 | 0 | 0 | 0 | 0.07078798 | 0.929212 | 0.07078798 | 0.2165133 | 0.2832227 | 0.500264 | 3.08 | 1.74 | 477 | 62.485 | 0.92
2025-01-04 16:00 | 2.599576 | 3500 | 17.066 | 15.94001 | 2025-01-02 | 1099.661 | 362.3864 | (-inf, 18.5] | normal | 8963.83 | 477.8349 | 30.82672 | 4.03669 | 1.035278 | 6.410927 | 0.6241125 | 0.2540267 | 0.04611039 | 43.12771 | 15.53089 | 0.8526099 | 0.05935186 | 0 | 0 | 0.08803826 | 0.9119617 | 0.08803826 | 0.3121199 | 0.1255457 | 0.5623344 | 3.08 | 1.74 | 477 | 62.485 | 0.92
2025-01-05 | 2.733581 | 3500 | 17.12143 | 16.03951 | 2025-01-02 | 1108.871 | 367.8845 | (-inf, 18.5] | normal | 8963.83 | 477.8349 | 30.82672 | 4.03669 | 1.035278 | 6.410927 | 0.6241125 | 0.2540267 | 0.04611039 | 43.12771 | 15.53089 | 0.8526099 | 0.05935186 | 0 | 0 | 0.08803826 | 0.9119617 | 0.08803826 | 0.3121199 | 0.1255457 | 0.5623344 | 3.45 | 2.16 | 474 | 64.195 | 0.69
2025-01-05 08:00 | 2.484668 | 3500 | 17.18193 | 16.02637 | 2025-01-02 | 1108.871 | 368.3868 | (-inf, 18.5] | normal | 8963.83 | 477.8349 | 30.82672 | 4.03669 | 1.035278 | 6.410927 | 0.6241125 | 0.2540267 | 0.04611039 | 43.12771 | 15.53089 | 0.8526099 | 0.05935186 | 0 | 0 | 0.08803826 | 0.9119617 | 0.08803826 | 0.3121199 | 0.1255457 | 0.5623344 | 3.45 | 2.16 | 474 | 64.195 | 0.69
2025-01-05 16:00 | 2.565835 | 3500 | 17.08242 | 15.77618 | 2025-01-03 | 1108.871 | 368.4102 | (-inf, 18.5] | normal | 8754.27 | 470.9499 | 27.35034 | 4.140998 | 0.9893214 | 6.378779 | 0.5627297 | 0.2546021 | 0.04110396 | 45.20275 | 15.19317 | 0.8415048 | 0.09262908 | 0 | 0 | 0.06586614 | 0.9341339 | 0.06586614 | 0.246699 | 0.1948786 | 0.5584223 | 3.45 | 2.16 | 474 | 64.195 | 0.69
2025-01-06 | 2.613581 | 3500 | 17.02959 | 15.78999 | 2025-01-03 | 1055.165 | 339.8609 | (-inf, 18.5] | normal | 8754.27 | 470.9499 | 27.35034 | 4.140998 | 0.9893214 | 6.378779 | 0.5627297 | 0.2546021 | 0.04110396 | 45.20275 | 15.19317 | 0.8415048 | 0.09262908 | 0 | 0 | 0.06586614 | 0.9341339 | 0.06586614 | 0.246699 | 0.1948786 | 0.5584223 | 3.48 | 1.54 | 486 | 62.41667 | 0.78
2025-01-06 08:00 | 2.660371 | 3500 | 17.01425 | 15.80009 | 2025-01-03 | 1055.165 | 348.3871 | (-inf, 18.5] | normal | 8754.27 | 470.9499 | 27.35034 | 4.140998 | 0.9893214 | 6.378779 | 0.5627297 | 0.2546021 | 0.04110396 | 45.20275 | 15.19317 | 0.8415048 | 0.09262908 | 0 | 0 | 0.06586614 | 0.9341339 | 0.06586614 | 0.246699 | 0.1948786 | 0.5584223 | 3.48 | 1.54 | 486 | 62.41667 | 0.78
2025-01-06 16:00 | 2.559151 | 3500 | 17.06047 | 15.81629 | 2025-01-04 | 1055.165 | 354.0846 | (-inf, 18.5] | normal | 11583.235 | 481.4353 | 21.01589 | 3.931408 | 0.8370804 | 6.426271 | 0.5249223 | 0.2564061 | 0.04146823 | 44.09562 | 17.68285 | 0.8454584 | 0.09481991 | 0.000489283 | 0 | 0.05923238 | 0.9402783 | 0.05923238 | 0.1021749 | 0.368027 | 0.5297981 | 3.48 | 1.54 | 486 | 62.41667 | 0.78
2025-01-07 | 2.752679 | 3500 | 17.01437 | 15.60542 | 2025-01-04 | 986.4118 | 347.2046 | (-inf, 18.5] | normal | 11583.235 | 481.4353 | 21.01589 | 3.931408 | 0.8370804 | 6.426271 | 0.5249223 | 0.2564061 | 0.04146823 | 44.09562 | 17.68285 | 0.8454584 | 0.09481991 | 0.000489283 | 0 | 0.05923238 | 0.9402783 | 0.05923238 | 0.1021749 | 0.368027 | 0.5297981 | 3.64 | 1.72 | 460 | 63.65 | 0.54
2025-01-07 08:00 | 2.765411 | 3467.402 | 16.98826 | 15.70909 | 2025-01-04 | 986.4118 | 324.7746 | (-inf, 18.5] | normal | 11583.235 | 481.4353 | 21.01589 | 3.931408 | 0.8370804 | 6.426271 | 0.5249223 | 0.2564061 | 0.04146823 | 44.09562 | 17.68285 | 0.8454584 | 0.09481991 | 0.000489283 | 0 | 0.05923238 | 0.9402783 | 0.05923238 | 0.1021749 | 0.368027 | 0.5297981 | 3.64 | 1.72 | 460 | 63.65 | 0.54
2025-01-07 16:00 | 2.49209 | 3474.787 | 16.94982 | 15.62489 | 2025-01-05 | 986.4118 | 314.9642 | (-inf, 18.5] | normal | 10189.11595 | 482.0014 | 21.91683 | 4.370784 | 1.249366 | 6.474774 | 0.5317499 | 0.2574174 | 0.03482333 | 43.80033 | 20.6765 | 0.9148625 | 0.01876569 | 0.0002527874 | 0 | 0.06611903 | 0.9336282 | 0.06611903 | 0.09065796 | 0.3185203 | 0.5908218 | 3.64 | 1.72 | 460 | 63.65 | 0.54
2025-01-08 | 2.499366 | 3450 | 16.8546 | 14.48775 | 2025-01-05 | 956.025 | 320.8355 | (-inf, 18.5] | normal | 10189.11595 | 482.0014 | 21.91683 | 4.370784 | 1.249366 | 6.474774 | 0.5317499 | 0.2574174 | 0.03482333 | 43.80033 | 20.6765 | 0.9148625 | 0.01876569 | 0.0002527874 | 0 | 0.06611903 | 0.9336282 | 0.06611903 | 0.09065796 | 0.3185203 | 0.5908218 | 3.5 | 1.57 | 471 |  | 0.63
2025-01-08 08:00 | 2.476116 | 3427.915 | 16.8975 | 15.99756 | 2025-01-05 | 956.025 | 318.0088 | (-inf, 18.5] | normal | 10189.11595 | 482.0014 | 21.91683 | 4.370784 | 1.249366 | 6.474774 | 0.5317499 | 0.2574174 | 0.03482333 | 43.80033 | 20.6765 | 0.9148625 | 0.01876569 | 0.0002527874 | 0 | 0.06611903 | 0.9336282 | 0.06611903 | 0.09065796 | 0.3185203 | 0.5908218 | 3.5 | 1.57 | 471 |  | 0.63
2025-01-08 16:00 | 2.478699 | 3508.224 | 16.76206 | 16.10891 | 2025-01-06 | 956.025 | 315.8708 | (-inf, 18.5] | normal | 11097.34 | 486.3156 | 26.2586 | 4.103171 | 1.046822 | 6.47154 | 0.6786762 | 0.2491148 | 0.03563446 | 53.26555 | 49.72648 | 0.8462262 | 0.04073679 | 0 | 0 | 0.113037 | 0.886963 | 0.113037 | 0.1401804 | 0.4046285 | 0.4551911 | 3.5 | 1.57 | 471 |  | 0.63
2025-01-09 | 2.452689 | 3525 | 16.65019 | 16.44227 | 2025-01-06 | 895.296 | 332.1728 | (-inf, 18.5] | baixo | 11097.34 | 486.3156 | 26.2586 | 4.103171 | 1.046822 | 6.47154 | 0.6786762 | 0.2491148 | 0.03563446 | 53.26555 | 49.72648 | 0.8462262 | 0.04073679 | 0 | 0 | 0.113037 | 0.886963 | 0.113037 | 0.1401804 | 0.4046285 | 0.4551911 | 3.41 | 1.23 | 486 | 64.7 | 0.74
2025-01-09 08:00 | 2.569445 | 3489.714 | 16.87928 | 16.2657 | 2025-01-06 | 895.296 | 324.6754 | (-inf, 18.5] | baixo | 11097.34 | 486.3156 | 26.2586 | 4.103171 | 1.046822 | 6.47154 | 0.6786762 | 0.2491148 | 0.03563446 | 53.26555 | 49.72648 | 0.8462262 | 0.04073679 | 0 | 0 | 0.113037 | 0.886963 | 0.113037 | 0.1401804 | 0.4046285 | 0.4551911 | 3.41 | 1.23 | 486 | 64.7 | 0.74
2025-01-09 16:00 | 2.544541 | 3480.39 | 17.15465 | 15.33276 | 2025-01-07 | 895.296 | 280.018 | (-inf, 18.5] | baixo | 7856.315 | 490.5953 | 30.88102 | 4.019847 | 0.7992406 | 6.282546 | 0.6665062 | 0.2531516 | 0.0437411 | 78.29992 | 85.54933 | 0.9020824 | 0.0005869558 | 0.0007213916 | 0 | 0.09660924 | 0.9026694 | 0.09660924 | 0.1648109 | 0.3917299 | 0.4434592 | 3.41 | 1.23 | 486 | 64.7 | 0.74
2025-01-10 | 2.602653 | 3500 | 17.07389 | 15.31139 | 2025-01-07 | 1058.28 | 350.7919 | (-inf, 18.5] | normal | 7856.315 | 490.5953 | 30.88102 | 4.019847 | 0.7992406 | 6.282546 | 0.6665062 | 0.2531516 | 0.0437411 | 78.29992 | 85.54933 | 0.9020824 | 0.0005869558 | 0.0007213916 | 0 | 0.09660924 | 0.9026694 | 0.09660924 | 0.1648109 | 0.3917299 | 0.4434592 | 3.4 | 1.58 | 463 | 64.495 | 0.78
2025-01-10 08:00 | 2.660371 | 3500 | 16.8913 | 15.52529 | 2025-01-07 | 1058.28 | 348.4318 | (-inf, 18.5] | normal | 7856.315 | 490.5953 | 30.88102 | 4.019847 | 0.7992406 | 6.282546 | 0.6665062 | 0.2531516 | 0.0437411 | 78.29992 | 85.54933 | 0.9020824 | 0.0005869558 | 0.0007213916 | 0 | 0.09660924 | 0.9026694 | 0.09660924 | 0.1648109 | 0.3917299 | 0.4434592 | 3.4 | 1.58 | 463 | 64.495 | 0.78
2025-01-10 16:00 | 2.33443 | 3500 | 16.76125 | 16.21673 | 2025-01-08 | 1058.28 | 353.9016 | (-inf, 18.5] | normal | 9323.4 | 479.1402 | 32.91058 | 4.205692 | 0.8517081 | 6.215548 | 0.7626393 | 0.2508148 | 0.04747675 | 79.34453 | 70.1185 | 0.9077558 | 0 | 0 | 0 | 0.09224425 | 0.9077558 | 0.09224425 | 0.183786 | 0.4373941 | 0.37882 | 3.4 | 1.58 | 463 | 64.495 | 0.78
2025-01-11 | 2.3513 | 3500 | 16.70413 | 14.91572 | 2025-01-08 | 1055.954 | 360.0446 | (-inf, 18.5] | normal | 9323.4 | 479.1402 | 32.91058 | 4.205692 | 0.8517081 | 6.215548 | 0.7626393 | 0.2508148 | 0.04747675 | 79.34453 | 70.1185 | 0.9077558 | 0 | 0 | 0 | 0.09224425 | 0.9077558 | 0.09224425 | 0.183786 | 0.4373941 | 0.37882 | 3.98 | 2.04 | 463 | 63.875 | 0.77
2025-01-11 08:00 | 2.427374 | 3500 | 16.80416 | 11.3727 | 2025-01-08 | 1055.954 | 358.0699 | (-inf, 18.5] | normal | 9323.4 | 479.1402 | 32.91058 | 4.205692 | 0.8517081 | 6.215548 | 0.7626393 | 0.2508148 | 0.04747675 | 79.34453 | 70.1185 | 0.9077558 | 0 | 0 | 0 | 0.09224425 | 0.9077558 | 0.09224425 | 0.183786 | 0.4373941 | 0.37882 | 3.98 | 2.04 | 463 | 63.875 | 0.77
2025-01-11 16:00 | 2.377719 | 3500 | 16.88608 | 16.39523 | 2025-01-09 | 1055.954 | 336.2726 | (-inf, 18.5] | normal | 9757.87 | 472.714 | 29.43404 | 4.31133 | 0.964892 | 6.182634 | 0.7400526 | 0.2584473 | 0.04296294 | 80.18074 | 72.02649 | 0.9204458 | 0 | 0 | 0 | 0.07955425 | 0.9204458 | 0.07955425 | 0.1633748 | 0.2402676 | 0.5963576 | 3.98 | 2.04 | 463 | 63.875 | 0.77
2025-01-12 | 4.159919 | 3007.535 | 17.59713 | 10.99943 | 2025-01-07 | 864.9895 | 283.2411 | (-inf, 18.5] | baixo | 7856.315 | 490.5953 | 30.88102 | 4.019847 | 0.7992406 | 6.282546 | 0.6665062 | 0.2531516 | 0.0437411 | 78.29992 | 85.54933 | 0.9020824 | 0.0005869558 | 0.0007213916 | 0 | 0.09660924 | 0.9026694 | 0.09660924 | 0.1648109 | 0.3917299 | 0.4434592 | 3.58 | 1.87 | 453 | 62.2 | 0.31
2025-01-12 08:00 | 2.634022 | 3450 | 17.29726 | 14.7098 | 2025-01-09 | 864.9895 | 292.2165 | (-inf, 18.5] | baixo | 9757.87 | 472.714 | 29.43404 | 4.31133 | 0.964892 | 6.182634 | 0.7400526 | 0.2584473 | 0.04296294 | 80.18074 | 72.02649 | 0.9204458 | 0 | 0 | 0 | 0.07955425 | 0.9204458 | 0.07955425 | 0.1633748 | 0.2402676 | 0.5963576 | 3.58 | 1.87 | 453 | 62.2 | 0.31
2025-01-12 16:00 | 2.595272 | 3450 | 16.97 | 15.89557 | 2025-01-10 | 864.9895 | 289.7916 | (-inf, 18.5] | baixo | 9518.25 | 481.4564 | 25.82858 | 4.508757 | 1.138843 | 6.183776 | 0.4991776 | 0.2669322 | 0.02887513 | 62.72343 | 27.74217 | 0.950015 | 0 | 0 | 0 | 0.04998503 | 0.950015 | 0.04998503 | 0.09993434 | 0.2830878 | 0.6169779 | 3.58 | 1.87 | 453 | 62.2 | 0.31
2025-01-13 | 2.495814 | 3450 | 16.85011 | 15.91562 | 2025-01-10 | 908.134 | 293.1206 | (-inf, 18.5] | normal | 9518.25 | 481.4564 | 25.82858 | 4.508757 | 1.138843 | 6.183776 | 0.4991776 | 0.2669322 | 0.02887513 | 62.72343 | 27.74217 | 0.950015 | 0 | 0 | 0 | 0.04998503 | 0.950015 | 0.04998503 | 0.09993434 | 0.2830878 | 0.6169779 | 3.26 | 1.67 | 457 | 60.63 | 0.84
2025-01-13 08:00 | 2.530365 | 3450 | 16.86046 | 10.41335 | 2025-01-10 | 908.134 | 303.6323 | (-inf, 18.5] | normal | 9518.25 | 481.4564 | 25.82858 | 4.508757 | 1.138843 | 6.183776 | 0.4991776 | 0.2669322 | 0.02887513 | 62.72343 | 27.74217 | 0.950015 | 0 | 0 | 0 | 0.04998503 | 0.950015 | 0.04998503 | 0.09993434 | 0.2830878 | 0.6169779 | 3.26 | 1.67 | 457 | 60.63 | 0.84
2025-01-13 16:00 | 2.412179 | 3450 | 16.94923 | 15.87828 | 2025-01-11 | 908.134 | 311.3193 | (-inf, 18.5] | normal | 10752.97 | 483.1533 | 25.74382 | 3.819201 | 0.5089882 | 6.419757 | 0.7878772 | 0.2948351 | 0.06881637 | 59.55464 | 17.2101 | 0.9543531 | 0 | 0 | 0 | 0.04564692 | 0.9543531 | 0.04564692 | 0.08018994 | 0.2567477 | 0.6630624 | 3.26 | 1.67 | 457 | 60.63 | 0.84
2025-01-14 | 2.384085 | 3450 | 16.89919 | 15.70437 | 2025-01-11 | 988.8323 | 325.653 | (-inf, 18.5] | normal | 10752.97 | 483.1533 | 25.74382 | 3.819201 | 0.5089882 | 6.419757 | 0.7878772 | 0.2948351 | 0.06881637 | 59.55464 | 17.2101 | 0.9543531 | 0 | 0 | 0 | 0.04564692 | 0.9543531 | 0.04564692 | 0.08018994 | 0.2567477 | 0.6630624 | 3.19 | 1.57 | 455 | 62.21 | 0.66
2025-01-14 08:00 | 2.430304 | 3489.004 | 16.89428 | 15.73594 | 2025-01-11 | 988.8323 | 329.3336 | (-inf, 18.5] | normal | 10752.97 | 483.1533 | 25.74382 | 3.819201 | 0.5089882 | 6.419757 | 0.7878772 | 0.2948351 | 0.06881637 | 59.55464 | 17.2101 | 0.9543531 | 0 | 0 | 0 | 0.04564692 | 0.9543531 | 0.04564692 | 0.08018994 | 0.2567477 | 0.6630624 | 3.19 | 1.57 | 455 | 62.21 | 0.66
2025-01-14 16:00 | 2.395862 | 3500 | 17.11055 | 15.78346 | 2025-01-12 | 988.8323 | 333.4066 | (-inf, 18.5] | normal | 9168.68 | 492.6905 | 28.46696 | 3.644972 | 0.3508924 | 6.676283 | 1.03519 | 0.3047918 | 0.09391735 | 58.80217 | 20.68428 | 0.946182 | 0 | 0 | 0 | 0.053818 | 0.946182 | 0.053818 | 0.05486831 | 0.2494688 | 0.6956628 | 3.19 | 1.57 | 455 | 62.21 | 0.66
2025-01-15 | 2.423554 | 3500 | 17.21098 | 11.98555 | 2025-01-12 | 1063.408 | 348.0479 | (-inf, 18.5] | normal | 9168.68 | 492.6905 | 28.46696 | 3.644972 | 0.3508924 | 6.676283 | 1.03519 | 0.3047918 | 0.09391735 | 58.80217 | 20.68428 | 0.946182 | 0 | 0 | 0 | 0.053818 | 0.946182 | 0.053818 | 0.05486831 | 0.2494688 | 0.6956628 | 3.08 | 1.95 | 476 | 60 | 1.22
2025-01-15 08:00 | 2.45061 | 3500 | 17.2727 | 15.42651 | 2025-01-12 | 1063.408 | 360.8035 | (-inf, 18.5] | normal | 9168.68 | 492.6905 | 28.46696 | 3.644972 | 0.3508924 | 6.676283 | 1.03519 | 0.3047918 | 0.09391735 | 58.80217 | 20.68428 | 0.946182 | 0 | 0 | 0 | 0.053818 | 0.946182 | 0.053818 | 0.05486831 | 0.2494688 | 0.6956628 | 3.08 | 1.95 | 476 | 60 | 1.22
2025-01-15 16:00 | 2.352573 | 3500 | 17.81393 | 15.81044 | 2025-01-13 | 1063.408 | 350.6367 | (-inf, 18.5] | normal | 9266.58 | 496.7662 | 23.57954 | 3.650995 | 0.5578086 | 6.911878 | 1.021243 | 0.2974784 | 0.1009694 | 47.46158 | 26.43318 | 0.8404848 | 0 | 0 | 0.0501922 | 0.109323 | 0.8404848 | 0.1595152 | 0.08007593 | 0.298437 | 0.6214871 | 3.08 | 1.95 | 476 | 60 | 1.22
2025-01-16 | 2.448064 | 3500 | 17.96702 | 15.56499 | 2025-01-13 | 991.7641 | 339.9437 | (-inf, 18.5] | normal | 9266.58 | 496.7662 | 23.57954 | 3.650995 | 0.5578086 | 6.911878 | 1.021243 | 0.2974784 | 0.1009694 | 47.46158 | 26.43318 | 0.8404848 | 0 | 0 | 0.0501922 | 0.109323 | 0.8404848 | 0.1595152 | 0.08007593 | 0.298437 | 0.6214871 | 3.23 | 1.87 | 487 | 61.3 | 0.94
2025-01-16 08:00 | 2.33443 | 3489.663 | 18.23732 | 16.00533 | 2025-01-13 | 991.7641 | 324.3239 | (-inf, 18.5] | normal | 9266.58 | 496.7662 | 23.57954 | 3.650995 | 0.5578086 | 6.911878 | 1.021243 | 0.2974784 | 0.1009694 | 47.46158 | 26.43318 | 0.8404848 | 0 | 0 | 0.0501922 | 0.109323 | 0.8404848 | 0.1595152 | 0.08007593 | 0.298437 | 0.6214871 | 3.23 | 1.87 | 487 | 61.3 | 0.94
2025-01-16 16:00 | 2.190336 | 3450 | 18.53302 | 16.1407 | 2025-01-14 | 991.7641 | 325.9706 | (18.5, 19.0] | normal | 10763.05 | 494.7512 | 27.48065 | 3.872524 | 0.5056902 | 6.739984 | 0.8589653 | 0.2786014 | 0.08006504 | 50.97613 | 26.80687 | 0.6949935 | 0 | 0 | 0.2321368 | 0.07286968 | 0.6949935 | 0.3050065 | 0.0612568 | 0.3659297 | 0.5728135 | 3.23 | 1.87 | 487 | 61.3 | 0.94
2025-01-17 | 2.228763 | 3378.485 | 18.61745 | 15.90943 | 2025-01-14 | 410.1826 | 369.6383 | (18.5, 19.0] | baixo | 10763.05 | 494.7512 | 27.48065 | 3.872524 | 0.5056902 | 6.739984 | 0.8589653 | 0.2786014 | 0.08006504 | 50.97613 | 26.80687 | 0.6949935 | 0 | 0 | 0.2321368 | 0.07286968 | 0.6949935 | 0.3050065 | 0.0612568 | 0.3659297 | 0.5728135 | 3.2 | 1.93 | 478 | 59.2 | 1.44
2025-01-19 16:00 | 3.78156 | 3151.785 | 18.04365 | 15.5204 | 2025-01-15 | 806.6866 | 345.3521 | (-inf, 18.5] | baixo | 9054.49 | 483.7332 | 27.60288 | 4.165638 | 0.7858752 | 6.611643 | 0.7829193 | 0.2492215 | 0.05687722 | 57.57859 | 25.46521 | 0.6470237 | 0 | 0 | 0.3031623 | 0.04981396 | 0.6470237 | 0.3529763 | 0.1696672 | 0.4558169 | 0.3745158 | 3.49 | 2.1 | 481 | 62.4 | 1.05
2025-01-20 | 2.731865 | 3450 | 17.91809 | 16.00378 | 2025-01-17 | 1048.597 | 358.2964 | (-inf, 18.5] | normal | 8678.28 | 482.7371 | 24.87894 | 4.293456 | 0.8632574 | 6.959537 | 0.7949733 | 0.2560838 | 0.02824269 | 58.37198 | 13.08418 | 0.4968796 | 0 | 0.3062139 | 0.1609536 | 0.03595298 | 0.4968796 | 0.1969065 | 0 | 0.480442 | 0.519558 | 3.28 | 2.1 | 476 | 63.92 | 0.82
2025-01-20 08:00 | 2.768677 | 3450 | 18.05798 | 16.29882 | 2025-01-17 | 1048.597 | 372.6016 | (-inf, 18.5] | normal | 8678.28 | 482.7371 | 24.87894 | 4.293456 | 0.8632574 | 6.959537 | 0.7949733 | 0.2560838 | 0.02824269 | 58.37198 | 13.08418 | 0.4968796 | 0 | 0.3062139 | 0.1609536 | 0.03595298 | 0.4968796 | 0.1969065 | 0 | 0.480442 | 0.519558 | 3.28 | 2.1 | 476 | 63.92 | 0.82
2025-01-20 16:00 | 2.715396 | 3450 | 18.63201 | 16.01299 | 2025-01-17 | 1048.597 | 318.1789 | (18.5, 19.0] | normal | 8678.28 | 482.7371 | 24.87894 | 4.293456 | 0.8632574 | 6.959537 | 0.7949733 | 0.2560838 | 0.02824269 | 58.37198 | 13.08418 | 0.4968796 | 0 | 0.3062139 | 0.1609536 | 0.03595298 | 0.4968796 | 0.1969065 | 0 | 0.480442 | 0.519558 | 3.28 | 2.1 | 476 | 63.92 | 0.82
2025-01-21 | 2.515781 | 3450 | 18.73156 | 15.37499 | 2025-01-18 | 988.9164 | 320.4218 | (18.5, 19.0] | normal | 4447.72 | 498.2126 | 23.02865 | 4.36426 | 0.6408515 | 6.902331 | 0.748407 | 0.2485608 | 0.03157665 | 68.9101 | 25.33709 | 0.3855234 | 0 | 0.2757031 | 0.2783449 | 0.06042871 | 0.3855234 | 0.3387736 | 0.06042871 | 0.4534503 | 0.486121 | 3.42 | 2.11 | 485 | 64.8 | 0.94
2025-01-21 08:00 | 2.464168 | 3446.957 | 18.87323 | 15.74417 | 2025-01-18 | 988.9164 | 321.0844 | (18.5, 19.0] | normal | 4447.72 | 498.2126 | 23.02865 | 4.36426 | 0.6408515 | 6.902331 | 0.748407 | 0.2485608 | 0.03157665 | 68.9101 | 25.33709 | 0.3855234 | 0 | 0.2757031 | 0.2783449 | 0.06042871 | 0.3855234 | 0.3387736 | 0.06042871 | 0.4534503 | 0.486121 | 3.42 | 2.11 | 485 | 64.8 | 0.94
2025-01-21 16:00 | 2.36641 | 3226.915 | 18.71725 | 15.10647 | 2025-01-19 | 988.9164 | 347.4523 | (18.5, 19.0] | normal | 8789.33 | 480.9342 | 24.90559 | 4.150947 | 0.5910675 | 6.920423 | 0.8004114 | 0.2496504 | 0.04169244 | 72.28025 | 30.27052 | 0.4143183 | 0 | 0.1705261 | 0.3192701 | 0.09588558 | 0.4143183 | 0.4151556 | 0.09588558 | 0.4548504 | 0.4492641 | 3.42 | 2.11 | 485 | 64.8 | 0.94
2025-01-22 | 2.371303 | 3340.491 | 18.10761 | 15.19324 | 2025-01-19 | 1142.48 | 379.5669 | (-inf, 18.5] | normal | 8789.33 | 480.9342 | 24.90559 | 4.150947 | 0.5910675 | 6.920423 | 0.8004114 | 0.2496504 | 0.04169244 | 72.28025 | 30.27052 | 0.4143183 | 0 | 0.1705261 | 0.3192701 | 0.09588558 | 0.4143183 | 0.4151556 | 0.09588558 | 0.4548504 | 0.4492641 |  |  | 463 | 64.92 | 0.68
2025-01-22 08:00 | 1.871618 | 3450 | 18.38938 | 16.7176 | 2025-01-20 | 1142.48 | 379.9521 | (-inf, 18.5] | normal | 8617.99 | 490.5112 | 25.95157 | 4.08141 | 0.3657317 | 7.037782 | 0.8979128 | 0.2478501 | 0.05137888 | 79.99996 | 49.27028 | 0.4185906 | 0 | 0.01428755 | 0.4760704 | 0.09105139 | 0.4185906 | 0.5671218 | 0.1741647 | 0.4577483 | 0.368087 |  |  | 463 | 64.92 | 0.68
2025-01-22 16:00 | 2.26396 | 3450 | 18.75929 | 16.45903 | 2025-01-20 | 1142.48 | 383.3442 | (18.5, 19.0] | normal | 8617.99 | 490.5112 | 25.95157 | 4.08141 | 0.3657317 | 7.037782 | 0.8979128 | 0.2478501 | 0.05137888 | 79.99996 | 49.27028 | 0.4185906 | 0 | 0.01428755 | 0.4760704 | 0.09105139 | 0.4185906 | 0.5671218 | 0.1741647 | 0.4577483 | 0.368087 |  |  | 463 | 64.92 | 0.68
2025-01-23 | 2.321116 | 3450 | 18.95147 | 16.19012 | 2025-01-20 | 1076.408 | 373.2864 | (18.5, 19.0] | normal | 8617.99 | 490.5112 | 25.95157 | 4.08141 | 0.3657317 | 7.037782 | 0.8979128 | 0.2478501 | 0.05137888 | 79.99996 | 49.27028 | 0.4185906 | 0 | 0.01428755 | 0.4760704 | 0.09105139 | 0.4185906 | 0.5671218 | 0.1741647 | 0.4577483 | 0.368087 | 3.99 | 2.09 |  | 63.865
2025-01-23 08:00 | 2.344366 | 3450 | 19.11822 | 16.1332 | 2025-01-20 | 1076.408 | 367.7839 | (19.0, 19.5] | normal | 8617.99 | 490.5112 | 25.95157 | 4.08141 | 0.3657317 | 7.037782 | 0.8979128 | 0.2478501 | 0.05137888 | 79.99996 | 49.27028 | 0.4185906 | 0 | 0.01428755 | 0.4760704 | 0.09105139 | 0.4185906 | 0.5671218 | 0.1741647 | 0.4577483 | 0.368087 | 3.99 | 2.09 |  | 63.865
2025-01-23 16:00 | 2.12995 | 3306.747 | 19.06932 | 15.00864 | 2025-01-21 | 1076.408 | 328.3043 | (19.0, 19.5] | normal | 8541.53 | 490.4315 | 23.21785 | 4.363348 | 0.8397309 | 7.019466 | 0.9254149 | 0.2451456 | 0.05120328 | 83.01204 | 58.67304 | 0.3290874 | 0 | 0 | 0.5754145 | 0.09549811 | 0.3290874 | 0.6709126 | 0.204605 | 0.4903606 | 0.3050343 | 3.99 | 2.09 |  | 63.865
2025-01-24 | 2.082805 | 3450 | 18.75469 | 15.56387 | 2025-01-21 | 1089.721 | 355.9179 | (18.5, 19.0] | normal | 8541.53 | 490.4315 | 23.21785 | 4.363348 | 0.8397309 | 7.019466 | 0.9254149 | 0.2451456 | 0.05120328 | 83.01204 | 58.67304 | 0.3290874 | 0 | 0 | 0.5754145 | 0.09549811 | 0.3290874 | 0.6709126 | 0.204605 | 0.4903606 | 0.3050343 | 3.23 | 1.89 | 483 | 65.61 | 0.6
2025-01-24 08:00 | 2.026618 | 3450 | 18.68343 | 16.1478 | 2025-01-22 | 1089.721 | 362.8251 | (18.5, 19.0] | normal | 9449.59 | 487.4887 | 23.11158 | 4.59225 | 1.138158 | 7.085971 | 0.9787885 | 0.2345125 | 0.02305789 | 94.61725 | 74.8342 | 0.3553382 | 0 | 0 | 0.526516 | 0.1181459 | 0.3553382 | 0.6446618 | 0.1181459 | 0.7595853 | 0.1222688 | 3.23 | 1.89 | 483 | 65.61 | 0.6
2025-01-24 16:00 | 1.955866 | 3440.847 | 18.79066 | 15.73837 | 2025-01-22 | 1089.721 | 361.8434 | (18.5, 19.0] | normal | 9449.59 | 487.4887 | 23.11158 | 4.59225 | 1.138158 | 7.085971 | 0.9787885 | 0.2345125 | 0.02305789 | 94.61725 | 74.8342 | 0.3553382 | 0 | 0 | 0.526516 | 0.1181459 | 0.3553382 | 0.6446618 | 0.1181459 | 0.7595853 | 0.1222688 | 3.23 | 1.89 | 483 | 65.61 | 0.6
2025-01-25 | 1.987611 | 3400 | 18.59979 | 15.86398 | 2025-01-23 | 1074.27 | 369.498 | (18.5, 19.0] | normal | 8469.49 | 483.5425 | 24.58142 | 4.487663 | 1.138256 | 6.46531 | 0.8556843 | 0.2354816 | 0.04727377 | 103.1585 | 90.70836 | 0.4527935 | 0 | 0.06783525 | 0.4029286 | 0.07644262 | 0.4527935 | 0.4793712 | 0.2696266 | 0.4692301 | 0.2611432 | 3.09 | 1.51 | 459 | 65.49 | 0.81
2025-01-25 08:00 | 1.860789 | 3441.451 | 18.65295 | 12.9141 | 2025-01-23 | 1074.27 | 362.1915 | (18.5, 19.0] | normal | 8469.49 | 483.5425 | 24.58142 | 4.487663 | 1.138256 | 6.46531 | 0.8556843 | 0.2354816 | 0.04727377 | 103.1585 | 90.70836 | 0.4527935 | 0 | 0.06783525 | 0.4029286 | 0.07644262 | 0.4527935 | 0.4793712 | 0.2696266 | 0.4692301 | 0.2611432 | 3.09 | 1.51 | 459 | 65.49 | 0.81
2025-01-25 16:00 | 2.036951 | 3450 | 18.55288 | 15.44702 | 2025-01-23 | 1074.27 | 371.7838 | (18.5, 19.0] | normal | 8469.49 | 483.5425 | 24.58142 | 4.487663 | 1.138256 | 6.46531 | 0.8556843 | 0.2354816 | 0.04727377 | 103.1585 | 90.70836 | 0.4527935 | 0 | 0.06783525 | 0.4029286 | 0.07644262 | 0.4527935 | 0.4793712 | 0.2696266 | 0.4692301 | 0.2611432 | 3.09 | 1.51 | 459 | 65.49 | 0.81
2025-01-26 | 2.106055 | 3450 | 18.59947 | 16.00546 | 2025-01-23 | 1118.449 | 366.5911 | (18.5, 19.0] | normal | 8469.49 | 483.5425 | 24.58142 | 4.487663 | 1.138256 | 6.46531 | 0.8556843 | 0.2354816 | 0.04727377 | 103.1585 | 90.70836 | 0.4527935 | 0 | 0.06783525 | 0.4029286 | 0.07644262 | 0.4527935 | 0.4793712 | 0.2696266 | 0.4692301 | 0.2611432 | 2.27 | 1.25 | 467 | 63.915 | 0.51
2025-01-26 08:00 | 2.067951 | 3427.938 | 18.64801 | 16.13002 | 2025-01-24 | 1118.449 | 373.1429 | (18.5, 19.0] | normal | 8584.91 | 486.9184 | 20.35334 | 4.175999 | 1.089362 | 6.195653 | 1.192423 | 0.2114428 | 0.06227631 | 73.46337 | 58.99802 | 0.409861 | 0 | 0.4890919 | 0.02419012 | 0.07685695 | 0.409861 | 0.1010471 | 0.4005552 | 0.300836 | 0.2986088 | 2.27 | 1.25 | 467 | 63.915 | 0.51
2025-01-26 16:00 | 2.460811 | 3357.224 | 18.67267 | 15.44038 | 2025-01-24 | 1118.449 | 373.8178 | (18.5, 19.0] | normal | 8584.91 | 486.9184 | 20.35334 | 4.175999 | 1.089362 | 6.195653 | 1.192423 | 0.2114428 | 0.06227631 | 73.46337 | 58.99802 | 0.409861 | 0 | 0.4890919 | 0.02419012 | 0.07685695 | 0.409861 | 0.1010471 | 0.4005552 | 0.300836 | 0.2986088 | 2.27 | 1.25 | 467 | 63.915 | 0.51
2025-01-27 | 2.156106 | 3450 | 18.583 | 15.73037 | 2025-01-24 | 1119.153 | 372.8089 | (18.5, 19.0] | normal | 8584.91 | 486.9184 | 20.35334 | 4.175999 | 1.089362 | 6.195653 | 1.192423 | 0.2114428 | 0.06227631 | 73.46337 | 58.99802 | 0.409861 | 0 | 0.4890919 | 0.02419012 | 0.07685695 | 0.409861 | 0.1010471 | 0.4005552 | 0.300836 | 0.2986088 |  |  | 483 |  | 0.72
2025-01-27 08:00 | 2.195502 | 3422.332 | 18.49081 | 15.99819 | 2025-01-25 | 1119.153 | 375.5101 | (-inf, 18.5] | normal | 11171.99 | 480.4021 | 21.50467 | 4.055501 | 0.9747935 | 6.209047 | 1.267715 | 0.2223121 | 0.05706023 | 54.37539 | 26.76321 | 0.6316681 | 0 | 0.2613688 | 0 | 0.106963 | 0.6316681 | 0.106963 | 0.4084492 | 0.2905686 | 0.3009822 |  |  | 483 |  | 0.72
2025-01-27 16:00 | 2.418108 | 3158.358 | 18.50112 | 15.71477 | 2025-01-25 | 1119.153 | 369.4976 | (18.5, 19.0] | normal | 11171.99 | 480.4021 | 21.50467 | 4.055501 | 0.9747935 | 6.209047 | 1.267715 | 0.2223121 | 0.05706023 | 54.37539 | 26.76321 | 0.6316681 | 0 | 0.2613688 | 0 | 0.106963 | 0.6316681 | 0.106963 | 0.4084492 | 0.2905686 | 0.3009822 |  |  | 483 |  | 0.72
2025-01-28 | 2.105086 | 3450 | 18.50144 | 15.82707 | 2025-01-25 | 1122.698 | 369.0715 | (18.5, 19.0] | normal | 11171.99 | 480.4021 | 21.50467 | 4.055501 | 0.9747935 | 6.209047 | 1.267715 | 0.2223121 | 0.05706023 | 54.37539 | 26.76321 | 0.6316681 | 0 | 0.2613688 | 0 | 0.106963 | 0.6316681 | 0.106963 | 0.4084492 | 0.2905686 | 0.3009822 | 2.73 | 1.41 | 466 | 63.05 | 0.68
2025-01-28 08:00 | 1.678837 | 3457.167 | 18.50457 | 15.87728 | 2025-01-26 | 1122.698 | 377.1801 | (18.5, 19.0] | normal | 10120.96 | 470.3518 | 29.28944 | 4.13359 | 0.8685381 | 6.118536 | 0.7317165 | 0.2477349 | 0.06947207 | 58.23205 | 55.80571 | 0.8766293 | 0 | 0.07587324 | 0 | 0.04749747 | 0.8766293 | 0.04749747 | 0.3093659 | 0.1489542 | 0.5416798 | 2.73 | 1.41 | 466 | 63.05 | 0.68
2025-01-28 16:00 | 2.100521 | 3259.339 | 18.43906 | 15.70706 | 2025-01-26 | 1122.698 | 374.2437 | (-inf, 18.5] | normal | 10120.96 | 470.3518 | 29.28944 | 4.13359 | 0.8685381 | 6.118536 | 0.7317165 | 0.2477349 | 0.06947207 | 58.23205 | 55.80571 | 0.8766293 | 0 | 0.07587324 | 0 | 0.04749747 | 0.8766293 | 0.04749747 | 0.3093659 | 0.1489542 | 0.5416798 | 2.73 | 1.41 | 466 | 63.05 | 0.68
2025-01-29 | 2.520396 | 3420.63 | 18.28069 | 15.97979 | 2025-01-26 | 1102.675 | 375.9947 | (-inf, 18.5] | normal | 10120.96 | 470.3518 | 29.28944 | 4.13359 | 0.8685381 | 6.118536 | 0.7317165 | 0.2477349 | 0.06947207 | 58.23205 | 55.80571 | 0.8766293 | 0 | 0.07587324 | 0 | 0.04749747 | 0.8766293 | 0.04749747 | 0.3093659 | 0.1489542 | 0.5416798 | 3.21 | 1.49 | 477 | 64.55 | 0.67
2025-01-29 08:00 | 2.091247 | 3500 | 18.17569 | 15.85213 | 2025-01-27 | 1102.675 | 380.0498 | (-inf, 18.5] | normal | 9444.42 | 482.2529 | 30.25439 | 4.138026 | 0.9474472 | 6.313838 | 0.6489953 | 0.2555191 | 0.0589982 | 83.58512 | 81.98311 | 0.9180553 | 0 | 0 | 0 | 0.08194468 | 0.9180553 | 0.08194468 | 0.2189377 | 0.1191317 | 0.6619305 | 3.21 | 1.49 | 477 | 64.55 | 0.67
2025-01-29 16:00 | 2.039045 | 3483.909 | 18.3096 | 16.32658 | 2025-01-27 | 1102.675 | 366.9289 | (-inf, 18.5] | normal | 9444.42 | 482.2529 | 30.25439 | 4.138026 | 0.9474472 | 6.313838 | 0.6489953 | 0.2555191 | 0.0589982 | 83.58512 | 81.98311 | 0.9180553 | 0 | 0 | 0 | 0.08194468 | 0.9180553 | 0.08194468 | 0.2189377 | 0.1191317 | 0.6619305 | 3.21 | 1.49 | 477 | 64.55 | 0.67
2025-01-30 | 2.043409 | 3450 | 18.68905 | 16.28493 | 2025-01-27 | 1094.862 | 368.8992 | (18.5, 19.0] | normal | 9444.42 | 482.2529 | 30.25439 | 4.138026 | 0.9474472 | 6.313838 | 0.6489953 | 0.2555191 | 0.0589982 | 83.58512 | 81.98311 | 0.9180553 | 0 | 0 | 0 | 0.08194468 | 0.9180553 | 0.08194468 | 0.2189377 | 0.1191317 | 0.6619305 | 3.5 | 1.88 | 471 | 63.7 | 0.98
2025-01-30 08:00 | 2.034367 | 3450 | 18.65392 | 16.25052 | 2025-01-28 | 1094.862 | 368.9558 | (18.5, 19.0] | normal | 9179.69 | 484.9801 | 34.45899 | 4.781768 | 1.238515 | 6.586785 | 1.783565 | 0.2824006 | 0.05369714 | 94.43071 | 101.6267 | 0.8953156 | 0.0180224 | 0.01456585 | 0 | 0.07209612 | 0.913338 | 0.07209612 | 0.1215346 | 0.09360665 | 0.7848587 | 3.5 | 1.88 | 471 | 63.7 | 0.98
2025-01-30 16:00 | 1.927805 | 3450 | 18.94358 | 16.64793 | 2025-01-28 | 1094.862 | 356.5975 | (18.5, 19.0] | normal | 9179.69 | 484.9801 | 34.45899 | 4.781768 | 1.238515 | 6.586785 | 1.783565 | 0.2824006 | 0.05369714 | 94.43071 | 101.6267 | 0.8953156 | 0.0180224 | 0.01456585 | 0 | 0.07209612 | 0.913338 | 0.07209612 | 0.1215346 | 0.09360665 | 0.7848587 | 3.5 | 1.88 | 471 | 63.7 | 0.98
2025-01-31 | 1.829962 | 3450 | 19.08061 | 16.12241 | 2025-01-29 | 1087.495 | 363.226 | (19.0, 19.5] | normal | 7258.92 | 492.5271 | 33.75409 | 4.675541 | 1.219067 | 7.736755 | 2.809382 | 0.2755119 | 0.08121573 | 117.4312 | 70.92264 | 0.4000912 | 0.44504 | 0.01729183 | 0 | 0.1375769 | 0.8451312 | 0.1375769 | 0.2131557 | 0.153301 | 0.6335433 | 3.31 | 1.45 | 487 | 65.96 | 0.79
2025-01-31 08:00 | 1.733087 | 3450 | 19.17285 | 16.08043 | 2025-01-29 | 1087.495 | 362.2155 | (19.0, 19.5] | normal | 7258.92 | 492.5271 | 33.75409 | 4.675541 | 1.219067 | 7.736755 | 2.809382 | 0.2755119 | 0.08121573 | 117.4312 | 70.92264 | 0.4000912 | 0.44504 | 0.01729183 | 0 | 0.1375769 | 0.8451312 | 0.1375769 | 0.2131557 | 0.153301 | 0.6335433 | 3.31 | 1.45 | 487 | 65.96 | 0.79
2025-01-31 16:00 | 1.579057 | 3450 | 19.0079 | 15.89193 | 2025-01-30 | 1087.495 | 372.3711 | (19.0, 19.5] | normal | 5245.29 | 493.6473 | 30.40861 | 4.263606 | 1.062729 | 7.417682 | 1.603396 | 0.2576559 | 0.08146335 | 174.8197 | 56.8971 | 0 | 0.5657647 | 0.281178 | 0 | 0.1530573 | 0.5657647 | 0.1530573 | 0.2153322 | 0.3777179 | 0.4069499 | 3.31 | 1.45 | 487 | 65.96 | 0.79
2025-02-01 | 1.542567 | 3450 | 18.97358 | 16.06766 | 2025-01-30 | 1125.238 | 371.3997 | (18.5, 19.0] | normal | 5245.29 | 493.6473 | 30.40861 | 4.263606 | 1.062729 | 7.417682 | 1.603396 | 0.2576559 | 0.08146335 | 174.8197 | 56.8971 | 0 | 0.5657647 | 0.281178 | 0 | 0.1530573 | 0.5657647 | 0.1530573 | 0.2153322 | 0.3777179 | 0.4069499 |  |  |  | 67 | 0.49
2025-02-01 08:00 | 1.474432 | 3450 | 19.10053 | 15.97037 | 2025-01-30 | 1125.238 | 373.1672 | (19.0, 19.5] | normal | 5245.29 | 493.6473 | 30.40861 | 4.263606 | 1.062729 | 7.417682 | 1.603396 | 0.2576559 | 0.08146335 | 174.8197 | 56.8971 | 0 | 0.5657647 | 0.281178 | 0 | 0.1530573 | 0.5657647 | 0.1530573 | 0.2153322 | 0.3777179 | 0.4069499 |  |  |  | 67 | 0.49
2025-02-01 16:00 | 2.085357 | 3287.681 | 19.30558 | 14.93268 | 2025-01-30 | 1125.238 | 379.2958 | (19.0, 19.5] | normal | 5245.29 | 493.6473 | 30.40861 | 4.263606 | 1.062729 | 7.417682 | 1.603396 | 0.2576559 | 0.08146335 | 174.8197 | 56.8971 | 0 | 0.5657647 | 0.281178 | 0 | 0.1530573 | 0.5657647 | 0.1530573 | 0.2153322 | 0.3777179 | 0.4069499 |  |  |  | 67 | 0.49
2025-02-02 | 1.346557 | 3450 | 19.17277 | 15.4718 | 2025-01-31 | 1139.651 | 378.0299 | (19.0, 19.5] | normal | 5007.72 | 501.0823 | 26.53117 | 4.302978 | 1.170779 | 8.141482 | 2.931503 | 0.27698 | 0.137999 | 163.2249 | 62.49908 | 0 | 0.5937273 | 0.2436338 | 0 | 0.1626389 | 0.5937273 | 0.1626389 | 0.1939346 | 0.1871051 | 0.6189603 | 3.17 | 1.71 | 486 | 68.58667 | 0.76
2025-02-02 08:00 | 1.343974 | 3450 | 18.85636 | 15.50905 | 2025-01-31 | 1139.651 | 379.4405 | (18.5, 19.0] | normal | 5007.72 | 501.0823 | 26.53117 | 4.302978 | 1.170779 | 8.141482 | 2.931503 | 0.27698 | 0.137999 | 163.2249 | 62.49908 | 0 | 0.5937273 | 0.2436338 | 0 | 0.1626389 | 0.5937273 | 0.1626389 | 0.1939346 | 0.1871051 | 0.6189603 | 3.17 | 1.71 | 486 | 68.58667 | 0.76
2025-02-02 16:00 | 1.380787 | 3450 | 18.87715 | 16.03794 | 2025-02-01 | 1139.651 | 381.7233 | (18.5, 19.0] | normal | 5395.52 | 503.0659 | 29.34565 | 4.303223 | 1.120304 | 8.127785 | 2.981702 | 0.3227692 | 0.2074869 | 184.8763 | 54.83939 | 0 | 0.5621645 | 0.330261 | 0 | 0.1075744 | 0.5621645 | 0.1075744 | 0.1346765 | 0.2062007 | 0.6591228 | 3.17 | 1.71 | 486 | 68.58667 | 0.76
2025-02-03 | 1.377557 | 3450 | 18.61738 | 15.75921 | 2025-02-01 | 1138.984 | 380.1959 | (18.5, 19.0] | normal | 5395.52 | 503.0659 | 29.34565 | 4.303223 | 1.120304 | 8.127785 | 2.981702 | 0.3227692 | 0.2074869 | 184.8763 | 54.83939 | 0 | 0.5621645 | 0.330261 | 0 | 0.1075744 | 0.5621645 | 0.1075744 | 0.1346765 | 0.2062007 | 0.6591228 | 3.24 | 1.6 | 476 | 68 | 0.55
2025-02-03 08:00 | 1.366601 | 3427.019 | 18.33686 | 15.47106 | 2025-02-01 | 1138.984 | 379.5491 | (-inf, 18.5] | normal | 5395.52 | 503.0659 | 29.34565 | 4.303223 | 1.120304 | 8.127785 | 2.981702 | 0.3227692 | 0.2074869 | 184.8763 | 54.83939 | 0 | 0.5621645 | 0.330261 | 0 | 0.1075744 | 0.5621645 | 0.1075744 | 0.1346765 | 0.2062007 | 0.6591228 | 3.24 | 1.6 | 476 | 68 | 0.55
2025-02-03 16:00 | 1.280683 | 3450 | 18.48272 | 15.49242 | 2025-02-02 | 1138.984 | 378.6552 | (-inf, 18.5] | normal | 6792.49 | 480.8933 | 34.82325 | 3.983875 | 0.5714182 | 6.493615 | 1.117787 | 0.2635451 | 0.07207885 | 139.6719 | 83.54394 | 0.2946769 | 0.2238958 | 0.3668169 | 0 | 0.1146104 | 0.5185727 | 0.1146104 | 0.3420734 | 0.1412766 | 0.51665 | 3.24 | 1.6 | 476 | 68 | 0.55
2025-02-04 | 1.210933 | 3450 | 18.43524 | 15.7186 | 2025-02-02 | 1121.996 | 378.0253 | (-inf, 18.5] | normal | 6792.49 | 480.8933 | 34.82325 | 3.983875 | 0.5714182 | 6.493615 | 1.117787 | 0.2635451 | 0.07207885 | 139.6719 | 83.54394 | 0.2946769 | 0.2238958 | 0.3668169 | 0 | 0.1146104 | 0.5185727 | 0.1146104 | 0.3420734 | 0.1412766 | 0.51665 | 2.87 | 1.23 | 471 | 65.82667 | 0.64
2025-02-04 08:00 | 1.204475 | 3450 | 18.27874 | 16.03206 | 2025-02-03 | 1121.996 | 381.1717 | (-inf, 18.5] | normal | 6547.13 | 480.5342 | 38.67336 | 3.81531 | 0.7540456 | 6.490568 | 1.272709 | 0.2503947 | 0.04788681 | 95.33973 | 66.59072 | 0.367836 | 0.1245935 | 0.3608803 | 0 | 0.1466902 | 0.4924295 | 0.1466902 | 0.3319699 | 0.2278006 | 0.4402295 | 2.87 | 1.23 | 471 | 65.82667 | 0.64
2025-02-04 16:00 | 1.06659 | 3450 | 18.20154 | 16.20894 | 2025-02-03 | 1121.996 | 360.5277 | (-inf, 18.5] | normal | 6547.13 | 480.5342 | 38.67336 | 3.81531 | 0.7540456 | 6.490568 | 1.272709 | 0.2503947 | 0.04788681 | 95.33973 | 66.59072 | 0.367836 | 0.1245935 | 0.3608803 | 0 | 0.1466902 | 0.4924295 | 0.1466902 | 0.3319699 | 0.2278006 | 0.4402295 | 2.87 | 1.23 | 471 | 65.82667 | 0.64
2025-02-05 | 1.063038 | 3450 | 18.19972 | 7.950919 | 2025-02-03 | 1092.667 | 362.6511 | (-inf, 18.5] | normal | 6547.13 | 480.5342 | 38.67336 | 3.81531 | 0.7540456 | 6.490568 | 1.272709 | 0.2503947 | 0.04788681 | 95.33973 | 66.59072 | 0.367836 | 0.1245935 | 0.3608803 | 0 | 0.1466902 | 0.4924295 | 0.1466902 | 0.3319699 | 0.2278006 | 0.4402295 | 3.38 | 1.28 | 470 | 64.46333 | 0.57
2025-02-05 08:00 | 1.111152 | 3450 | 18.04552 | 15.79499 | 2025-02-04 | 1092.667 | 366.501 | (-inf, 18.5] | normal | 7247.65 | 487.5395 | 34.71301 | 3.816381 | 0.6732349 | 6.105984 | 1.265653 | 0.2408196 | 0.0397855 | 64.8024 | 34.08486 | 0.5085662 | 0.007841162 | 0.3768918 | 0 | 0.1067008 | 0.5164074 | 0.1067008 | 0.2077901 | 0.5323601 | 0.2598497 | 3.38 | 1.28 | 470 | 64.46333 | 0.57
2025-02-05 16:00 | 1.220905 | 3450 | 18.11723 | 16.12929 | 2025-02-04 | 1092.667 | 361.0096 | (-inf, 18.5] | normal | 7247.65 | 487.5395 | 34.71301 | 3.816381 | 0.6732349 | 6.105984 | 1.265653 | 0.2408196 | 0.0397855 | 64.8024 | 34.08486 | 0.5085662 | 0.007841162 | 0.3768918 | 0 | 0.1067008 | 0.5164074 | 0.1067008 | 0.2077901 | 0.5323601 | 0.2598497 | 3.38 | 1.28 | 470 | 64.46333 | 0.57
2025-02-06 | 1.204475 | 3450 | 18.36661 | 16.16472 | 2025-02-04 | 959.7999 | 354.6603 | (-inf, 18.5] | normal | 7247.65 | 487.5395 | 34.71301 | 3.816381 | 0.6732349 | 6.105984 | 1.265653 | 0.2408196 | 0.0397855 | 64.8024 | 34.08486 | 0.5085662 | 0.007841162 | 0.3768918 | 0 | 0.1067008 | 0.5164074 | 0.1067008 | 0.2077901 | 0.5323601 | 0.2598497 | 3.72 | 1.66 | 490 | 63.965 | 0.65
2025-02-06 08:00 | 1.204152 | 3461.197 | 18.35252 | 15.82182 | 2025-02-05 | 959.7999 | 362.2463 | (-inf, 18.5] | normal | 8136.46 | 486.5508 | 33.20005 | 3.760289 | 0.6493917 | 5.936991 | 1.250713 | 0.2400055 | 0.03199156 | 63.44092 | 34.12181 | 0.6000374 | 0 | 0.2893359 | 0 | 0.1106267 | 0.6000374 | 0.1106267 | 0.1515462 | 0.6018354 | 0.2466183 | 3.72 | 1.66 | 490 | 63.965 | 0.65
2025-02-06 16:00 | 1.333985 | 3475 | 18.22163 | 15.62109 | 2025-02-05 | 959.7999 | 340.662 | (-inf, 18.5] | normal | 8136.46 | 486.5508 | 33.20005 | 3.760289 | 0.6493917 | 5.936991 | 1.250713 | 0.2400055 | 0.03199156 | 63.44092 | 34.12181 | 0.6000374 | 0 | 0.2893359 | 0 | 0.1106267 | 0.6000374 | 0.1106267 | 0.1515462 | 0.6018354 | 0.2466183 | 3.72 | 1.66 | 490 | 63.965 | 0.65
2025-02-07 | 1.195168 | 3475 | 18.37059 | 15.83842 | 2025-02-05 | 1130.9 | 372.9036 | (-inf, 18.5] | normal | 8136.46 | 486.5508 | 33.20005 | 3.760289 | 0.6493917 | 5.936991 | 1.250713 | 0.2400055 | 0.03199156 | 63.44092 | 34.12181 | 0.6000374 | 0 | 0.2893359 | 0 | 0.1106267 | 0.6000374 | 0.1106267 | 0.1515462 | 0.6018354 | 0.2466183 | 3.51 | 1.92 | 479 | 66.795 | 0.59
2025-02-07 08:00 | 1.188115 | 3475 | 18.38387 | 15.80015 | 2025-02-06 | 1130.9 | 380.2342 | (-inf, 18.5] | normal | 7741.01 | 481.0736 | 33.54447 | 3.833393 | 0.5946399 | 6.666299 | 1.214421 | 0.2707224 | 0.05277263 | 60.38384 | 31.08434 | 0.5399665 | 0 | 0.3800926 | 0.001454133 | 0.07848675 | 0.5399665 | 0.07994088 | 0.1499002 | 0.3414522 | 0.5086476 | 3.51 | 1.92 | 479 | 66.795 | 0.59
2025-02-07 16:00 | 1.183948 | 3475 | 18.27679 | 15.83165 | 2025-02-06 | 1130.9 | 377.9052 | (-inf, 18.5] | normal | 7741.01 | 481.0736 | 33.54447 | 3.833393 | 0.5946399 | 6.666299 | 1.214421 | 0.2707224 | 0.05277263 | 60.38384 | 31.08434 | 0.5399665 | 0 | 0.3800926 | 0.001454133 | 0.07848675 | 0.5399665 | 0.07994088 | 0.1499002 | 0.3414522 | 0.5086476 | 3.51 | 1.92 | 479 | 66.795 | 0.59
2025-02-08 | 1.279484 | 3475 | 18.16769 | 16.29552 | 2025-02-06 | 1138.164 | 380.0995 | (-inf, 18.5] | normal | 7741.01 | 481.0736 | 33.54447 | 3.833393 | 0.5946399 | 6.666299 | 1.214421 | 0.2707224 | 0.05277263 | 60.38384 | 31.08434 | 0.5399665 | 0 | 0.3800926 | 0.001454133 | 0.07848675 | 0.5399665 | 0.07994088 | 0.1499002 | 0.3414522 | 0.5086476 | 3.12 | 1.5 | 481 | 63.82 | 0.64
2025-02-08 08:00 | 1.404194 | 3475 | 18.09815 | 16.01793 | 2025-02-06 | 1138.164 | 379.7703 | (-inf, 18.5] | normal | 7741.01 | 481.0736 | 33.54447 | 3.833393 | 0.5946399 | 6.666299 | 1.214421 | 0.2707224 | 0.05277263 | 60.38384 | 31.08434 | 0.5399665 | 0 | 0.3800926 | 0.001454133 | 0.07848675 | 0.5399665 | 0.07994088 | 0.1499002 | 0.3414522 | 0.5086476 | 3.12 | 1.5 | 481 | 63.82 | 0.64
2025-02-08 16:00 | 1.466023 | 3397.58 | 18.18621 | 16.00746 | 2025-02-07 | 1138.164 | 378.3426 | (-inf, 18.5] | normal | 8677.31003 | 480.2337 | 33.34482 | 3.776485 | 0.5000342 | 6.54003 | 1.292082 | 0.2629488 | 0.05279959 | 60.69787 | 33.77516 | 0.6097524 | 0 | 0.2965567 | 0 | 0.09369089 | 0.6097524 | 0.09369089 | 0.2537905 | 0.2829896 | 0.4632199 | 3.12 | 1.5 | 481 | 63.82 | 0.64
2025-02-09 | 1.512875 | 3475 | 18.14764 | 15.91586 | 2025-02-07 | 1110.182 | 364.1482 | (-inf, 18.5] | normal | 8677.31003 | 480.2337 | 33.34482 | 3.776485 | 0.5000342 | 6.54003 | 1.292082 | 0.2629488 | 0.05279959 | 60.69787 | 33.77516 | 0.6097524 | 0 | 0.2965567 | 0 | 0.09369089 | 0.6097524 | 0.09369089 | 0.2537905 | 0.2829896 | 0.4632199 | 3.59 | 1.89 | 488 | 64.83 | 1.4
2025-02-09 08:00 | 1.517364 | 3475 | 18.25291 | 15.96863 | 2025-02-07 | 1110.182 | 365.2535 | (-inf, 18.5] | normal | 8677.31003 | 480.2337 | 33.34482 | 3.776485 | 0.5000342 | 6.54003 | 1.292082 | 0.2629488 | 0.05279959 | 60.69787 | 33.77516 | 0.6097524 | 0 | 0.2965567 | 0 | 0.09369089 | 0.6097524 | 0.09369089 | 0.2537905 | 0.2829896 | 0.4632199 | 3.59 | 1.89 | 488 | 64.83 | 1.4
2025-02-09 16:00 | 1.54159 | 3475 | 18.11765 | 15.70622 | 2025-02-08 | 1110.182 | 376.4885 | (-inf, 18.5] | normal | 9905.00006 | 478.0884 | 36.42572 | 3.741769 | 0.5581537 | 6.076252 | 1.308045 | 0.242181 | 0.03974803 | 60.96746 | 34.60507 | 0.6225384 | 0 | 0.288219 | 0 | 0.0892426 | 0.6225384 | 0.0892426 | 0.1208397 | 0.5971129 | 0.2820475 | 3.59 | 1.89 | 488 | 64.83 | 1.4
2025-02-10 | 1.475366 | 3475 | 17.96402 | 15.73655 | 2025-02-08 | 1154.498 | 383.5896 | (-inf, 18.5] | normal | 9905.00006 | 478.0884 | 36.42572 | 3.741769 | 0.5581537 | 6.076252 | 1.308045 | 0.242181 | 0.03974803 | 60.96746 | 34.60507 | 0.6225384 | 0 | 0.288219 | 0 | 0.0892426 | 0.6225384 | 0.0892426 | 0.1208397 | 0.5971129 | 0.2820475 | 3.49 | 1.89 | 463 | 64.23 | 0.61
2025-02-10 08:00 | 1.566553 | 3475 | 17.63862 | 16.01716 | 2025-02-08 | 1154.498 | 385.0198 | (-inf, 18.5] | normal | 9905.00006 | 478.0884 | 36.42572 | 3.741769 | 0.5581537 | 6.076252 | 1.308045 | 0.242181 | 0.03974803 | 60.96746 | 34.60507 | 0.6225384 | 0 | 0.288219 | 0 | 0.0892426 | 0.6225384 | 0.0892426 | 0.1208397 | 0.5971129 | 0.2820475 | 3.49 | 1.89 | 463 | 64.23 | 0.61
2025-02-10 16:00 | 1.518646 | 3461.38 | 17.77334 | 17.13946 | 2025-02-09 | 1154.498 | 383.6489 | (-inf, 18.5] | normal | 8663.32001 | 479.42 | 35.74687 | 3.811342 | 0.4232839 | 6.146711 | 1.310322 | 0.2370874 | 0.04394801 | 58.54572 | 32.25024 | 0.6934918 | 0 | 0.2336218 | 0 | 0.07288639 | 0.6934918 | 0.07288639 | 0.373172 | 0.3515415 | 0.2752865 | 3.49 | 1.89 | 463 | 64.23 | 0.61
2025-02-11 | 1.549994 | 3450 | 18.02698 | 16.3082 | 2025-02-09 | 1111.79 | 380.2722 | (-inf, 18.5] | normal | 8663.32001 | 479.42 | 35.74687 | 3.811342 | 0.4232839 | 6.146711 | 1.310322 | 0.2370874 | 0.04394801 | 58.54572 | 32.25024 | 0.6934918 | 0 | 0.2336218 | 0 | 0.07288639 | 0.6934918 | 0.07288639 | 0.373172 | 0.3515415 | 0.2752865 | 2.97 | 1.49 | 474 | 64.97333 | 0.67
2025-02-11 08:00 | 1.519963 | 3472.306 | 18.06277 | 16.34589 | 2025-02-09 | 1111.79 | 369.7758 | (-inf, 18.5] | normal | 8663.32001 | 479.42 | 35.74687 | 3.811342 | 0.4232839 | 6.146711 | 1.310322 | 0.2370874 | 0.04394801 | 58.54572 | 32.25024 | 0.6934918 | 0 | 0.2336218 | 0 | 0.07288639 | 0.6934918 | 0.07288639 | 0.373172 | 0.3515415 | 0.2752865 | 2.97 | 1.49 | 474 | 64.97333 | 0.67
2025-02-11 16:00 | 1.33687 | 3475 | 18.14312 | 14.17205 | 2025-02-10 | 1111.79 | 358.4565 | (-inf, 18.5] | normal | 9709.68942 | 479.2872 | 35.19063 | 3.878782 | 0.6372837 | 6.226556 | 1.295324 | 0.2488354 | 0.04569086 | 65.76571 | 35.15541 | 0.6306875 | 0 | 0.268743 | 0 | 0.1005695 | 0.6306875 | 0.1005695 | 0.3145741 | 0.324652 | 0.3607739 | 2.97 | 1.49 | 474 | 64.97333 | 0.67
2025-02-12 | 1.402271 | 3475 | 18.15396 | 15.19904 | 2025-02-10 | 1080.193 | 357.9108 | (-inf, 18.5] | normal | 9709.68942 | 479.2872 | 35.19063 | 3.878782 | 0.6372837 | 6.226556 | 1.295324 | 0.2488354 | 0.04569086 | 65.76571 | 35.15541 | 0.6306875 | 0 | 0.268743 | 0 | 0.1005695 | 0.6306875 | 0.1005695 | 0.3145741 | 0.324652 | 0.3607739 | 3.54 | 1.68 | 476 | 65.455 | 0.78
2025-02-12 08:00 | 1.401178 | 3475 | 18.27761 | 16.16566 | 2025-02-10 | 1080.193 | 357.6073 | (-inf, 18.5] | normal | 9709.68942 | 479.2872 | 35.19063 | 3.878782 | 0.6372837 | 6.226556 | 1.295324 | 0.2488354 | 0.04569086 | 65.76571 | 35.15541 | 0.6306875 | 0 | 0.268743 | 0 | 0.1005695 | 0.6306875 | 0.1005695 | 0.3145741 | 0.324652 | 0.3607739 | 3.54 | 1.68 | 476 | 65.455 | 0.78
2025-02-12 16:00 | 1.372456 | 3475 | 18.03136 | 15.73174 | 2025-02-11 | 1080.193 | 358.3347 | (-inf, 18.5] | normal | 8578.7853 | 478.2822 | 31.1817 | 3.77908 | 0.545817 | 6.376816 | 1.324755 | 0.242444 | 0.04275864 | 65.30633 | 38.56392 | 0.6832236 | 0 | 0.1962924 | 0 | 0.120484 | 0.6832236 | 0.120484 | 0.3034498 | 0.4615121 | 0.2350381 | 3.54 | 1.68 | 476 | 65.455 | 0.78
2025-02-13 | 1.356106 | 3475 | 17.98611 | 16.00055 | 2025-02-11 | 1069.723 | 353.7617 | (-inf, 18.5] | normal | 8578.7853 | 478.2822 | 31.1817 | 3.77908 | 0.545817 | 6.376816 | 1.324755 | 0.242444 | 0.04275864 | 65.30633 | 38.56392 | 0.6832236 | 0 | 0.1962924 | 0 | 0.120484 | 0.6832236 | 0.120484 | 0.3034498 | 0.4615121 | 0.2350381 | 3.29 | 1.54 | 473 | 65.07333 | 0.68
2025-02-13 08:00 | 1.375341 | 3475 | 18.1691 | 16.49289 | 2025-02-11 | 1069.723 | 357.8499 | (-inf, 18.5] | normal | 8578.7853 | 478.2822 | 31.1817 | 3.77908 | 0.545817 | 6.376816 | 1.324755 | 0.242444 | 0.04275864 | 65.30633 | 38.56392 | 0.6832236 | 0 | 0.1962924 | 0 | 0.120484 | 0.6832236 | 0.120484 | 0.3034498 | 0.4615121 | 0.2350381 | 3.29 | 1.54 | 473 | 65.07333 | 0.68
2025-02-13 16:00 | 1.42343 | 3475 | 18.21703 | 16.48741 | 2025-02-12 | 1069.723 | 354.0387 | (-inf, 18.5] | normal | 9125.56063 | 487.8277 | 30.11486 | 3.726357 | 0.4998399 | 6.313646 | 1.273024 | 0.2389867 | 0.03818689 | 59.89795 | 34.27485 | 0.8178202 | 0 | 0.09398775 | 0 | 0.0881921 | 0.8178202 | 0.0881921 | 0.2658556 | 0.5090687 | 0.2250757 | 3.29 | 1.54 | 473 | 65.07333 | 0.68
2025-02-14 | 1.520569 | 3475 | 18.1662 | 16.57128 | 2025-02-12 | 580.2643 | 319.5094 | (-inf, 18.5] | baixo | 9125.56063 | 487.8277 | 30.11486 | 3.726357 | 0.4998399 | 6.313646 | 1.273024 | 0.2389867 | 0.03818689 | 59.89795 | 34.27485 | 0.8178202 | 0 | 0.09398775 | 0 | 0.0881921 | 0.8178202 | 0.0881921 | 0.2658556 | 0.5090687 | 0.2250757 | 3.63 | 1.76 | 480 | 63.7 | 0.94
2025-02-16 | 2.794066 | 3449.867 | 18.57707 | 16.6548 | 2025-02-13 | 848.5147 | 305.3327 | (18.5, 19.0] | baixo | 9743.25649 | 482.4335 | 28.69856 | 3.844399 | 0.7194701 | 6.875468 | 0.9052443 | 0.2591332 | 0.04759923 | 60.31679 | 33.90638 | 0.9124769 | 0 | 0.002571044 | 0 | 0.08495205 | 0.9124769 | 0.08495205 | 0.1395566 | 0.3857386 | 0.4747048 | 3.58 | 1.52 | 493 |  | 1.24
2025-02-16 08:00 | 2.804576 | 3450 | 19.09307 | 16.52799 | 2025-02-13 | 848.5147 | 294.6776 | (19.0, 19.5] | baixo | 9743.25649 | 482.4335 | 28.69856 | 3.844399 | 0.7194701 | 6.875468 | 0.9052443 | 0.2591332 | 0.04759923 | 60.31679 | 33.90638 | 0.9124769 | 0 | 0.002571044 | 0 | 0.08495205 | 0.9124769 | 0.08495205 | 0.1395566 | 0.3857386 | 0.4747048 | 3.58 | 1.52 | 493 |  | 1.24
2025-02-16 16:00 | 2.77615 | 3450 | 18.47877 | 15.32855 | 2025-02-13 | 848.5147 | 247.8806 | (-inf, 18.5] | baixo | 9743.25649 | 482.4335 | 28.69856 | 3.844399 | 0.7194701 | 6.875468 | 0.9052443 | 0.2591332 | 0.04759923 | 60.31679 | 33.90638 | 0.9124769 | 0 | 0.002571044 | 0 | 0.08495205 | 0.9124769 | 0.08495205 | 0.1395566 | 0.3857386 | 0.4747048 | 3.58 | 1.52 | 493 |  | 1.24
2025-02-17 | 2.765448 | 3449.974 | 18.07973 | 15.64049 | 2025-02-14 | 847.5684 | 265.7036 | (-inf, 18.5] | baixo | 9282.41885 | 479.3416 | 33.39299 | 3.759066 | 0.4675047 | 6.131887 | 1.126281 | 0.2439457 | 0.04441017 | 82.35047 | 70.5966 | 0.9228048 | 0 | 0.007496066 | 0.003637992 | 0.06606109 | 0.9228048 | 0.06969908 | 0.1692665 | 0.4055276 | 0.4252059
2025-02-17 08:00 | 2.850258 | 3448.574 | 18.05099 | 15.60256 | 2025-02-14 | 847.5684 | 311.5751 | (-inf, 18.5] | baixo | 9282.41885 | 479.3416 | 33.39299 | 3.759066 | 0.4675047 | 6.131887 | 1.126281 | 0.2439457 | 0.04441017 | 82.35047 | 70.5966 | 0.9228048 | 0 | 0.007496066 | 0.003637992 | 0.06606109 | 0.9228048 | 0.06969908 | 0.1692665 | 0.4055276 | 0.4252059
2025-02-18 08:00 | 2.965465 | 3432.893 | 17.94335 | 14.97306 | 2025-02-15 | 778.3719 | 314.0977 | (-inf, 18.5] | baixo | 6161.84 | 484.5688 | 33.93741 | 3.893066 | 0.4323066 | 6.226963 | 0.971594 | 0.2678793 | 0.04174603 | 62.60659 | 25.89613 | 0.9617208 | 0 | 0 | 0 | 0.03827915 | 0.9617208 | 0.03827915 | 0.07986251 | 0.2990519 | 0.6210856
2025-02-18 16:00 | 2.63499 | 3450 | 18 | 14.43138 | 2025-02-16 | 778.3719 | 338.1981 | (-inf, 18.5] | baixo | 9558.33 | 478.642 | 31.55668 | 3.830884 | 0.5091497 | 6.00748 | 1.115728 | 0.2389349 | 0.03683976 | 64.61847 | 32.3234 | 0.9140446 | 0 | 0 | 0 | 0.08595539 | 0.9140446 | 0.08595539 | 0.09985845 | 0.5713718 | 0.3287698
2025-02-19 08:00 | 2.722177 | 3450 | 17.97621 | 15.81469 | 2025-02-16 | 961.123 | 314.0969 | (-inf, 18.5] | normal | 9558.33 | 478.642 | 31.55668 | 3.830884 | 0.5091497 | 6.00748 | 1.115728 | 0.2389349 | 0.03683976 | 64.61847 | 32.3234 | 0.9140446 | 0 | 0 | 0 | 0.08595539 | 0.9140446 | 0.08595539 | 0.09985845 | 0.5713718 | 0.3287698 | 2.61 | 1.12 | 469 | 63.38 | 0.65
2025-02-19 16:00 | 2.674709 | 3460.561 | 17.86527 | 15.86567 | 2025-02-16 | 961.123 | 287.5058 | (-inf, 18.5] | normal | 9558.33 | 478.642 | 31.55668 | 3.830884 | 0.5091497 | 6.00748 | 1.115728 | 0.2389349 | 0.03683976 | 64.61847 | 32.3234 | 0.9140446 | 0 | 0 | 0 | 0.08595539 | 0.9140446 | 0.08595539 | 0.09985845 | 0.5713718 | 0.3287698 | 2.61 | 1.12 | 469 | 63.38 | 0.65
2025-02-20 | 2.595917 | 3450 | 17.80043 | 16.05172 | 2025-02-17 | 926.4043 | 288.2082 | (-inf, 18.5] | normal | 5683.05 | 478.5965 | 30.81912 | 4.00585 | 0.6222747 | 5.955889 | 1.023319 | 0.2350028 | 0.04388633 | 66.9354 | 30.83738 | 0.9315456 | 0 | 0 | 0 | 0.06845444 | 0.9315456 | 0.06845444 | 0.1454571 | 0.5292633 | 0.3252796 | 2.78 | 1.03 | 460 | 64.515 | 0.61
2025-02-20 08:00 | 2.557491 | 3450 | 17.70249 | 16.15678 | 2025-02-17 | 926.4043 | 317.575 | (-inf, 18.5] | normal | 5683.05 | 478.5965 | 30.81912 | 4.00585 | 0.6222747 | 5.955889 | 1.023319 | 0.2350028 | 0.04388633 | 66.9354 | 30.83738 | 0.9315456 | 0 | 0 | 0 | 0.06845444 | 0.9315456 | 0.06845444 | 0.1454571 | 0.5292633 | 0.3252796 | 2.78 | 1.03 | 460 | 64.515 | 0.61
2025-02-20 16:00 | 2.402168 | 3450 | 17.69988 | 15.666 | 2025-02-18 | 926.4043 | 320.2409 | (-inf, 18.5] | normal | 8878.01 | 477.5206 | 28.18749 | 4.054788 | 0.7872474 | 6.288736 | 0.9175637 | 0.2217365 | 0.04390904 | 70.23901 | 42.31739 | 0.7144991 | 0.1712771 | 0 | 0 | 0.1142238 | 0.8857762 | 0.1142238 | 0.2973268 | 0.469639 | 0.2330342 | 2.78 | 1.03 | 460 | 64.515 | 0.61
2025-02-21 | 2.38247 | 3450 | 17.60229 | 15.59912 | 2025-02-18 | 1022.607 | 348.4746 | (-inf, 18.5] | normal | 8878.01 | 477.5206 | 28.18749 | 4.054788 | 0.7872474 | 6.288736 | 0.9175637 | 0.2217365 | 0.04390904 | 70.23901 | 42.31739 | 0.7144991 | 0.1712771 | 0 | 0 | 0.1142238 | 0.8857762 | 0.1142238 | 0.2973268 | 0.469639 | 0.2330342 | 3.34 | 1.27 | 462 | 64.25 | 0.8
2025-02-21 08:00 | 2.407012 | 3458.865 | 17.58753 | 15.96194 | 2025-02-18 | 1022.607 | 365.1776 | (-inf, 18.5] | normal | 8878.01 | 477.5206 | 28.18749 | 4.054788 | 0.7872474 | 6.288736 | 0.9175637 | 0.2217365 | 0.04390904 | 70.23901 | 42.31739 | 0.7144991 | 0.1712771 | 0 | 0 | 0.1142238 | 0.8857762 | 0.1142238 | 0.2973268 | 0.469639 | 0.2330342 | 3.34 | 1.27 | 462 | 64.25 | 0.8
2025-02-21 16:00 | 2.303777 | 3475 | 17.61735 | 16.17984 | 2025-02-19 | 1022.607 | 370.1952 | (-inf, 18.5] | normal | 7810.69768 | 481.5269 | 31.05375 | 3.97899 | 0.6395762 | 6.362299 | 0.8637503 | 0.2420292 | 0.07213843 | 69.76812 | 43.84099 | 0.7051053 | 0.1739422 | 0.002138124 | 0 | 0.1188144 | 0.8790475 | 0.1188144 | 0.2745671 | 0.5034553 | 0.2219777 | 3.34 | 1.27 | 462 | 64.25 | 0.8
2025-02-22 | 2.335195 | 3475 | 17.75007 | 16.19191 | 2025-02-19 | 1090.967 | 370.1846 | (-inf, 18.5] | normal | 7810.69768 | 481.5269 | 31.05375 | 3.97899 | 0.6395762 | 6.362299 | 0.8637503 | 0.2420292 | 0.07213843 | 69.76812 | 43.84099 | 0.7051053 | 0.1739422 | 0.002138124 | 0 | 0.1188144 | 0.8790475 | 0.1188144 | 0.2745671 | 0.5034553 | 0.2219777 | 3.08 | 1.24 | 481 | 61.08 | 1.06
2025-02-22 08:00 | 2.389054 | 3475 | 17.67224 | 15.97536 | 2025-02-19 | 1090.967 | 369.3612 | (-inf, 18.5] | normal | 7810.69768 | 481.5269 | 31.05375 | 3.97899 | 0.6395762 | 6.362299 | 0.8637503 | 0.2420292 | 0.07213843 | 69.76812 | 43.84099 | 0.7051053 | 0.1739422 | 0.002138124 | 0 | 0.1188144 | 0.8790475 | 0.1188144 | 0.2745671 | 0.5034553 | 0.2219777 | 3.08 | 1.24 | 481 | 61.08 | 1.06
2025-02-22 16:00 | 2.406366 | 3475 | 18.13484 | 16.13409 | 2025-02-20 | 1090.967 | 373.24 | (-inf, 18.5] | normal | 8624.36992 | 487.9708 | 30.02594 | 4.029249 | 1.192451 | 6.429846 | 1.038442 | 0.2358103 | 0.08997011 | 69.07306 | 52.20326 | 0.6255451 | 0.2805465 | 0.00926345 | 1.21748e-06 | 0.08464377 | 0.9060916 | 0.08464499 | 0.4405638 | 0.3921206 | 0.1673155 | 3.08 | 1.24 | 481 | 61.08 | 1.06
2025-02-23 | 2.444837 | 3475 | 18.17265 | 15.78726 | 2025-02-20 | 1125.955 | 370.0775 | (-inf, 18.5] | normal | 8624.36992 | 487.9708 | 30.02594 | 4.029249 | 1.192451 | 6.429846 | 1.038442 | 0.2358103 | 0.08997011 | 69.07306 | 52.20326 | 0.6255451 | 0.2805465 | 0.00926345 | 1.21748e-06 | 0.08464377 | 0.9060916 | 0.08464499 | 0.4405638 | 0.3921206 | 0.1673155 | 3.21 | 1.45 | 455 | 67.05 | 0.85
2025-02-23 08:00 | 2.423037 | 3475 | 18.03468 | 16.54971 | 2025-02-20 | 1125.955 | 378.1918 | (-inf, 18.5] | normal | 8624.36992 | 487.9708 | 30.02594 | 4.029249 | 1.192451 | 6.429846 | 1.038442 | 0.2358103 | 0.08997011 | 69.07306 | 52.20326 | 0.6255451 | 0.2805465 | 0.00926345 | 1.21748e-06 | 0.08464377 | 0.9060916 | 0.08464499 | 0.4405638 | 0.3921206 | 0.1673155 | 3.21 | 1.45 | 455 | 67.05 | 0.85
2025-02-23 16:00 | 2.318524 | 3475 | 18.05404 | 15.84693 | 2025-02-21 | 1125.955 | 377.3134 | (-inf, 18.5] | normal | 9259.15 | 486.5774 | 27.65656 | 4.276201 | 1.191952 | 6.389209 | 0.9114372 | 0.2394008 | 0.07181038 | 54.48173 | 32.23462 | 0.7407764 | 0.2042585 | 0 | 0 | 0.05496509 | 0.9450349 | 0.05496509 | 0.3183564 | 0.3934162 | 0.2882273 | 3.21 | 1.45 | 455 | 67.05 | 0.85
2025-02-24 | 2.269794 | 3475 | 18.19832 | 15.954 | 2025-02-21 | 1061.403 | 354.1564 | (-inf, 18.5] | normal | 9259.15 | 486.5774 | 27.65656 | 4.276201 | 1.191952 | 6.389209 | 0.9114372 | 0.2394008 | 0.07181038 | 54.48173 | 32.23462 | 0.7407764 | 0.2042585 | 0 | 0 | 0.05496509 | 0.9450349 | 0.05496509 | 0.3183564 | 0.3934162 | 0.2882273 | 2.89 | 1.32 | 482 | 65.895 | 1.05
2025-02-24 08:00 | 2.222346 | 3475 | 18.33145 | 15.9182 | 2025-02-22 | 1061.403 | 355.2619 | (-inf, 18.5] | normal | 11520.00528 | 496.6298 | 27.91068 | 4.320748 | 1.032692 | 6.251901 | 0.7781124 | 0.2336085 | 0.0372274 | 62.07864 | 39.44084 | 0.553587 | 0.3721065 | 0.006366851 | 4.55729e-07 | 0.06793927 | 0.9256934 | 0.06793973 | 0.3880822 | 0.2241618 | 0.387756 | 2.89 | 1.32 | 482 | 65.895 | 1.05
2025-02-24 16:00 | 2.207599 | 3475 | 18.23712 | 15.60684 | 2025-02-22 | 1061.403 | 353.4119 | (-inf, 18.5] | normal | 11520.00528 | 496.6298 | 27.91068 | 4.320748 | 1.032692 | 6.251901 | 0.7781124 | 0.2336085 | 0.0372274 | 62.07864 | 39.44084 | 0.553587 | 0.3721065 | 0.006366851 | 4.55729e-07 | 0.06793927 | 0.9256934 | 0.06793973 | 0.3880822 | 0.2241618 | 0.387756 | 2.89 | 1.32 | 482 | 65.895 | 1.05
2025-02-25 | 2.213049 | 3475 | 18.09615 | 16.29382 | 2025-02-22 | 1062.253 | 347.9589 | (-inf, 18.5] | normal | 11520.00528 | 496.6298 | 27.91068 | 4.320748 | 1.032692 | 6.251901 | 0.7781124 | 0.2336085 | 0.0372274 | 62.07864 | 39.44084 | 0.553587 | 0.3721065 | 0.006366851 | 4.55729e-07 | 0.06793927 | 0.9256934 | 0.06793973 | 0.3880822 | 0.2241618 | 0.387756
2025-02-25 08:00 | 2.203752 | 3094.588 | 18.0876 | 14.15808 | 2025-02-23 | 1062.253 | 353.608 | (-inf, 18.5] | normal | 9365.89998 | 492.6611 | 25.28021 | 4.188642 | 0.9898222 | 6.391174 | 0.9036288 | 0.2411635 | 0.0585807 | 75.11362 | 50.05206 | 0.5232443 | 0.3836709 | 0.01706007 | 2.240041e-06 | 0.07602242 | 0.9069153 | 0.07602466 | 0.4628366 | 0.1143069 | 0.4228566
2025-02-25 16:00 | 2.57219 | 3300.163 | 18.08773 | 15.46494 | 2025-02-23 | 1062.253 | 360.7842 | (-inf, 18.5] | normal | 9365.89998 | 492.6611 | 25.28021 | 4.188642 | 0.9898222 | 6.391174 | 0.9036288 | 0.2411635 | 0.0585807 | 75.11362 | 50.05206 | 0.5232443 | 0.3836709 | 0.01706007 | 2.240041e-06 | 0.07602242 | 0.9069153 | 0.07602466 | 0.4628366 | 0.1143069 | 0.4228566
2025-02-26 | 2.203431 | 3475 | 18.0137 | 13.66223 | 2025-02-23 | 1074.947 | 353.222 | (-inf, 18.5] | normal | 9365.89998 | 492.6611 | 25.28021 | 4.188642 | 0.9898222 | 6.391174 | 0.9036288 | 0.2411635 | 0.0585807 | 75.11362 | 50.05206 | 0.5232443 | 0.3836709 | 0.01706007 | 2.240041e-06 | 0.07602242 | 0.9069153 | 0.07602466 | 0.4628366 | 0.1143069 | 0.4228566 | 3 | 1.33 | 470 | 67.03 | 0.83
2025-02-26 08:00 | 2.115909 | 3489.916 | 17.70635 | 16.2314 | 2025-02-24 | 1074.947 | 355.0178 | (-inf, 18.5] | normal | 10299.09002 | 483.1789 | 26.18354 | 4.125402 | 1.074201 | 6.358727 | 0.9625271 | 0.2372295 | 0.05261154 | 86.59713 | 58.13817 | 0.6411926 | 0.2386727 | 0.01939284 | 2.545856e-06 | 0.1007393 | 0.8798653 | 0.1007418 | 0.3210583 | 0.2766942 | 0.4022475 | 3 | 1.33 | 470 | 67.03 | 0.83
2025-02-26 16:00 | 1.887851 | 3500 | 17.70297 | 15.96448 | 2025-02-24 | 1074.947 | 362.836 | (-inf, 18.5] | normal | 10299.09002 | 483.1789 | 26.18354 | 4.125402 | 1.074201 | 6.358727 | 0.9625271 | 0.2372295 | 0.05261154 | 86.59713 | 58.13817 | 0.6411926 | 0.2386727 | 0.01939284 | 2.545856e-06 | 0.1007393 | 0.8798653 | 0.1007418 | 0.3210583 | 0.2766942 | 0.4022475 | 3 | 1.33 | 470 | 67.03 | 0.83
2025-02-27 | 1.927639 | 3500 | 17.98752 | 16.52154 | 2025-02-25 | 1098.836 | 362.9076 | (-inf, 18.5] | normal | 9182.5 | 487.8293 | 24.29484 | 3.808602 | 0.7957148 | 6.389572 | 0.781336 | 0.2303978 | 0.02799327 | 61.31777 | 34.7747 | 0.7274457 | 0.1970836 | 0 | 0 | 0.07547073 | 0.9245293 | 0.07547073 | 0.3309589 | 0.3481601 | 0.320881 | 2.69 | 1.26 | 474 | 63.865 | 0.69
2025-02-27 08:00 | 1.938462 | 3514.816 | 18.15255 | 16.29596 | 2025-02-25 | 1098.836 | 368.0638 | (-inf, 18.5] | normal | 9182.5 | 487.8293 | 24.29484 | 3.808602 | 0.7957148 | 6.389572 | 0.781336 | 0.2303978 | 0.02799327 | 61.31777 | 34.7747 | 0.7274457 | 0.1970836 | 0 | 0 | 0.07547073 | 0.9245293 | 0.07547073 | 0.3309589 | 0.3481601 | 0.320881 | 2.69 | 1.26 | 474 | 63.865 | 0.69
2025-02-27 16:00 | 1.886788 | 3525 | 18.40426 | 16.17528 | 2025-02-25 | 1098.836 | 363.3108 | (-inf, 18.5] | normal | 9182.5 | 487.8293 | 24.29484 | 3.808602 | 0.7957148 | 6.389572 | 0.781336 | 0.2303978 | 0.02799327 | 61.31777 | 34.7747 | 0.7274457 | 0.1970836 | 0 | 0 | 0.07547073 | 0.9245293 | 0.07547073 | 0.3309589 | 0.3481601 | 0.320881 | 2.69 | 1.26 | 474 | 63.865 | 0.69
2025-02-28 | 1.8299 | 3525 | 18.1649 | 16.26011 | 2025-02-26 | 448.2202 | 268.4922 | (-inf, 18.5] | baixo | 9175.47 | 480.3522 | 21.71662 | 4.079866 | 0.9853556 | 6.435602 | 0.7279077 | 0.23248 | 0.02610281 | 52.29807 | 23.00738 | 0.8023589 | 0.1507999 | 0 | 0 | 0.0468412 | 0.9531588 | 0.0468412 | 0.2907306 | 0.4490146 | 0.2602548 | 2.73 | 1.18 | 474 | 61.8 | 0.35
2025-03-01 | 2.607299 | 3499.663 | 18.11163 | 15.11841 | 2025-02-26 | 1061.557 | 312.2345 | (-inf, 18.5] | normal | 9175.47 | 480.3522 | 21.71662 | 4.079866 | 0.9853556 | 6.435602 | 0.7279077 | 0.23248 | 0.02610281 | 52.29807 | 23.00738 | 0.8023589 | 0.1507999 | 0 | 0 | 0.0468412 | 0.9531588 | 0.0468412 | 0.2907306 | 0.4490146 | 0.2602548 | 2.68 | 1.29 | 472 | 62.5 | 0.89
2025-03-01 08:00 | 2.548647 | 3514.108 | 17.92254 | 11.56091 | 2025-02-26 | 1061.557 | 370.177 | (-inf, 18.5] | normal | 9175.47 | 480.3522 | 21.71662 | 4.079866 | 0.9853556 | 6.435602 | 0.7279077 | 0.23248 | 0.02610281 | 52.29807 | 23.00738 | 0.8023589 | 0.1507999 | 0 | 0 | 0.0468412 | 0.9531588 | 0.0468412 | 0.2907306 | 0.4490146 | 0.2602548 | 2.68 | 1.29 | 472 | 62.5 | 0.89
2025-03-01 16:00 | 2.474632 | 3537.25 | 18.09799 | 15.87596 | 2025-02-27 | 1061.557 | 373.5751 | (-inf, 18.5] | normal | 10156.62994 | 478.4339 | 22.11379 | 4.111208 | 1.068993 | 6.587474 | 0.8428322 | 0.2342944 | 0.04076671 | 77.34939 | 54.86124 | 0.7449272 | 0.1307601 | 0.01966485 | 2.58255e-06 | 0.1046452 | 0.8756873 | 0.1046478 | 0.2148654 | 0.465031 | 0.3201035 | 2.68 | 1.29 | 472 | 62.5 | 0.89
2025-03-02 | 2.504591 | 3550 | 18.0882 | 16.237 | 2025-02-27 | 1129.728 | 375.3811 | (-inf, 18.5] | normal | 10156.62994 | 478.4339 | 22.11379 | 4.111208 | 1.068993 | 6.587474 | 0.8428322 | 0.2342944 | 0.04076671 | 77.34939 | 54.86124 | 0.7449272 | 0.1307601 | 0.01966485 | 2.58255e-06 | 0.1046452 | 0.8756873 | 0.1046478 | 0.2148654 | 0.465031 | 0.3201035 | 2.65 | 1.32 | 471 | 62.56 | 0.84
2025-03-02 08:00 | 2.522165 | 3550 | 17.95021 | 15.69539 | 2025-02-27 | 1129.728 | 379.6898 | (-inf, 18.5] | normal | 10156.62994 | 478.4339 | 22.11379 | 4.111208 | 1.068993 | 6.587474 | 0.8428322 | 0.2342944 | 0.04076671 | 77.34939 | 54.86124 | 0.7449272 | 0.1307601 | 0.01966485 | 2.58255e-06 | 0.1046452 | 0.8756873 | 0.1046478 | 0.2148654 | 0.465031 | 0.3201035 | 2.65 | 1.32 | 471 | 62.56 | 0.84
2025-03-02 16:00 | 2.524362 | 3550 | 17.83746 | 15.30568 | 2025-02-28 | 1129.728 | 370.0774 | (-inf, 18.5] | normal | 8813.5 | 480.6472 | 14.24671 | 4.094326 | 1.046872 | 6.495543 | 0.8360845 | 0.2096834 | 0.04703629 | 52.54417 | 30.60391 | 0.5409417 | 0.3737539 | 0 | 0 | 0.08530436 | 0.9146956 | 0.08530436 | 0.4046417 | 0.3583968 | 0.2369615 | 2.65 | 1.32 | 471 | 62.56 | 0.84
2025-03-03 | 2.607838 | 3550 | 18.139 | 15.71167 | 2025-02-28 | 1085.784 | 370.6244 | (-inf, 18.5] | normal | 8813.5 | 480.6472 | 14.24671 | 4.094326 | 1.046872 | 6.495543 | 0.8360845 | 0.2096834 | 0.04703629 | 52.54417 | 30.60391 | 0.5409417 | 0.3737539 | 0 | 0 | 0.08530436 | 0.9146956 | 0.08530436 | 0.4046417 | 0.3583968 | 0.2369615 | 3.19 | 1.42 | 475 | 62.905 | 0.88
2025-03-03 08:00 | 2.645183 | 3550 | 18.44879 | 16.04198 | 2025-02-28 | 1085.784 | 361.1961 | (-inf, 18.5] | normal | 8813.5 | 480.6472 | 14.24671 | 4.094326 | 1.046872 | 6.495543 | 0.8360845 | 0.2096834 | 0.04703629 | 52.54417 | 30.60391 | 0.5409417 | 0.3737539 | 0 | 0 | 0.08530436 | 0.9146956 | 0.08530436 | 0.4046417 | 0.3583968 | 0.2369615 | 3.19 | 1.42 | 475 | 62.905 | 0.88
2025-03-03 16:00 | 2.682213 | 3550 | 18.39608 | 16.09528 | 2025-02-28 | 1085.784 | 348.865 | (-inf, 18.5] | normal | 8813.5 | 480.6472 | 14.24671 | 4.094326 | 1.046872 | 6.495543 | 0.8360845 | 0.2096834 | 0.04703629 | 52.54417 | 30.60391 | 0.5409417 | 0.3737539 | 0 | 0 | 0.08530436 | 0.9146956 | 0.08530436 | 0.4046417 | 0.3583968 | 0.2369615 | 3.19 | 1.42 | 475 | 62.905 | 0.88
2025-03-04 | 2.645496 | 3550 | 18.2669 | 16.17533 | 2025-03-01 | 1117.908 | 384.366 | (-inf, 18.5] | normal | 10349.52001 | 489.3579 | 25.06023 | 4.176768 | 0.9918791 | 6.523689 | 0.7695859 | 0.2235592 | 0.03718265 | 61.54212 | 48.10264 | 0.6268529 | 0.2851437 | 0.02315801 | 3.040721e-06 | 0.06484239 | 0.9119966 | 0.06484543 | 0.3109996 | 0.5057771 | 0.1832234 | 3.46 | 1.71 | 474 | 64.57 | 0.71
2025-03-04 08:00 | 3.562662 | 3363.503 | 18.28607 | 15.25907 | 2025-02-28 | 1117.908 | 372.6034 | (-inf, 18.5] | normal | 8813.5 | 480.6472 | 14.24671 | 4.094326 | 1.046872 | 6.495543 | 0.8360845 | 0.2096834 | 0.04703629 | 52.54417 | 30.60391 | 0.5409417 | 0.3737539 | 0 | 0 | 0.08530436 | 0.9146956 | 0.08530436 | 0.4046417 | 0.3583968 | 0.2369615 | 3.46 | 1.71 | 474 | 64.57 | 0.71
2025-03-04 16:00 | 2.700478 | 3500 | 18.67583 | 15.97389 | 2025-03-01 | 1117.908 | 357.7593 | (18.5, 19.0] | normal | 10349.52001 | 489.3579 | 25.06023 | 4.176768 | 0.9918791 | 6.523689 | 0.7695859 | 0.2235592 | 0.03718265 | 61.54212 | 48.10264 | 0.6268529 | 0.2851437 | 0.02315801 | 3.040721e-06 | 0.06484239 | 0.9119966 | 0.06484543 | 0.3109996 | 0.5057771 | 0.1832234 | 3.46 | 1.71 | 474 | 64.57 | 0.71
2025-03-05 | 2.713642 | 3540.8 | 18.90384 | 15.56728 | 2025-03-02 | 1046.467 | 352.5354 | (18.5, 19.0] | normal | 10619.92 | 493.7627 | 24.8374 | 4.000412 | 0.8202195 | 6.611982 | 0.7955599 | 0.2173483 | 0.03183454 | 56.0966 | 31.85339 | 0.6686934 | 0.2345319 | 0 | 0 | 0.09677474 | 0.9032253 | 0.09677474 | 0.3645969 | 0.5542895 | 0.08111361 | 4.04 | 1.91 | 475 | 64.4 | 0.8
2025-03-05 08:00 | 2.692569 | 3550 | 18.60223 | 15.47593 | 2025-03-02 | 1046.467 | 361.1953 | (18.5, 19.0] | normal | 10619.92 | 493.7627 | 24.8374 | 4.000412 | 0.8202195 | 6.611982 | 0.7955599 | 0.2173483 | 0.03183454 | 56.0966 | 31.85339 | 0.6686934 | 0.2345319 | 0 | 0 | 0.09677474 | 0.9032253 | 0.09677474 | 0.3645969 | 0.5542895 | 0.08111361 | 4.04 | 1.91 | 475 | 64.4 | 0.8
2025-03-05 16:00 | 2.665476 | 3550 | 18.08852 | 15.54603 | 2025-03-03 | 1046.467 | 310.9661 | (-inf, 18.5] | normal | 9582.41003 | 487.1926 | 22.29976 | 4.113979 | 0.9953219 | 6.569297 | 0.8242533 | 0.2175916 | 0.02877053 | 58.86397 | 41.1702 | 0.6177592 | 0.2781395 | 0.0083373 | 1.094714e-06 | 0.09576288 | 0.8958987 | 0.09576398 | 0.3370734 | 0.571054 | 0.09187264 | 4.04 | 1.91 | 475 | 64.4 | 0.8
2025-03-06 | 2.617253 | 3550 | 17.8006 | 15.96372 | 2025-03-03 | 960.8157 | 346.082 | (-inf, 18.5] | normal | 9582.41003 | 487.1926 | 22.29976 | 4.113979 | 0.9953219 | 6.569297 | 0.8242533 | 0.2175916 | 0.02877053 | 58.86397 | 41.1702 | 0.6177592 | 0.2781395 | 0.0083373 | 1.094714e-06 | 0.09576288 | 0.8958987 | 0.09576398 | 0.3370734 | 0.571054 | 0.09187264 | 3.73 | 1.55 | 462 | 61.92333 | 0.65
2025-03-06 08:00 | 2.683155 | 3169.226 | 15.81171 | 14.09096 | 2025-03-03 | 960.8157 | 358.5948 | (-inf, 18.5] | normal | 9582.41003 | 487.1926 | 22.29976 | 4.113979 | 0.9953219 | 6.569297 | 0.8242533 | 0.2175916 | 0.02877053 | 58.86397 | 41.1702 | 0.6177592 | 0.2781395 | 0.0083373 | 1.094714e-06 | 0.09576288 | 0.8958987 | 0.09576398 | 0.3370734 | 0.571054 | 0.09187264 | 3.73 | 1.55 | 462 | 61.92333 | 0.65
2025-03-06 16:00 | 2.532521 | 3550 | 17.62044 | 16.61061 | 2025-03-04 | 960.8157 | 373.3125 | (-inf, 18.5] | normal | 8847.26992 | 472.5381 | 12.53026 | 4.624395 | 1.392534 | 6.587454 | 0.8199499 | 0.2304601 | 0.03805279 | 56.58121 | 43.69517 | 0.6603034 | 0.2270663 | 0.009030065 | 1.186807e-06 | 0.1035991 | 0.8873696 | 0.1036003 | 0.3302256 | 0.3507357 | 0.3190387 | 3.73 | 1.55 | 462 | 61.92333 | 0.65
2025-03-07 | 2.488273 | 3499.657 | 17.74564 | 16.68586 | 2025-03-04 | 933.4407 | 378.4761 | (-inf, 18.5] | normal | 8847.26992 | 472.5381 | 12.53026 | 4.624395 | 1.392534 | 6.587454 | 0.8199499 | 0.2304601 | 0.03805279 | 56.58121 | 43.69517 | 0.6603034 | 0.2270663 | 0.009030065 | 1.186807e-06 | 0.1035991 | 0.8873696 | 0.1036003 | 0.3302256 | 0.3507357 | 0.3190387 | 3.65 | 1.65 | 454 | 60.9 | 0.79
2025-03-07 08:00 | 3.086597 | 3001.068 | 17.84434 | 16.58567 | 2025-03-04 | 933.4407 | 363.6567 | (-inf, 18.5] | normal | 8847.26992 | 472.5381 | 12.53026 | 4.624395 | 1.392534 | 6.587454 | 0.8199499 | 0.2304601 | 0.03805279 | 56.58121 | 43.69517 | 0.6603034 | 0.2270663 | 0.009030065 | 1.186807e-06 | 0.1035991 | 0.8873696 | 0.1036003 | 0.3302256 | 0.3507357 | 0.3190387 | 3.65 | 1.65 | 454 | 60.9 | 0.79
2025-03-08 | 4.1284 | 3315.399 | 17.71986 | 9.195709 | 2025-03-03 | 1138.653 | 378.914 | (-inf, 18.5] | normal | 9582.41003 | 487.1926 | 22.29976 | 4.113979 | 0.9953219 | 6.569297 | 0.8242533 | 0.2175916 | 0.02877053 | 58.86397 | 41.1702 | 0.6177592 | 0.2781395 | 0.0083373 | 1.094714e-06 | 0.09576288 | 0.8958987 | 0.09576398 | 0.3370734 | 0.571054 | 0.09187264 | 3.13 | 1.24 | 467 | 61.55 | 1.28
2025-03-08 08:00 | 2.615054 | 3498.899 | 17.76286 | 16.98676 | 2025-03-05 | 1138.653 | 385.3487 | (-inf, 18.5] | normal | 8564.45003 | 471.7457 | 15.02032 | 4.755874 | 1.340377 | 6.600026 | 0.7865423 | 0.2326667 | 0.031578 | 53.93677 | 45.00817 | 0.5858873 | 0.3088391 | 0.009328262 | 1.224831e-06 | 0.09594419 | 0.8947263 | 0.09594541 | 0.2290334 | 0.4971029 | 0.2738636 | 3.13 | 1.24 | 467 | 61.55 | 1.28
2025-03-08 16:00 | 2.605942 | 3500 | 17.94006 | 16.21663 | 2025-03-06 | 1138.653 | 373.9768 | (-inf, 18.5] | normal | 8608.38 | 478.3807 | 15.44851 | 4.604706 | 1.463364 | 7.051749 | 2.900567 | 0.2347104 | 0.08366152 | 61.64113 | 58.06214 | 0.4720482 | 0.4085995 | 0 | 0 | 0.1193523 | 0.8806477 | 0.1193523 | 0.4683169 | 0.364891 | 0.1667921 | 3.13 | 1.24 | 467 | 61.55 | 1.28
2025-03-09 | 2.507268 | 3500 | 18.09035 | 16.17181 | 2025-03-06 | 994.8189 | 353.1207 | (-inf, 18.5] | normal | 8608.38 | 478.3807 | 15.44851 | 4.604706 | 1.463364 | 7.051749 | 2.900567 | 0.2347104 | 0.08366152 | 61.64113 | 58.06214 | 0.4720482 | 0.4085995 | 0 | 0 | 0.1193523 | 0.8806477 | 0.1193523 | 0.4683169 | 0.364891 | 0.1667921 | 3.51 | 1.87 | 465 | 63.18 | 0.85
2025-03-09 08:00 | 2.406366 | 3500 | 18.3206 | 16.06323 | 2025-03-06 | 994.8189 | 318.9929 | (-inf, 18.5] | normal | 8608.38 | 478.3807 | 15.44851 | 4.604706 | 1.463364 | 7.051749 | 2.900567 | 0.2347104 | 0.08366152 | 61.64113 | 58.06214 | 0.4720482 | 0.4085995 | 0 | 0 | 0.1193523 | 0.8806477 | 0.1193523 | 0.4683169 | 0.364891 | 0.1667921 | 3.51 | 1.87 | 465 | 63.18 | 0.85
2025-03-09 16:00 | 2.406366 | 3500 | 18.50035 | 16.07454 | 2025-03-07 | 994.8189 | 323.4509 | (18.5, 19.0] | normal | 6588.43 | 488.0452 | 24.50628 | 4.417635 | 1.354264 | 7.193085 | 2.931993 | 0.2358903 | 0.08359924 | 66.34514 | 58.50631 | 0.436834 | 0.341655 | 0 | 0.08020879 | 0.1413023 | 0.778489 | 0.221511 | 0.4534601 | 0.4819175 | 0.06462238 | 3.51 | 1.87 | 465 | 63.18 | 0.85
2025-03-10 | 2.435013 | 3500 | 18.53844 | 15.85785 | 2025-03-07 | 1101.523 | 356.4238 | (18.5, 19.0] | normal | 6588.43 | 488.0452 | 24.50628 | 4.417635 | 1.354264 | 7.193085 | 2.931993 | 0.2358903 | 0.08359924 | 66.34514 | 58.50631 | 0.436834 | 0.341655 | 0 | 0.08020879 | 0.1413023 | 0.778489 | 0.221511 | 0.4534601 | 0.4819175 | 0.06462238 | 3.8 | 1.87 | 460 | 64.35 | 0.75
2025-03-10 08:00 | 2.329973 | 3500 | 18.58827 | 16.42903 | 2025-03-08 | 1101.523 | 372.8057 | (18.5, 19.0] | normal | 7328.52 | 476.8849 | 15.81204 | 4.545843 | 1.18185 | 7.257142 | 1.887314 | 0.2227576 | 0.06165214 | 66.43631 | 45.78807 | 0.508819 | 0 | 0 | 0.3819994 | 0.1091817 | 0.508819 | 0.491181 | 0.4673249169 | 0.5148625 | 0.0178126 | 3.8 | 1.87 | 460 | 64.35 | 0.75
2025-03-10 16:00 | 2.192148 | 3500 | 18.71783 | 15.71565 | 2025-03-08 | 1101.523 | 370.8617 | (18.5, 19.0] | normal | 7328.52 | 476.8849 | 15.81204 | 4.545843 | 1.18185 | 7.257142 | 1.887314 | 0.2227576 | 0.06165214 | 66.43631 | 45.78807 | 0.508819 | 0 | 0 | 0.3819994 | 0.1091817 | 0.508819 | 0.491181 | 0.4673249169 | 0.5148625 | 0.0178126 | 3.8 | 1.87 | 460 | 64.35 | 0.75
2025-03-11 | 2.205836 | 3500 | 18.66857 | 15.91904 | 2025-03-08 | 1074.437 | 372.3311 | (18.5, 19.0] | normal | 7328.52 | 476.8849 | 15.81204 | 4.545843 | 1.18185 | 7.257142 | 1.887314 | 0.2227576 | 0.06165214 | 66.43631 | 45.78807 | 0.508819 | 0 | 0 | 0.3819994 | 0.1091817 | 0.508819 | 0.491181 | 0.4673249169 | 0.5148625 | 0.0178126 | 4.33 | 2.43 | 474 | 63.935 | 0.99
2025-03-11 08:00 | 2.151088 | 3500 | 18.91766 | 15.77194 | 2025-03-09 | 1074.437 | 358.7429 | (18.5, 19.0] | normal | 9462.38 | 485.7411 | 20.89112 | 4.400929 | 1.041294 | 6.988626 | 0.4581098 | 0.2117154 | 0.03042305 | 61.18885 | 29.84809 | 0.5632589 | 0 | 0 | 0.3387414 | 0.09799966 | 0.5632589 | 0.4367411 | 0.5043108 | 0.4903661 | 0.005323185 | 4.33 | 2.43 | 474 | 63.935 | 0.99
2025-03-11 16:00 | 2.043501 | 3074.464 | 19.04939 | 16.75156 | 2025-03-09 | 1074.437 | 341.9774 | (19.0, 19.5] | normal | 9462.38 | 485.7411 | 20.89112 | 4.400929 | 1.041294 | 6.988626 | 0.4581098 | 0.2117154 | 0.03042305 | 61.18885 | 29.84809 | 0.5632589 | 0 | 0 | 0.3387414 | 0.09799966 | 0.5632589 | 0.4367411 | 0.5043108 | 0.4903661 | 0.005323185 | 4.33 | 2.43 | 474 | 63.935 | 0.99
2025-03-12 | 2.112255 | 3500 | 19.24456 | 17.01997 | 2025-03-09 | 1122.714 | 363.0127 | (19.0, 19.5] | normal | 9462.38 | 485.7411 | 20.89112 | 4.400929 | 1.041294 | 6.988626 | 0.4581098 | 0.2117154 | 0.03042305 | 61.18885 | 29.84809 | 0.5632589 | 0 | 0 | 0.3387414 | 0.09799966 | 0.5632589 | 0.4367411 | 0.5043108 | 0.4903661 | 0.005323185 | 4.35 | 2.04 | 483 | 68.475 | 0.54
2025-03-12 08:00 | 2.013581 | 3500 | 19.18284 | 15.91009 | 2025-03-10 | 1122.714 | 373.9574 | (19.0, 19.5] | normal | 7222.49 | 492.8736 | 21.00454 | 3.855419 | 0.7228733 | 7.0248 | 0.6323874 | 0.2135533 | 0.02997058 | 77.18541 | 44.7487 | 0.535926 | 0 | 0 | 0.2872527 | 0.1768213 | 0.535926 | 0.464074 | 0.4040075 | 0.5469222 | 0.04907033 | 4.35 | 2.04 | 483 | 68.475 | 0.54
2025-03-12 16:00 | 1.769443 | 3500 | 18.95811 | 16.07894 | 2025-03-10 | 1122.714 | 384.1952 | (18.5, 19.0] | normal | 7222.49 | 492.8736 | 21.00454 | 3.855419 | 0.7228733 | 7.0248 | 0.6323874 | 0.2135533 | 0.02997058 | 77.18541 | 44.7487 | 0.535926 | 0 | 0 | 0.2872527 | 0.1768213 | 0.535926 | 0.464074 | 0.4040075 | 0.5469222 | 0.04907033 | 4.35 | 2.04 | 483 | 68.475 | 0.54
2025-03-13 | 1.553634 | 3500 | 18.90687 | 16.17262 | 2025-03-11 | 1094.378 | 379.4057 | (18.5, 19.0] | normal | 7344.15486 | 497.1127 | 26.90832 | 4.072121 | 0.7595772 | 6.98855 | 0.6242787 | 0.2293656 | 0.02679352 | 72.63182 | 39.55231 | 0.5584113 | 0 | 0.01277913 | 0.3270423 | 0.1017672 | 0.5584113 | 0.4288096 | 0.2384328 | 0.4881003 | 0.2734668 | 4.19 | 2.05 | 498 | 63.2 | 0.79
2025-03-13 08:00 | 1.386525 | 3464.321 | 18.99987 | 16.24282 | 2025-03-11 | 1094.378 | 329.508 | (18.5, 19.0] | normal | 7344.15486 | 497.1127 | 26.90832 | 4.072121 | 0.7595772 | 6.98855 | 0.6242787 | 0.2293656 | 0.02679352 | 72.63182 | 39.55231 | 0.5584113 | 0 | 0.01277913 | 0.3270423 | 0.1017672 | 0.5584113 | 0.4288096 | 0.2384328 | 0.4881003 | 0.2734668 | 4.19 | 2.05 | 498 | 63.2 | 0.79
2025-03-13 16:00 | 1.119871 | 3450 | 18.95304 | 16.32192 | 2025-03-12 | 1094.378 | 374.2562 | (18.5, 19.0] | normal | 5897.57728 | 495.6176 | 34.22631 | 3.994517 | 0.5901743 | 6.969976 | 0.5768064 | 0.2285865 | 0.03674188 | 62.70263 | 41.74649 | 0.5924674 | 0.002413961 | 0.0598186 | 0.2686388 | 0.07666127 | 0.5948813 | 0.3453 | 0.2273682 | 0.5112619 | 0.2613699 | 4.19 | 2.05 | 498 | 63.2 | 0.79
2025-03-14 | 0.985538 | 3450 | 18.89079 | 16.60797 | 2025-03-13 | 1093.795 | 371.1097 | (18.5, 19.0] | normal | 5943.28 | 500.8069 | 37.9326 | 4.070259 | 0.8720461 | 7.126702 | 0.6851493 | 0.2279661 | 0.05325948 | 71.26691 | 45.61415 | 0.4137463 | 0 | 0.2205045 | 0.1999132 | 0.165836 | 0.4137463 | 0.3657492 | 0.3483851 | 0.2668543 | 0.3847606 | 4.9 | 2.61 | 483 | 65 | 1.34
2025-03-14 08:00 | 0.9064237 | 3430.841 | 19.14697 | 17.24437 | 2025-03-13 | 1093.795 | 374.5816 | (19.0, 19.5] | normal | 5943.28 | 500.8069 | 37.9326 | 4.070259 | 0.8720461 | 7.126702 | 0.6851493 | 0.2279661 | 0.05325948 | 71.26691 | 45.61415 | 0.4137463 | 0 | 0.2205045 | 0.1999132 | 0.165836 | 0.4137463 | 0.3657492 | 0.3483851 | 0.2668543 | 0.3847606 | 4.9 | 2.61 | 483 | 65 | 1.34
2025-03-14 16:00 | 0.9617196 | 3448.699 | 19.24375 | 16.60694 | 2025-03-13 | 1093.795 | 362.1527 | (19.0, 19.5] | normal | 5943.28 | 500.8069 | 37.9326 | 4.070259 | 0.8720461 | 7.126702 | 0.6851493 | 0.2279661 | 0.05325948 | 71.26691 | 45.61415 | 0.4137463 | 0 | 0.2205045 | 0.1999132 | 0.165836 | 0.4137463 | 0.3657492 | 0.3483851 | 0.2668543 | 0.3847606 | 4.9 | 2.61 | 483 | 65 | 1.34
2025-03-15 | 0.8989967 | 3450 | 19.23723 | 14.04898 | 2025-03-14 | 1139.336 | 374.6709 | (19.0, 19.5] | normal | 8124.9918 | 486.6662 | 37.45037 | 4.022629 | 0.6107313 | 7.0297 | 0.6336464 | 0.2377829 | 0.0377451 | 67.78047 | 39.49159 | 0.4286663 | 0 | 0.22028 | 0.2460981 | 0.1049556 | 0.4286663 | 0.3510537 | 0.3051944 | 0.3144352 | 0.3803704 | 4.57 | 2.15 | 478 | 62.89 | 0.37
2025-03-15 08:00 | 0.9203091 | 3450 | 18.89022 | 16.26033 | 2025-03-14 | 1139.336 | 381.2909 | (18.5, 19.0] | normal | 8124.9918 | 486.6662 | 37.45037 | 4.022629 | 0.6107313 | 7.0297 | 0.6336464 | 0.2377829 | 0.0377451 | 67.78047 | 39.49159 | 0.4286663 | 0 | 0.22028 | 0.2460981 | 0.1049556 | 0.4286663 | 0.3510537 | 0.3051944 | 0.3144352 | 0.3803704 | 4.57 | 2.15 | 478 | 62.89 | 0.37
2025-03-15 16:00 | 0.9658402 | 3450 | 18.78637 | 17.21103 | 2025-03-14 | 1139.336 | 381.8393 | (18.5, 19.0] | normal | 8124.9918 | 486.6662 | 37.45037 | 4.022629 | 0.6107313 | 7.0297 | 0.6336464 | 0.2377829 | 0.0377451 | 67.78047 | 39.49159 | 0.4286663 | 0 | 0.22028 | 0.2460981 | 0.1049556 | 0.4286663 | 0.3510537 | 0.3051944 | 0.3144352 | 0.3803704 | 4.57 | 2.15 | 478 | 62.89 | 0.37
2025-03-16 | 1.02009 | 3450 | 18.34597 | 17.41052 | 2025-03-14 | 1139.172 | 377.0616 | (-inf, 18.5] | normal | 8124.9918 | 486.6662 | 37.45037 | 4.022629 | 0.6107313 | 7.0297 | 0.6336464 | 0.2377829 | 0.0377451 | 67.78047 | 39.49159 | 0.4286663 | 0 | 0.22028 | 0.2460981 | 0.1049556 | 0.4286663 | 0.3510537 | 0.3051944 | 0.3144352 | 0.3803704 | 4.46 | 2.23 | 474 | 62.905 | 0.52
2025-03-16 08:00 | 0.9900588 | 3450 | 17.98356 | 17.63303 | 2025-03-15 | 1139.172 | 378.3898 | (-inf, 18.5] | normal | 10822.05099 | 485.1219 | 36.82547 | 4.045952 | 0.5943317 | 6.979499 | 0.7737427 | 0.2468704 | 0.04321825 | 81.13789 | 51.41093 | 0.4196993 | 0.0661678 | 0.2826284 | 0.1178686 | 0.113636 | 0.4858671 | 0.2315045 | 0.2421067 | 0.1448498 | 0.6130436 | 4.46 | 2.23 | 474 | 62.905 | 0.52
2025-03-16 16:00 | 1.036559 | 3476.646 | 17.82111 | 17.88724 | 2025-03-15 | 1139.172 | 378.6617 | (-inf, 18.5] | normal | 10822.05099 | 485.1219 | 36.82547 | 4.045952 | 0.5943317 | 6.979499 | 0.7737427 | 0.2468704 | 0.04321825 | 81.13789 | 51.41093 | 0.4196993 | 0.0661678 | 0.2826284 | 0.1178686 | 0.113636 | 0.4858671 | 0.2315045 | 0.2421067 | 0.1448498 | 0.6130436 | 4.46 | 2.23 | 474 | 62.905 | 0.52
2025-03-17 | 1.059947 | 3500 | 17.81152 | 17.67778 | 2025-03-15 | 1146.011 | 379.2262 | (-inf, 18.5] | normal | 10822.05099 | 485.1219 | 36.82547 | 4.045952 | 0.5943317 | 6.979499 | 0.7737427 | 0.2468704 | 0.04321825 | 81.13789 | 51.41093 | 0.4196993 | 0.0661678 | 0.2826284 | 0.1178686 | 0.113636 | 0.4858671 | 0.2315045 | 0.2421067 | 0.1448498 | 0.6130436 | 3.68 | 2.01 | 477 | 63.105 | 0.38
2025-03-17 08:00 | 1.123926 | 3500 | 17.86701 | 17.23841 | 2025-03-16 | 1146.011 | 378.8878 | (-inf, 18.5] | normal | 11126.84964 | 484.9875 | 28.58517 | 3.935026 | 0.7413173 | 6.753641 | 0.8957464 | 0.2347109 | 0.05026451 | 76.33552 | 42.01367 | 0.3422327 | 0.2224292 | 0.2754543 | 0.06857633 | 0.09130744 | 0.5646619 | 0.1598838 | 0.2928584 | 0.1643804 | 0.5427612 | 3.68 | 2.01 | 477 | 63.105 | 0.38
2025-03-17 16:00 | 1.029706 | 3500 | 17.84661 | 16.39378 | 2025-03-16 | 1146.011 | 378.3093 | (-inf, 18.5] | normal | 11126.84964 | 484.9875 | 28.58517 | 3.935026 | 0.7413173 | 6.753641 | 0.8957464 | 0.2347109 | 0.05026451 | 76.33552 | 42.01367 | 0.3422327 | 0.2224292 | 0.2754543 | 0.06857633 | 0.09130744 | 0.5646619 | 0.1598838 | 0.2928584 | 0.1643804 | 0.5427612 | 3.68 | 2.01 | 477 | 63.105 | 0.38
2025-03-18 | 1.079363 | 3500 | 17.88252 | 16.32654 | 2025-03-16 | 1099.077 | 364.645 | (-inf, 18.5] | normal | 11126.84964 | 484.9875 | 28.58517 | 3.935026 | 0.7413173 | 6.753641 | 0.8957464 | 0.2347109 | 0.05026451 | 76.33552 | 42.01367 | 0.3422327 | 0.2224292 | 0.2754543 | 0.06857633 | 0.09130744 | 0.5646619 | 0.1598838 | 0.2928584 | 0.1643804 | 0.5427612 | 3.02 | 1.46 | 465 | 63.76 | 0.62
2025-03-18 08:00 | 1.12679 | 3500 | 17.6779 | 16.38896 | 2025-03-17 | 1099.077 | 372.7855 | (-inf, 18.5] | normal | 10280.73699 | 481.1604 | 30.59142 | 4.088333 | 0.7930427 | 6.608116 | 0.822446 | 0.2311581 | 0.05134182 | 75.25971 | 44.00375 | 0.4180233 | 0.2399933 | 0.1430198 | 0.1327129 | 0.06625056 | 0.6580167 | 0.1989635 | 0.3697507 | 0.2211842 | 0.4090651 | 3.02 | 1.46 | 465 | 63.76 | 0.62
2025-03-18 16:00 | 1.144934 | 3538.564 | 17.69446 | 14.55355 | 2025-03-17 | 1099.077 | 376.9218 | (-inf, 18.5] | normal | 10280.73699 | 481.1604 | 30.59142 | 4.088333 | 0.7930427 | 6.608116 | 0.822446 | 0.2311581 | 0.05134182 | 75.25971 | 44.00375 | 0.4180233 | 0.2399933 | 0.1430198 | 0.1327129 | 0.06625056 | 0.6580167 | 0.1989635 | 0.3697507 | 0.2211842 | 0.4090651 | 3.02 | 1.46 | 465 | 63.76 | 0.62
2025-03-19 | 1.23331 | 3550 | 17.99206 | 15.96189 | 2025-03-17 | 1144.477 | 377.1702 | (-inf, 18.5] | normal | 10280.73699 | 481.1604 | 30.59142 | 4.088333 | 0.7930427 | 6.608116 | 0.822446 | 0.2311581 | 0.05134182 | 75.25971 | 44.00375 | 0.4180233 | 0.2399933 | 0.1430198 | 0.1327129 | 0.06625056 | 0.6580167 | 0.1989635 | 0.3697507 | 0.2211842 | 0.4090651 | 3.25 | 1.95 | 460 | 64.17 | 0.57
2025-03-19 08:00 | 1.302036 | 3550 | 18.00449 | 16.20187 | 2025-03-18 | 1144.477 | 382.1164 | (-inf, 18.5] | normal | 10489.87662 | 482.3879 | 29.0082 | 4.00178 | 0.82213 | 6.787056 | 0.9984192 | 0.2357987 | 0.05626325 | 86.89516 | 66.80291 | 0.3358288 | 0.2910662 | 0.08091546 | 0.1590712 | 0.1331183 | 0.626895 | 0.2921895 | 0.3458617 | 0.2647191 | 0.3894191 | 3.25 | 1.95 | 460 | 64.17 | 0.57
2025-03-19 16:00 | 1.252139 | 3550 | 18.18579 | 16.43628 | 2025-03-18 | 1144.477 | 377.8284 | (-inf, 18.5] | normal | 10489.87662 | 482.3879 | 29.0082 | 4.00178 | 0.82213 | 6.787056 | 0.9984192 | 0.2357987 | 0.05626325 | 86.89516 | 66.80291 | 0.3358288 | 0.2910662 | 0.08091546 | 0.1590712 | 0.1331183 | 0.626895 | 0.2921895 | 0.3458617 | 0.2647191 | 0.3894191 | 3.25 | 1.95 | 460 | 64.17 | 0.57
2025-03-20 | 1.215736 | 3550 | 18.0639 | 15.97886 | 2025-03-18 | 1109.403 | 371.9038 | (-inf, 18.5] | normal | 10489.87662 | 482.3879 | 29.0082 | 4.00178 | 0.82213 | 6.787056 | 0.9984192 | 0.2357987 | 0.05626325 | 86.89516 | 66.80291 | 0.3358288 | 0.2910662 | 0.08091546 | 0.1590712 | 0.1331183 | 0.626895 | 0.2921895 | 0.3458617 | 0.2647191 | 0.3894191 | 2.74 | 1.48 | 464 | 65.17 | 0.6
2025-03-20 08:00 | 1.252139 | 3550 | 18.24296 | 15.20458 | 2025-03-19 | 1109.403 | 332.6214 | (-inf, 18.5] | normal | 9788.14919 | 481.2758 | 25.36428 | 4.019245 | 0.836666 | 6.717682 | 1.110355 | 0.2370229 | 0.06102408 | 97.2901 | 81.08247 | 0.2373435 | 0.2911693 | 0.1559675 | 0.1739536 | 0.1415661 | 0.5285128 | 0.3155197 | 0.3867099 | 0.2574809 | 0.3558092 | 2.74 | 1.48 | 464 | 65.17 | 0.6
2025-03-20 16:00 | 1.082676 | 3550 | 18.51922 | 15.21151 | 2025-03-19 | 1109.403 | 375.0928 | (18.5, 19.0] | normal | 9788.14919 | 481.2758 | 25.36428 | 4.019245 | 0.836666 | 6.717682 | 1.110355 | 0.2370229 | 0.06102408 | 97.2901 | 81.08247 | 0.2373435 | 0.2911693 | 0.1559675 | 0.1739536 | 0.1415661 | 0.5285128 | 0.3155197 | 0.3867099 | 0.2574809 | 0.3558092 | 2.74 | 1.48 | 464 | 65.17 | 0.6
2025-03-21 | 1.120335 | 3550 | 18.41334 | 16.56391 | 2025-03-19 | 1095.318 | 374.5486 | (-inf, 18.5] | normal | 9788.14919 | 481.2758 | 25.36428 | 4.019245 | 0.836666 | 6.717682 | 1.110355 | 0.2370229 | 0.06102408 | 97.2901 | 81.08247 | 0.2373435 | 0.2911693 | 0.1559675 | 0.1739536 | 0.1415661 | 0.5285128 | 0.3155197 | 0.3867099 | 0.2574809 | 0.3558092 | 3.82 | 2.39 | 485 | 64.64667 | 0.46
2025-03-21 08:00 | 1.148579 | 3451.708 | 18.50329 | 16.44434 | 2025-03-20 | 1095.318 | 361.8831 | (18.5, 19.0] | normal | 9852.325 | 488.6072 | 20.51026 | 3.994732 | 0.7761477 | 6.40362 | 1.074931 | 0.2171322 | 0.05386929 | 94.54948 | 91.61897 | 0.02757624 | 0.2806353 | 0.4672313 | 0.1076954 | 0.1168618 | 0.3082115 | 0.2245571 | 0.6237441 | 0.2052581 | 0.1709977 | 3.82 | 2.39 | 485 | 64.64667 | 0.46
2025-03-21 16:00 | 1.157141 | 3499.978 | 18.34821 | 16.56612 | 2025-03-20 | 1095.318 | 376.3353 | (-inf, 18.5] | normal | 9852.325 | 488.6072 | 20.51026 | 3.994732 | 0.7761477 | 6.40362 | 1.074931 | 0.2171322 | 0.05386929 | 94.54948 | 91.61897 | 0.02757624 | 0.2806353 | 0.4672313 | 0.1076954 | 0.1168618 | 0.3082115 | 0.2245571 | 0.6237441 | 0.2052581 | 0.1709977 | 3.82 | 2.39 | 485 | 64.64667 | 0.46
2025-03-22 | 1.143024 | 3500 | 18.17962 | 13.94694 | 2025-03-20 | 1132.584 | 371.1656 | (-inf, 18.5] | normal | 9852.325 | 488.6072 | 20.51026 | 3.994732 | 0.7761477 | 6.40362 | 1.074931 | 0.2171322 | 0.05386929 | 94.54948 | 91.61897 | 0.02757624 | 0.2806353 | 0.4672313 | 0.1076954 | 0.1168618 | 0.3082115 | 0.2245571 | 0.6237441 | 0.2052581 | 0.1709977 | 4.03 | 2.2 | 490 | 64.61 | 0.75
2025-03-22 08:00 | 1.222281 | 3500 | 18.05775 | 16.27202 | 2025-03-21 | 1132.584 | 375.9491 | (-inf, 18.5] | normal | 11612.87628 | 491.6798 | 25.09324 | 3.920787 | 0.7888333 | 6.671939 | 0.9740738 | 0.2256121 | 0.054071 | 107.9317 | 98.32766 | 0.04050614 | 0.2630749 | 0.5556492 | 0 | 0.1407698 | 0.303581 | 0.1407698 | 0.5270797 | 0.2118851 | 0.2610352 | 4.03 | 2.2 | 490 | 64.61 | 0.75
2025-03-22 16:00 | 1.240106 | 3500 | 18.12159 | 16.40067 | 2025-03-21 | 1132.584 | 381.0229 | (-inf, 18.5] | normal | 11612.87628 | 491.6798 | 25.09324 | 3.920787 | 0.7888333 | 6.671939 | 0.9740738 | 0.2256121 | 0.054071 | 107.9317 | 98.32766 | 0.04050614 | 0.2630749 | 0.5556492 | 0 | 0.1407698 | 0.303581 | 0.1407698 | 0.5270797 | 0.2118851 | 0.2610352 | 4.03 | 2.2 | 490 | 64.61 | 0.75
2025-03-23 | 1.189496 | 3500 | 18.29202 | 16.99152 | 2025-03-21 | 1145.598 | 377.6612 | (-inf, 18.5] | normal | 11612.87628 | 491.6798 | 25.09324 | 3.920787 | 0.7888333 | 6.671939 | 0.9740738 | 0.2256121 | 0.054071 | 107.9317 | 98.32766 | 0.04050614 | 0.2630749 | 0.5556492 | 0 | 0.1407698 | 0.303581 | 0.1407698 | 0.5270797 | 0.2118851 | 0.2610352 | 4.57 | 2.24 | 487 | 64.55 | 0.85
2025-03-23 08:00 | 1.343873 | 3500 | 18.63829 | 16.73981 | 2025-03-21 | 1145.598 | 379.1273 | (18.5, 19.0] | normal | 11612.87628 | 491.6798 | 25.09324 | 3.920787 | 0.7888333 | 6.671939 | 0.9740738 | 0.2256121 | 0.054071 | 107.9317 | 98.32766 | 0.04050614 | 0.2630749 | 0.5556492 | 0 | 0.1407698 | 0.303581 | 0.1407698 | 0.5270797 | 0.2118851 | 0.2610352 | 4.57 | 2.24 | 487 | 64.55 | 0.85
2025-03-23 16:00 | 1.322865 | 3496.117 | 18.79518 | 15.31983 | 2025-03-22 | 1145.598 | 380.7952 | (18.5, 19.0] | normal | 10475.90372 | 499.1242 | 30.28631 | 4.080272 | 0.6810465 | 6.310492 | 0.9840224 | 0.2163125 | 0.05248101 | 99.72468 | 95.32283 | 0.03994418 | 0.2694107 | 0.5070338 | 0.08183557 | 0.1017757 | 0.3093549 | 0.1836112 | 0.7310607 | 0.09494539 | 0.1739939 | 4.57 | 2.24 | 487 | 64.55 | 0.85
2025-03-24 | 1.447795 | 3475 | 18.63977 | 15.73116 | 2025-03-22 | 1110.603 | 376.1214 | (18.5, 19.0] | normal | 10475.90372 | 499.1242 | 30.28631 | 4.080272 | 0.6810465 | 6.310492 | 0.9840224 | 0.2163125 | 0.05248101 | 99.72468 | 95.32283 | 0.03994418 | 0.2694107 | 0.5070338 | 0.08183557 | 0.1017757 | 0.3093549 | 0.1836112 | 0.7310607 | 0.09494539 | 0.1739939 | 4.31 | 1.99 | 489 | 64.72667 | 0.86
2025-03-24 08:00 | 1.571544 | 3475 | 18.75763 | 15.82803 | 2025-03-22 | 1110.603 | 372.0277 | (18.5, 19.0] | normal | 10475.90372 | 499.1242 | 30.28631 | 4.080272 | 0.6810465 | 6.310492 | 0.9840224 | 0.2163125 | 0.05248101 | 99.72468 | 95.32283 | 0.03994418 | 0.2694107 | 0.5070338 | 0.08183557 | 0.1017757 | 0.3093549 | 0.1836112 | 0.7310607 | 0.09494539 | 0.1739939 | 4.31 | 1.99 | 489 | 64.72667 | 0.86
2025-03-24 16:00 | 1.574749 | 3475 | 18.42421 | 15.89685 | 2025-03-23 | 1110.603 | 376.2843 | (-inf, 18.5] | normal | 12212.30726 | 502.7831 | 25.94491 | 3.919593 | 0.6036173 | 6.095259 | 1.071698 | 0.2147014 | 0.05494447 | 92.20396 | 92.61721 | 0.1948167 | 0.2446722 | 0.4662055 | 0.01924925 | 0.07505635 | 0.4394889 | 0.0943056 | 0.568569 | 0.231573 | 0.199858 | 4.31 | 1.99 | 489 | 64.72667 | 0.86
2025-03-25 | 1.601038 | 3475 | 18.18031 | 16.26454 | 2025-03-23 | 1148.235 | 378.8715 | (-inf, 18.5] | normal | 12212.30726 | 502.7831 | 25.94491 | 3.919593 | 0.6036173 | 6.095259 | 1.071698 | 0.2147014 | 0.05494447 | 92.20396 | 92.61721 | 0.1948167 | 0.2446722 | 0.4662055 | 0.01924925 | 0.07505635 | 0.4394889 | 0.0943056 | 0.568569 | 0.231573 | 0.199858 | 3.83 | 1.82 | 496 | 63.26 | 0.82
2025-03-25 08:00 | 1.678621 | 3475 | 18.45102 | 16.29963 | 2025-03-23 | 1148.235 | 381.1976 | (-inf, 18.5] | normal | 12212.30726 | 502.7831 | 25.94491 | 3.919593 | 0.6036173 | 6.095259 | 1.071698 | 0.2147014 | 0.05494447 | 92.20396 | 92.61721 | 0.1948167 | 0.2446722 | 0.4662055 | 0.01924925 | 0.07505635 | 0.4394889 | 0.0943056 | 0.568569 | 0.231573 | 0.199858 | 3.83 | 1.82 | 496 | 63.26 | 0.82
2025-03-25 16:00 | 1.654256 | 3475 | 18.73095 | 15.41572 | 2025-03-24 | 1148.235 | 382.7318 | (18.5, 19.0] | normal | 12388.72771 | 500.4118 | 28.9488 | 3.772641 | 0.6055936 | 6.341292 | 0.88588 | 0.2287971 | 0.05082221 | 92.36641 | 95.1159 | 0.2186472 | 0.21684 | 0.4855861 | 0 | 0.07892663 | 0.4354872 | 0.07892663 | 0.4225016 | 0.2155991 | 0.3618994 | 3.83 | 1.82 | 496 | 63.26 | 0.82
2025-03-26 | 1.750434 | 3475 | 18.59683 | 15.78346 | 2025-03-24 | 1152.944 | 382.8099 | (18.5, 19.0] | normal | 12388.72771 | 500.4118 | 28.9488 | 3.772641 | 0.6055936 | 6.341292 | 0.88588 | 0.2287971 | 0.05082221 | 92.36641 | 95.1159 | 0.2186472 | 0.21684 | 0.4855861 | 0 | 0.07892663 | 0.4354872 | 0.07892663 | 0.4225016 | 0.2155991 | 0.3618994 | 4.22 | 1.72 | 494 | 64.04 | 0.99
2025-03-26 08:00 | 1.828017 | 3463.309 | 18.38233 | 16.13394 | 2025-03-24 | 1152.944 | 378.7507 | (-inf, 18.5] | normal | 12388.72771 | 500.4118 | 28.9488 | 3.772641 | 0.6055936 | 6.341292 | 0.88588 | 0.2287971 | 0.05082221 | 92.36641 | 95.1159 | 0.2186472 | 0.21684 | 0.4855861 | 0 | 0.07892663 | 0.4354872 | 0.07892663 | 0.4225016 | 0.2155991 | 0.3618994 | 4.22 | 1.72 | 494 | 64.04 | 0.99
2025-03-26 16:00 | 1.858323 | 3418.013 | 18.29033 | 16.67551 | 2025-03-24 | 1152.944 | 381.3306 | (-inf, 18.5] | normal | 12388.72771 | 500.4118 | 28.9488 | 3.772641 | 0.6055936 | 6.341292 | 0.88588 | 0.2287971 | 0.05082221 | 92.36641 | 95.1159 | 0.2186472 | 0.21684 | 0.4855861 | 0 | 0.07892663 | 0.4354872 | 0.07892663 | 0.4225016 | 0.2155991 | 0.3618994 | 4.22 | 1.72 | 494 | 64.04 | 0.99
2025-03-27 | 1.918118 | 3450 | 18.25569 | 16.26872 | 2025-03-25 | 1059.55 | 381.9886 | (-inf, 18.5] | normal | 12535.71998 | 487.8913 | 30.58152 | 3.739871 | 0.6106619 | 6.479503 | 0.8233421 | 0.2379785 | 0.04792517 | 93.85493 | 91.2871 | 0.2515601 | 0.2396818 | 0.4087966 | 0 | 0.09996155 | 0.4912419 | 0.09996155 | 0.396024 | 0.2459425 | 0.3580335 | 4.01 | 1.96 | 481 | 61.97 | 0.71
2025-03-27 08:00 | 1.780556 | 3450 | 18.28175 | 16.74581 | 2025-03-25 | 1059.55 | 368.925 | (-inf, 18.5] | normal | 12535.71998 | 487.8913 | 30.58152 | 3.739871 | 0.6106619 | 6.479503 | 0.8233421 | 0.2379785 | 0.04792517 | 93.85493 | 91.2871 | 0.2515601 | 0.2396818 | 0.4087966 | 0 | 0.09996155 | 0.4912419 | 0.09996155 | 0.396024 | 0.2459425 | 0.3580335 | 4.01 | 1.96 | 481 | 61.97 | 0.71
2025-03-27 16:00 | 1.605213 | 3450 | 18.45384 | 17.20036 | 2025-03-26 | 1059.55 | 377.6895 | (-inf, 18.5] | normal | 12210.84638 | 479.077 | 25.3238 | 3.858853 | 0.7984305 | 6.437022 | 0.8062887 | 0.2404797 | 0.05060233 | 88.3297 | 91.10231 | 0.2392804 | 0.2208382 | 0.4412732 | 0 | 0.09860814 | 0.4601187 | 0.09860814 | 0.3578334 | 0.2443287 | 0.3978379 | 4.01 | 1.96 | 481 | 61.97 | 0.71
2025-03-28 | 1.714681 | 3450 | 18.39793 | 16.08465 | 2025-03-26 | 1154.362 | 379.8885 | (-inf, 18.5] | normal | 12210.84638 | 479.077 | 25.3238 | 3.858853 | 0.7984305 | 6.437022 | 0.8062887 | 0.2404797 | 0.05060233 | 88.3297 | 91.10231 | 0.2392804 | 0.2208382 | 0.4412732 | 0 | 0.09860814 | 0.4601187 | 0.09860814 | 0.3578334 | 0.2443287 | 0.3978379 | 3.93 | 1.61 | 467 | 64.09 | 0.82
2025-03-28 08:00 | 1.787888 | 3456.017 | 18.12596 | 15.97481 | 2025-03-26 | 1154.362 | 380.4081 | (-inf, 18.5] | normal | 12210.84638 | 479.077 | 25.3238 | 3.858853 | 0.7984305 | 6.437022 | 0.8062887 | 0.2404797 | 0.05060233 | 88.3297 | 91.10231 | 0.2392804 | 0.2208382 | 0.4412732 | 0 | 0.09860814 | 0.4601187 | 0.09860814 | 0.3578334 | 0.2443287 | 0.3978379 | 3.93 | 1.61 | 467 | 64.09 | 0.82
2025-03-28 16:00 | 1.760052 | 3475 | 18.18581 | 16.13734 | 2025-03-26 | 1154.362 | 385.9783 | (-inf, 18.5] | normal | 12210.84638 | 479.077 | 25.3238 | 3.858853 | 0.7984305 | 6.437022 | 0.8062887 | 0.2404797 | 0.05060233 | 88.3297 | 91.10231 | 0.2392804 | 0.2208382 | 0.4412732 | 0 | 0.09860814 | 0.4601187 | 0.09860814 | 0.3578334 | 0.2443287 | 0.3978379 | 3.93 | 1.61 | 467 | 64.09 | 0.82
2025-03-29 | 1.817759 | 3495.907 | 17.90335 | 16.19726 | 2025-03-27 | 1163.065 | 384.2517 | (-inf, 18.5] | normal | 9424.83361 | 486.9213 | 25.98075 | 3.868352 | 0.8580166 | 6.515625 | 0.9913845 | 0.2373481 | 0.04955732 | 95.2142 | 90.8127 | 0.2826058 | 0.1783545 | 0.3933879 | 0 | 0.1456519 | 0.4609603 | 0.1456519 | 0.305365 | 0.3698654 | 0.3247696 | 3.24 | 1.5 | 491 | 65.25 | 0.62
2025-03-29 08:00 | 1.862069 | 3522.225 | 18.28606 | 16.82323 | 2025-03-27 | 1163.065 | 387.0678 | (-inf, 18.5] | normal | 9424.83361 | 486.9213 | 25.98075 | 3.868352 | 0.8580166 | 6.515625 | 0.9913845 | 0.2373481 | 0.04955732 | 95.2142 | 90.8127 | 0.2826058 | 0.1783545 | 0.3933879 | 0 | 0.1456519 | 0.4609603 | 0.1456519 | 0.305365 | 0.3698654 | 0.3247696 | 3.24 | 1.5 | 491 | 65.25 | 0.62
2025-03-29 16:00 | 1.920605 | 3525 | 18.41415 | 15.82646 | 2025-03-27 | 1163.065 | 387.2156 | (-inf, 18.5] | normal | 9424.83361 | 486.9213 | 25.98075 | 3.868352 | 0.8580166 | 6.515625 | 0.9913845 | 0.2373481 | 0.04955732 | 95.2142 | 90.8127 | 0.2826058 | 0.1783545 | 0.3933879 | 0 | 0.1456519 | 0.4609603 | 0.1456519 | 0.305365 | 0.3698654 | 0.3247696 | 3.24 | 1.5 | 491 | 65.25 | 0.62
2025-03-30 | 1.999616 | 3529.696 | 18.02507 | 15.66543 | 2025-03-28 | 1120.185 | 374.9829 | (-inf, 18.5] | normal | 12156.76 | 492.7125 | 29.87826 | 3.834859 | 0.6889756 | 6.309042 | 0.8580807 | 0.2247493 | 0.03240912 | 74.3372 | 43.42022 | 0.3468324 | 0.1404755 | 0.3529372 | 0.05685076 | 0.1029041 | 0.4873079 | 0.1597549 | 0.32735 | 0.4980054 | 0.1746446 | 3.61 | 1.85 | 463 | 63.15667 | 0.68
2025-03-30 08:00 | 2.056772 | 3550 | 18.28547 | 16.62776 | 2025-03-28 | 1120.185 | 321.8382 | (-inf, 18.5] | normal | 12156.76 | 492.7125 | 29.87826 | 3.834859 | 0.6889756 | 6.309042 | 0.8580807 | 0.2247493 | 0.03240912 | 74.3372 | 43.42022 | 0.3468324 | 0.1404755 | 0.3529372 | 0.05685076 | 0.1029041 | 0.4873079 | 0.1597549 | 0.32735 | 0.4980054 | 0.1746446 | 3.61 | 1.85 | 463 | 63.15667 | 0.68
2025-03-30 16:00 | 1.991497 | 3550 | 18.1769 | 15.61383 | 2025-03-28 | 1120.185 | 383.3123 | (-inf, 18.5] | normal | 12156.76 | 492.7125 | 29.87826 | 3.834859 | 0.6889756 | 6.309042 | 0.8580807 | 0.2247493 | 0.03240912 | 74.3372 | 43.42022 | 0.3468324 | 0.1404755 | 0.3529372 | 0.05685076 | 0.1029041 | 0.4873079 | 0.1597549 | 0.32735 | 0.4980054 | 0.1746446 | 3.61 | 1.85 | 463 | 63.15667 | 0.68
2025-03-31 | 2.012209 | 3550 | 18.43913 | 15.63582 | 2025-03-28 | 1154.189 | 386.8255 | (-inf, 18.5] | normal | 12156.76 | 492.7125 | 29.87826 | 3.834859 | 0.6889756 | 6.309042 | 0.8580807 | 0.2247493 | 0.03240912 | 74.3372 | 43.42022 | 0.3468324 | 0.1404755 | 0.3529372 | 0.05685076 | 0.1029041 | 0.4873079 | 0.1597549 | 0.32735 | 0.4980054 | 0.1746446 | 3.61 | 1.85 | 463 | 61.73
2025-03-31 08:00 | 2.082505 | 3550 | 18.46863 | 16.05176 | 2025-03-29 | 1154.189 | 390.807 | (-inf, 18.5] | normal | 12177.13003 | 481.5068 | 24.44911 | 3.870387 | 0.786331 | 6.378088 | 0.8425435 | 0.2324222 | 0.02746827 | 64.3407 | 41.85966 | 0.2385057 | 0.2279232 | 0.3817213 | 0.0522336 | 0.09961625 | 0.4664288 | 0.1518498 | 0.2159797 | 0.4724612 | 0.3115591 | 3.61 | 1.85 | 463 | 61.73
2025-03-31 16:00 | 1.881617 | 3550 | 18.47275 | 15.66855 | 2025-03-29 | 1154.189 | 385.2236 | (-inf, 18.5] | normal | 12177.13003 | 481.5068 | 24.44911 | 3.870387 | 0.786331 | 6.378088 | 0.8425435 | 0.2324222 | 0.02746827 | 64.3407 | 41.85966 | 0.2385057 | 0.2279232 | 0.3817213 | 0.0522336 | 0.09961625 | 0.4664288 | 0.1518498 | 0.2159797 | 0.4724612 | 0.3115591 | 3.61 | 1.85 | 463 | 61.73
2025-04-01 | 1.71157 | 3550 | 17.90649 | 15.7859 | 2025-03-30 | 1169.664 | 382.2782 | (-inf, 18.5] | normal | 11149.48001 | 473.5062 | 25.37103 | 3.896399 | 0.7138869 | 6.576184 | 0.6135695 | 0.2415362 | 0.0292098 | 55.77793 | 36.63674 | 0.3798948 | 0.03247416 | 0.4930759 | 0.01505371 | 0.07950147 | 0.4123689 | 0.09455518 | 0.1234123 | 0.4747572 | 0.4018305 | 3.32 | 1.57 | 464 | 63.58333 | 0.66
2025-04-01 08:00 | 1.572235 | 3550 | 17.94842 | 16.48571 | 2025-03-30 | 1169.664 | 389.4224 | (-inf, 18.5] | normal | 11149.48001 | 473.5062 | 25.37103 | 3.896399 | 0.7138869 | 6.576184 | 0.6135695 | 0.2415362 | 0.0292098 | 55.77793 | 36.63674 | 0.3798948 | 0.03247416 | 0.4930759 | 0.01505371 | 0.07950147 | 0.4123689 | 0.09455518 | 0.1234123 | 0.4747572 | 0.4018305 | 3.32 | 1.57 | 464 | 63.58333 | 0.66
2025-04-01 16:00 | 1.556936 | 3550 | 18.24275 | 14.92726 | 2025-03-31 | 1169.664 | 389.5954 | (-inf, 18.5] | normal | 7994.24 | 480.1193 | 22.68288 | 3.908624 | 0.7175096 | 6.688623 | 0.6057225 | 0.2386906 | 0.03084777 | 56.86281 | 34.45602 | 0.3348598 | 0 | 0.5794835 | 0 | 0.08565667 | 0.3348598 | 0.08565667 | 0.1721902 | 0.3606872 | 0.4671226 | 3.32 | 1.57 | 464 | 63.58333 | 0.66
2025-04-02 | 1.602426 | 3550 | 18.36755 | 14.37593 | 2025-03-31 | 1149.459 | 386.4023 | (-inf, 18.5] | normal | 7994.24 | 480.1193 | 22.68288 | 3.908624 | 0.7175096 | 6.688623 | 0.6057225 | 0.2386906 | 0.03084777 | 56.86281 | 34.45602 | 0.3348598 | 0 | 0.5794835 | 0 | 0.08565667 | 0.3348598 | 0.08565667 | 0.1721902 | 0.3606872 | 0.4671226 | 3.45 | 1.86 | 472 | 62.79333 | 0.42
2025-04-02 08:00 | 1.692427 | 3550 | 18.38115 | 15.94859 | 2025-03-31 | 1149.459 | 391.7133 | (-inf, 18.5] | normal | 7994.24 | 480.1193 | 22.68288 | 3.908624 | 0.7175096 | 6.688623 | 0.6057225 | 0.2386906 | 0.03084777 | 56.86281 | 34.45602 | 0.3348598 | 0 | 0.5794835 | 0 | 0.08565667 | 0.3348598 | 0.08565667 | 0.1721902 | 0.3606872 | 0.4671226 | 3.45 | 1.86 | 472 | 62.79333 | 0.42
2025-04-02 16:00 | 1.625898 | 3550 | 18.47101 | 15.76654 | 2025-04-01 | 1149.459 | 387.1144 | (-inf, 18.5] | normal | 10626.39 | 488.4787 | 33.73275 | 3.791521 | 0.6396569 | 6.612232 | 0.647349 | 0.234443 | 0.03266943 | 57.74349 | 38.20054 | 0.2649178 | 0 | 0.6431055 | 0.004042765 | 0.08793391 | 0.2649178 | 0.09197667 | 0.1675084 | 0.4721622 | 0.3603293 | 3.45 | 1.86 | 472 | 62.79333 | 0.42
2025-04-03 | 1.583846 | 3550 | 18.36267 | 15.49491 | 2025-04-01 | 1169.519 | 379.5207 | (-inf, 18.5] | normal | 10626.39 | 488.4787 | 33.73275 | 3.791521 | 0.6396569 | 6.612232 | 0.647349 | 0.234443 | 0.03266943 | 57.74349 | 38.20054 | 0.2649178 | 0 | 0.6431055 | 0.004042765 | 0.08793391 | 0.2649178 | 0.09197667 | 0.1675084 | 0.4721622 | 0.3603293 | 3.92 | 2.14 | 477 | 65.325 | 0.66
2025-04-03 08:00 | 1.626839 | 3550 | 18.31677 | 16.0002 | 2025-04-01 | 1169.519 | 376.2348 | (-inf, 18.5] | normal | 10626.39 | 488.4787 | 33.73275 | 3.791521 | 0.6396569 | 6.612232 | 0.647349 | 0.234443 | 0.03266943 | 57.74349 | 38.20054 | 0.2649178 | 0 | 0.6431055 | 0.004042765 | 0.08793391 | 0.2649178 | 0.09197667 | 0.1675084 | 0.4721622 | 0.3603293 | 3.92 | 2.14 | 477 | 65.325 | 0.66
2025-04-03 16:00 | 1.46585 | 3533.478 | 18.20202 | 15.57907 | 2025-04-02 | 1169.519 | 392.9113 | (-inf, 18.5] | normal | 10590.98982 | 496.7493 | 27.5506 | 3.774698 | 0.6225812 | 6.647712 | 0.6630919 | 0.2225227 | 0.04469787 | 59.33697 | 42.11655 | 0.2748727 | 0.01590314 | 0.612904 | 0.003515826 | 0.09280436 | 0.2907758 | 0.09632018 | 0.2950283 | 0.5182982 | 0.1866735 | 3.92 | 2.14 | 477 | 65.325 | 0.66
2025-04-04 | 1.477147 | 3550 | 17.9646 | 15.5557 | 2025-04-02 | 1178.948 | 390.1517 | (-inf, 18.5] | normal | 10590.98982 | 496.7493 | 27.5506 | 3.774698 | 0.6225812 | 6.647712 | 0.6630919 | 0.2225227 | 0.04469787 | 59.33697 | 42.11655 | 0.2748727 | 0.01590314 | 0.612904 | 0.003515826 | 0.09280436 | 0.2907758 | 0.09632018 | 0.2950283 | 0.5182982 | 0.1866735 | 3.73 | 1.8 | 467 | 63.955 | 0.6
2025-04-04 08:00 | 1.561878 | 3550 | 17.94577 | 15.65771 | 2025-04-02 | 1178.948 | 391.7383 | (-inf, 18.5] | normal | 10590.98982 | 496.7493 | 27.5506 | 3.774698 | 0.6225812 | 6.647712 | 0.6630919 | 0.2225227 | 0.04469787 | 59.33697 | 42.11655 | 0.2748727 | 0.01590314 | 0.612904 | 0.003515826 | 0.09280436 | 0.2907758 | 0.09632018 | 0.2950283 | 0.5182982 | 0.1866735 | 3.73 | 1.8 | 467 | 63.955 | 0.6
2025-04-04 16:00 | 1.599537 | 3550 | 18.05576 | 15.63356 | 2025-04-03 | 1178.948 | 391.2207 | (-inf, 18.5] | normal | 10157.39322 | 485.3534 | 22.58734 | 3.721849 | 0.6390078 | 6.618435 | 0.6640913 | 0.2185635 | 0.0343805 | 58.52802 | 45.85905 | 0.2735288 | 0 | 0.6283541 | 0.00244394 | 0.09567317 | 0.2735288 | 0.09811711 | 0.2435836 | 0.70103 | 0.05538638 | 3.73 | 1.8 | 467 | 63.955 | 0.6
2025-04-05 | 1.67454 | 3058.47 | 18.07016 | 15.51111 | 2025-04-03 | 1184.6 | 393.0061 | (-inf, 18.5] | normal | 10157.39322 | 485.3534 | 22.58734 | 3.721849 | 0.6390078 | 6.618435 | 0.6640913 | 0.2185635 | 0.0343805 | 58.52802 | 45.85905 | 0.2735288 | 0 | 0.6283541 | 0.00244394 | 0.09567317 | 0.2735288 | 0.09811711 | 0.2435836 | 0.70103 | 0.05538638 | 4.13 | 1.92 | 466 | 63.69667 | 0.54
2025-04-05 08:00 | 1.700171 | 3549.993 | 18.21958 | 14.57809 | 2025-04-03 | 1184.6 | 395.172 | (-inf, 18.5] | normal | 10157.39322 | 485.3534 | 22.58734 | 3.721849 | 0.6390078 | 6.618435 | 0.6640913 | 0.2185635 | 0.0343805 | 58.52802 | 45.85905 | 0.2735288 | 0 | 0.6283541 | 0.00244394 | 0.09567317 | 0.2735288 | 0.09811711 | 0.2435836 | 0.70103 | 0.05538638 | 4.13 | 1.92 | 466 | 63.69667 | 0.54
2025-04-05 16:00 | 1.7781 | 3550 | 18.32679 | 15.56811 | 2025-04-03 | 1184.6 | 392.9711 | (-inf, 18.5] | normal | 10157.39322 | 485.3534 | 22.58734 | 3.721849 | 0.6390078 | 6.618435 | 0.6640913 | 0.2185635 | 0.0343805 | 58.52802 | 45.85905 | 0.2735288 | 0 | 0.6283541 | 0.00244394 | 0.09567317 | 0.2735288 | 0.09811711 | 0.2435836 | 0.70103 | 0.05538638 | 4.13 | 1.92 | 466 | 63.69667 | 0.54
2025-04-06 | 1.822035 | 3550 | 18.10444 | 15.53879 | 2025-04-04 | 1185.204 | 390.8806 | (-inf, 18.5] | normal | 10875.89114 | 477.6619 | 26.83916 | 3.82882 | 0.6015899 | 6.394457 | 0.52568 | 0.2317767 | 0.03423855 | 53.9295 | 34.2583 | 0.3901182 | 0 | 0.5602272 | 0.00419486 | 0.04545975 | 0.3901182 | 0.04965461 | 0.1874806 | 0.6300735 | 0.182446 | 3.74 | 1.65 | 466 | 63.78333 | 0.59
2025-04-06 08:00 | 1.870049 | 3550 | 18.11019 | 15.87361 | 2025-04-04 | 1185.204 | 395.5615 | (-inf, 18.5] | normal | 10875.89114 | 477.6619 | 26.83916 | 3.82882 | 0.6015899 | 6.394457 | 0.52568 | 0.2317767 | 0.03423855 | 53.9295 | 34.2583 | 0.3901182 | 0 | 0.5602272 | 0.00419486 | 0.04545975 | 0.3901182 | 0.04965461 | 0.1874806 | 0.6300735 | 0.182446 | 3.74 | 1.65 | 466 | 63.78333 | 0.59
2025-04-06 16:00 | 1.903628 | 3550 | 18.05308 | 16.28005 | 2025-04-04 | 1185.204 | 395.5634 | (-inf, 18.5] | normal | 10875.89114 | 477.6619 | 26.83916 | 3.82882 | 0.6015899 | 6.394457 | 0.52568 | 0.2317767 | 0.03423855 | 53.9295 | 34.2583 | 0.3901182 | 0 | 0.5602272 | 0.00419486 | 0.04545975 | 0.3901182 | 0.04965461 | 0.1874806 | 0.6300735 | 0.182446 | 3.74 | 1.65 | 466 | 63.78333 | 0.59
2025-04-07 | 1.958232 | 3550 | 18.3471 | 16.65696 | 2025-04-05 | 1131.282 | 375.2807 | (-inf, 18.5] | normal | 11297.46 | 484.0456 | 25.48222 | 3.557299 | 0.5449613 | 6.407266 | 0.6363715 | 0.2384341 | 0.04068072 | 61.93652 | 43.79597 | 0.3776371 | 0 | 0.5371606 | 0 | 0.08520234 | 0.3776371 | 0.08520234 | 0.147041 | 0.5401984 | 0.3127606 | 3.68 | 2.03 | 465 | 64.275 | 0.65
2025-04-07 08:00 | 1.997146 | 3550 | 18.28802 | 16.28744 | 2025-04-05 | 1131.282 | 380.9154 | (-inf, 18.5] | normal | 11297.46 | 484.0456 | 25.48222 | 3.557299 | 0.5449613 | 6.407266 | 0.6363715 | 0.2384341 | 0.04068072 | 61.93652 | 43.79597 | 0.3776371 | 0 | 0.5371606 | 0 | 0.08520234 | 0.3776371 | 0.08520234 | 0.147041 | 0.5401984 | 0.3127606 | 3.68 | 2.03 | 465 | 64.275 | 0.65
2025-04-07 16:00 | 1.9893 | 3511.094 | 18.18974 | 15.58481 | 2025-04-05 | 1131.282 | 392.136 | (-inf, 18.5] | normal | 11297.46 | 484.0456 | 25.48222 | 3.557299 | 0.5449613 | 6.407266 | 0.6363715 | 0.2384341 | 0.04068072 | 61.93652 | 43.79597 | 0.3776371 | 0 | 0.5371606 | 0 | 0.08520234 | 0.3776371 | 0.08520234 | 0.147041 | 0.5401984 | 0.3127606 | 3.68 | 2.03 | 465 | 64.275 | 0.65
2025-04-08 08:00 | 1.935782 | 3555.023 | 18.30856 | 15.76246 | 2025-04-06 | 1190.641 | 397.9172 | (-inf, 18.5] | normal | 10497.17 | 483.3454 | 20.88574 | 3.419136 | 0.4319042 | 6.328792 | 0.5699243 | 0.2523387 | 0.04834094 | 55.5836 | 38.63117 | 0.3358181 | 0 | 0.6035779 | 0 | 0.06060395 | 0.3358181 | 0.06060395 | 0.06965401 | 0.4888765 | 0.4414695 | 3.08 | 1.55 | 460 | 63.525 | 0.71
2025-04-08 16:00 | 1.833995 | 3574.948 | 18.15189 | 15.44793 | 2025-04-06 | 1190.641 | 393.559 | (-inf, 18.5] | normal | 10497.17 | 483.3454 | 20.88574 | 3.419136 | 0.4319042 | 6.328792 | 0.5699243 | 0.2523387 | 0.04834094 | 55.5836 | 38.63117 | 0.3358181 | 0 | 0.6035779 | 0 | 0.06060395 | 0.3358181 | 0.06060395 | 0.06965401 | 0.4888765 | 0.4414695 | 3.08 | 1.55 | 460 | 63.525 | 0.71
2025-04-09 | 1.664076 | 3575 | 17.9684 | 15.2757 | 2025-04-07 | 1192.542 | 396.6792 | (-inf, 18.5] | normal | 10951.54636 | 474.4706 | 28.89206 | 3.708338 | 0.5970643 | 6.423856 | 0.6446657 | 0.234179 | 0.05461903 | 65.16059 | 46.85805 | 0.4285201 | 0 | 0.4681302 | 0.02426018 | 0.07908951 | 0.4285201 | 0.1033497 | 0.2368322 | 0.4154595 | 0.3477084 | 3.88 | 1.71 | 471 | 61.6 | 0.9
2025-04-09 08:00 | 1.665322 | 3575 | 18.13524 | 16.7847 | 2025-04-07 | 1192.542 | 395.3636 | (-inf, 18.5] | normal | 10951.54636 | 474.4706 | 28.89206 | 3.708338 | 0.5970643 | 6.423856 | 0.6446657 | 0.234179 | 0.05461903 | 65.16059 | 46.85805 | 0.4285201 | 0 | 0.4681302 | 0.02426018 | 0.07908951 | 0.4285201 | 0.1033497 | 0.2368322 | 0.4154595 | 0.3477084 | 3.88 | 1.71 | 471 | 61.6 | 0.9
2025-04-09 16:00 | 1.596142 | 3575 | 18.49408 | 16.45524 | 2025-04-08 | 1192.542 | 396.4238 | (-inf, 18.5] | normal | 8100.49 | 488.0863 | 32.54226 | 3.812043 | 0.6352549 | 6.482154 | 0.7077703 | 0.2286647 | 0.05559063 | 62.59144 | 51.47876 | 0.3613251 | 0 | 0.5275928 | 0 | 0.1110822 | 0.3613251 | 0.1110822 | 0.3603054 | 0.3693925 | 0.2703022 | 3.88 | 1.71 | 471 | 61.6 | 0.9
2025-04-10 | 1.564247 | 3575 | 18.56312 | 16.47867 | 2025-04-08 | 1180.242 | 398.7162 | (18.5, 19.0] | normal | 8100.49 | 488.0863 | 32.54226 | 3.812043 | 0.6352549 | 6.482154 | 0.7077703 | 0.2286647 | 0.05559063 | 62.59144 | 51.47876 | 0.3613251 | 0 | 0.5275928 | 0 | 0.1110822 | 0.3613251 | 0.1110822 | 0.3603054 | 0.3693925 | 0.2703022 | 3.24 | 1.48 | 471 | 62.43667
2025-04-10 08:00 | 1.59583 | 3575 | 18.53467 | 15.11491 | 2025-04-08 | 1180.242 | 393.6499 | (18.5, 19.0] | normal | 8100.49 | 488.0863 | 32.54226 | 3.812043 | 0.6352549 | 6.482154 | 0.7077703 | 0.2286647 | 0.05559063 | 62.59144 | 51.47876 | 0.3613251 | 0 | 0.5275928 | 0 | 0.1110822 | 0.3613251 | 0.1110822 | 0.3603054 | 0.3693925 | 0.2703022 | 3.24 | 1.48 | 471 | 62.43667
2025-04-10 16:00 | 1.581807 | 3588.865 | 18.43806 | 15.2213 | 2025-04-09 | 1180.242 | 383.194 | (-inf, 18.5] | normal | 10123.28 | 482.4647 | 30.2268 | 3.855469 | 0.5920105 | 6.480563 | 0.6096771 | 0.2302033 | 0.04328092 | 57.43766 | 40.3063 | 0.4011664 | 0 | 0.5292109 | 0 | 0.06962269 | 0.4011664 | 0.06962269 | 0.2963644 | 0.4277635 | 0.275872 | 3.24 | 1.48 | 471 | 62.43667
2025-04-11 | 1.4687 | 3600 | 18.35859 | 16.09578 | 2025-04-09 | 1127.64 | 395.4108 | (-inf, 18.5] | normal | 10123.28 | 482.4647 | 30.2268 | 3.855469 | 0.5920105 | 6.480563 | 0.6096771 | 0.2302033 | 0.04328092 | 57.43766 | 40.3063 | 0.4011664 | 0 | 0.5292109 | 0 | 0.06962269 | 0.4011664 | 0.06962269 | 0.2963644 | 0.4277635 | 0.275872 | 3.61 | 2.02 | 469 | 62.63333 | 0.61
2025-04-11 08:00 | 1.53183 | 3600 | 18.4223 | 16.00787 | 2025-04-09 | 1127.64 | 385.5045 | (-inf, 18.5] | normal | 10123.28 | 482.4647 | 30.2268 | 3.855469 | 0.5920105 | 6.480563 | 0.6096771 | 0.2302033 | 0.04328092 | 57.43766 | 40.3063 | 0.4011664 | 0 | 0.5292109 | 0 | 0.06962269 | 0.4011664 | 0.06962269 | 0.2963644 | 0.4277635 | 0.275872 | 3.61 | 2.02 | 469 | 62.63333 | 0.61
2025-04-11 16:00 | 1.374624 | 3600 | 18.43566 | 14.98638 | 2025-04-10 | 1127.64 | 387.6036 | (-inf, 18.5] | normal | 9881.34818 | 493.8223 | 32.92873 | 3.770301 | 0.540894 | 6.442796 | 0.6579956 | 0.2341262 | 0.03632311 | 61.81367 | 47.81476 | 0.4093554 | 0 | 0.4893897 | 0.01344384 | 0.08781102 | 0.4093554 | 0.1012549 | 0.1800953 | 0.5201403 | 0.2997645 | 3.61 | 2.02 | 469 | 62.63333 | 0.61
2025-04-12 | 1.430018 | 3600 | 18.03343 | 15.47037 | 2025-04-10 | 970.4964 | 393.6087 | (-inf, 18.5] | normal | 9881.34818 | 493.8223 | 32.92873 | 3.770301 | 0.540894 | 6.442796 | 0.6579956 | 0.2341262 | 0.03632311 | 61.81367 | 47.81476 | 0.4093554 | 0 | 0.4893897 | 0.01344384 | 0.08781102 | 0.4093554 | 0.1012549 | 0.1800953 | 0.5201403 | 0.2997645 | 3.65 | 1.83 | 471 | 63 | 0.91
2025-04-12 08:00 | 1.412997 | 3600 | 18.07618 | 11.88185 | 2025-04-10 | 970.4964 | 398.1596 | (-inf, 18.5] | normal | 9881.34818 | 493.8223 | 32.92873 | 3.770301 | 0.540894 | 6.442796 | 0.6579956 | 0.2341262 | 0.03632311 | 61.81367 | 47.81476 | 0.4093554 | 0 | 0.4893897 | 0.01344384 | 0.08781102 | 0.4093554 | 0.1012549 | 0.1800953 | 0.5201403 | 0.2997645 | 3.65 | 1.83 | 471 | 63 | 0.91
2025-04-12 16:00 | 1.485411 | 3600 | 18.29623 | 16.0648 | 2025-04-11 | 970.4964 | 361.7236 | (-inf, 18.5] | normal | 11066.48814 | 492.3924 | 35.07997 | 3.655149 | 0.5518621 | 6.474474 | 0.6712224 | 0.2453055 | 0.04519482 | 65.25412 | 49.45377 | 0.4024975 | 0.0103086 | 0.4799472 | 0.0120041 | 0.09524261 | 0.4128061 | 0.1072467 | 0.1649036 | 0.3986031 | 0.4364932 | 3.65 | 1.83 | 471 | 63 | 0.91
2025-04-13 08:00 | 2.244454 | 3038.843 | 18.52356 | 13.52332 | 2025-04-11 | 960.6609 | 377.3244 | (18.5, 19.0] | normal | 11066.48814 | 492.3924 | 35.07997 | 3.655149 | 0.5518621 | 6.474474 | 0.6712224 | 0.2453055 | 0.04519482 | 65.25412 | 49.45377 | 0.4024975 | 0.0103086 | 0.4799472 | 0.0120041 | 0.09524261 | 0.4128061 | 0.1072467 | 0.1649036 | 0.3986031 | 0.4364932
2025-04-14 | 2.287205 | 3448.113 | 18.35 | 11.262 | 2025-04-11 | 905.6155 | 375.6017 | (-inf, 18.5] | normal | 11066.48814 | 492.3924 | 35.07997 | 3.655149 | 0.5518621 | 6.474474 | 0.6712224 | 0.2453055 | 0.04519482 | 65.25412 | 49.45377 | 0.4024975 | 0.0103086 | 0.4799472 | 0.0120041 | 0.09524261 | 0.4128061 | 0.1072467 | 0.1649036 | 0.3986031 | 0.4364932 | 3.74 | 1.86 | 485 | 62.89 | 0.81
2025-04-14 16:00 | 2.289317 | 3540.884 | 18.46071 | 15.55884 | 2025-04-12 | 905.6155 | 208.2532 | (-inf, 18.5] | normal | 12052.43395 | 504.8163 | 22.34364 | 3.544633 | 0.4918411 | 6.428777 | 0.6159042 | 0.2536162 | 0.0488992 | 67.14152 | 50.79167 | 0.3621916 | 0 | 0.5336615 | 0.04312777 | 0.06101908 | 0.3621916 | 0.1041469 | 0.0990887 | 0.5674984 | 0.3334129 | 3.74 | 1.86 | 485 | 62.89 | 0.81
2025-04-15 | 2.174767 | 3436.174 | 18.38531 | 15.78279 | 2025-04-12 | 1059.652 | 332.4183 | (-inf, 18.5] | normal | 12052.43395 | 504.8163 | 22.34364 | 3.544633 | 0.4918411 | 6.428777 | 0.6159042 | 0.2536162 | 0.0488992 | 67.14152 | 50.79167 | 0.3621916 | 0 | 0.5336615 | 0.04312777 | 0.06101908 | 0.3621916 | 0.1041469 | 0.0990887 | 0.5674984 | 0.3334129 | 3.72 | 1.7 | 482 | 64.825 | 1.02
2025-04-15 08:00 | 2.602966 | 3280.096 | 18.3124 | 14.72056 | 2025-04-12 | 1059.652 | 363.5652 | (-inf, 18.5] | normal | 12052.43395 | 504.8163 | 22.34364 | 3.544633 | 0.4918411 | 6.428777 | 0.6159042 | 0.2536162 | 0.0488992 | 67.14152 | 50.79167 | 0.3621916 | 0 | 0.5336615 | 0.04312777 | 0.06101908 | 0.3621916 | 0.1041469 | 0.0990887 | 0.5674984 | 0.3334129 | 3.72 | 1.7 | 482 | 64.825 | 1.02
2025-04-15 16:00 | 2.829028 | 3323.585 | 17.98564 | 15.40788 | 2025-04-12 | 1059.652 | 360.7017 | (-inf, 18.5] | normal | 12052.43395 | 504.8163 | 22.34364 | 3.544633 | 0.4918411 | 6.428777 | 0.6159042 | 0.2536162 | 0.0488992 | 67.14152 | 50.79167 | 0.3621916 | 0 | 0.5336615 | 0.04312777 | 0.06101908 | 0.3621916 | 0.1041469 | 0.0990887 | 0.5674984 | 0.3334129 | 3.72 | 1.7 | 482 | 64.825 | 1.02
2025-04-16 | 2.100159 | 3500 | 18.21612 | 16.51362 | 2025-04-13 | 955.5381 | 361.0898 | (-inf, 18.5] | normal | 11475.52856 | 498.2486 | 19.84424 | 3.547032 | 0.5515972 | 6.452556 | 0.6922816 | 0.2521142 | 0.04973132 | 80.24846 | 52.43763 | 0.387863 | 6.114141e-05 | 0.4739408 | 0.04611974 | 0.09201536 | 0.3879241 | 0.1381351 | 0.09592434 | 0.6085467 | 0.295529 | 3.86 | 1.81 | 474 | 60 | 0.91
2025-04-16 08:00 | 2.114165 | 3500 | 18.48634 | 15.48895 | 2025-04-14 | 955.5381 | 364.2886 | (-inf, 18.5] | normal | 8385.25503 | 488.0298 | 23.00759 | 3.509386 | 0.5850847 | 6.463174 | 0.8378659 | 0.2439713 | 0.04168146 | 77.86826 | 61.05641 | 0.4181412 | 0.06547326 | 0.3473144 | 0.04859677 | 0.1204744 | 0.4836144 | 0.1690711 | 0.1885245 | 0.5817556 | 0.2297198 | 3.86 | 1.81 | 474 | 60 | 0.91
2025-04-16 16:00 | 2.129443 | 3500 | 18.38974 | 14.86551 | 2025-04-14 | 955.5381 | 362.5464 | (-inf, 18.5] | normal | 8385.25503 | 488.0298 | 23.00759 | 3.509386 | 0.5850847 | 6.463174 | 0.8378659 | 0.2439713 | 0.04168146 | 77.86826 | 61.05641 | 0.4181412 | 0.06547326 | 0.3473144 | 0.04859677 | 0.1204744 | 0.4836144 | 0.1690711 | 0.1885245 | 0.5817556 | 0.2297198 | 3.86 | 1.81 | 474 | 60 | 0.91
2025-04-17 | 2.054323 | 3500 | 18.34292 | 15.01824 | 2025-04-14 | 903.2447 | 374.4107 | (-inf, 18.5] | normal | 8385.25503 | 488.0298 | 23.00759 | 3.509386 | 0.5850847 | 6.463174 | 0.8378659 | 0.2439713 | 0.04168146 | 77.86826 | 61.05641 | 0.4181412 | 0.06547326 | 0.3473144 | 0.04859677 | 0.1204744 | 0.4836144 | 0.1690711 | 0.1885245 | 0.5817556 | 0.2297198 | 3.15 | 1.5 | 486 | 63.62 | 0.9
2025-04-17 08:00 | 2.085199 | 3500 | 18.53831 | 14.98894 | 2025-04-15 | 903.2447 | 262.0463 | (18.5, 19.0] | baixo | 9284.16 | 481.908 | 23.40605 | 3.387034 | 0.4825172 | 6.481873 | 0.7358831 | 0.2474087 | 0.04337807 | 66.56062 | 53.37118 | 0.4037123 | 0.1073118 | 0.3677242 | 0 | 0.1212517 | 0.5110242 | 0.1212517 | 0.1504767 | 0.7258212 | 0.1237021 | 3.15 | 1.5 | 486 | 63.62 | 0.9
2025-04-18 | 2.134626 | 3559.081 | 18.49525 | 14.46427 | 2025-04-15 | 1105.417 | 366.0825 | (-inf, 18.5] | normal | 9284.16 | 481.908 | 23.40605 | 3.387034 | 0.4825172 | 6.481873 | 0.7358831 | 0.2474087 | 0.04337807 | 66.56062 | 53.37118 | 0.4037123 | 0.1073118 | 0.3677242 | 0 | 0.1212517 | 0.5110242 | 0.1212517 | 0.1504767 | 0.7258212 | 0.1237021 | 3.32 | 1.58 | 446 | 60.91 | 0.49
2025-04-18 08:00 | 1.840672 | 3600 | 18.27773 | 14.79449 | 2025-04-16 | 1105.417 | 369.9633 | (-inf, 18.5] | normal | 9820.34 | 472.3832 | 25.61174 | 3.604319 | 0.5728391 | 6.332587 | 0.7508137 | 0.2384872 | 0.03348055 | 62.47576 | 40.37022 | 0.4570463 | 0.08156642 | 0.3878094 | 0 | 0.0735779 | 0.5386127 | 0.0735779 | 0.1412619 | 0.7084368 | 0.1503013 | 3.32 | 1.58 | 446 | 60.91 | 0.49
2025-04-18 16:00 | 1.722767 | 3600 | 18.13616 | 15.08851 | 2025-04-16 | 1105.417 | 364.9343 | (-inf, 18.5] | normal | 9820.34 | 472.3832 | 25.61174 | 3.604319 | 0.5728391 | 6.332587 | 0.7508137 | 0.2384872 | 0.03348055 | 62.47576 | 40.37022 | 0.4570463 | 0.08156642 | 0.3878094 | 0 | 0.0735779 | 0.5386127 | 0.0735779 | 0.1412619 | 0.7084368 | 0.1503013 | 3.32 | 1.58 | 446 | 60.91 | 0.49
2025-04-19 | 1.680561 | 3600 | 17.829 | 13.76927 | 2025-04-17 | 1154.317 | 380.2671 | (-inf, 18.5] | normal | 8473.57 | 464.9436 | 22.94784 | 3.918731 | 0.8163358 | 6.600406 | 0.7348995 | 0.245057 | 0.02970806 | 74.61019 | 54.36193 | 0.3745434 | 0.09410437 | 0.3972906 | 0 | 0.1340616 | 0.4686478 | 0.1340616 | 0.06245656 | 0.6433746 | 0.2941688 | 3.31 | 1.65 | 480 | 63.15667
2025-04-19 08:00 | 1.512334 | 3600 | 17.95427 | 12.86846 | 2025-04-17 | 1154.317 | 383.2165 | (-inf, 18.5] | normal | 8473.57 | 464.9436 | 22.94784 | 3.918731 | 0.8163358 | 6.600406 | 0.7348995 | 0.245057 | 0.02970806 | 74.61019 | 54.36193 | 0.3745434 | 0.09410437 | 0.3972906 | 0 | 0.1340616 | 0.4686478 | 0.1340616 | 0.06245656 | 0.6433746 | 0.2941688 | 3.31 | 1.65 | 480 | 63.15667
2025-04-19 16:00 | 1.456631 | 3600 | 17.96906 | 14.70061 | 2025-04-18 | 1154.317 | 385.3088 | (-inf, 18.5] | normal | 8024.5 | 481.8004 | 30.49791 | 3.667506 | 0.6065002 | 6.680162 | 0.6579261 | 0.2581947 | 0.03546827 | 84.0782 | 55.33248 | 0.4220712 | 0.1447467 | 0.3140682 | 0 | 0.119114 | 0.5668179 | 0.119114 | 0.02105303 | 0.4272815 | 0.5516655 | 3.31 | 1.65 | 480 | 63.15667
2025-04-20 | 1.460964 | 3600 | 18.32228 | 15.46653 | 2025-04-18 | 1165.399 | 384.5295 | (-inf, 18.5] | normal | 8024.5 | 481.8004 | 30.49791 | 3.667506 | 0.6065002 | 6.680162 | 0.6579261 | 0.2581947 | 0.03546827 | 84.0782 | 55.33248 | 0.4220712 | 0.1447467 | 0.3140682 | 0 | 0.119114 | 0.5668179 | 0.119114 | 0.02105303 | 0.4272815 | 0.5516655 | 3.42 | 1.75 | 474 | 62.69
2025-04-20 08:00 | 1.468081 | 3600 | 18.47941 | 15.63033 | 2025-04-18 | 1165.399 | 385.9375 | (-inf, 18.5] | normal | 8024.5 | 481.8004 | 30.49791 | 3.667506 | 0.6065002 | 6.680162 | 0.6579261 | 0.2581947 | 0.03546827 | 84.0782 | 55.33248 | 0.4220712 | 0.1447467 | 0.3140682 | 0 | 0.119114 | 0.5668179 | 0.119114 | 0.02105303 | 0.4272815 | 0.5516655 | 3.42 | 1.75 | 474 | 62.69
2025-04-20 16:00 | 1.40588 | 3600 | 18.23944 | 15.26007 | 2025-04-19 | 1165.399 | 389.3257 | (-inf, 18.5] | normal | 9421.13 | 486.4 | 27.30908 | 3.836325 | 0.5556142 | 6.500225 | 0.598764 | 0.2437987 | 0.0292202 | 73.623 | 48.47858 | 0.3918946 | 0.1630335 | 0.3623398 | 0 | 0.08273211 | 0.5549281 | 0.08273211 | 0.1094518 | 0.4824326 | 0.4081156 | 3.42 | 1.75 | 474 | 62.69
2025-04-21 | 1.485411 | 3600 | 18.15418 | 15.10291 | 2025-04-19 | 1171.386 | 382.4703 | (-inf, 18.5] | normal | 9421.13 | 486.4 | 27.30908 | 3.836325 | 0.5556142 | 6.500225 | 0.598764 | 0.2437987 | 0.0292202 | 73.623 | 48.47858 | 0.3918946 | 0.1630335 | 0.3623398 | 0 | 0.08273211 | 0.5549281 | 0.08273211 | 0.1094518 | 0.4824326 | 0.4081156 | 3.48 | 2.04 | 474 | 62.795 | 0.73
2025-04-21 08:00 | 1.503979 | 3600 | 18.34546 | 15.65497 | 2025-04-19 | 1171.386 | 390.9072 | (-inf, 18.5] | normal | 9421.13 | 486.4 | 27.30908 | 3.836325 | 0.5556142 | 6.500225 | 0.598764 | 0.2437987 | 0.0292202 | 73.623 | 48.47858 | 0.3918946 | 0.1630335 | 0.3623398 | 0 | 0.08273211 | 0.5549281 | 0.08273211 | 0.1094518 | 0.4824326 | 0.4081156 | 3.48 | 2.04 | 474 | 62.795 | 0.73
2025-04-21 16:00 | 1.460345 | 3600 | 18.40979 | 15.41899 | 2025-04-20 | 1171.386 | 392.419 | (-inf, 18.5] | normal | 11032.8 | 493.2946 | 29.62871 | 3.892815 | 0.6010541 | 6.52806 | 0.7084108 | 0.2402855 | 0.03402439 | 79.37305 | 58.5478 | 0.2430172 | 0.1407086 | 0.4909044 | 0 | 0.1253698 | 0.3837258 | 0.1253698 | 0.1696088 | 0.4745695 | 0.3558217 | 3.48 | 2.04 | 474 | 62.795 | 0.73
2025-04-22 | 1.501812 | 3600 | 18.07004 | 15.37426 | 2025-04-20 | 1173.406 | 383.9509 | (-inf, 18.5] | normal | 11032.8 | 493.2946 | 29.62871 | 3.892815 | 0.6010541 | 6.52806 | 0.7084108 | 0.2402855 | 0.03402439 | 79.37305 | 58.5478 | 0.2430172 | 0.1407086 | 0.4909044 | 0 | 0.1253698 | 0.3837258 | 0.1253698 | 0.1696088 | 0.4745695 | 0.3558217 | 4.31 | 2.24 | 462 | 63.53333 | 0.61
2025-04-22 08:00 | 1.329752 | 3600 | 17.88081 | 16.06569 | 2025-04-21 | 1173.406 | 390.9309 | (-inf, 18.5] | normal | 8592.68 | 466.525 | 31.93456 | 4.029823 | 0.7047517 | 6.634438 | 0.6303188 | 0.247072 | 0.04788704 | 97.84737 | 58.02479 | 0.071526 | 0.2541279 | 0.5895949 | 0 | 0.08475121 | 0.3256539 | 0.08475121 | 0.2603483 | 0.3386289 | 0.4010227 | 4.31 | 2.24 | 462 | 63.53333 | 0.61
2025-04-22 16:00 | 1.297568 | 3600 | 18.24435 | 12.81563 | 2025-04-21 | 1173.406 | 389.5763 | (-inf, 18.5] | normal | 8592.68 | 466.525 | 31.93456 | 4.029823 | 0.7047517 | 6.634438 | 0.6303188 | 0.247072 | 0.04788704 | 97.84737 | 58.02479 | 0.071526 | 0.2541279 | 0.5895949 | 0 | 0.08475121 | 0.3256539 | 0.08475121 | 0.2603483 | 0.3386289 | 0.4010227 | 4.31 | 2.24 | 462 | 63.53333 | 0.61
2025-04-23 | 1.334704 | 3600 | 18.39371 | 15.97165 | 2025-04-21 | 1163.798 | 387.1771 | (-inf, 18.5] | normal | 8592.68 | 466.525 | 31.93456 | 4.029823 | 0.7047517 | 6.634438 | 0.6303188 | 0.247072 | 0.04788704 | 97.84737 | 58.02479 | 0.071526 | 0.2541279 | 0.5895949 | 0 | 0.08475121 | 0.3256539 | 0.08475121 | 0.2603483 | 0.3386289 | 0.4010227 | 3.99 | 1.95 | 480 | 66.47667 | 0.6
2025-04-23 08:00 | 1.401857 | 3533.564 | 18.53418 | 15.59858 | 2025-04-21 | 1163.798 | 385.5297 | (18.5, 19.0] | normal | 8592.68 | 466.525 | 31.93456 | 4.029823 | 0.7047517 | 6.634438 | 0.6303188 | 0.247072 | 0.04788704 | 97.84737 | 58.02479 | 0.071526 | 0.2541279 | 0.5895949 | 0 | 0.08475121 | 0.3256539 | 0.08475121 | 0.2603483 | 0.3386289 | 0.4010227 | 3.99 | 1.95 | 480 | 66.47667 | 0.6
2025-04-23 16:00 | 1.33878 | 3500 | 18.42008 | 15.68275 | 2025-04-22 | 1163.798 | 384.358 | (-inf, 18.5] | normal | 8815.55352 | 472.0418 | 32.08281 | 3.822132 | 0.6161157 | 6.886935 | 0.7262067 | 0.2450294 | 0.03682893 | 105.7891 | 56.49963 | 0.02566906 | 0.2331628 | 0.59558 | 0 | 0.1455881 | 0.2588318 | 0.1455881 | 0.1648254 | 0.4153458 | 0.4198288 | 3.99 | 1.95 | 480 | 66.47667 | 0.6
2025-04-24 | 1.310133 | 3482.319 | 18.26438 | 15.50205 | 2025-04-22 | 1133.287 | 378.2292 | (-inf, 18.5] | normal | 8815.55352 | 472.0418 | 32.08281 | 3.822132 | 0.6161157 | 6.886935 | 0.7262067 | 0.2450294 | 0.03682893 | 105.7891 | 56.49963 | 0.02566906 | 0.2331628 | 0.59558 | 0 | 0.1455881 | 0.2588318 | 0.1455881 | 0.1648254 | 0.4153458 | 0.4198288 | 4.94 | 2.33 | 463 | 63.705 | 0.71
2025-04-24 08:00 | 1.198144 | 3450 | 18.04308 | 15.49362 | 2025-04-23 | 1133.287 | 374.2269 | (-inf, 18.5] | normal | 9379.62346 | 482.2891 | 34.85365 | 3.821607 | 0.5314418 | 6.689909 | 0.7310513 | 0.2596251 | 0.04520333 | 93.97289 | 52.11398 | 0.02412538 | 0.1754899 | 0.7150551 | 0 | 0.08532965 | 0.1996153 | 0.08532965 | 0.1174885 | 0.3345063 | 0.5480053 | 4.94 | 2.33 | 463 | 63.705 | 0.71
2025-04-24 16:00 | 1.036559 | 3450 | 18.32659 | 15.77357 | 2025-04-23 | 1133.287 | 373.4248 | (-inf, 18.5] | normal | 9379.62346 | 482.2891 | 34.85365 | 3.821607 | 0.5314418 | 6.689909 | 0.7310513 | 0.2596251 | 0.04520333 | 93.97289 | 52.11398 | 0.02412538 | 0.1754899 | 0.7150551 | 0 | 0.08532965 | 0.1996153 | 0.08532965 | 0.1174885 | 0.3345063 | 0.5480053 | 4.94 | 2.33 | 463 | 63.705 | 0.71
2025-04-25 | 1.153131 | 3450 | 18.16848 | 15.75054 | 2025-04-23 | 1131.419 | 377.9026 | (-inf, 18.5] | normal | 9379.62346 | 482.2891 | 34.85365 | 3.821607 | 0.5314418 | 6.689909 | 0.7310513 | 0.2596251 | 0.04520333 | 93.97289 | 52.11398 | 0.02412538 | 0.1754899 | 0.7150551 | 0 | 0.08532965 | 0.1996153 | 0.08532965 | 0.1174885 | 0.3345063 | 0.5480053 | 3.29 | 1.69 | 482 | 65.2 | 0.45
2025-04-25 08:00 | 1.220621 | 3450 | 18.1042 | 16.38238 | 2025-04-24 | 1131.419 | 387.4686 | (-inf, 18.5] | normal | 8338.15575 | 480.5068 | 25.52464 | 3.735561 | 0.5508041 | 6.707454 | 0.8239172 | 0.2571067 | 0.04625176 | 101.8868 | 51.36289 | 0.0340324 | 0.09945839 | 0.7664751 | 0 | 0.1000341 | 0.1334908 | 0.1000341 | 0.161096 | 0.3289444 | 0.5099597 | 3.29 | 1.69 | 482 | 65.2 | 0.45
2025-04-25 16:00 | 1.239027 | 3450 | 18.09993 | 15.98477 | 2025-04-24 | 1131.419 | 391.583 | (-inf, 18.5] | normal | 8338.15575 | 480.5068 | 25.52464 | 3.735561 | 0.5508041 | 6.707454 | 0.8239172 | 0.2571067 | 0.04625176 | 101.8868 | 51.36289 | 0.0340324 | 0.09945839 | 0.7664751 | 0 | 0.1000341 | 0.1334908 | 0.1000341 | 0.161096 | 0.3289444 | 0.5099597 | 3.29 | 1.69 | 482 | 65.2 | 0.45
2025-04-26 | 1.250458 | 3450 | 18.13027 | 16.18226 | 2025-04-24 | 1143.621 | 381.7912 | (-inf, 18.5] | normal | 8338.15575 | 480.5068 | 25.52464 | 3.735561 | 0.5508041 | 6.707454 | 0.8239172 | 0.2571067 | 0.04625176 | 101.8868 | 51.36289 | 0.0340324 | 0.09945839 | 0.7664751 | 0 | 0.1000341 | 0.1334908 | 0.1000341 | 0.161096 | 0.3289444 | 0.5099597 | 3.94 | 2.18 | 469 | 66.30667 | 0.54
2025-04-26 08:00 | 1.388214 | 3450 | 18.05466 | 16.61266 | 2025-04-24 | 1143.621 | 384.0836 | (-inf, 18.5] | normal | 8338.15575 | 480.5068 | 25.52464 | 3.735561 | 0.5508041 | 6.707454 | 0.8239172 | 0.2571067 | 0.04625176 | 101.8868 | 51.36289 | 0.0340324 | 0.09945839 | 0.7664751 | 0 | 0.1000341 | 0.1334908 | 0.1000341 | 0.161096 | 0.3289444 | 0.5099597 | 3.94 | 2.18 | 469 | 66.30667 | 0.54
2025-04-26 16:00 | 1.415016 | 3450 | 17.96653 | 15.78848 | 2025-04-25 | 1143.621 | 373.2027 | (-inf, 18.5] | normal | 9449.72 | 477.8995 | 21.79565 | 3.71972 | 0.5970816 | 6.632325 | 0.9482553 | 0.2372336 | 0.03704004 | 102.8318 | 54.512 | 0 | 0.1062688 | 0.7832751 | 0 | 0.1104562 | 0.1062688 | 0.1104562 | 0.2732726 | 0.2854317 | 0.4412956 | 3.94 | 2.18 | 469 | 66.30667 | 0.54
2025-04-27 | 1.306516 | 3450 | 17.84709 | 15.54388 | 2025-04-25 | 1129.988 | 375.7743 | (-inf, 18.5] | normal | 9449.72 | 477.8995 | 21.79565 | 3.71972 | 0.5970816 | 6.632325 | 0.9482553 | 0.2372336 | 0.03704004 | 102.8318 | 54.512 | 0 | 0.1062688 | 0.7832751 | 0 | 0.1104562 | 0.1062688 | 0.1104562 | 0.2732726 | 0.2854317 | 0.4412956 | 2.88 | 1.39 | 473 | 62.325 | 0.41
2025-04-27 08:00 | 1.347849 | 3450 | 17.77274 | 15.69807 | 2025-04-25 | 1129.988 | 376.2202 | (-inf, 18.5] | normal | 9449.72 | 477.8995 | 21.79565 | 3.71972 | 0.5970816 | 6.632325 | 0.9482553 | 0.2372336 | 0.03704004 | 102.8318 | 54.512 | 0 | 0.1062688 | 0.7832751 | 0 | 0.1104562 | 0.1062688 | 0.1104562 | 0.2732726 | 0.2854317 | 0.4412956 | 2.88 | 1.39 | 473 | 62.325 | 0.41
2025-04-27 16:00 | 1.377557 | 3450 | 17.97325 | 16.0183 | 2025-04-26 | 1129.988 | 370.8708 | (-inf, 18.5] | normal | 9277.84 | 473.7204 | 26.63204 | 3.814821 | 0.617948 | 6.715917 | 0.8680683 | 0.2477541 | 0.0460094 | 103.3907 | 52.35705 | 0 | 0.1494841 | 0.7500399 | 0 | 0.100476 | 0.1494841 | 0.100476 | 0.2620017 | 0.2604399 | 0.4775584 | 2.88 | 1.39 | 473 | 62.325 | 0.41
2025-04-28 | 1.179933 | 3450 | 18.02349 | 16.12888 | 2025-04-26 | 1131.853 | 369.3009 | (-inf, 18.5] | normal | 9277.84 | 473.7204 | 26.63204 | 3.814821 | 0.617948 | 6.715917 | 0.8680683 | 0.2477541 | 0.0460094 | 103.3907 | 52.35705 | 0 | 0.1494841 | 0.7500399 | 0 | 0.100476 | 0.1494841 | 0.100476 | 0.2620017 | 0.2604399 | 0.4775584 | 3.68 | 2.02 | 475 | 65.5 | 0.5
2025-04-28 08:00 | 1.250652 | 3478.704 | 18.14531 | 16.42912 | 2025-04-27 | 1131.853 | 375.8338 | (-inf, 18.5] | normal | 7833.63 | 476.4924 | 39.92097 | 3.919636 | 0.700099 | 6.664479 | 0.8374157 | 0.2587138 | 0.04572637 | 99.12931 | 52.39861 | 0 | 0.2847939 | 0.630548 | 0 | 0.08465807 | 0.2847939 | 0.08465807 | 0.1763155 | 0.2595668 | 0.5641178 | 3.68 | 2.02 | 475 | 65.5 | 0.5
2025-04-28 16:00 | 1.122971 | 3500 | 18.36999 | 16.00722 | 2025-04-27 | 1131.853 | 379.0273 | (-inf, 18.5] | normal | 7833.63 | 476.4924 | 39.92097 | 3.919636 | 0.700099 | 6.664479 | 0.8374157 | 0.2587138 | 0.04572637 | 99.12931 | 52.39861 | 0 | 0.2847939 | 0.630548 | 0 | 0.08465807 | 0.2847939 | 0.08465807 | 0.1763155 | 0.2595668 | 0.5641178 | 3.68 | 2.02 | 475 | 65.5 | 0.5
2025-04-29 | 1.051034 | 3500 | 18.4476 | 15.8025 | 2025-04-27 | 1151.539 | 380.9744 | (-inf, 18.5] | normal | 7833.63 | 476.4924 | 39.92097 | 3.919636 | 0.700099 | 6.664479 | 0.8374157 | 0.2587138 | 0.04572637 | 99.12931 | 52.39861 | 0 | 0.2847939 | 0.630548 | 0 | 0.08465807 | 0.2847939 | 0.08465807 | 0.1763155 | 0.2595668 | 0.5641178 | 3.73 | 2.03 | 476 | 66.2 | 0.86
2025-04-29 08:00 | 1.041485 | 3496.753 | 18.47288 | 15.75176 | 2025-04-28 | 1151.539 | 382.8793 | (-inf, 18.5] | normal | 9089.35 | 487.1381 | 40.031 | 3.875228 | 0.6666852 | 6.830676 | 0.714708 | 0.2618797 | 0.03382509 | 105.3621 | 60.62101 | 0 | 0.287245 | 0.5594063 | 0 | 0.1533487 | 0.287245 | 0.1533487 | 0.07674806 | 0.3488676 | 0.5743843 | 3.73 | 2.03 | 476 | 66.2 | 0.86
2025-04-29 16:00 | 0.9259086 | 3337.36 | 18.48586 | 15.23834 | 2025-04-28 | 1151.539 | 380.1597 | (-inf, 18.5] | normal | 9089.35 | 487.1381 | 40.031 | 3.875228 | 0.6666852 | 6.830676 | 0.714708 | 0.2618797 | 0.03382509 | 105.3621 | 60.62101 | 0 | 0.287245 | 0.5594063 | 0 | 0.1533487 | 0.287245 | 0.1533487 | 0.07674806 | 0.3488676 | 0.5743843 | 3.73 | 2.03 | 476 | 66.2 | 0.86
2025-04-30 | 1.022093 | 3384.866 | 19.20325 | 16.97157 | 2025-04-28 | 1115.588 | 378.2203 | (19.0, 19.5] | normal | 9089.35 | 487.1381 | 40.031 | 3.875228 | 0.6666852 | 6.830676 | 0.714708 | 0.2618797 | 0.03382509 | 105.3621 | 60.62101 | 0 | 0.287245 | 0.5594063 | 0 | 0.1533487 | 0.287245 | 0.1533487 | 0.07674806 | 0.3488676 | 0.5743843 | 4.03 | 1.92 | 486 | 67.82 | 0.89
2025-04-30 08:00 | 0.9335809 | 3500 | 18.85745 | 15.98919 | 2025-04-29 | 1115.588 | 377.8851 | (18.5, 19.0] | normal | 8474.18 | 490.3646 | 40.5221 | 3.960305 | 0.74497 | 6.706527 | 0.6192493 | 0.2677778 | 0.02942432 | 99.22807 | 56.02584 | 0 | 0.2990106 | 0.5873795 | 0 | 0.1136098 | 0.2990106 | 0.1136098 | 0 | 0.3935236 | 0.6064764 | 4.03 | 1.92 | 486 | 67.82 | 0.89
2025-04-30 16:00 | 0.9829178 | 3500 | 18.42843 | 15.80396 | 2025-04-29 | 1115.588 | 324.5102 | (-inf, 18.5] | normal | 8474.18 | 490.3646 | 40.5221 | 3.960305 | 0.74497 | 6.706527 | 0.6192493 | 0.2677778 | 0.02942432 | 99.22807 | 56.02584 | 0 | 0.2990106 | 0.5873795 | 0 | 0.1136098 | 0.2990106 | 0.1136098 | 0 | 0.3935236 | 0.6064764 | 4.03 | 1.92 | 486 | 67.82 | 0.89
2025-05-01 | 1.086366 | 3500 | 18.82865 | 16.56104 | 2025-04-29 | 1109.506 | 370.0687 | (18.5, 19.0] | normal | 8474.18 | 490.3646 | 40.5221 | 3.960305 | 0.74497 | 6.706527 | 0.6192493 | 0.2677778 | 0.02942432 | 99.22807 | 56.02584 | 0 | 0.2990106 | 0.5873795 | 0 | 0.1136098 | 0.2990106 | 0.1136098 | 0 | 0.3935236 | 0.6064764 | 3.94 | 2.05 | 482 | 66.35667 | 0.42
2025-05-01 08:00 | 0.9571353 | 3500 | 18.4165 | 15.6223 | 2025-04-30 | 1109.506 | 377.7963 | (-inf, 18.5] | normal | 8679.18 | 473.3381 | 36.49176 | 3.876372 | 0.7928074 | 6.701371 | 0.5594456 | 0.2580348 | 0.03421273 | 96.50504 | 53.95178 | 0 | 0.488083 | 0.4139976 | 0 | 0.09791939 | 0.488083 | 0.09791939 | 0.007715015 | 0.5115391 | 0.4807459 | 3.94 | 2.05 | 482 | 66.35667 | 0.42
2025-05-01 16:00 | 0.9042971 | 3483.663 | 18.52087 | 15.45361 | 2025-04-30 | 1109.506 | 349.0616 | (18.5, 19.0] | normal | 8679.18 | 473.3381 | 36.49176 | 3.876372 | 0.7928074 | 6.701371 | 0.5594456 | 0.2580348 | 0.03421273 | 96.50504 | 53.95178 | 0 | 0.488083 | 0.4139976 | 0 | 0.09791939 | 0.488083 | 0.09791939 | 0.007715015 | 0.5115391 | 0.4807459 | 3.94 | 2.05 | 482 | 66.35667 | 0.42
2025-05-02 | 0.9590589 | 3450 | 18.53574 | 15.82668 | 2025-05-01 | 1064.86 | 345.3969 | (18.5, 19.0] | normal | 8432.48 | 488.7023 | 36.13919 | 3.694135 | 0.7570955 | 6.81034 | 0.6696567 | 0.2595223 | 0.03787806 | 105.514 | 63.2671 | 0 | 0.5448113 | 0.2962308 | 0 | 0.158958 | 0.5448113 | 0.158958 | 0.04627701 | 0.4704535 | 0.4832695 | 4.19 | 1.98 | 493 | 67.91 | 0.57
2025-05-02 08:00 | 0.9784338 | 3450 | 18.42656 | 15.78888 | 2025-05-01 | 1064.86 | 371.5789 | (-inf, 18.5] | normal | 8432.48 | 488.7023 | 36.13919 | 3.694135 | 0.7570955 | 6.81034 | 0.6696567 | 0.2595223 | 0.03787806 | 105.514 | 63.2671 | 0 | 0.5448113 | 0.2962308 | 0 | 0.158958 | 0.5448113 | 0.158958 | 0.04627701 | 0.4704535 | 0.4832695 | 4.19 | 1.98 | 493 | 67.91 | 0.57
2025-05-02 16:00 | 0.8554031 | 3447.965 | 18.48119 | 16.16071 | 2025-05-01 | 1064.86 | 358.998 | (-inf, 18.5] | normal | 8432.48 | 488.7023 | 36.13919 | 3.694135 | 0.7570955 | 6.81034 | 0.6696567 | 0.2595223 | 0.03787806 | 105.514 | 63.2671 | 0 | 0.5448113 | 0.2962308 | 0 | 0.158958 | 0.5448113 | 0.158958 | 0.04627701 | 0.4704535 | 0.4832695 | 4.19 | 1.98 | 493 | 67.91 | 0.57
2025-05-03 | 0.9417405 | 3374.843 | 18.82315 | 15.84101 | 2025-05-02 | 1169.241 | 383.2044 | (18.5, 19.0] | normal | 8987.79 | 486.4905 | 33.3489 | 3.855741 | 0.783966 | 6.612266 | 0.7343195 | 0.2442656 | 0.04229002 | 111.2356 | 53.90519 | 0 | 0.4119422 | 0.4752503 | 0 | 0.1128075 | 0.4119422 | 0.1128075 | 0.1983802 | 0.4114104 | 0.3902094 | 3.98 | 2.11 | 502 | 66.23333 | 0.6
2025-05-03 08:00 | 1.03673 | 3400 | 19.1 | 15.38868 | 2025-05-02 | 1169.241 | 390.5368 | (19.0, 19.5] | normal | 8987.79 | 486.4905 | 33.3489 | 3.855741 | 0.783966 | 6.612266 | 0.7343195 | 0.2442656 | 0.04229002 | 111.2356 | 53.90519 | 0 | 0.4119422 | 0.4752503 | 0 | 0.1128075 | 0.4119422 | 0.1128075 | 0.1983802 | 0.4114104 | 0.3902094 | 3.98 | 2.11 | 502 | 66.23333 | 0.6
2025-05-03 16:00 | 1.012482 | 3400 | 19.00916 | 13.40477 | 2025-05-02 | 1169.241 | 389.4328 | (19.0, 19.5] | normal | 8987.79 | 486.4905 | 33.3489 | 3.855741 | 0.783966 | 6.612266 | 0.7343195 | 0.2442656 | 0.04229002 | 111.2356 | 53.90519 | 0 | 0.4119422 | 0.4752503 | 0 | 0.1128075 | 0.4119422 | 0.1128075 | 0.1983802 | 0.4114104 | 0.3902094 | 3.98 | 2.11 | 502 | 66.23333 | 0.6
2025-05-04 | 1.081477 | 3400 | 18.84151 | 15.31459 | 2025-05-02 | 1169.907 | 388.088 | (18.5, 19.0] | normal | 8987.79 | 486.4905 | 33.3489 | 3.855741 | 0.783966 | 6.612266 | 0.7343195 | 0.2442656 | 0.04229002 | 111.2356 | 53.90519 | 0 | 0.4119422 | 0.4752503 | 0 | 0.1128075 | 0.4119422 | 0.1128075 | 0.1983802 | 0.4114104 | 0.3902094 | 4.12 | 1.96 | 490 | 67.775 | 0.73
2025-05-04 08:00 | 1.072445 | 3400 | 19.04942 | 15.77184 | 2025-05-03 | 1169.907 | 386.0787 | (19.0, 19.5] | normal | 9393.78 | 482.4817 | 37.69384 | 3.912803 | 0.7947848 | 6.676027 | 0.7146607 | 0.2463214 | 0.0361775 | 110.2616 | 53.43986 | 0 | 0.4327842 | 0.4470298 | 0 | 0.1201859 | 0.4327842 | 0.1201859 | 0.07540415 | 0.6127065 | 0.3118894 | 4.12 | 1.96 | 490 | 67.775 | 0.73
2025-05-04 16:00 | 1.119629 | 3400 | 19.04612 | 16.15855 | 2025-05-03 | 1169.907 | 387.0518 | (19.0, 19.5] | normal | 9393.78 | 482.4817 | 37.69384 | 3.912803 | 0.7947848 | 6.676027 | 0.7146607 | 0.2463214 | 0.0361775 | 110.2616 | 53.43986 | 0 | 0.4327842 | 0.4470298 | 0 | 0.1201859 | 0.4327842 | 0.1201859 | 0.07540415 | 0.6127065 | 0.3118894 | 4.12 | 1.96 | 490 | 67.775 | 0.73
2025-05-05 | 1.218911 | 3400 | 19.06122 | 15.91385 | 2025-05-03 | 1175.322 | 388.9019 | (19.0, 19.5] | normal | 9393.78 | 482.4817 | 37.69384 | 3.912803 | 0.7947848 | 6.676027 | 0.7146607 | 0.2463214 | 0.0361775 | 110.2616 | 53.43986 | 0 | 0.4327842 | 0.4470298 | 0 | 0.1201859 | 0.4327842 | 0.1201859 | 0.07540415 | 0.6127065 | 0.3118894 | 3.86 | 2.15 | 495 | 66.76667 | 0.57
2025-05-05 08:00 | 1.305087 | 3400 | 19.19827 | 15.96546 | 2025-05-04 | 1175.322 | 391.7545 | (19.0, 19.5] | normal | 9520.21001 | 493.3202 | 33.06706 | 3.692852 | 0.7045125 | 6.813867 | 0.6020911 | 0.256391 | 0.0295814 | 106.3844 | 56.97236 | 0.005348674 | 0.4357522 | 0.430716 | 0 | 0.1281831 | 0.4411009 | 0.1281831 | 0.001774823 | 0.5057727 | 0.4924524 | 3.86 | 2.15 | 495 | 66.76667 | 0.57
2025-05-05 16:00 | 1.141582 | 3400 | 19.19931 | 16.06061 | 2025-05-04 | 1175.322 | 385.3093 | (19.0, 19.5] | normal | 9520.21001 | 493.3202 | 33.06706 | 3.692852 | 0.7045125 | 6.813867 | 0.6020911 | 0.256391 | 0.0295814 | 106.3844 | 56.97236 | 0.005348674 | 0.4357522 | 0.430716 | 0 | 0.1281831 | 0.4411009 | 0.1281831 | 0.001774823 | 0.5057727 | 0.4924524 | 3.86 | 2.15 | 495 | 66.76667 | 0.57
2025-05-06 | 1.233001 | 3400 | 19.14419 | 16.05695 | 2025-05-04 | 1132.824 | 390.326 | (19.0, 19.5] | normal | 9520.21001 | 493.3202 | 33.06706 | 3.692852 | 0.7045125 | 6.813867 | 0.6020911 | 0.256391 | 0.0295814 | 106.3844 | 56.97236 | 0.005348674 | 0.4357522 | 0.430716 | 0 | 0.1281831 | 0.4411009 | 0.1281831 | 0.001774823 | 0.5057727 | 0.4924524 | 3.26 | 1.72 | 503 | 67 | 0.88
2025-05-06 08:00 | 1.294929 | 3400 | 18.93101 | 16.95816 | 2025-05-05 | 1132.824 | 376.8736 | (18.5, 19.0] | normal | 8668.87 | 492.4856 | 28.01319 | 3.439764 | 0.6341207 | 6.852951 | 0.6854181 | 0.2426601 | 0.02775191 | 111.6391 | 61.83078 | 0 | 0.3675992 | 0.4594082 | 0 | 0.1729926 | 0.3675992 | 0.1729926 | 0.05349948 | 0.5740887 | 0.3724119 | 3.26 | 1.72 | 503 | 67 | 0.88
2025-05-06 16:00 | 1.281822 | 3400 | 18.83509 | 17.04994 | 2025-05-05 | 1132.824 | 377.7168 | (18.5, 19.0] | normal | 8668.87 | 492.4856 | 28.01319 | 3.439764 | 0.6341207 | 6.852951 | 0.6854181 | 0.2426601 | 0.02775191 | 111.6391 | 61.83078 | 0 | 0.3675992 | 0.4594082 | 0 | 0.1729926 | 0.3675992 | 0.1729926 | 0.05349948 | 0.5740887 | 0.3724119 | 3.26 | 1.72 | 503 | 67 | 0.88
2025-05-07 | 1.250367 | 3400 | 18.94064 | 14.37485 | 2025-05-05 | 1176.754 | 394.2967 | (18.5, 19.0] | normal | 8668.87 | 492.4856 | 28.01319 | 3.439764 | 0.6341207 | 6.852951 | 0.6854181 | 0.2426601 | 0.02775191 | 111.6391 | 61.83078 | 0 | 0.3675992 | 0.4594082 | 0 | 0.1729926 | 0.3675992 | 0.1729926 | 0.05349948 | 0.5740887 | 0.3724119 | 3.86 | 1.75 | 496 | 67.53334 | 0.45
2025-05-07 08:00 | 1.31721 | 3393.206 | 19.10755 | 16.28604 | 2025-05-06 | 1176.754 | 392.0494 | (19.0, 19.5] | normal | 8205.58 | 488.2871 | 25.09891 | 3.578731 | 0.666526 | 6.727096 | 0.5958324 | 0.2377247 | 0.02999014 | 111.6915 | 53.65149 | 0 | 0.3414347 | 0.5521121 | 0 | 0.1064532 | 0.3414347 | 0.1064532 | 0.120295 | 0.6233197 | 0.2563853 | 3.86 | 1.75 | 496 | 67.53334 | 0.45
2025-05-07 16:00 | 1.178608 | 3400 | 19.0572 | 15.89323 | 2025-05-06 | 1176.754 | 382.8757 | (19.0, 19.5] | normal | 8205.58 | 488.2871 | 25.09891 | 3.578731 | 0.666526 | 6.727096 | 0.5958324 | 0.2377247 | 0.02999014 | 111.6915 | 53.65149 | 0 | 0.3414347 | 0.5521121 | 0 | 0.1064532 | 0.3414347 | 0.1064532 | 0.120295 | 0.6233197 | 0.2563853 | 3.86 | 1.75 | 496 | 67.53334 | 0.45
2025-05-08 | 1.059011 | 3400 | 18.99204 | 15.98935 | 2025-05-06 | 1178.126 | 388.7278 | (18.5, 19.0] | normal | 8205.58 | 488.2871 | 25.09891 | 3.578731 | 0.666526 | 6.727096 | 0.5958324 | 0.2377247 | 0.02999014 | 111.6915 | 53.65149 | 0 | 0.3414347 | 0.5521121 | 0 | 0.1064532 | 0.3414347 | 0.1064532 | 0.120295 | 0.6233197 | 0.2563853 | 4.77 | 2.5 | 471 | 66.31333 | 0.8
2025-05-08 08:00 | 1.114714 | 3400 | 18.66219 | 15.76838 | 2025-05-07 | 1178.126 | 392.67 | (18.5, 19.0] | normal | 6782.98 | 483.3445 | 23.55445 | 3.823934 | 0.6374072 | 6.560023 | 0.3534412 | 0.2390186 | 0.03776435 | 97.22072 | 44.40474 | 0 | 0.3839787 | 0.5953548 | 0 | 0.02066643 | 0.3839787 | 0.02066643 | 0.1587739 | 0.457756 | 0.3834701 | 4.77 | 2.5 | 471 | 66.31333 | 0.8
2025-05-08 16:00 | 1.148791 | 3400 | 18.87389 | 16.14273 | 2025-05-07 | 1178.126 | 389.3853 | (18.5, 19.0] | normal | 6782.98 | 483.3445 | 23.55445 | 3.823934 | 0.6374072 | 6.560023 | 0.3534412 | 0.2390186 | 0.03776435 | 97.22072 | 44.40474 | 0 | 0.3839787 | 0.5953548 | 0 | 0.02066643 | 0.3839787 | 0.02066643 | 0.1587739 | 0.457756 | 0.3834701 | 4.77 | 2.5 | 471 | 66.31333 | 0.8
2025-05-09 | 1.140272 | 3400 | 18.87591 | 15.58851 | 2025-05-07 | 1177.572 | 383.3909 | (18.5, 19.0] | normal | 6782.98 | 483.3445 | 23.55445 | 3.823934 | 0.6374072 | 6.560023 | 0.3534412 | 0.2390186 | 0.03776435 | 97.22072 | 44.40474 | 0 | 0.3839787 | 0.5953548 | 0 | 0.02066643 | 0.3839787 | 0.02066643 | 0.1587739 | 0.457756 | 0.3834701 | 4.24 | 2.02 | 479 |  | 0.48
2025-05-09 08:00 | 1.106522 | 3400 | 18.60649 | 15.44213 | 2025-05-08 | 1177.572 | 389.2991 | (18.5, 19.0] | normal | 8918.12 | 496.4538 | 30.06088 | 3.79852 | 0.7675021 | 7.018331 | 0.8303343 | 0.2628353 | 0.04331071 | 106.6308 | 55.24263 | 0.1617708 | 0.1462208 | 0.5874505 | 0 | 0.1045579 | 0.3079916 | 0.1045579 | 0.003789293 | 0.3689046 | 0.6273061 | 4.24 | 2.02 | 479 |  | 0.48
2025-05-09 16:00 | 1.077032 | 3400 | 18.397 | 15.63904 | 2025-05-08 | 1177.572 | 396.5482 | (-inf, 18.5] | normal | 8918.12 | 496.4538 | 30.06088 | 3.79852 | 0.7675021 | 7.018331 | 0.8303343 | 0.2628353 | 0.04331071 | 106.6308 | 55.24263 | 0.1617708 | 0.1462208 | 0.5874505 | 0 | 0.1045579 | 0.3079916 | 0.1045579 | 0.003789293 | 0.3689046 | 0.6273061 | 4.24 | 2.02 | 479 |  | 0.48
2025-05-10 | 1.086862 | 3400 | 18.25414 | 15.42345 | 2025-05-08 | 1188.67 | 392.741 | (-inf, 18.5] | normal | 8918.12 | 496.4538 | 30.06088 | 3.79852 | 0.7675021 | 7.018331 | 0.8303343 | 0.2628353 | 0.04331071 | 106.6308 | 55.24263 | 0.1617708 | 0.1462208 | 0.5874505 | 0 | 0.1045579 | 0.3079916 | 0.1045579 | 0.003789293 | 0.3689046 | 0.6273061 | 3.09 | 1.51 | 477 | 62.27333 | 0.42
2025-05-10 08:00 | 1.057372 | 3400 | 18.31839 | 15.74478 | 2025-05-09 | 1188.67 | 392.1473 | (-inf, 18.5] | normal | 8782.12002 | 485.2211 | 37.42694 | 4.082335 | 0.7129234 | 7.734031 | 1.061051 | 0.2863023 | 0.06039138 | 75.7051 | 52.02843 | 0.6809713 | 0.08681725 | 0.1520098 | 0 | 0.08020159 | 0.7677886 | 0.08020159 | 0.03310439 | 0.3143103 | 0.6525853 | 3.09 | 1.51 | 477 | 62.27333 | 0.42
2025-05-10 16:00 | 1.098003 | 3400 | 18.12469 | 15.25478 | 2025-05-09 | 1188.67 | 394.0365 | (-inf, 18.5] | normal | 8782.12002 | 485.2211 | 37.42694 | 4.082335 | 0.7129234 | 7.734031 | 1.061051 | 0.2863023 | 0.06039138 | 75.7051 | 52.02843 | 0.6809713 | 0.08681725 | 0.1520098 | 0 | 0.08020159 | 0.7677886 | 0.08020159 | 0.03310439 | 0.3143103 | 0.6525853 | 3.09 | 1.51 | 477 | 62.27333 | 0.42
2025-05-11 | 1.150101 | 3400 | 18.21007 | 15.76822 | 2025-05-09 | 1058.83 | 389.7249 | (-inf, 18.5] | normal | 8782.12002 | 485.2211 | 37.42694 | 4.082335 | 0.7129234 | 7.734031 | 1.061051 | 0.2863023 | 0.06039138 | 75.7051 | 52.02843 | 0.6809713 | 0.08681725 | 0.1520098 | 0 | 0.08020159 | 0.7677886 | 0.08020159 | 0.03310439 | 0.3143103 | 0.6525853 | 3.68 | 1.97 | 494 | 61.59333 | 0.79
2025-05-11 08:00 | 1.081292 | 3436.231 | 18.12458 | 15.72577 | 2025-05-10 | 1058.83 | 382.0887 | (-inf, 18.5] | normal | 11142.84873 | 483.3661 | 35.10382 | 4.045202 | 0.8506085 | 7.54756 | 1.138341 | 0.2763635 | 0.06091604 | 70.84203 | 55.35375 | 0.7431188 | 0.09931093 | 0.04091433 | 0 | 0.1166559 | 0.8424298 | 0.1166559 | 0.1099075 | 0.3133791 | 0.5767133 | 3.68 | 1.97 | 494 | 61.59333 | 0.79
2025-05-11 16:00 | 1.114058 | 3481.984 | 17.94483 | 15.92968 | 2025-05-10 | 1058.83 | 393.7186 | (-inf, 18.5] | normal | 11142.84873 | 483.3661 | 35.10382 | 4.045202 | 0.8506085 | 7.54756 | 1.138341 | 0.2763635 | 0.06091604 | 70.84203 | 55.35375 | 0.7431188 | 0.09931093 | 0.04091433 | 0 | 0.1166559 | 0.8424298 | 0.1166559 | 0.1099075 | 0.3133791 | 0.5767133 | 3.68 | 1.97 | 494 | 61.59333 | 0.79
2025-05-12 | 1.117241 | 3500 | 17.88461 | 15.92561 | 2025-05-10 | 1183.596 | 395.4032 | (-inf, 18.5] | normal | 11142.84873 | 483.3661 | 35.10382 | 4.045202 | 0.8506085 | 7.54756 | 1.138341 | 0.2763635 | 0.06091604 | 70.84203 | 55.35375 | 0.7431188 | 0.09931093 | 0.04091433 | 0 | 0.1166559 | 0.8424298 | 0.1166559 | 0.1099075 | 0.3133791 | 0.5767133 | 4.49 | 2.55 | 473 | 62.08667 | 0.54
2025-05-12 08:00 | 1.122653 | 3500 | 18.19335 | 16.12784 | 2025-05-11 | 1183.596 | 394.3205 | (-inf, 18.5] | normal | 9810.16556 | 487.2427 | 39.05798 | 4.069355 | 0.8756457 | 7.55713 | 1.195595 | 0.2818817 | 0.05397786 | 74.64213 | 59.41331 | 0.6797226 | 0.05131564 | 0.1325281 | 0 | 0.1364337 | 0.7310382 | 0.1364337 | 0.04181097 | 0.3002268 | 0.6579622 | 4.49 | 2.55 | 473 | 62.08667 | 0.54
2025-05-12 16:00 | 1.122653 | 3500 | 18.32123 | 16.00633 | 2025-05-11 | 1183.596 | 389.0181 | (-inf, 18.5] | normal | 9810.16556 | 487.2427 | 39.05798 | 4.069355 | 0.8756457 | 7.55713 | 1.195595 | 0.2818817 | 0.05397786 | 74.64213 | 59.41331 | 0.6797226 | 0.05131564 | 0.1325281 | 0 | 0.1364337 | 0.7310382 | 0.1364337 | 0.04181097 | 0.3002268 | 0.6579622 | 4.49 | 2.55 | 473 | 62.08667 | 0.54
2025-05-13 | 1.117241 | 3500 | 18.39523 | 15.77043 | 2025-05-11 | 1170.601 | 385.5688 | (-inf, 18.5] | normal | 9810.16556 | 487.2427 | 39.05798 | 4.069355 | 0.8756457 | 7.55713 | 1.195595 | 0.2818817 | 0.05397786 | 74.64213 | 59.41331 | 0.6797226 | 0.05131564 | 0.1325281 | 0 | 0.1364337 | 0.7310382 | 0.1364337 | 0.04181097 | 0.3002268 | 0.6579622 | 3.28 | 1.75 | 500 | 62.09 | 0.44
2025-05-13 08:00 | 1.070769 | 3496.649 | 18.195 | 15.6468 | 2025-05-12 | 1170.601 | 389.458 | (-inf, 18.5] | normal | 9532.59842 | 482.4907 | 33.07203 | 4.004941 | 0.8681492 | 7.498884 | 1.177891 | 0.287709 | 0.04137457 | 66.19307 | 51.3726 | 0.7537049 | 0.08814794 | 0.06406591 | 0 | 0.09408126 | 0.8418528 | 0.09408126 | 0.0007168088 | 0.2058924 | 0.7933908 | 3.28 | 1.75 | 500 | 62.09 | 0.44
2025-05-13 16:00 | 1.139246 | 3450.003 | 18.14777 | 16.13913 | 2025-05-12 | 1170.601 | 390.3658 | (-inf, 18.5] | normal | 9532.59842 | 482.4907 | 33.07203 | 4.004941 | 0.8681492 | 7.498884 | 1.177891 | 0.287709 | 0.04137457 | 66.19307 | 51.3726 | 0.7537049 | 0.08814794 | 0.06406591 | 0 | 0.09408126 | 0.8418528 | 0.09408126 | 0.0007168088 | 0.2058924 | 0.7933908 | 3.28 | 1.75 | 500 | 62.09 | 0.44
2025-05-14 | 1.148933 | 3450 | 18.34018 | 16.28314 | 2025-05-12 | 1164.212 | 389.6709 | (-inf, 18.5] | normal | 9532.59842 | 482.4907 | 33.07203 | 4.004941 | 0.8681492 | 7.498884 | 1.177891 | 0.287709 | 0.04137457 | 66.19307 | 51.3726 | 0.7537049 | 0.08814794 | 0.06406591 | 0 | 0.09408126 | 0.8418528 | 0.09408126 | 0.0007168088 | 0.2058924 | 0.7933908 | 4.16 | 2.52 | 462 | 62.22 | 0.91
2025-05-14 08:00 | 1.215454 | 3450 | 18.44974 | 16.26198 | 2025-05-13 | 1164.212 | 383.1365 | (-inf, 18.5] | normal | 9059.70838 | 494.1901 | 35.46123 | 3.944167 | 0.8384095 | 7.746472 | 0.9855417 | 0.2817713 | 0.04948754 | 64.67529 | 48.91416 | 0.8616465 | 0.007788207 | 0.04753846 | 0 | 0.08302683 | 0.8694347 | 0.08302683 | 0.04911892 | 0.1733874 | 0.7774937 | 4.16 | 2.52 | 462 | 62.22 | 0.91
2025-05-14 16:00 | 1.107277 | 3450 | 18.43994 | 16.14676 | 2025-05-13 | 1164.212 | 384.0344 | (-inf, 18.5] | normal | 9059.70838 | 494.1901 | 35.46123 | 3.944167 | 0.8384095 | 7.746472 | 0.9855417 | 0.2817713 | 0.04948754 | 64.67529 | 48.91416 | 0.8616465 | 0.007788207 | 0.04753846 | 0 | 0.08302683 | 0.8694347 | 0.08302683 | 0.04911892 | 0.1733874 | 0.7774937 | 4.16 | 2.52 | 462 | 62.22 | 0.91
2025-05-15 | 1.112121 | 3450 | 18.46698 | 16.03095 | 2025-05-13 | 1124.157 | 380.4438 | (-inf, 18.5] | normal | 9059.70838 | 494.1901 | 35.46123 | 3.944167 | 0.8384095 | 7.746472 | 0.9855417 | 0.2817713 | 0.04948754 | 64.67529 | 48.91416 | 0.8616465 | 0.007788207 | 0.04753846 | 0 | 0.08302683 | 0.8694347 | 0.08302683 | 0.04911892 | 0.1733874 | 0.7774937 | 4.54 | 2.63 | 480 | 61.46667 | 0.6
2025-05-15 08:00 | 1.152162 | 3450 | 18.46028 | 16.03025 | 2025-05-14 | 1124.157 | 380.6665 | (-inf, 18.5] | normal | 8837.11808 | 504.6999 | 35.2826 | 4.077021 | 0.9179945 | 7.836206 | 0.8688105 | 0.2561904 | 0.04984944 | 76.35645 | 62.05394 | 0.8439805 | 0.009997197 | 0.009492405 | 0.005133495 | 0.1313964 | 0.8539777 | 0.1365299 | 0.205303 | 0.2270342 | 0.5676628 | 4.54 | 2.63 | 480 | 61.46667 | 0.6
2025-05-15 16:00 | 1.133433 | 3450 | 18.46877 | 16.03835 | 2025-05-14 | 1124.157 | 350.0276 | (-inf, 18.5] | normal | 8837.11808 | 504.6999 | 35.2826 | 4.077021 | 0.9179945 | 7.836206 | 0.8688105 | 0.2561904 | 0.04984944 | 76.35645 | 62.05394 | 0.8439805 | 0.009997197 | 0.009492405 | 0.005133495 | 0.1313964 | 0.8539777 | 0.1365299 | 0.205303 | 0.2270342 | 0.5676628 | 4.54 | 2.63 | 480 | 61.46667 | 0.6
2025-05-16 16:00 | 1.797993 | 3453.067 | 18.57577 | 16.25207 | 2025-05-14 | 943.5733 | 350.7761 | (18.5, 19.0] | normal | 8837.11808 | 504.6999 | 35.2826 | 4.077021 | 0.9179945 | 7.836206 | 0.8688105 | 0.2561904 | 0.04984944 | 76.35645 | 62.05394 | 0.8439805 | 0.009997197 | 0.009492405 | 0.005133495 | 0.1313964 | 0.8539777 | 0.1365299 | 0.205303 | 0.2270342 | 0.5676628
2025-05-17 | 1.813911 | 3475 | 18.26528 | 15.92291 | 2025-05-15 | 1119.895 | 354.9566 | (-inf, 18.5] | normal | 9696.6194 | 500.1931 | 34.01477 | 4.159733 | 0.943363 | 7.780825 | 0.825602 | 0.252903 | 0.06292064 | 72.23113 | 62.53326 | 0.8622197 | 0.003289734 | 0.002883669 | 0.004678466 | 0.1269284 | 0.8655094 | 0.1316069 | 0.2579992 | 0.170932 | 0.5710687 | 3.79 | 1.9 | 486 | 59.95 | 0.62
2025-05-17 08:00 | 1.763899 | 3477.966 | 18.10637 | 16.26496 | 2025-05-15 | 1119.895 | 378.4072 | (-inf, 18.5] | normal | 9696.6194 | 500.1931 | 34.01477 | 4.159733 | 0.943363 | 7.780825 | 0.825602 | 0.252903 | 0.06292064 | 72.23113 | 62.53326 | 0.8622197 | 0.003289734 | 0.002883669 | 0.004678466 | 0.1269284 | 0.8655094 | 0.1316069 | 0.2579992 | 0.170932 | 0.5710687 | 3.79 | 1.9 | 486 | 59.95 | 0.62
2025-05-17 16:00 | 1.78504 | 3498.463 | 18.15053 | 16.16817 | 2025-05-15 | 1119.895 | 380.3777 | (-inf, 18.5] | normal | 9696.6194 | 500.1931 | 34.01477 | 4.159733 | 0.943363 | 7.780825 | 0.825602 | 0.252903 | 0.06292064 | 72.23113 | 62.53326 | 0.8622197 | 0.003289734 | 0.002883669 | 0.004678466 | 0.1269284 | 0.8655094 | 0.1316069 | 0.2579992 | 0.170932 | 0.5710687 | 3.79 | 1.9 | 486 | 59.95 | 0.62
2025-05-18 | 2.288997 | 3382.596 | 18.34962 | 16.30953 | 2025-05-15 | 1112.551 | 370.2551 | (-inf, 18.5] | normal | 9696.6194 | 500.1931 | 34.01477 | 4.159733 | 0.943363 | 7.780825 | 0.825602 | 0.252903 | 0.06292064 | 72.23113 | 62.53326 | 0.8622197 | 0.003289734 | 0.002883669 | 0.004678466 | 0.1269284 | 0.8655094 | 0.1316069 | 0.2579992 | 0.170932 | 0.5710687 | 4.21 | 2.13 | 487 | 58.29 | 0.5
2025-05-18 08:00 | 1.747941 | 3450 | 18.47986 | 16.38541 | 2025-05-16 | 1112.551 | 371.4027 | (-inf, 18.5] | normal | 8675.8324 | 488.2519 | 22.98336 | 4.037604 | 0.9453326 | 7.781871 | 0.8728827 | 0.2916565 | 0.05898137 | 61.06667 | 51.04019 | 0.883344 | 0.006033483 | 0.02361339 | 0 | 0.08700913 | 0.8893775 | 0.08700913 | 0.05712102 | 0.3112085 | 0.6316704 | 4.21 | 2.13 | 487 | 58.29 | 0.5
2025-05-18 16:00 | 1.587452 | 3450 | 18.70963 | 16.05166 | 2025-05-17 | 1112.551 | 363.8905 | (18.5, 19.0] | normal | 6832.00599 | 496.3034 | 20.48854 | 3.767034 | 0.6874296 | 7.889907 | 0.8765058 | 0.2905799 | 0.06498097 | 68.91677 | 58.45064 | 0.8237632 | 0.01675192 | 0.0440233 | 0 | 0.1154615 | 0.8405151 | 0.1154615 | 0.1693694 | 0.09841928 | 0.7322114 | 4.21 | 2.13 | 487 | 58.29 | 0.5
2025-05-19 | 1.364964 | 3450 | 18.81519 | 15.73435 | 2025-05-17 | 1100.277 | 367.8513 | (18.5, 19.0] | normal | 6832.00599 | 496.3034 | 20.48854 | 3.767034 | 0.6874296 | 7.889907 | 0.8765058 | 0.2905799 | 0.06498097 | 68.91677 | 58.45064 | 0.8237632 | 0.01675192 | 0.0440233 | 0 | 0.1154615 | 0.8405151 | 0.1154615 | 0.1693694 | 0.09841928 | 0.7322114 | 4.21 | 2.14 | 493 | 60.59 | 0.56
2025-05-19 08:00 | 1.415661 | 3450 | 18.77295 | 15.80137 | 2025-05-17 | 1100.277 | 367.609 | (18.5, 19.0] | normal | 6832.00599 | 496.3034 | 20.48854 | 3.767034 | 0.6874296 | 7.889907 | 0.8765058 | 0.2905799 | 0.06498097 | 68.91677 | 58.45064 | 0.8237632 | 0.01675192 | 0.0440233 | 0 | 0.1154615 | 0.8405151 | 0.1154615 | 0.1693694 | 0.09841928 | 0.7322114 | 4.21 | 2.14 | 493 | 60.59 | 0.56
2025-05-19 16:00 | 1.324276 | 3365.133 | 18.84313 | 15.93157 | 2025-05-18 | 1100.277 | 356.6547 | (18.5, 19.0] | normal | 6474.11004 | 498.3291 | 27.27644 | 3.84609 | 0.6162579 | 7.919975 | 0.8459739 | 0.2974215 | 0.0617949 | 61.61519 | 48.89315 | 0.8898759 | 0.003684716 | 0.03417063 | 0 | 0.07226871 | 0.8935607 | 0.07226871 | 0.08028851 | 0.1803725 | 0.739339 | 4.21 | 2.14 | 493 | 60.59 | 0.56
2025-05-21 08:00 | 2.407374 | 3500 | 18.80965 | 13.17038 | 2025-05-18 | 637.6128 | 306.3778 | (18.5, 19.0] | baixo | 6474.11004 | 498.3291 | 27.27644 | 3.84609 | 0.6162579 | 7.919975 | 0.8459739 | 0.2974215 | 0.0617949 | 61.61519 | 48.89315 | 0.8898759 | 0.003684716 | 0.03417063 | 0 | 0.07226871 | 0.8935607 | 0.07226871 | 0.08028851 | 0.1803725 | 0.739339 | 3.74 | 1.56 | 495 |  | 0.39
2025-05-22 16:00 | 4.860709 | 3149.541 | 19.01118 | 14.46668 | 2025-05-17 | 631.3076 | 283.4425 | (19.0, 19.5] | baixo | 6832.00599 | 496.3034 | 20.48854 | 3.767034 | 0.6874296 | 7.889907 | 0.8765058 | 0.2905799 | 0.06498097 | 68.91677 | 58.45064 | 0.8237632 | 0.01675192 | 0.0440233 | 0 | 0.1154615 | 0.8405151 | 0.1154615 | 0.1693694 | 0.09841928 | 0.7322114
2025-05-23 | 2.833597 | 3351.253 | 18.95 | 14.28405 | 2025-05-20 | 639.5741 | 182.0172 | (18.5, 19.0] | baixo | 8019.48124 | 498.8556 | 31.69345 | 3.954767 | 0.7902607 | 7.79653 | 0.814766 | 0.2913307 | 0.05729492 | 73.77006 | 53.23154 | 0.8671173 | 0.004132776 | 0.01494001 | 0.008375055 | 0.1054349 | 0.8712501 | 0.1138099 | 0.0684945 | 0.08677384 | 0.8447317 | 2.47 | 1.42 | 458 | 58.735 | 0.93
2025-05-23 08:00 | 4.065058 | 3109.004 | 18.89072 | 15.0851 | 2025-05-19 | 639.5741 | 208.6486 | (18.5, 19.0] | baixo | 8573.69 | 490.3944 | 24.1051 | 3.624208 | 0.5420183 | 8.004497 | 0.693227 | 0.3030284 | 0.05455694 | 77.62482 | 62.5398 | 0.8556538 | 0 | 0 | 0 | 0.1443462 | 0.8556538 | 0.1443462 | 0.08082051 | 0.03225332 | 0.8869262 | 2.47 | 1.42 | 458 | 58.735 | 0.93
2025-05-23 16:00 | 2.639188 | 3442.134 | 18.32677 | 16.18509 | 2025-05-21 | 639.5741 | 246.8432 | (-inf, 18.5] | baixo | 8458.97003 | 488.2427 | 27.31586 | 3.850146 | 0.6059833 | 7.701203 | 0.8242636 | 0.2844849 | 0.06054109 | 69.98598 | 50.86051 | 0.9049577 | 0.001328884 | 0.01108303 | 0 | 0.08263043 | 0.9062865 | 0.08263043 | 0.0973399 | 0.140865 | 0.7617951 | 2.47 | 1.42 | 458 | 58.735 | 0.93
2025-05-24 | 2.803013 | 3033.98 | 18.06258 | 15.9137 | 2025-05-21 | 890.3578 | 315.8681 | (-inf, 18.5] | baixo | 8458.97003 | 488.2427 | 27.31586 | 3.850146 | 0.6059833 | 7.701203 | 0.8242636 | 0.2844849 | 0.06054109 | 69.98598 | 50.86051 | 0.9049577 | 0.001328884 | 0.01108303 | 0 | 0.08263043 | 0.9062865 | 0.08263043 | 0.0973399 | 0.140865 | 0.7617951 | 2.9 | 1.48 | 491 | 60.28667 | 0.59
2025-05-25 08:00 | 3.125473 | 3212.501 | 17.15646 | 16.75981 | 2025-05-22 | 969.5521 | 316.478 | (-inf, 18.5] | normal | 6526.76 | 481.968 | 24.15105 | 3.725269 | 0.7964285 | 7.529654 | 0.8320013 | 0.275315 | 0.05633376 | 86.80618 | 57.19972 | 0.848332 | 0.002087025 | 0.009680132 | 0.0102905 | 0.1296103 | 0.850419 | 0.1399008 | 0.1253379 | 0.1156758 | 0.7589862 | 2.81 | 1.56 | 469 | 57.56667 | 0.6
2025-05-25 16:00 | 2.807382 | 3447.754 | 17.90422 | 14.8685 | 2025-05-22 | 969.5521 | 352.2623 | (-inf, 18.5] | normal | 6526.76 | 481.968 | 24.15105 | 3.725269 | 0.7964285 | 7.529654 | 0.8320013 | 0.275315 | 0.05633376 | 86.80618 | 57.19972 | 0.848332 | 0.002087025 | 0.009680132 | 0.0102905 | 0.1296103 | 0.850419 | 0.1399008 | 0.1253379 | 0.1156758 | 0.7589862 | 2.81 | 1.56 | 469 | 57.56667 | 0.6
2025-05-26 | 2.759635 | 3450 | 17.77467 | 16.37968 | 2025-05-23 | 1115.037 | 370.5438 | (-inf, 18.5] | normal | 7175.60997 | 480.0234 | 23.04313 | 3.84335 | 0.9444171 | 7.454895 | 0.8057855 | 0.2719753 | 0.05722147 | 87.99223 | 64.71755 | 0.8306582 | 0.001992522 | 0.0002208607 | 0.02183996 | 0.1452884 | 0.8326507 | 0.1671284 | 0.08060976 | 0.3165262 | 0.602864 | 3.02 | 1.67 | 460 | 59 | 0.49
2025-05-26 08:00 | 2.659855 | 3450 | 17.88836 | 16.02491 | 2025-05-23 | 1115.037 | 377.2785 | (-inf, 18.5] | normal | 7175.60997 | 480.0234 | 23.04313 | 3.84335 | 0.9444171 | 7.454895 | 0.8057855 | 0.2719753 | 0.05722147 | 87.99223 | 64.71755 | 0.8306582 | 0.001992522 | 0.0002208607 | 0.02183996 | 0.1452884 | 0.8326507 | 0.1671284 | 0.08060976 | 0.3165262 | 0.602864 | 3.02 | 1.67 | 460 | 59 | 0.49
2025-05-26 16:00 | 2.572668 | 3450 | 18.10921 | 16.41043 | 2025-05-24 | 1115.037 | 361.8768 | (-inf, 18.5] | normal | 9443.28 | 477.6161 | 23.35181 | 4.155026 | 1.071267 | 7.333634 | 0.7123721 | 0.271006 | 0.05051173 | 65.36004 | 47.24844 | 0.9216342 | 0.0002162914 | 2.397578e-05 | 0.002370772 | 0.07575475 | 0.9218505 | 0.07812552 | 0.05418705 | 0.3717443 | 0.5740687 | 3.02 | 1.67 | 460 | 59 | 0.49
2025-05-27 | 2.643294 | 3450 | 17.92308 | 16.04161 | 2025-05-24 | 1110.895 | 358.2057 | (-inf, 18.5] | normal | 9443.28 | 477.6161 | 23.35181 | 4.155026 | 1.071267 | 7.333634 | 0.7123721 | 0.271006 | 0.05051173 | 65.36004 | 47.24844 | 0.9216342 | 0.0002162914 | 2.397578e-05 | 0.002370772 | 0.07575475 | 0.9218505 | 0.07812552 | 0.05418705 | 0.3717443 | 0.5740687 | 2.69 | 1.37 | 459 | 58.115 | 0.73
2025-05-27 08:00 | 2.557491 | 3450 | 17.66206 | 15.95118 | 2025-05-24 | 1110.895 | 383.9011 | (-inf, 18.5] | normal | 9443.28 | 477.6161 | 23.35181 | 4.155026 | 1.071267 | 7.333634 | 0.7123721 | 0.271006 | 0.05051173 | 65.36004 | 47.24844 | 0.9216342 | 0.0002162914 | 2.397578e-05 | 0.002370772 | 0.07575475 | 0.9218505 | 0.07812552 | 0.05418705 | 0.3717443 | 0.5740687 | 2.69 | 1.37 | 459 | 58.115 | 0.73
2025-05-27 16:00 | 2.382147 | 3450 | 17.88457 | 16.24806 | 2025-05-25 | 1110.895 | 358.932 | (-inf, 18.5] | normal | 9254 | 474.3528 | 24.69385 | 3.896281 | 1.021308 | 7.415187 | 0.7587681 | 0.2953906 | 0.0520201 | 69.58366 | 55.10903 | 0.890858 | 0 | 0 | 0 | 0.109142 | 0.890858 | 0.109142 | 0 | 0.3186633 | 0.6813367 | 2.69 | 1.37 | 459 | 58.115 | 0.73
2025-05-28 | 2.205835 | 3450 | 17.83594 | 16.3069 | 2025-05-25 | 1153.106 | 373.1044 | (-inf, 18.5] | normal | 9254 | 474.3528 | 24.69385 | 3.896281 | 1.021308 | 7.415187 | 0.7587681 | 0.2953906 | 0.0520201 | 69.58366 | 55.10903 | 0.890858 | 0 | 0 | 0 | 0.109142 | 0.890858 | 0.109142 | 0 | 0.3186633 | 0.6813367 | 3.15 | 1.79 | 472 | 56.85 | 0.88
2025-05-28 08:00 | 2.107992 | 3554.283 | 17.91232 | 15.73325 | 2025-05-26 | 1153.106 | 382.3518 | (-inf, 18.5] | normal | 9364.9 | 481.1225 | 25.2692 | 3.566221 | 0.6841903 | 7.355834 | 0.7896501 | 0.2896173 | 0.04878746 | 75.88092 | 62.11296 | 0.8532926 | 0 | 0 | 0 | 0.1467074 | 0.8532926 | 0.1467074 | 0.03348568 | 0.2211919 | 0.7453224 | 3.15 | 1.79 | 472 | 56.85 | 0.88
2025-05-28 16:00 | 1.837887 | 3600 | 17.93232 | 15.31236 | 2025-05-26 | 1153.106 | 388.6869 | (-inf, 18.5] | normal | 9364.9 | 481.1225 | 25.2692 | 3.566221 | 0.6841903 | 7.355834 | 0.7896501 | 0.2896173 | 0.04878746 | 75.88092 | 62.11296 | 0.8532926 | 0 | 0 | 0 | 0.1467074 | 0.8532926 | 0.1467074 | 0.03348568 | 0.2211919 | 0.7453224 | 3.15 | 1.79 | 472 | 56.85 | 0.88
2025-05-29 | 1.680062 | 3529.068 | 18.07549 | 15.73709 | 2025-05-27 | 1092.414 | 370.9404 | (-inf, 18.5] | normal | 6570.6 | 483.6191 | 23.84147 | 3.686988 | 0.8087044 | 7.530177 | 0.7943736 | 0.303952 | 0.05092958 | 75.5355 | 59.87825 | 0.8642514 | 0 | 0 | 0 | 0.1357486 | 0.8642514 | 0.1357486 | 0.03420844 | 0.1355356 | 0.830256 | 2.83 | 1.62 | 471 | 59.13 | 0.56
2025-05-29 08:00 | 1.605019 | 3451.156 | 18.11111 | 15.70066 | 2025-05-27 | 1092.414 | 377.1585 | (-inf, 18.5] | normal | 6570.6 | 483.6191 | 23.84147 | 3.686988 | 0.8087044 | 7.530177 | 0.7943736 | 0.303952 | 0.05092958 | 75.5355 | 59.87825 | 0.8642514 | 0 | 0 | 0 | 0.1357486 | 0.8642514 | 0.1357486 | 0.03420844 | 0.1355356 | 0.830256 | 2.83 | 1.62 | 471 | 59.13 | 0.56
2025-05-29 16:00 | 1.404682 | 3450 | 18.21972 | 16.15688 | 2025-05-28 | 1092.414 | 364.043 | (-inf, 18.5] | normal | 6792.14 | 485.1781 | 21.65619 | 3.541118 | 0.7674563 | 7.470527 | 0.8406479 | 0.3040662 | 0.08357401 | 77.82824 | 55.31018 | 0.8934253 | 0 | 0 | 0 | 0.1065747 | 0.8934253 | 0.1065747 | 0 | 0.2273024 | 0.7726976 | 2.83 | 1.62 | 471 | 59.13 | 0.56
2025-05-30 | 1.225787 | 3450 | 18.23868 | 15.88131 | 2025-05-28 | 929.3563 | 341.3575 | (-inf, 18.5] | normal | 6792.14 | 485.1781 | 21.65619 | 3.541118 | 0.7674563 | 7.470527 | 0.8406479 | 0.3040662 | 0.08357401 | 77.82824 | 55.31018 | 0.8934253 | 0 | 0 | 0 | 0.1065747 | 0.8934253 | 0.1065747 | 0 | 0.2273024 | 0.7726976 | 4.01 | 2.24 |  | 60.16 | 0.74
2025-05-30 08:00 | 0.9732673 | 3450 | 18.15176 | 15.99428 | 2025-05-29 | 929.3563 | 289.5007 | (-inf, 18.5] | normal | 6637.12999 | 474.1091 | 29.54568 | 3.850241 | 0.7426704 | 7.189542 | 0.7504507 | 0.2744275 | 0.06336204 | 66.77901 | 44.57206 | 0.9112794 | 0.002258203 | 0.01883365 | 0 | 0.06762879 | 0.9135376 | 0.06762879 | 0.1460044 | 0.1306399 | 0.7233557 | 4.01 | 2.24 |  | 60.16 | 0.74
2025-05-31 | 1.106188 | 3222.227 | 18.02732 | 15.74724 | 2025-05-29 | 1089.505 | 350.265 | (-inf, 18.5] | normal | 6637.12999 | 474.1091 | 29.54568 | 3.850241 | 0.7426704 | 7.189542 | 0.7504507 | 0.2744275 | 0.06336204 | 66.77901 | 44.57206 | 0.9112794 | 0.002258203 | 0.01883365 | 0 | 0.06762879 | 0.9135376 | 0.06762879 | 0.1460044 | 0.1306399 | 0.7233557 | 4.2 | 2.25 |  | 57.21
2025-05-31 08:00 | 1.026929 | 3389.156 | 17.88946 | 16.24586 | 2025-05-30 | 1089.505 | 362.7013 | (-inf, 18.5] | normal | 6636.78 | 473.4257 | 30.97731 | 3.825723 | 0.8848502 | 7.213206 | 0.735782 | 0.2880595 | 0.1100193 | 68.24291 | 44.81903 | 0.9342106 | 0 | 0 | 0 | 0.06578943 | 0.9342106 | 0.06578943 | 0.1902549 | 0.1601891 | 0.649556 | 4.2 | 2.25 |  | 57.21
2025-05-31 16:00 | 0.9564756 | 3450 | 17.82074 | 16.23356 | 2025-05-30 | 1089.505 | 370.4295 | (-inf, 18.5] | normal | 6636.78 | 473.4257 | 30.97731 | 3.825723 | 0.8848502 | 7.213206 | 0.735782 | 0.2880595 | 0.1100193 | 68.24291 | 44.81903 | 0.9342106 | 0 | 0 | 0 | 0.06578943 | 0.9342106 | 0.06578943 | 0.1902549 | 0.1601891 | 0.649556 | 4.2 | 2.25 |  | 57.21
2025-06-01 | 0.851528 | 3450 | 18.04065 | 16.45938 | 2025-05-31 | 1069.315 | 363.1465 | (-inf, 18.5] | normal | 8547.99 | 466.3891 | 28.79458 | 3.61401 | 0.8129347 | 7.428769 | 0.7696206 | 0.3099462 | 0.1173385 | 82.83724 | 61.09081 | 0.8373325 | 0 | 0 | 0 | 0.1626675 | 0.8373325 | 0.1626675 | 0.1524908 | 0.0609968 | 0.7865124 | 4.15 | 2.63 |  | 56.64
2025-06-01 08:00 | 0.8970591 | 3487.045 | 17.97298 | 16.44747 | 2025-05-31 | 1069.315 | 358.9627 | (-inf, 18.5] | normal | 8547.99 | 466.3891 | 28.79458 | 3.61401 | 0.8129347 | 7.428769 | 0.7696206 | 0.3099462 | 0.1173385 | 82.83724 | 61.09081 | 0.8373325 | 0 | 0 | 0 | 0.1626675 | 0.8373325 | 0.1626675 | 0.1524908 | 0.0609968 | 0.7865124 | 4.15 | 2.63 |  | 56.64
2025-06-01 16:00 | 0.8479576 | 3500 | 17.90508 | 16.34477 | 2025-05-31 | 1069.315 | 366.0468 | (-inf, 18.5] | normal | 8547.99 | 466.3891 | 28.79458 | 3.61401 | 0.8129347 | 7.428769 | 0.7696206 | 0.3099462 | 0.1173385 | 82.83724 | 61.09081 | 0.8373325 | 0 | 0 | 0 | 0.1626675 | 0.8373325 | 0.1626675 | 0.1524908 | 0.0609968 | 0.7865124 | 4.15 | 2.63 |  | 56.64
2025-06-02 | 0.7992573 | 3500 | 18.04819 | 16.18997 | 2025-06-01 | 1086.313 | 371.8701 | (-inf, 18.5] | normal | 9859.77 | 482.6771 | 33.08113 | 4.062661 | 0.847304 | 7.147019 | 0.6950782 | 0.2654865 | 0.1092806 | 63.0953 | 33.15397 | 0.9027756 | 0 | 0 | 0 | 0.09722438 | 0.9027756 | 0.09722438 | 0.240459 | 0.239181 | 0.52036 | 3.38 | 1.75 | 452 |  | 0.55
2025-06-02 08:00 | 0.7919363 | 3460.195 | 18.07817 | 15.76331 | 2025-06-01 | 1086.313 | 368.6799 | (-inf, 18.5] | normal | 9859.77 | 482.6771 | 33.08113 | 4.062661 | 0.847304 | 7.147019 | 0.6950782 | 0.2654865 | 0.1092806 | 63.0953 | 33.15397 | 0.9027756 | 0 | 0 | 0 | 0.09722438 | 0.9027756 | 0.09722438 | 0.240459 | 0.239181 | 0.52036 | 3.38 | 1.75 | 452 |  | 0.55
2025-06-02 16:00 | 0.9632901 | 3450.224 | 17.97656 | 15.79114 | 2025-06-01 | 1086.313 | 340.393 | (-inf, 18.5] | normal | 9859.77 | 482.6771 | 33.08113 | 4.062661 | 0.847304 | 7.147019 | 0.6950782 | 0.2654865 | 0.1092806 | 63.0953 | 33.15397 | 0.9027756 | 0 | 0 | 0 | 0.09722438 | 0.9027756 | 0.09722438 | 0.240459 | 0.239181 | 0.52036 | 3.38 | 1.75 | 452 |  | 0.55
2025-06-03 | 0.7556222 | 3222.262 | 18.37351 | 15.63654 | 2025-06-02 | 914.8748 | 335.6788 | (-inf, 18.5] | normal | 8542.36 | 477.0013 | 30.16217 | 4.027453 | 1.0389 | 7.281577 | 0.7473686 | 0.2780903 | 0.1125587 | 67.06041 | 42.99826 | 0.8973188 | 0 | 0 | 0 | 0.1026812 | 0.8973188 | 0.1026812 | 0.2447918 | 0.2444676 | 0.5107406 | 3.85 | 2.18 | 454 | 56.69 | 0.69
2025-06-04 08:00 | 0.9175964 | 3313.92 | 17.66922 | 15.89505 | 2025-06-03 | 1041.634 | 362.5872 | (-inf, 18.5] | normal | 8481.5 | 464.9825 | 26.83371 | 3.852055 | 0.896442 | 7.329905 | 0.7521916 | 0.313088 | 0.1121079 | 70.77838 | 49.90069 | 0.8953275 | 0 | 0 | 0 | 0.1046725 | 0.8953275 | 0.1046725 | 0.1021046 | 0.2038696 | 0.6940258 | 3.65 | 1.86 | 447 | 57.285 | 0.51
2025-06-05 08:00 | 1.014589 | 3283.017 | 17.6002 | 14.88249 | 2025-06-04 | 966.1757 | 321.5822 | (-inf, 18.5] | normal | 7666.08 | 477.5811 | 31.18142 | 3.700053 | 0.7119933 | 7.192278 | 0.7754052 | 0.3073745 | 0.1002036 | 61.45494 | 31.83712 | 0.962895 | 0 | 0 | 0 | 0.03710501 | 0.962895 | 0.03710501 | 0.05720264 | 0.2286358 | 0.7141616 | 3.22 | 1.89 | 470 | 54.32 | 0.33
2025-06-05 16:00 | 0.7404451 | 3450 | 18.0076 | 15.10454 | 2025-06-04 | 966.1757 | 325.5012 | (-inf, 18.5] | normal | 7666.08 | 477.5811 | 31.18142 | 3.700053 | 0.7119933 | 7.192278 | 0.7754052 | 0.3073745 | 0.1002036 | 61.45494 | 31.83712 | 0.962895 | 0 | 0 | 0 | 0.03710501 | 0.962895 | 0.03710501 | 0.05720264 | 0.2286358 | 0.7141616 | 3.22 | 1.89 | 470 | 54.32 | 0.33
2025-06-06 | 0.8227061 | 3475.065 | 18.10114 | 15.19791 | 2025-06-05 | 920.0562 | 331.6595 | (-inf, 18.5] | normal | 9021.59033 | 485.5767 | 33.37832 | 3.737091 | 0.6355836 | 6.832169 | 1.000269 | 0.2598968 | 0.06573314 | 73.31557 | 46.88053 | 0.8046658 | 0.001544914 | 0.07683466 | 0 | 0.1169546 | 0.8062108 | 0.1169546 | 0.06447945 | 0.359599 | 0.5759216 | 3.23 | 1.64 | 456 | 54.6 | 0.24
2025-06-06 08:00 | 0.8333157 | 3488.739 | 17.80092 | 15.13068 | 2025-06-05 | 920.0562 | 331.7101 | (-inf, 18.5] | normal | 9021.59033 | 485.5767 | 33.37832 | 3.737091 | 0.6355836 | 6.832169 | 1.000269 | 0.2598968 | 0.06573314 | 73.31557 | 46.88053 | 0.8046658 | 0.001544914 | 0.07683466 | 0 | 0.1169546 | 0.8062108 | 0.1169546 | 0.06447945 | 0.359599 | 0.5759216 | 3.23 | 1.64 | 456 | 54.6 | 0.24
2025-06-06 16:00 | 0.7443383 | 3045.442 | 17.74562 | 13.06163 | 2025-06-05 | 920.0562 | 353.0142 | (-inf, 18.5] | normal | 9021.59033 | 485.5767 | 33.37832 | 3.737091 | 0.6355836 | 6.832169 | 1.000269 | 0.2598968 | 0.06573314 | 73.31557 | 46.88053 | 0.8046658 | 0.001544914 | 0.07683466 | 0 | 0.1169546 | 0.8062108 | 0.1169546 | 0.06447945 | 0.359599 | 0.5759216 | 3.23 | 1.64 | 456 | 54.6 | 0.24
2025-06-07 | 0.9196303 | 3495.898 | 17.73021 | 15.53843 | 2025-06-06 | 1110.687 | 375.6912 | (-inf, 18.5] | normal | 10684.97 | 492.7983 | 37.44605 | 3.80849 | 0.6746707 | 6.816517 | 1.082238 | 0.2646737 | 0.05547194 | 84.67208 | 43.64648 | 0.7390156 | 0.007031372 | 0.1649682 | 0 | 0.08898481 | 0.746047 | 0.08898481 | 0.02714374 | 0.4818245 | 0.4910318 | 3.68 | 1.78 | 456 | 60.75
2025-06-07 08:00 | 0.8680106 | 3540.901 | 18.05876 | 13.92475 | 2025-06-06 | 1110.687 | 341.7147 | (-inf, 18.5] | normal | 10684.97 | 492.7983 | 37.44605 | 3.80849 | 0.6746707 | 6.816517 | 1.082238 | 0.2646737 | 0.05547194 | 84.67208 | 43.64648 | 0.7390156 | 0.007031372 | 0.1649682 | 0 | 0.08898481 | 0.746047 | 0.08898481 | 0.02714374 | 0.4818245 | 0.4910318 | 3.68 | 1.78 | 456 | 60.75
2025-06-07 16:00 | 0.8702208 | 3525.645 | 18.3397 | 14.2732 | 2025-06-06 | 1110.687 | 370.0979 | (-inf, 18.5] | normal | 10684.97 | 492.7983 | 37.44605 | 3.80849 | 0.6746707 | 6.816517 | 1.082238 | 0.2646737 | 0.05547194 | 84.67208 | 43.64648 | 0.7390156 | 0.007031372 | 0.1649682 | 0 | 0.08898481 | 0.746047 | 0.08898481 | 0.02714374 | 0.4818245 | 0.4910318 | 3.68 | 1.78 | 456 | 60.75
2025-06-08 | 0.8026173 | 3477.519 | 18.51962 | 15.79905 | 2025-06-07 | 1051.051 | 368.8833 | (18.5, 19.0] | normal | 9905.96 | 499.7311 | 33.94617 | 3.912775 | 0.5866889 | 6.637105 | 1.302142 | 0.2477979 | 0.07782176 | 83.25582 | 29.9339 | 0.6002467 | 0 | 0.2926561 | 0 | 0.1070971 | 0.6002467 | 0.1070971 | 0.2280708 | 0.3900137 | 0.3819155 | 3.49 | 2.04 | 470 | 57.4
2025-06-08 08:00 | 0.8314058 | 3173.725 | 18.11328 | 15.74737 | 2025-06-07 | 1051.051 | 328.8964 | (-inf, 18.5] | normal | 9905.96 | 499.7311 | 33.94617 | 3.912775 | 0.5866889 | 6.637105 | 1.302142 | 0.2477979 | 0.07782176 | 83.25582 | 29.9339 | 0.6002467 | 0 | 0.2926561 | 0 | 0.1070971 | 0.6002467 | 0.1070971 | 0.2280708 | 0.3900137 | 0.3819155 | 3.49 | 2.04 | 470 | 57.4
2025-06-08 16:00 | 0.8360317 | 3499.491 | 18.14557 | 13.04125 | 2025-06-07 | 1051.051 | 336.5747 | (-inf, 18.5] | normal | 9905.96 | 499.7311 | 33.94617 | 3.912775 | 0.5866889 | 6.637105 | 1.302142 | 0.2477979 | 0.07782176 | 83.25582 | 29.9339 | 0.6002467 | 0 | 0.2926561 | 0 | 0.1070971 | 0.6002467 | 0.1070971 | 0.2280708 | 0.3900137 | 0.3819155 | 3.49 | 2.04 | 470 | 57.4
2025-06-09 | 0.8575066 | 3500 | 18.2935 | 13.53039 | 2025-06-08 | 1135.326 | 375.8286 | (-inf, 18.5] | normal | 10865.81 | 498.4166 | 35.57992 | 4.060497 | 0.6150189 | 6.776579 | 1.244984 | 0.2514434 | 0.06624867 | 80.73696 | 29.32298 | 0.5771682 | 0.01125825 | 0.2929197 | 0 | 0.1186538 | 0.5884264 | 0.1186538 | 0.2628373 | 0.3710492 | 0.3661135 | 3.17 | 1.93 | 469 | 59.75 | 0.33
2025-06-09 08:00 | 0.9409019 | 3497.511 | 18.00837 | 15.85886 | 2025-06-08 | 1135.326 | 375.7473 | (-inf, 18.5] | normal | 10865.81 | 498.4166 | 35.57992 | 4.060497 | 0.6150189 | 6.776579 | 1.244984 | 0.2514434 | 0.06624867 | 80.73696 | 29.32298 | 0.5771682 | 0.01125825 | 0.2929197 | 0 | 0.1186538 | 0.5884264 | 0.1186538 | 0.2628373 | 0.3710492 | 0.3661135 | 3.17 | 1.93 | 469 | 59.75 | 0.33
2025-06-09 16:00 | 0.8371261 | 3450.014 | 17.93415 | 15.82451 | 2025-06-08 | 1135.326 | 373.1107 | (-inf, 18.5] | normal | 10865.81 | 498.4166 | 35.57992 | 4.060497 | 0.6150189 | 6.776579 | 1.244984 | 0.2514434 | 0.06624867 | 80.73696 | 29.32298 | 0.5771682 | 0.01125825 | 0.2929197 | 0 | 0.1186538 | 0.5884264 | 0.1186538 | 0.2628373 | 0.3710492 | 0.3661135 | 3.17 | 1.93 | 469 | 59.75 | 0.33
2025-06-10 | 0.9022258 | 3175.225 | 17.81835 | 15.57047 | 2025-06-09 | 1105.942 | 373.296 | (-inf, 18.5] | normal | 10992.94672 | 493.1914 | 40.75527 | 4.233943 | 0.5106505 | 6.514603 | 1.058841 | 0.2434017 | 0.05721325 | 79.21378 | 24.47824 | 0.5249975 | 0.2091708 | 0.1285628 | 0 | 0.137269 | 0.7341682 | 0.137269 | 0.2044805 | 0.2213593 | 0.5741603 | 3 | 1.82 | 480 | 59.855 | 0.42
2025-06-10 08:00 | 1.023481 | 3463.687 | 17.86686 | 16.16701 | 2025-06-09 | 1105.942 | 371.6874 | (-inf, 18.5] | normal | 10992.94672 | 493.1914 | 40.75527 | 4.233943 | 0.5106505 | 6.514603 | 1.058841 | 0.2434017 | 0.05721325 | 79.21378 | 24.47824 | 0.5249975 | 0.2091708 | 0.1285628 | 0 | 0.137269 | 0.7341682 | 0.137269 | 0.2044805 | 0.2213593 | 0.5741603 | 3 | 1.82 | 480 | 59.855 | 0.42
2025-06-10 16:00 | 1.028386 | 3550 | 18.16201 | 16.68205 | 2025-06-09 | 1105.942 | 370.4926 | (-inf, 18.5] | normal | 10992.94672 | 493.1914 | 40.75527 | 4.233943 | 0.5106505 | 6.514603 | 1.058841 | 0.2434017 | 0.05721325 | 79.21378 | 24.47824 | 0.5249975 | 0.2091708 | 0.1285628 | 0 | 0.137269 | 0.7341682 | 0.137269 | 0.2044805 | 0.2213593 | 0.5741603 | 3 | 1.82 | 480 | 59.855 | 0.42
2025-06-11 | 1.016147 | 3570.949 | 18.07374 | 13.77608 | 2025-06-09 | 1125.684 | 379.9247 | (-inf, 18.5] | normal | 10992.94672 | 493.1914 | 40.75527 | 4.233943 | 0.5106505 | 6.514603 | 1.058841 | 0.2434017 | 0.05721325 | 79.21378 | 24.47824 | 0.5249975 | 0.2091708 | 0.1285628 | 0 | 0.137269 | 0.7341682 | 0.137269 | 0.2044805 | 0.2213593 | 0.5741603 | 3.82 | 2.08 | 453 | 61.78 | 0.48
2025-06-11 08:00 | 0.9735632 | 3600 | 18.00978 | 15.95684 | 2025-06-10 | 1125.684 | 376.1907 | (-inf, 18.5] | normal | 11142.60672 | 485.4065 | 44.57173 | 4.487313 | 0.4956246 | 6.945959 | 1.085739 | 0.2422591 | 0.05983288 | 80.80409 | 23.28307 | 0.4515693 | 0.09450777 | 0.2975941 | 0 | 0.1563289 | 0.5460771 | 0.1563289 | 0.1740942 | 0.1985703 | 0.6273355 | 3.82 | 2.08 | 453 | 61.78 | 0.48
2025-06-11 16:00 | 0.9469496 | 3600 | 18.2701 | 16.06998 | 2025-06-10 | 1125.684 | 362.867 | (-inf, 18.5] | normal | 11142.60672 | 485.4065 | 44.57173 | 4.487313 | 0.4956246 | 6.945959 | 1.085739 | 0.2422591 | 0.05983288 | 80.80409 | 23.28307 | 0.4515693 | 0.09450777 | 0.2975941 | 0 | 0.1563289 | 0.5460771 | 0.1563289 | 0.1740942 | 0.1985703 | 0.6273355 | 3.82 | 2.08 | 453 | 61.78 | 0.48
2025-06-12 | 0.9469496 | 3600 | 18.60765 | 15.55914 | 2025-06-11 | 1006.306 | 338.7536 | (18.5, 19.0] | normal | 9394.61344 | 520.686 | 32.77777 | 4.421916 | 0.550688 | 7.156285 | 1.058776 | 0.2280549 | 0.0654972 | 67.98619 | 20.25038 | 0.740951 | 0.03375401 | 0.06045347 | 0 | 0.1648415 | 0.774705 | 0.1648415 | 0.2608937 | 0.2852871 | 0.4538192 | 4 | 2.22 | 470 | 58.495 | 0.42
2025-06-12 08:00 | 0.8929554 | 3562.015 | 18.56634 | 15.35887 | 2025-06-11 | 1006.306 | 352.1563 | (18.5, 19.0] | normal | 9394.61344 | 520.686 | 32.77777 | 4.421916 | 0.550688 | 7.156285 | 1.058776 | 0.2280549 | 0.0654972 | 67.98619 | 20.25038 | 0.740951 | 0.03375401 | 0.06045347 | 0 | 0.1648415 | 0.774705 | 0.1648415 | 0.2608937 | 0.2852871 | 0.4538192 | 4 | 2.22 | 470 | 58.495 | 0.42
2025-06-12 16:00 | 0.8633262 | 3409.528 | 18.56521 | 15.23742 | 2025-06-11 | 1006.306 | 376.0667 | (18.5, 19.0] | normal | 9394.61344 | 520.686 | 32.77777 | 4.421916 | 0.550688 | 7.156285 | 1.058776 | 0.2280549 | 0.0654972 | 67.98619 | 20.25038 | 0.740951 | 0.03375401 | 0.06045347 | 0 | 0.1648415 | 0.774705 | 0.1648415 | 0.2608937 | 0.2852871 | 0.4538192 | 4 | 2.22 | 470 | 58.495 | 0.42
2025-06-13 | 0.7168723 | 3450 | 18.5782 | 15.0466 | 2025-06-12 | 1142.76 | 364.5021 | (18.5, 19.0] | normal | 9374.24 | 509.3078 | 31.62062 | 4.292853 | 0.6247767 | 7.177178 | 0.7961823 | 0.2318424 | 0.05744597 | 70.97989 | 30.71549 | 0.843278 | 0 | 0 | 0 | 0.156722 | 0.843278 | 0.156722 | 0.2504576 | 0.3518653 | 0.397677 | 3.4 | 1.91 | 477 | 56.97 | 0.57
2025-06-13 08:00 | 0.7472264 | 3450 | 18.16975 | 14.99948 | 2025-06-12 | 1142.76 | 385.2017 | (-inf, 18.5] | normal | 9374.24 | 509.3078 | 31.62062 | 4.292853 | 0.6247767 | 7.177178 | 0.7961823 | 0.2318424 | 0.05744597 | 70.97989 | 30.71549 | 0.843278 | 0 | 0 | 0 | 0.156722 | 0.843278 | 0.156722 | 0.2504576 | 0.3518653 | 0.397677 | 3.4 | 1.91 | 477 | 56.97 | 0.57
2025-06-13 16:00 | 0.7659554 | 3156.293 | 18.20685 | 15.25086 | 2025-06-12 | 1142.76 | 377.4354 | (-inf, 18.5] | normal | 9374.24 | 509.3078 | 31.62062 | 4.292853 | 0.6247767 | 7.177178 | 0.7961823 | 0.2318424 | 0.05744597 | 70.97989 | 30.71549 | 0.843278 | 0 | 0 | 0 | 0.156722 | 0.843278 | 0.156722 | 0.2504576 | 0.3518653 | 0.397677 | 3.4 | 1.91 | 477 | 56.97 | 0.57
2025-06-14 | 0.7671577 | 3249.709 | 18.06164 | 15.32092 | 2025-06-13 | 999.4887 | 338.8152 | (-inf, 18.5] | normal | 9142.7 | 508.8783 | 38.8112 | 4.163893 | 0.5652296 | 7.36936 | 0.8689166 | 0.2434753 | 0.06545163 | 65.035 | 21.2414 | 0.9002702 | 0 | 0 | 0 | 0.09972984 | 0.9002702 | 0.09972984 | 0.2788148 | 0.2984239 | 0.4227613 | 5.38 | 1.9 | 487 | 57.47333
2025-06-14 08:00 | 0.8953033 | 3433.627 | 18.13955 | 15.38901 | 2025-06-13 | 999.4887 | 388.2002 | (-inf, 18.5] | normal | 9142.7 | 508.8783 | 38.8112 | 4.163893 | 0.5652296 | 7.36936 | 0.8689166 | 0.2434753 | 0.06545163 | 65.035 | 21.2414 | 0.9002702 | 0 | 0 | 0 | 0.09972984 | 0.9002702 | 0.09972984 | 0.2788148 | 0.2984239 | 0.4227613 | 5.38 | 1.9 | 487 | 57.47333
2025-06-14 16:00 | 0.8234344 | 3450 | 18.81248 | 15.9798 | 2025-06-13 | 999.4887 | 382.8427 | (18.5, 19.0] | normal | 9142.7 | 508.8783 | 38.8112 | 4.163893 | 0.5652296 | 7.36936 | 0.8689166 | 0.2434753 | 0.06545163 | 65.035 | 21.2414 | 0.9002702 | 0 | 0 | 0 | 0.09972984 | 0.9002702 | 0.09972984 | 0.2788148 | 0.2984239 | 0.4227613 | 5.38 | 1.9 | 487 | 57.47333
2025-06-15 | 0.851528 | 3450 | 18.96032 | 15.19153 | 2025-06-14 | 1149.299 | 387.0313 | (18.5, 19.0] | normal | 11042.57 | 501.6291 | 38.82489 | 4.34938 | 0.669662 | 7.845841 | 0.7898825 | 0.2689696 | 0.084752 | 56.47244 | 12.38359 | 0.796254 | 0 | 0 | 0 | 0.203746 | 0.796254 | 0.203746 | 0.2253461 | 0.13344 | 0.641214 | 5.59 | 2.04 | 473 | 58.03333
2025-06-15 08:00 | 0.7255911 | 3450 | 18.81795 | 15.30867 | 2025-06-14 | 1149.299 | 385.5255 | (18.5, 19.0] | normal | 11042.57 | 501.6291 | 38.82489 | 4.34938 | 0.669662 | 7.845841 | 0.7898825 | 0.2689696 | 0.084752 | 56.47244 | 12.38359 | 0.796254 | 0 | 0 | 0 | 0.203746 | 0.796254 | 0.203746 | 0.2253461 | 0.13344 | 0.641214 | 5.59 | 2.04 | 473 | 58.03333
2025-06-15 16:00 | 1.256372 | 3296.57 | 18.56469 | 14.99799 | 2025-06-14 | 1149.299 | 371.4624 | (18.5, 19.0] | normal | 11042.57 | 501.6291 | 38.82489 | 4.34938 | 0.669662 | 7.845841 | 0.7898825 | 0.2689696 | 0.084752 | 56.47244 | 12.38359 | 0.796254 | 0 | 0 | 0 | 0.203746 | 0.796254 | 0.203746 | 0.2253461 | 0.13344 | 0.641214 | 5.59 | 2.04 | 473 | 58.03333
2025-06-16 | 0.9722985 | 3450 | 18.93038 | 16.27087 | 2025-06-15 | 1003.587 | 350.651 | (18.5, 19.0] | normal | 10623.51 | 505.6877 | 34.36515 | 4.142942 | 0.735634 | 7.699189 | 0.8149816 | 0.2620163 | 0.1029612 | 58.42155 | 11.21196 | 0.8205169 | 0 | 0 | 0 | 0.1794831 | 0.8205169 | 0.1794831 | 0.3422908 | 0.1668883 | 0.4908208 | 4.56 | 2.33 | 473 | 58.28 | 0.53
2025-06-16 08:00 | 1.018152 | 3450 | 18.85262 | 15.41447 | 2025-06-15 | 1003.587 | 287.6266 | (18.5, 19.0] | normal | 10623.51 | 505.6877 | 34.36515 | 4.142942 | 0.735634 | 7.699189 | 0.8149816 | 0.2620163 | 0.1029612 | 58.42155 | 11.21196 | 0.8205169 | 0 | 0 | 0 | 0.1794831 | 0.8205169 | 0.1794831 | 0.3422908 | 0.1668883 | 0.4908208 | 4.56 | 2.33 | 473 | 58.28 | 0.53
2025-06-16 16:00 | 0.8999654 | 3450 | 18.62228 | 15.12051 | 2025-06-15 | 1003.587 | 344.4215 | (18.5, 19.0] | normal | 10623.51 | 505.6877 | 34.36515 | 4.142942 | 0.735634 | 7.699189 | 0.8149816 | 0.2620163 | 0.1029612 | 58.42155 | 11.21196 | 0.8205169 | 0 | 0 | 0 | 0.1794831 | 0.8205169 | 0.1794831 | 0.3422908 | 0.1668883 | 0.4908208 | 4.56 | 2.33 | 473 | 58.28 | 0.53
2025-06-17 | 0.8683197 | 3450 | 18.1655 | 15.3524 | 2025-06-16 | 1137.042 | 377.105 | (-inf, 18.5] | normal | 8577.21 | 472.1435 | 28.92429 | 3.808884 | 0.7684244 | 7.685112 | 0.796227 | 0.2925677 | 0.1164499 | 60.85925 | 12.84188 | 0.8372478 | 0 | 0 | 0 | 0.1627522 | 0.8372478 | 0.1627522 | 0.1826969 | 0.1400059 | 0.6772972 | 3.5 | 1.45 | 451 | 56.29 | 0.63
2025-06-17 08:00 | 0.828924 | 3440.053 | 17.94699 | 14.93829 | 2025-06-16 | 1137.042 | 388.0941 | (-inf, 18.5] | normal | 8577.21 | 472.1435 | 28.92429 | 3.808884 | 0.7684244 | 7.685112 | 0.796227 | 0.2925677 | 0.1164499 | 60.85925 | 12.84188 | 0.8372478 | 0 | 0 | 0 | 0.1627522 | 0.8372478 | 0.1627522 | 0.1826969 | 0.1400059 | 0.6772972 | 3.5 | 1.45 | 451 | 56.29 | 0.63
2025-06-17 16:00 | 1.443109 | 3450.009 | 18.04607 | 13.32064 | 2025-06-16 | 1137.042 | 383.4571 | (-inf, 18.5] | normal | 8577.21 | 472.1435 | 28.92429 | 3.808884 | 0.7684244 | 7.685112 | 0.796227 | 0.2925677 | 0.1164499 | 60.85925 | 12.84188 | 0.8372478 | 0 | 0 | 0 | 0.1627522 | 0.8372478 | 0.1627522 | 0.1826969 | 0.1400059 | 0.6772972 | 3.5 | 1.45 | 451 | 56.29 | 0.63
2025-06-18 | 0.9028716 | 3450 | 18.01561 | 13.5703 | 2025-06-17 | 1095.706 | 389.624 | (-inf, 18.5] | normal | 10507.79807 | 468.0089 | 31.69775 | 3.926153 | 0.9165229 | 7.488312 | 0.8989212 | 0.3031358 | 0.08691449 | 69.52438 | 20.48386 | 0.8953243 | 0.001547469 | 0.04693767 | 0.001210896 | 0.05497968 | 0.8968718 | 0.05619058 | 0.0798186 | 0.2311088 | 0.6890726 | 3.42 | 1.46 | 468 | 56.2 | 0.36
2025-06-18 08:00 | 0.935809 | 3450 | 17.90947 | 15.03477 | 2025-06-17 | 1095.706 | 371.3346 | (-inf, 18.5] | normal | 10507.79807 | 468.0089 | 31.69775 | 3.926153 | 0.9165229 | 7.488312 | 0.8989212 | 0.3031358 | 0.08691449 | 69.52438 | 20.48386 | 0.8953243 | 0.001547469 | 0.04693767 | 0.001210896 | 0.05497968 | 0.8968718 | 0.05619058 | 0.0798186 | 0.2311088 | 0.6890726 | 3.42 | 1.46 | 468 | 56.2 | 0.36
2025-06-18 16:00 | 0.7749971 | 3450 | 17.70084 | 15.16623 | 2025-06-17 | 1095.706 | 320.5256 | (-inf, 18.5] | normal | 10507.79807 | 468.0089 | 31.69775 | 3.926153 | 0.9165229 | 7.488312 | 0.8989212 | 0.3031358 | 0.08691449 | 69.52438 | 20.48386 | 0.8953243 | 0.001547469 | 0.04693767 | 0.001210896 | 0.05497968 | 0.8968718 | 0.05619058 | 0.0798186 | 0.2311088 | 0.6890726 | 3.42 | 1.46 | 468 | 56.2 | 0.36
2025-06-19 08:00 | 1.660489 | 3214.824 | 17.72904 | 15.46036 | 2025-06-17 | 964.202 | 296.1664 | (-inf, 18.5] | normal | 10507.79807 | 468.0089 | 31.69775 | 3.926153 | 0.9165229 | 7.488312 | 0.8989212 | 0.3031358 | 0.08691449 | 69.52438 | 20.48386 | 0.8953243 | 0.001547469 | 0.04693767 | 0.001210896 | 0.05497968 | 0.8968718 | 0.05619058 | 0.0798186 | 0.2311088 | 0.6890726 | 3.19 | 1.24 | 465 | 59.08 | 1
2025-06-19 16:00 | 1.191211 | 3329.857 | 18.01849 | 15.61441 | 2025-06-18 | 964.202 | 343.114 | (-inf, 18.5] | normal | 9139.18772 | 480.3203 | 32.43069 | 3.822907 | 0.6799475 | 7.237953 | 0.9224465 | 0.288341 | 0.08874876 | 80.56426 | 25.78786 | 0.8062445 | 0 | 0.1209408 | 0.004303261 | 0.06851152 | 0.8062445 | 0.07281478 | 0.1762814 | 0.2051987 | 0.6185199 | 3.19 | 1.24 | 465 | 59.08 | 1
2025-06-20 | 1.181518 | 3349.992 | 17.60053 | 15.32583 | 2025-06-18 | 1117.322 | 370.672 | (-inf, 18.5] | normal | 9139.18772 | 480.3203 | 32.43069 | 3.822907 | 0.6799475 | 7.237953 | 0.9224465 | 0.288341 | 0.08874876 | 80.56426 | 25.78786 | 0.8062445 | 0 | 0.1209408 | 0.004303261 | 0.06851152 | 0.8062445 | 0.07281478 | 0.1762814 | 0.2051987 | 0.6185199 | 3.71 | 1.45 | 472 | 58.285 | 0.36
2025-06-20 08:00 | 1.271689 | 3350 | 17.32831 | 15.7896 | 2025-06-19 | 1117.322 | 377.7451 | (-inf, 18.5] | normal | 11069.70616 | 479.4015 | 37.31327 | 3.791026 | 0.7188061 | 7.087374 | 0.8542604 | 0.2814346 | 0.08071327 | 82.98967 | 24.81354 | 0.789841 | 0 | 0.1645545 | 0.0002089884 | 0.04539548 | 0.789841 | 0.04560447 | 0.1533482 | 0.2050392 | 0.6416126 | 3.71 | 1.45 | 472 | 58.285 | 0.36
2025-06-20 16:00 | 1.322238 | 3350 | 17.72847 | 15.90993 | 2025-06-19 | 1117.322 | 359.6135 | (-inf, 18.5] | normal | 11069.70616 | 479.4015 | 37.31327 | 3.791026 | 0.7188061 | 7.087374 | 0.8542604 | 0.2814346 | 0.08071327 | 82.98967 | 24.81354 | 0.789841 | 0 | 0.1645545 | 0.0002089884 | 0.04539548 | 0.789841 | 0.04560447 | 0.1533482 | 0.2050392 | 0.6416126 | 3.71 | 1.45 | 472 | 58.285 | 0.36
2025-06-21 | 1.343854 | 3350 | 17.74265 | 15.34985 | 2025-06-19 | 969.0931 | 341.7333 | (-inf, 18.5] | normal | 11069.70616 | 479.4015 | 37.31327 | 3.791026 | 0.7188061 | 7.087374 | 0.8542604 | 0.2814346 | 0.08071327 | 82.98967 | 24.81354 | 0.789841 | 0 | 0.1645545 | 0.0002089884 | 0.04539548 | 0.789841 | 0.04560447 | 0.1533482 | 0.2050392 | 0.6416126 | 4.12 | 2.23 | 450 | 60.1
2025-06-21 08:00 | 1.447278 | 3350 | 17.68201 | 13.04782 | 2025-06-19 | 969.0931 | 305.9868 | (-inf, 18.5] | normal | 11069.70616 | 479.4015 | 37.31327 | 3.791026 | 0.7188061 | 7.087374 | 0.8542604 | 0.2814346 | 0.08071327 | 82.98967 | 24.81354 | 0.789841 | 0 | 0.1645545 | 0.0002089884 | 0.04539548 | 0.789841 | 0.04560447 | 0.1533482 | 0.2050392 | 0.6416126 | 4.12 | 2.23 | 450 | 60.1
2025-06-21 16:00 | 1.422004 | 3350 | 17.79206 | 15.7658 | 2025-06-20 | 969.0931 | 313.4292 | (-inf, 18.5] | normal | 10003.64037 | 496.4712 | 40.72158 | 4.068034 | 0.760959 | 6.969786 | 0.8370054 | 0.2618181 | 0.0611183 | 77.6886 | 22.68354 | 0.849905 | 0 | 0.1211607 | 0 | 0.02893425 | 0.849905 | 0.02893425 | 0.1634701 | 0.2801661 | 0.5563638 | 4.12 | 2.23 | 450 | 60.1
2025-06-22 | 1.467564 | 3350 | 17.92204 | 15.47323 | 2025-06-20 | 1019.38 | 357.5917 | (-inf, 18.5] | normal | 10003.64037 | 496.4712 | 40.72158 | 4.068034 | 0.760959 | 6.969786 | 0.8370054 | 0.2618181 | 0.0611183 | 77.6886 | 22.68354 | 0.849905 | 0 | 0.1211607 | 0 | 0.02893425 | 0.849905 | 0.02893425 | 0.1634701 | 0.2801661 | 0.5563638 | 4.04 | 1.93 | 459 | 61
2025-06-22 08:00 | 1.552698 | 3350 | 17.83177 | 15.53588 | 2025-06-20 | 1019.38 | 345.9643 | (-inf, 18.5] | normal | 10003.64037 | 496.4712 | 40.72158 | 4.068034 | 0.760959 | 6.969786 | 0.8370054 | 0.2618181 | 0.0611183 | 77.6886 | 22.68354 | 0.849905 | 0 | 0.1211607 | 0 | 0.02893425 | 0.849905 | 0.02893425 | 0.1634701 | 0.2801661 | 0.5563638 | 4.04 | 1.93 | 459 | 61
2025-06-23 08:00 | 2.124595 | 3349.329 | 18.47518 | 16.43823 | 2025-06-21 | 796.0965 | 321.0837 | (-inf, 18.5] | baixo | 10603.90758 | 488.8018 | 34.12325 | 4.198946 | 0.7102596 | 7.280868 | 0.6964006 | 0.2450518 | 0.09025865 | 66.98903 | 17.38502 | 0.7361717 | 0 | 0.02692183 | 0 | 0.2369065 | 0.7361717 | 0.2369065 | 0.2513965 | 0.2436322 | 0.5049713 | 3.8 | 2.12 | 471 | 61.4 | 0.47
2025-06-23 16:00 | 2.095095 | 3350 | 18.84238 | 15.79938 | 2025-06-21 | 796.0965 | 310.0269 | (18.5, 19.0] | baixo | 10603.90758 | 488.8018 | 34.12325 | 4.198946 | 0.7102596 | 7.280868 | 0.6964006 | 0.2450518 | 0.09025865 | 66.98903 | 17.38502 | 0.7361717 | 0 | 0.02692183 | 0 | 0.2369065 | 0.7361717 | 0.2369065 | 0.2513965 | 0.2436322 | 0.5049713 | 3.8 | 2.12 | 471 | 61.4 | 0.47
2025-06-24 | 1.989675 | 3350 | 18.26371 | 14.60547 | 2025-06-22 | 1030.974 | 338.49 | (-inf, 18.5] | normal | 9254.34602 | 484.7574 | 34.84704 | 4.118573 | 0.8836612 | 6.96012 | 0.7625158 | 0.2771689 | 0.0752453 | 78.96832 | 23.31973 | 0.9111181 | 0 | 0.06372489 | 0 | 0.02515703 | 0.9111181 | 0.02515703 | 0.1035595 | 0.2890143 | 0.6074262 | 4.7 | 2.01 | 460 | 60.28 | 0.32
2025-06-24 08:00 | 1.883923 | 3350 | 18.00001 | 14.62229 | 2025-06-22 | 1030.974 | 345.1144 | (-inf, 18.5] | normal | 9254.34602 | 484.7574 | 34.84704 | 4.118573 | 0.8836612 | 6.96012 | 0.7625158 | 0.2771689 | 0.0752453 | 78.96832 | 23.31973 | 0.9111181 | 0 | 0.06372489 | 0 | 0.02515703 | 0.9111181 | 0.02515703 | 0.1035595 | 0.2890143 | 0.6074262 | 4.7 | 2.01 | 460 | 60.28 | 0.32
2025-06-24 16:00 | 2.169019 | 3349.95 | 18.44729 | 11.99466 | 2025-06-22 | 1030.974 | 338.7882 | (-inf, 18.5] | normal | 9254.34602 | 484.7574 | 34.84704 | 4.118573 | 0.8836612 | 6.96012 | 0.7625158 | 0.2771689 | 0.0752453 | 78.96832 | 23.31973 | 0.9111181 | 0 | 0.06372489 | 0 | 0.02515703 | 0.9111181 | 0.02515703 | 0.1035595 | 0.2890143 | 0.6074262 | 4.7 | 2.01 | 460 | 60.28 | 0.32
2025-06-25 | 2.080462 | 3350 | 18.15942 | 13.05389 | 2025-06-22 | 1060.159 | 359.7337 | (-inf, 18.5] | normal | 9254.34602 | 484.7574 | 34.84704 | 4.118573 | 0.8836612 | 6.96012 | 0.7625158 | 0.2771689 | 0.0752453 | 78.96832 | 23.31973 | 0.9111181 | 0 | 0.06372489 | 0 | 0.02515703 | 0.9111181 | 0.02515703 | 0.1035595 | 0.2890143 | 0.6074262 | 4.57 | 2.21 | 465 | 58.93 | 0.56
2025-06-25 08:00 | 2.129015 | 3389.158 | 17.94534 | 15.76307 | 2025-06-23 | 1060.159 | 366.9221 | (-inf, 18.5] | normal | 9044.80122 | 481.9627 | 32.99489 | 4.118434 | 0.6931018 | 7.355283 | 0.7488638 | 0.2624391 | 0.1125809 | 79.21406 | 21.73839 | 0.7549986 | 0 | 0.03154395 | 0 | 0.2134574 | 0.7549986 | 0.2134574 | 0.2932795 | 0.2134194 | 0.4933011 | 4.57 | 2.21 | 465 | 58.93 | 0.56
2025-06-25 16:00 | 1.898355 | 3500 | 18.28816 | 16.4579 | 2025-06-23 | 1060.159 | 353.1099 | (-inf, 18.5] | normal | 9044.80122 | 481.9627 | 32.99489 | 4.118434 | 0.6931018 | 7.355283 | 0.7488638 | 0.2624391 | 0.1125809 | 79.21406 | 21.73839 | 0.7549986 | 0 | 0.03154395 | 0 | 0.2134574 | 0.7549986 | 0.2134574 | 0.2932795 | 0.2134194 | 0.4933011 | 4.57 | 2.21 | 465 | 58.93 | 0.56
2025-06-26 | 1.919363 | 3500 | 18.50794 | 15.06696 | 2025-06-24 | 1019.367 | 365.4944 | (18.5, 19.0] | normal | 8770.75004 | 478.455 | 33.17616 | 4.231345 | 0.8073459 | 7.238487 | 0.749356 | 0.2685257 | 0.09773321 | 76.76713 | 14.76775 | 0.8564843 | 0 | 0.01908187 | 0 | 0.1244338 | 0.8564843 | 0.1244338 | 0.232036 | 0.3018507 | 0.4661132 | 4.21 | 2.48 | 457 | 61.2 | 0.49
2025-06-26 08:00 | 1.918727 | 3500 | 18.40621 | 15.32227 | 2025-06-24 | 1019.367 | 288.6368 | (-inf, 18.5] | normal | 8770.75004 | 478.455 | 33.17616 | 4.231345 | 0.8073459 | 7.238487 | 0.749356 | 0.2685257 | 0.09773321 | 76.76713 | 14.76775 | 0.8564843 | 0 | 0.01908187 | 0 | 0.1244338 | 0.8564843 | 0.1244338 | 0.232036 | 0.3018507 | 0.4661132 | 4.21 | 2.48 | 457 | 61.2 | 0.49
2025-06-26 16:00 | 2.061663 | 3400 | 18.55978 | 13.11047 | 2025-06-24 | 1019.367 | 353.3649 | (18.5, 19.0] | normal | 8770.75004 | 478.455 | 33.17616 | 4.231345 | 0.8073459 | 7.238487 | 0.749356 | 0.2685257 | 0.09773321 | 76.76713 | 14.76775 | 0.8564843 | 0 | 0.01908187 | 0 | 0.1244338 | 0.8564843 | 0.1244338 | 0.232036 | 0.3018507 | 0.4661132 | 4.21 | 2.48 | 457 | 61.2 | 0.49
2025-06-27 | 2.015135 | 3400 | 18.47712 | 15.30565 | 2025-06-24 | 884.6933 | 365.8142 | (-inf, 18.5] | baixo | 8770.75004 | 478.455 | 33.17616 | 4.231345 | 0.8073459 | 7.238487 | 0.749356 | 0.2685257 | 0.09773321 | 76.76713 | 14.76775 | 0.8564843 | 0 | 0.01908187 | 0 | 0.1244338 | 0.8564843 | 0.1244338 | 0.232036 | 0.3018507 | 0.4661132 | 4.01 | 1.9 | 458 | 60.635 | 0.39
2025-06-27 08:00 | 1.962381 | 3400 | 18.16276 | 15.79307 | 2025-06-25 | 884.6933 | 363.9686 | (-inf, 18.5] | baixo | 9812.33006 | 480.6782 | 23.3392 | 4.220277 | 0.9339517 | 7.150682 | 0.6715147 | 0.2447538 | 0.0765745 | 70.47891 | 19.3499 | 0.7925313 | 0 | 0.03411265 | 0 | 0.173356 | 0.7925313 | 0.173356 | 0.1852966 | 0.379076 | 0.4356273 | 4.01 | 1.9 | 458 | 60.635 | 0.39
2025-06-27 16:00 | 1.9247 | 3400 | 18.32092 | 15.69199 | 2025-06-25 | 884.6933 | 357.0972 | (-inf, 18.5] | baixo | 9812.33006 | 480.6782 | 23.3392 | 4.220277 | 0.9339517 | 7.150682 | 0.6715147 | 0.2447538 | 0.0765745 | 70.47891 | 19.3499 | 0.7925313 | 0 | 0.03411265 | 0 | 0.173356 | 0.7925313 | 0.173356 | 0.1852966 | 0.379076 | 0.4356273 | 4.01 | 1.9 | 458 | 60.635 | 0.39
2025-06-28 | 1.946325 | 3400 | 18.36698 | 15.09167 | 2025-06-26 | 1131.307 | 375.8635 | (-inf, 18.5] | normal | 8804.36 | 488.4749 | 37.98311 | 4.366322 | 0.9549997 | 7.30215 | 0.6658481 | 0.2504439 | 0.07888632 | 66.67212 | 10.35692 | 0.8318981 | 0 | 0 | 0 | 0.1681019 | 0.8318981 | 0.1681019 | 0.1681019 | 0.2803191 | 0.551579 | 3.96 | 2.4 | 462 | 61.42667
2025-06-28 08:00 | 1.91374 | 3400 | 18.25635 | 14.91361 | 2025-06-26 | 1131.307 | 373.6342 | (-inf, 18.5] | normal | 8804.36 | 488.4749 | 37.98311 | 4.366322 | 0.9549997 | 7.30215 | 0.6658481 | 0.2504439 | 0.07888632 | 66.67212 | 10.35692 | 0.8318981 | 0 | 0 | 0 | 0.1681019 | 0.8318981 | 0.1681019 | 0.1681019 | 0.2803191 | 0.551579 | 3.96 | 2.4 | 462 | 61.42667
2025-06-28 16:00 | 1.903074 | 3400 | 18.36045 | 12.72379 | 2025-06-26 | 1131.307 | 374.2637 | (-inf, 18.5] | normal | 8804.36 | 488.4749 | 37.98311 | 4.366322 | 0.9549997 | 7.30215 | 0.6658481 | 0.2504439 | 0.07888632 | 66.67212 | 10.35692 | 0.8318981 | 0 | 0 | 0 | 0.1681019 | 0.8318981 | 0.1681019 | 0.1681019 | 0.2803191 | 0.551579 | 3.96 | 2.4 | 462 | 61.42667
2025-06-29 | 1.867686 | 3400 | 18.13459 | 15.58874 | 2025-06-27 | 1152.363 | 387.4051 | (-inf, 18.5] | normal | 9469.48004 | 481.8471 | 27.91368 | 4.101004 | 0.7992118 | 7.22895 | 0.6990375 | 0.2262858 | 0.08122838 | 80.14153 | 21.16818 | 0.7106741 | 0.000588705 | 0.02786698 | 0.006452808 | 0.2544174 | 0.7112628 | 0.2608702 | 0.275914 | 0.4496134 | 0.2744726 | 4.67 | 2.6 | 468 | 60.43667
2025-06-29 08:00 | 1.814605 | 3400 | 18.07487 | 12.23242 | 2025-06-27 | 1152.363 | 381.6946 | (-inf, 18.5] | normal | 9469.48004 | 481.8471 | 27.91368 | 4.101004 | 0.7992118 | 7.22895 | 0.6990375 | 0.2262858 | 0.08122838 | 80.14153 | 21.16818 | 0.7106741 | 0.000588705 | 0.02786698 | 0.006452808 | 0.2544174 | 0.7112628 | 0.2608702 | 0.275914 | 0.4496134 | 0.2744726 | 4.67 | 2.6 | 468 | 60.43667
2025-06-29 16:00 | 1.742846 | 3400 | 18.10627 | 15.093 | 2025-06-27 | 1152.363 | 373.6982 | (-inf, 18.5] | normal | 9469.48004 | 481.8471 | 27.91368 | 4.101004 | 0.7992118 | 7.22895 | 0.6990375 | 0.2262858 | 0.08122838 | 80.14153 | 21.16818 | 0.7106741 | 0.000588705 | 0.02786698 | 0.006452808 | 0.2544174 | 0.7112628 | 0.2608702 | 0.275914 | 0.4496134 | 0.2744726 | 4.67 | 2.6 | 468 | 60.43667
2025-06-30 | 1.808707 | 3400 | 17.96639 | 15.38975 | 2025-06-28 | 1036.852 | 366.0047 | (-inf, 18.5] | normal | 8463.12 | 477.5013 | 30.85221 | 4.213771 | 0.8824578 | 7.105172 | 0.5085944 | 0.2316266 | 0.07088265 | 71.64366 | 15.15423 | 0.7695034 | 0 | 0 | 0 | 0.2304966 | 0.7695034 | 0.2304966 | 0.2639334 | 0.2947471 | 0.4413195 | 4.28 | 2.29 | 476 | 58.765 | 0.58
2025-06-30 08:00 | 1.798877 | 3278.878 | 18.09935 | 10.30992 | 2025-06-28 | 1036.852 | 345.3152 | (-inf, 18.5] | normal | 8463.12 | 477.5013 | 30.85221 | 4.213771 | 0.8824578 | 7.105172 | 0.5085944 | 0.2316266 | 0.07088265 | 71.64366 | 15.15423 | 0.7695034 | 0 | 0 | 0 | 0.2304966 | 0.7695034 | 0.2304966 | 0.2639334 | 0.2947471 | 0.4413195 | 4.28 | 2.29 | 476 | 58.765 | 0.58
2025-06-30 16:00 | 1.901482 | 3200.026 | 18.03105 | 15.46561 | 2025-06-28 | 1036.852 | 312.3617 | (-inf, 18.5] | normal | 8463.12 | 477.5013 | 30.85221 | 4.213771 | 0.8824578 | 7.105172 | 0.5085944 | 0.2316266 | 0.07088265 | 71.64366 | 15.15423 | 0.7695034 | 0 | 0 | 0 | 0.2304966 | 0.7695034 | 0.2304966 | 0.2639334 | 0.2947471 | 0.4413195 | 4.28 | 2.29 | 476 | 58.765 | 0.58
2025-07-01 | 1.950993 | 3200 | 17.74537 | 15.00563 | 2025-06-29 | 867.4476 | 327.9185 | (-inf, 18.5] | baixo | 8378.22 | 492.5756 | 30.89143 | 4.106187 | 0.7715323 | 6.991154 | 0.7128687 | 0.215037 | 0.06667663 | 64.58818 | 13.18649 | 0.7692493 | 0 | 0 | 0 | 0.2307507 | 0.7692493 | 0.2307507 | 0.3474855 | 0.3194342 | 0.3330803 | 4.31 | 2.61 | 486 | 60.35 | 0.73
2025-07-01 08:00 | 2.067971 | 3200 | 17.69131 | 15.56055 | 2025-06-29 | 867.4476 | 340.9928 | (-inf, 18.5] | baixo | 8378.22 | 492.5756 | 30.89143 | 4.106187 | 0.7715323 | 6.991154 | 0.7128687 | 0.215037 | 0.06667663 | 64.58818 | 13.18649 | 0.7692493 | 0 | 0 | 0 | 0.2307507 | 0.7692493 | 0.2307507 | 0.3474855 | 0.3194342 | 0.3330803 | 4.31 | 2.61 | 486 | 60.35 | 0.73
2025-07-01 16:00 | 1.89181 | 3200 | 17.95285 | 15.78224 | 2025-06-29 | 867.4476 | 365.623 | (-inf, 18.5] | baixo | 8378.22 | 492.5756 | 30.89143 | 4.106187 | 0.7715323 | 6.991154 | 0.7128687 | 0.215037 | 0.06667663 | 64.58818 | 13.18649 | 0.7692493 | 0 | 0 | 0 | 0.2307507 | 0.7692493 | 0.2307507 | 0.3474855 | 0.3194342 | 0.3330803 | 4.31 | 2.61 | 486 | 60.35 | 0.73
2025-07-02 | 1.901732 | 3200 | 17.82499 | 11.17612 | 2025-06-30 | 1152.994 | 380.427 | (-inf, 18.5] | normal | 8930.55 | 478.5063 | 35.39796 | 3.945438 | 0.6698518 | 6.836484 | 0.8577435 | 0.2480837 | 0.08450061 | 64.41603 | 11.48854 | 0.7881698 | 0 | 0 | 0 | 0.2118302 | 0.7881698 | 0.2118302 | 0.3341586 | 0.08954544 | 0.576296 | 3.58 | 2.23 | 464 | 57.2 | 0.81
2025-07-02 08:00 | 2.065186 | 3200 | 17.84995 | 15.65459 | 2025-06-30 | 1152.994 | 383.7535 | (-inf, 18.5] | normal | 8930.55 | 478.5063 | 35.39796 | 3.945438 | 0.6698518 | 6.836484 | 0.8577435 | 0.2480837 | 0.08450061 | 64.41603 | 11.48854 | 0.7881698 | 0 | 0 | 0 | 0.2118302 | 0.7881698 | 0.2118302 | 0.3341586 | 0.08954544 | 0.576296 | 3.58 | 2.23 | 464 | 57.2 | 0.81
2025-07-02 16:00 | 1.934284 | 3200 | 17.83967 | 16.03752 | 2025-06-30 | 1152.994 | 381.334 | (-inf, 18.5] | normal | 8930.55 | 478.5063 | 35.39796 | 3.945438 | 0.6698518 | 6.836484 | 0.8577435 | 0.2480837 | 0.08450061 | 64.41603 | 11.48854 | 0.7881698 | 0 | 0 | 0 | 0.2118302 | 0.7881698 | 0.2118302 | 0.3341586 | 0.08954544 | 0.576296 | 3.58 | 2.23 | 464 | 57.2 | 0.81
2025-07-03 | 2.029288 | 3120.153 | 17.6526 | 15.71312 | 2025-06-30 | 970.494 | 353.2945 | (-inf, 18.5] | normal | 8930.55 | 478.5063 | 35.39796 | 3.945438 | 0.6698518 | 6.836484 | 0.8577435 | 0.2480837 | 0.08450061 | 64.41603 | 11.48854 | 0.7881698 | 0 | 0 | 0 | 0.2118302 | 0.7881698 | 0.2118302 | 0.3341586 | 0.08954544 | 0.576296 | 3.82 | 2.14 | 472 | 57.36 | 1.93
2025-07-05 16:00 | 2.335378 | 3402.917 | 17.4182 | 16.15415 | 2025-07-03 | 1157.081 | 386.1092 | (-inf, 18.5] | normal | 5848.51 | 479.1099 | 26.5222 | 4.098839 | 0.6829446 | 5.838348 | 0.9037087 | 0.219742 | 0.05058334 | 65.64849 | 9.831372 | 0.9685937 | 0 | 0 | 0 | 0.03140629 | 0.9685937 | 0.03140629 | 0.5235504 | 0.2142734 | 0.2621762 | 3.09 | 1.55 | 470 | 58.24
2025-07-06 | 2.103073 | 3450 | 17.50384 | 16.40873 | 2025-07-03 | 1004.983 | 359.6483 | (-inf, 18.5] | normal | 5848.51 | 479.1099 | 26.5222 | 4.098839 | 0.6829446 | 5.838348 | 0.9037087 | 0.219742 | 0.05058334 | 65.64849 | 9.831372 | 0.9685937 | 0 | 0 | 0 | 0.03140629 | 0.9685937 | 0.03140629 | 0.5235504 | 0.2142734 | 0.2621762 | 3.35 | 1.79 | 456 | 57.27333
2025-07-06 08:00 | 2.15329 | 3181.23 | 17.56833 | 15.63551 | 2025-07-04 | 1004.983 | 326.2457 | (-inf, 18.5] | normal | 9253.63 | 475.0373 | 26.65326 | 4.403753 | 0.7652928 | 6.048987 | 1.142004 | 0.2055342 | 0.05889593 | 60.40133 | 6.258021 | 0.8163196 | 0 | 0 | 0 | 0.1836804 | 0.8163196 | 0.1836804 | 0.6771807 | 0.05724348 | 0.2655758 | 3.35 | 1.79 | 456 | 57.27333
2025-07-06 16:00 | 2.146984 | 3450 | 17.54446 | 16.19303 | 2025-07-04 | 1004.983 | 314.8973 | (-inf, 18.5] | normal | 9253.63 | 475.0373 | 26.65326 | 4.403753 | 0.7652928 | 6.048987 | 1.142004 | 0.2055342 | 0.05889593 | 60.40133 | 6.258021 | 0.8163196 | 0 | 0 | 0 | 0.1836804 | 0.8163196 | 0.1836804 | 0.6771807 | 0.05724348 | 0.2655758 | 3.35 | 1.79 | 456 | 57.27333
2025-07-07 | 2.111867 | 3450 | 17.56147 | 16.38272 | 2025-07-04 | 1044.744 | 334.3185 | (-inf, 18.5] | normal | 9253.63 | 475.0373 | 26.65326 | 4.403753 | 0.7652928 | 6.048987 | 1.142004 | 0.2055342 | 0.05889593 | 60.40133 | 6.258021 | 0.8163196 | 0 | 0 | 0 | 0.1836804 | 0.8163196 | 0.1836804 | 0.6771807 | 0.05724348 | 0.2655758 | 3.18 | 1.48 | 476 | 58.13 | 0.38
2025-07-07 08:00 | 2.149182 | 3456.742 | 17.88247 | 15.71563 | 2025-07-05 | 1044.744 | 350.034 | (-inf, 18.5] | normal | 8798.57 | 468.8652 | 23.10583 | 4.514887 | 0.8735956 | 6.005412 | 1.050495 | 0.1921903 | 0.03647384 | 58.27482 | 5.090582 | 0.850944 | 0 | 0 | 0 | 0.149056 | 0.850944 | 0.149056 | 0.7997606 | 0.1688104 | 0.03142897 | 3.18 | 1.48 | 476 | 58.13 | 0.38
2025-07-07 16:00 | 2.082508 | 3494.242 | 17.72078 | 15.9236 | 2025-07-05 | 1044.744 | 354.5738 | (-inf, 18.5] | normal | 8798.57 | 468.8652 | 23.10583 | 4.514887 | 0.8735956 | 6.005412 | 1.050495 | 0.1921903 | 0.03647384 | 58.27482 | 5.090582 | 0.850944 | 0 | 0 | 0 | 0.149056 | 0.850944 | 0.149056 | 0.7997606 | 0.1688104 | 0.03142897 | 3.18 | 1.48 | 476 | 58.13 | 0.38
2025-07-08 | 2.104615 | 3500 | 17.52577 | 15.9953 | 2025-07-05 | 1063.258 | 359.6967 | (-inf, 18.5] | normal | 8798.57 | 468.8652 | 23.10583 | 4.514887 | 0.8735956 | 6.005412 | 1.050495 | 0.1921903 | 0.03647384 | 58.27482 | 5.090582 | 0.850944 | 0 | 0 | 0 | 0.149056 | 0.850944 | 0.149056 | 0.7997606 | 0.1688104 | 0.03142897 | 2.91 | 1.51 | 465 | 57.61 | 0.66
2025-07-08 08:00 | 2.062599 | 3500 | 18.62597 | 16.09444 | 2025-07-06 | 1063.258 | 356.8324 | (18.5, 19.0] | normal | 9351.36 | 480.7092 | 23.52741 | 4.223172 | 0.8012089 | 6.306022 | 1.085059 | 0.1997095 | 0.05215981 | 59.53704 | 8.654639 | 0.8060175 | 0 | 0 | 0 | 0.1939825 | 0.8060175 | 0.1939825 | 0.6123687 | 0.2807057 | 0.1069256 | 2.91 | 1.51 | 465 | 57.61 | 0.66
2025-07-08 16:00 | 1.973793 | 3500 | 17.82752 | 15.88909 | 2025-07-06 | 1063.258 | 358.8516 | (-inf, 18.5] | normal | 9351.36 | 480.7092 | 23.52741 | 4.223172 | 0.8012089 | 6.306022 | 1.085059 | 0.1997095 | 0.05215981 | 59.53704 | 8.654639 | 0.8060175 | 0 | 0 | 0 | 0.1939825 | 0.8060175 | 0.1939825 | 0.6123687 | 0.2807057 | 0.1069256 | 2.91 | 1.51 | 465 | 57.61 | 0.66
2025-07-09 | 1.993528 | 3500 | 17.99534 | 7.398052 | 2025-07-07 | 1112.422 | 370.4137 | (-inf, 18.5] | normal | 9445.79 | 484.8766 | 26.73349 | 4.302542 | 0.7394728 | 6.261549 | 1.065412 | 0.2089787 | 0.04579623 | 64.51922 | 11.40932 | 0.816388 | 0.04595381 | 0 | 0 | 0.1376582 | 0.8623418 | 0.1376582 | 0.5579078 | 0.3534612 | 0.08863102 | 3.57 | 1.9 | 445 | 55.99 | 0.54
2025-07-09 08:00 | 1.990663 | 3488.615 | 17.88505 | 15.12344 | 2025-07-07 | 1112.422 | 374.4728 | (-inf, 18.5] | normal | 9445.79 | 484.8766 | 26.73349 | 4.302542 | 0.7394728 | 6.261549 | 1.065412 | 0.2089787 | 0.04579623 | 64.51922 | 11.40932 | 0.816388 | 0.04595381 | 0 | 0 | 0.1376582 | 0.8623418 | 0.1376582 | 0.5579078 | 0.3534612 | 0.08863102 | 3.57 | 1.9 | 445 | 55.99 | 0.54
2025-07-09 16:00 | 1.99037 | 3495.291 | 17.79458 | 15.42501 | 2025-07-07 | 1112.422 | 363.0182 | (-inf, 18.5] | normal | 9445.79 | 484.8766 | 26.73349 | 4.302542 | 0.7394728 | 6.261549 | 1.065412 | 0.2089787 | 0.04579623 | 64.51922 | 11.40932 | 0.816388 | 0.04595381 | 0 | 0 | 0.1376582 | 0.8623418 | 0.1376582 | 0.5579078 | 0.3534612 | 0.08863102 | 3.57 | 1.9 | 445 | 55.99 | 0.54
2025-07-10 | 1.911008 | 3500 | 17.75252 | 16.04005 | 2025-07-08 | 1109.708 | 364.2781 | (-inf, 18.5] | normal | 9509.52 | 472.3851 | 26.48226 | 4.488091 | 0.7894158 | 6.003552 | 1.106639 | 0.2091145 | 0.05488582 | 63.39623 | 8.315163 | 0.7642973 | 0.08602537 | 0 | 0 | 0.1496774 | 0.8503226 | 0.1496774 | 0.616662 | 0.1917363 | 0.1916017 | 3.26 | 1.31 | 450 | 59.7 | 0.64
2025-07-10 08:00 | 1.881167 | 3500 | 17.77924 | 15.76253 | 2025-07-08 | 1109.708 | 370.2626 | (-inf, 18.5] | normal | 9509.52 | 472.3851 | 26.48226 | 4.488091 | 0.7894158 | 6.003552 | 1.106639 | 0.2091145 | 0.05488582 | 63.39623 | 8.315163 | 0.7642973 | 0.08602537 | 0 | 0 | 0.1496774 | 0.8503226 | 0.1496774 | 0.616662 | 0.1917363 | 0.1916017 | 3.26 | 1.31 | 450 | 59.7 | 0.64
2025-07-10 16:00 | 1.715968 | 3500 | 17.99031 | 15.44641 | 2025-07-08 | 1109.708 | 368.4535 | (-inf, 18.5] | normal | 9509.52 | 472.3851 | 26.48226 | 4.488091 | 0.7894158 | 6.003552 | 1.106639 | 0.2091145 | 0.05488582 | 63.39623 | 8.315163 | 0.7642973 | 0.08602537 | 0 | 0 | 0.1496774 | 0.8503226 | 0.1496774 | 0.616662 | 0.1917363 | 0.1916017 | 3.26 | 1.31 | 450 | 59.7 | 0.64
2025-07-11 | 1.757029 | 3500 | 17.87791 | 15.60301 | 2025-07-09 | 1116.539 | 366.8013 | (-inf, 18.5] | normal | 10079.02 | 472.2174 | 31.06545 | 4.465862 | 0.6859152 | 6.153172 | 1.07913 | 0.2012677 | 0.04639433 | 60.97112 | 13.58099 | 0.679448 | 0.1522757 | 0 | 0 | 0.1682763 | 0.8317237 | 0.1682763 | 0.6601564 | 0.2028997 | 0.1369439 | 3.33 | 1.64 | 440 | 59.94 | 0.64
2025-07-11 08:00 | 1.741432 | 3500 | 18.24877 | 16.43204 | 2025-07-09 | 1116.539 | 374.5326 | (-inf, 18.5] | normal | 10079.02 | 472.2174 | 31.06545 | 4.465862 | 0.6859152 | 6.153172 | 1.07913 | 0.2012677 | 0.04639433 | 60.97112 | 13.58099 | 0.679448 | 0.1522757 | 0 | 0 | 0.1682763 | 0.8317237 | 0.1682763 | 0.6601564 | 0.2028997 | 0.1369439 | 3.33 | 1.64 | 440 | 59.94 | 0.64
2025-07-11 16:00 | 1.722653 | 3500 | 18.48529 | 15.09973 | 2025-07-09 | 1116.539 | 367.7773 | (-inf, 18.5] | normal | 10079.02 | 472.2174 | 31.06545 | 4.465862 | 0.6859152 | 6.153172 | 1.07913 | 0.2012677 | 0.04639433 | 60.97112 | 13.58099 | 0.679448 | 0.1522757 | 0 | 0 | 0.1682763 | 0.8317237 | 0.1682763 | 0.6601564 | 0.2028997 | 0.1369439 | 3.33 | 1.64 | 440 | 59.94 | 0.64
2025-07-12 | 1.728287 | 3500 | 18.41004 | 15.11193 | 2025-07-10 | 1081.73 | 364.6303 | (-inf, 18.5] | normal | 9276.5 | 477.8801 | 29.56078 | 4.330384 | 0.7136452 | 6.123215 | 1.111113 | 0.2044012 | 0.05149164 | 60.47177 | 12.12763 | 0.7336301 | 0.08657468 | 0 | 0 | 0.1797952 | 0.8202048 | 0.1797952 | 0.6529553 | 0.2035919 | 0.1434528 | 3.16 | 1.47 | 462 | 58.23333
2025-07-12 08:00 | 1.751028 | 3500 | 18.42554 | 14.71547 | 2025-07-10 | 1081.73 | 365.0217 | (-inf, 18.5] | normal | 9276.5 | 477.8801 | 29.56078 | 4.330384 | 0.7136452 | 6.123215 | 1.111113 | 0.2044012 | 0.05149164 | 60.47177 | 12.12763 | 0.7336301 | 0.08657468 | 0 | 0 | 0.1797952 | 0.8202048 | 0.1797952 | 0.6529553 | 0.2035919 | 0.1434528 | 3.16 | 1.47 | 462 | 58.23333
2025-07-12 16:00 | 1.762122 | 3500 | 18.39624 | 17.2542 | 2025-07-10 | 1081.73 | 368.7768 | (-inf, 18.5] | normal | 9276.5 | 477.8801 | 29.56078 | 4.330384 | 0.7136452 | 6.123215 | 1.111113 | 0.2044012 | 0.05149164 | 60.47177 | 12.12763 | 0.7336301 | 0.08657468 | 0 | 0 | 0.1797952 | 0.8202048 | 0.1797952 | 0.6529553 | 0.2035919 | 0.1434528 | 3.16 | 1.47 | 462 | 58.23333
2025-07-13 | 1.799045 | 3500 | 18.60943 | 13.96523 | 2025-07-11 | 1126.352 | 369.2882 | (18.5, 19.0] | normal | 10974.67 | 487.6518 | 30.59719 | 4.080289 | 0.7139317 | 6.504052 | 0.8710513 | 0.211223 | 0.05156243 | 57.45341 | 9.71101 | 0.6772258 | 0.172048 | 0 | 0 | 0.1507262 | 0.8492738 | 0.1507262 | 0.5581398 | 0.2137385 | 0.2281217 | 3.76 | 2 | 454 | 56.44
2025-07-13 08:00 | 1.721379 | 3524.237 | 18.69753 | 12.74539 | 2025-07-11 | 1126.352 | 378.354 | (18.5, 19.0] | normal | 10974.67 | 487.6518 | 30.59719 | 4.080289 | 0.7139317 | 6.504052 | 0.8710513 | 0.211223 | 0.05156243 | 57.45341 | 9.71101 | 0.6772258 | 0.172048 | 0 | 0 | 0.1507262 | 0.8492738 | 0.1507262 | 0.5581398 | 0.2137385 | 0.2281217 | 3.76 | 2 | 454 | 56.44
2025-07-13 16:00 | 1.685209 | 3550 | 18.41876 | 14.77505 | 2025-07-11 | 1126.352 | 375.1283 | (-inf, 18.5] | normal | 10974.67 | 487.6518 | 30.59719 | 4.080289 | 0.7139317 | 6.504052 | 0.8710513 | 0.211223 | 0.05156243 | 57.45341 | 9.71101 | 0.6772258 | 0.172048 | 0 | 0 | 0.1507262 | 0.8492738 | 0.1507262 | 0.5581398 | 0.2137385 | 0.2281217 | 3.76 | 2 | 454 | 56.44
2025-07-14 | 1.703097 | 3560.191 | 18.04123 | 15.55625 | 2025-07-12 | 1069.67 | 342.7172 | (-inf, 18.5] | normal | 11432.48 | 497.3573 | 29.5071 | 4.016617 | 0.5999715 | 6.806943 | 0.8127427 | 0.2269667 | 0.06047247 | 58.69801 | 8.537477 | 0.5721392 | 0.2813834 | 0 | 0 | 0.1464774 | 0.8535226 | 0.1464774 | 0.3124405 | 0.3796823 | 0.3078772 | 3.93 | 1.81 | 478 | 55.9 | 0.46
2025-07-14 08:00 | 1.739801 | 3585.434 | 17.93998 | 15.16272 | 2025-07-12 | 1069.67 | 376.7563 | (-inf, 18.5] | normal | 11432.48 | 497.3573 | 29.5071 | 4.016617 | 0.5999715 | 6.806943 | 0.8127427 | 0.2269667 | 0.06047247 | 58.69801 | 8.537477 | 0.5721392 | 0.2813834 | 0 | 0 | 0.1464774 | 0.8535226 | 0.1464774 | 0.3124405 | 0.3796823 | 0.3078772 | 3.93 | 1.81 | 478 | 55.9 | 0.46
2025-07-14 16:00 | 1.704509 | 3600 | 17.70042 | 16.99038 | 2025-07-12 | 1069.67 | 354.0376 | (-inf, 18.5] | normal | 11432.48 | 497.3573 | 29.5071 | 4.016617 | 0.5999715 | 6.806943 | 0.8127427 | 0.2269667 | 0.06047247 | 58.69801 | 8.537477 | 0.5721392 | 0.2813834 | 0 | 0 | 0.1464774 | 0.8535226 | 0.1464774 | 0.3124405 | 0.3796823 | 0.3078772 | 3.93 | 1.81 | 478 | 55.9 | 0.46
2025-07-15 | 1.772591 | 3600 | 18.12088 | 16.73259 | 2025-07-13 | 1158.082 | 376.4068 | (-inf, 18.5] | normal | 9541.29 | 496.8186 | 26.50443 | 4.045034 | 0.6454373 | 6.774224 | 0.911742 | 0.214565 | 0.0522627 | 55.24711 | 6.425739 | 0.5476859 | 0.2686995 | 0 | 0 | 0.1836146 | 0.8163854 | 0.1836146 | 0.4034748 | 0.3609208 | 0.2356044 | 4.38 | 2.07 | 467 | 57 | 0.79
2025-07-15 08:00 | 1.762069 | 3600 | 18.08072 | 15.41897 | 2025-07-13 | 1158.082 | 387.1774 | (-inf, 18.5] | normal | 9541.29 | 496.8186 | 26.50443 | 4.045034 | 0.6454373 | 6.774224 | 0.911742 | 0.214565 | 0.0522627 | 55.24711 | 6.425739 | 0.5476859 | 0.2686995 | 0 | 0 | 0.1836146 | 0.8163854 | 0.1836146 | 0.4034748 | 0.3609208 | 0.2356044 | 4.38 | 2.07 | 467 | 57 | 0.79
2025-07-15 16:00 | 1.764854 | 3600 | 18.15687 | 15.59999 | 2025-07-13 | 1158.082 | 388.6088 | (-inf, 18.5] | normal | 9541.29 | 496.8186 | 26.50443 | 4.045034 | 0.6454373 | 6.774224 | 0.911742 | 0.214565 | 0.0522627 | 55.24711 | 6.425739 | 0.5476859 | 0.2686995 | 0 | 0 | 0.1836146 | 0.8163854 | 0.1836146 | 0.4034748 | 0.3609208 | 0.2356044 | 4.38 | 2.07 | 467 | 57 | 0.79
2025-07-16 | 1.811189 | 3600 | 18.06799 | 12.51043 | 2025-07-14 | 1118.203 | 387.0906 | (-inf, 18.5] | normal | 10028.05 | 484.0344 | 30.2018 | 3.964076 | 0.7315839 | 6.770401 | 1.023675 | 0.2152677 | 0.05932021 | 57.93784 | 6.919653 | 0.4850395 | 0.3391886 | 0 | 0 | 0.175772 | 0.824228 | 0.175772 | 0.5424554 | 0.2131262 | 0.2444184 | 4.08 | 1.98 | 455 | 59.1 | 0.31
2025-07-16 08:00 | 1.790539 | 3508.695 | 17.63663 | 15.50977 | 2025-07-14 | 1118.203 | 364.349 | (-inf, 18.5] | normal | 10028.05 | 484.0344 | 30.2018 | 3.964076 | 0.7315839 | 6.770401 | 1.023675 | 0.2152677 | 0.05932021 | 57.93784 | 6.919653 | 0.4850395 | 0.3391886 | 0 | 0 | 0.175772 | 0.824228 | 0.175772 | 0.5424554 | 0.2131262 | 0.2444184 | 4.08 | 1.98 | 455 | 59.1 | 0.31
2025-07-16 16:00 | 1.96042 | 3450 | 17.75385 | 16.15239 | 2025-07-14 | 1118.203 | 359.9641 | (-inf, 18.5] | normal | 10028.05 | 484.0344 | 30.2018 | 3.964076 | 0.7315839 | 6.770401 | 1.023675 | 0.2152677 | 0.05932021 | 57.93784 | 6.919653 | 0.4850395 | 0.3391886 | 0 | 0 | 0.175772 | 0.824228 | 0.175772 | 0.5424554 | 0.2131262 | 0.2444184 | 4.08 | 1.98 | 455 | 59.1 | 0.31
2025-07-17 | 2.013055 | 3450 | 18.08479 | 15.94854 | 2025-07-14 | 1104.619 | 380.8479 | (-inf, 18.5] | normal | 10028.05 | 484.0344 | 30.2018 | 3.964076 | 0.7315839 | 6.770401 | 1.023675 | 0.2152677 | 0.05932021 | 57.93784 | 6.919653 | 0.4850395 | 0.3391886 | 0 | 0 | 0.175772 | 0.824228 | 0.175772 | 0.5424554 | 0.2131262 | 0.2444184 | 4.48 | 1.91 | 426 | 57.325 | 0.65
2025-07-17 08:00 | 2.084742 | 3450 | 18.11319 | 15.71334 | 2025-07-15 | 1104.619 | 380.6083 | (-inf, 18.5] | normal | 10515.81 | 489.6249 | 31.60949 | 4.271683 | 0.755419 | 6.704785 | 1.076822 | 0.2037067 | 0.05398376 | 58.21471 | 7.623957 | 0.373646 | 0.4299868 | 0 | 0 | 0.1963672 | 0.8036328 | 0.1963672 | 0.5061322 | 0.3065632 | 0.1873046 | 4.48 | 1.91 | 426 | 57.325 | 0.65
2025-07-17 16:00 | 2.099597 | 3450 | 18.02091 | 15.48301 | 2025-07-15 | 1104.619 | 334.9905 | (-inf, 18.5] | normal | 10515.81 | 489.6249 | 31.60949 | 4.271683 | 0.755419 | 6.704785 | 1.076822 | 0.2037067 | 0.05398376 | 58.21471 | 7.623957 | 0.373646 | 0.4299868 | 0 | 0 | 0.1963672 | 0.8036328 | 0.1963672 | 0.5061322 | 0.3065632 | 0.1873046 | 4.48 | 1.91 | 426 | 57.325 | 0.65
2025-07-18 | 2.120909 | 3450 | 17.91009 | 16.03443 | 2025-07-15 | 1089.98 | 365.9901 | (-inf, 18.5] | normal | 10515.81 | 489.6249 | 31.60949 | 4.271683 | 0.755419 | 6.704785 | 1.076822 | 0.2037067 | 0.05398376 | 58.21471 | 7.623957 | 0.373646 | 0.4299868 | 0 | 0 | 0.1963672 | 0.8036328 | 0.1963672 | 0.5061322 | 0.3065632 | 0.1873046 | 3.95 | 1.82 | 469 | 58.15 | 0.62
2025-07-18 08:00 | 2.144481 | 3450 | 17.94483 | 15.92379 | 2025-07-16 | 1089.98 | 343.9667 | (-inf, 18.5] | normal | 10996.24 | 478.7533 | 31.17988 | 4.25671 | 0.7795215 | 7.003831 | 0.9229419 | 0.2332422 | 0.06624408 | 59.06418 | 7.911912 | 0.674356 | 0.1765212 | 0 | 0 | 0.1491228 | 0.8508772 | 0.1491228 | 0.3648684 | 0.2889178 | 0.3462138 | 3.95 | 1.82 | 469 | 58.15 | 0.62
2025-07-18 16:00 | 2.011754 | 3450 | 18.2916 | 15.95486 | 2025-07-16 | 1089.98 | 362.9182 | (-inf, 18.5] | normal | 10996.24 | 478.7533 | 31.17988 | 4.25671 | 0.7795215 | 7.003831 | 0.9229419 | 0.2332422 | 0.06624408 | 59.06418 | 7.911912 | 0.674356 | 0.1765212 | 0 | 0 | 0.1491228 | 0.8508772 | 0.1491228 | 0.3648684 | 0.2889178 | 0.3462138 | 3.95 | 1.82 | 469 | 58.15 | 0.62
2025-07-19 | 1.994649 | 3450 | 18.70352 | 15.16961 | 2025-07-17 | 1099.029 | 380.3229 | (18.5, 19.0] | normal | 10576.95 | 487.6846 | 34.03805 | 4.379565 | 0.6652278 | 7.02559 | 1.004155 | 0.2458381 | 0.06956608 | 65.2778 | 16.76944 | 0.6328516 | 0.1308941 | 0.07271189 | 0 | 0.1635424 | 0.7637457 | 0.1635424 | 0.2200719 | 0.2835354 | 0.4963926 | 4.12 | 1.76 | 472 | 56.22 | 0.46
2025-07-19 08:00 | 2.02468 | 3053.898 | 18.27177 | 14.93855 | 2025-07-17 | 1099.029 | 369.1291 | (-inf, 18.5] | normal | 10576.95 | 487.6846 | 34.03805 | 4.379565 | 0.6652278 | 7.02559 | 1.004155 | 0.2458381 | 0.06956608 | 65.2778 | 16.76944 | 0.6328516 | 0.1308941 | 0.07271189 | 0 | 0.1635424 | 0.7637457 | 0.1635424 | 0.2200719 | 0.2835354 | 0.4963926 | 4.12 | 1.76 | 472 | 56.22 | 0.46
2025-07-19 16:00 | 3.056548 | 3368.854 | 18.0354 | 14.9613 | 2025-07-16 | 1099.029 | 361.7093 | (-inf, 18.5] | normal | 10996.24 | 478.7533 | 31.17988 | 4.25671 | 0.7795215 | 7.003831 | 0.9229419 | 0.2332422 | 0.06624408 | 59.06418 | 7.911912 | 0.674356 | 0.1765212 | 0 | 0 | 0.1491228 | 0.8508772 | 0.1491228 | 0.3648684 | 0.2889178 | 0.3462138 | 4.12 | 1.76 | 472 | 56.22 | 0.46
2025-07-20 | 2.081496 | 3500 | 17.96398 | 15.37842 | 2025-07-17 | 1060.574 | 378.0887 | (-inf, 18.5] | normal | 10576.95 | 487.6846 | 34.03805 | 4.379565 | 0.6652278 | 7.02559 | 1.004155 | 0.2458381 | 0.06956608 | 65.2778 | 16.76944 | 0.6328516 | 0.1308941 | 0.07271189 | 0 | 0.1635424 | 0.7637457 | 0.1635424 | 0.2200719 | 0.2835354 | 0.4963926 | 4.2 | 1.66 | 471 | 58.38 | 0.45
2025-07-20 08:00 | 2.058461 | 3068.106 | 17.96645 | 15.44011 | 2025-07-18 | 1060.574 | 378.0941 | (-inf, 18.5] | normal | 9642.91 | 485.6355 | 31.26767 | 4.270461 | 0.7007123 | 6.816958 | 1.121252 | 0.2404349 | 0.06396223 | 67.36477 | 22.51409 | 0.5573245 | 0.1964511 | 0.09708273 | 0 | 0.1491417 | 0.7537756 | 0.1491417 | 0.1971884 | 0.4025507 | 0.4002609 | 4.2 | 1.66 | 471 | 58.38 | 0.45
2025-07-23 | 2.807212 | 3486.165 | 17.8329 | 15.71775 | 2025-07-20 | 988.0635 | 318.2524 | (-inf, 18.5] | normal | 11504.34 | 488.4355 | 28.46499 | 4.177248 | 0.7793104 | 7.037503 | 1.039658 | 0.2361821 | 0.07663552 | 63.39067 | 7.811949 | 0.6985104 | 0.1243762 | 0 | 0 | 0.1771134 | 0.8228866 | 0.1771134 | 0.479645 | 0.1617284 | 0.3586266
2025-07-23 08:00 | 2.685979 | 3545.588 | 18.05575 | 16.47724 | 2025-07-20 | 988.0635 | 325.8559 | (-inf, 18.5] | normal | 11504.34 | 488.4355 | 28.46499 | 4.177248 | 0.7793104 | 7.037503 | 1.039658 | 0.2361821 | 0.07663552 | 63.39067 | 7.811949 | 0.6985104 | 0.1243762 | 0 | 0 | 0.1771134 | 0.8228866 | 0.1771134 | 0.479645 | 0.1617284 | 0.3586266
2025-07-23 16:00 | 2.313831 | 3450.013 | 18.15086 | 15.6056 | 2025-07-21 | 988.0635 | 337.5784 | (-inf, 18.5] | normal | 3020.09001 | 480.1314 | 27.96528 | 4.259687 | 0.7848857 | 6.813385 | 1.029702 | 0.2320792 | 0.07119491 | 65.70211 | 6.966474 | 0.748669 | 0.1646129 | 0 | 0 | 0.08671817 | 0.9132818 | 0.08671817 | 0.6013374 | 0.05081092 | 0.3478517
2025-07-24 | 2.247492 | 3465.221 | 18.26213 | 15.50718 | 2025-07-21 | 1059.961 | 341.27 | (-inf, 18.5] | normal | 3020.09001 | 480.1314 | 27.96528 | 4.259687 | 0.7848857 | 6.813385 | 1.029702 | 0.2320792 | 0.07119491 | 65.70211 | 6.966474 | 0.748669 | 0.1646129 | 0 | 0 | 0.08671817 | 0.9132818 | 0.08671817 | 0.6013374 | 0.05081092 | 0.3478517 | 3.68 | 1.59 | 472 | 58.75 | 0.85
2025-07-24 08:00 | 2.249761 | 3500 | 18.46921 | 15.55965 | 2025-07-22 | 1059.961 | 354.0624 | (-inf, 18.5] | normal | 6107.12 | 489.2139 | 31.70028 | 3.812131 | 0.5796827 | 6.374192 | 1.507578 | 0.2318295 | 0.0698323 | 63.71744 | 30.87041 | 0.6696593 | 0.06547112 | 0.04051828 | 0 | 0.2243512 | 0.7351305 | 0.2243512 | 0.2965735 | 0.2160593 | 0.4873672 | 3.68 | 1.59 | 472 | 58.75 | 0.85
2025-07-24 16:00 | 2.020583 | 3500 | 18.60924 | 15.19573 | 2025-07-22 | 1059.961 | 360.5699 | (18.5, 19.0] | normal | 6107.12 | 489.2139 | 31.70028 | 3.812131 | 0.5796827 | 6.374192 | 1.507578 | 0.2318295 | 0.0698323 | 63.71744 | 30.87041 | 0.6696593 | 0.06547112 | 0.04051828 | 0 | 0.2243512 | 0.7351305 | 0.2243512 | 0.2965735 | 0.2160593 | 0.4873672 | 3.68 | 1.59 | 472 | 58.75 | 0.85
2025-07-25 | 1.791406 | 3500 | 18.08442 | 15.07846 | 2025-07-23 | 1047.694 | 363.448 | (-inf, 18.5] | normal | 5057.1 | 486.0871 | 30.8223 | 3.939492 | 0.6626219 | 6.468558 | 1.854413 | 0.2363691 | 0.1015651 | 58.94117 | 23.60075 | 0.7161733 | 0.08655554 | 0 | 0 | 0.1972712 | 0.8027288 | 0.1972712 | 0.3435803 | 0.400611 | 0.2558087 | 3.85 | 1.82 | 456 | 57.47 | 0.42
2025-07-25 08:00 | 1.803501 | 3470.956 | 17.86293 | 16.07555 | 2025-07-23 | 1047.694 | 370.4731 | (-inf, 18.5] | normal | 5057.1 | 486.0871 | 30.8223 | 3.939492 | 0.6626219 | 6.468558 | 1.854413 | 0.2363691 | 0.1015651 | 58.94117 | 23.60075 | 0.7161733 | 0.08655554 | 0 | 0 | 0.1972712 | 0.8027288 | 0.1972712 | 0.3435803 | 0.400611 | 0.2558087 | 3.85 | 1.82 | 456 | 57.47 | 0.42
2025-07-25 16:00 | 1.802837 | 3450 | 17.89871 | 16.02641 | 2025-07-23 | 1047.694 | 381.393 | (-inf, 18.5] | normal | 5057.1 | 486.0871 | 30.8223 | 3.939492 | 0.6626219 | 6.468558 | 1.854413 | 0.2363691 | 0.1015651 | 58.94117 | 23.60075 | 0.7161733 | 0.08655554 | 0 | 0 | 0.1972712 | 0.8027288 | 0.1972712 | 0.3435803 | 0.400611 | 0.2558087 | 3.85 | 1.82 | 456 | 57.47 | 0.42
2025-07-26 | 1.834391 | 3450 | 17.91375 | 15.49783 | 2025-07-24 | 1179.913 | 384.3821 | (-inf, 18.5] | normal | 5978.71 | 484.2668 | 31.36631 | 4.094927 | 0.7926082 | 6.18266 | 1.323329 | 0.2341368 | 0.05337395 | 63.98454 | 29.14167 | 0.7188557 | 0.1344939 | 0 | 0 | 0.1466504 | 0.8533496 | 0.1466504 | 0.2240968 | 0.484909 | 0.2909942 | 3.15 | 1.26 | 477 | 56.49 | 0.86
2025-07-26 08:00 | 1.84191 | 3450 | 17.98168 | 14.45785 | 2025-07-24 | 1179.913 | 400.099 | (-inf, 18.5] | normal | 5978.71 | 484.2668 | 31.36631 | 4.094927 | 0.7926082 | 6.18266 | 1.323329 | 0.2341368 | 0.05337395 | 63.98454 | 29.14167 | 0.7188557 | 0.1344939 | 0 | 0 | 0.1466504 | 0.8533496 | 0.1466504 | 0.2240968 | 0.484909 | 0.2909942 | 3.15 | 1.26 | 477 | 56.49 | 0.86
2025-07-26 16:00 | 1.683681 | 3450 | 17.98064 | 13.56468 | 2025-07-24 | 1179.913 | 392.4494 | (-inf, 18.5] | normal | 5978.71 | 484.2668 | 31.36631 | 4.094927 | 0.7926082 | 6.18266 | 1.323329 | 0.2341368 | 0.05337395 | 63.98454 | 29.14167 | 0.7188557 | 0.1344939 | 0 | 0 | 0.1466504 | 0.8533496 | 0.1466504 | 0.2240968 | 0.484909 | 0.2909942 | 3.15 | 1.26 | 477 | 56.49 | 0.86
2025-07-27 | 1.537723 | 3464.929 | 18.01526 | 15.8986 | 2025-07-25 | 1175.612 | 390.0155 | (-inf, 18.5] | normal | 9802.74 | 484.1515 | 35.83756 | 4.137317 | 0.7211122 | 6.387254 | 1.412003 | 0.2121323 | 0.05719753 | 68.43414 | 32.90291 | 0.6027804 | 0.1818828 | 0 | 0 | 0.2153367 | 0.7846633 | 0.2153367 | 0.4092427 | 0.4167794 | 0.1739779 | 3.52 | 1.56 | 467 | 60.33667 | 0.46
2025-07-27 08:00 | 1.61252 | 3471.097 | 17.9176 | 15.60444 | 2025-07-25 | 1175.612 | 391.7607 | (-inf, 18.5] | normal | 9802.74 | 484.1515 | 35.83756 | 4.137317 | 0.7211122 | 6.387254 | 1.412003 | 0.2121323 | 0.05719753 | 68.43414 | 32.90291 | 0.6027804 | 0.1818828 | 0 | 0 | 0.2153367 | 0.7846633 | 0.2153367 | 0.4092427 | 0.4167794 | 0.1739779 | 3.52 | 1.56 | 467 | 60.33667 | 0.46
2025-07-27 16:00 | 1.650716 | 3500 | 17.93202 | 15.65503 | 2025-07-26 | 1175.612 | 389.1439 | (-inf, 18.5] | normal | 6931.26998 | 471.3634 | 27.09285 | 4.006897 | 0.6265856 | 5.887286 | 0.9715266 | 0.2133661 | 0.06823821 | 82.48664 | 37.62955 | 0.5898131 | 0.3522538 | 0 | 0 | 0.0579331 | 0.9420669 | 0.0579331 | 0.4628415 | 0.3068045 | 0.230354 | 3.52 | 1.56 | 467 | 60.33667 | 0.46
2025-07-28 | 1.685093 | 3500 | 17.80093 | 15.02419 | 2025-07-26 | 1105.043 | 393.341 | (-inf, 18.5] | normal | 6931.26998 | 471.3634 | 27.09285 | 4.006897 | 0.6265856 | 5.887286 | 0.9715266 | 0.2133661 | 0.06823821 | 82.48664 | 37.62955 | 0.5898131 | 0.3522538 | 0 | 0 | 0.0579331 | 0.9420669 | 0.0579331 | 0.4628415 | 0.3068045 | 0.230354 | 3.92 | 1.75 | 476 | 59.61 | 0.97
2025-07-28 08:00 | 1.718833 | 3559.384 | 17.78875 | 16.28748 | 2025-07-26 | 1105.043 | 363.1431 | (-inf, 18.5] | normal | 6931.26998 | 471.3634 | 27.09285 | 4.006897 | 0.6265856 | 5.887286 | 0.9715266 | 0.2133661 | 0.06823821 | 82.48664 | 37.62955 | 0.5898131 | 0.3522538 | 0 | 0 | 0.0579331 | 0.9420669 | 0.0579331 | 0.4628415 | 0.3068045 | 0.230354 | 3.92 | 1.75 | 476 | 59.61 | 0.97
2025-07-28 16:00 | 1.620645 | 3600 | 17.95996 | 15.56935 | 2025-07-27 | 1105.043 | 358.3695 | (-inf, 18.5] | normal | 9760.36 | 475.8714 | 25.56036 | 4.025393 | 0.8716124 | 6.288318 | 1.328374 | 0.2214792 | 0.07469613 | 74.08713 | 35.78538 | 0.4819423 | 0.2943539 | 0.0471038 | 0 | 0.1766 | 0.7762962 | 0.1766 | 0.4827332 | 0.1313988 | 0.3858679 | 3.92 | 1.75 | 476 | 59.61 | 0.97
2025-07-29 | 1.60845 | 3600 | 17.94446 | 15.97403 | 2025-07-27 | 1117.119 | 364.6436 | (-inf, 18.5] | normal | 9760.36 | 475.8714 | 25.56036 | 4.025393 | 0.8716124 | 6.288318 | 1.328374 | 0.2214792 | 0.07469613 | 74.08713 | 35.78538 | 0.4819423 | 0.2943539 | 0.0471038 | 0 | 0.1766 | 0.7762962 | 0.1766 | 0.4827332 | 0.1313988 | 0.3858679 | 4.19 | 1.83 | 490 | 59.87 | 0.74
2025-07-29 08:00 | 1.640451 | 3600 | 18.15665 | 16.498 | 2025-07-27 | 1117.119 | 374.2499 | (-inf, 18.5] | normal | 9760.36 | 475.8714 | 25.56036 | 4.025393 | 0.8716124 | 6.288318 | 1.328374 | 0.2214792 | 0.07469613 | 74.08713 | 35.78538 | 0.4819423 | 0.2943539 | 0.0471038 | 0 | 0.1766 | 0.7762962 | 0.1766 | 0.4827332 | 0.1313988 | 0.3858679 | 4.19 | 1.83 | 490 | 59.87 | 0.74
2025-07-29 16:00 | 1.396185 | 3600 | 18.05079 | 11.05795 | 2025-07-28 | 1117.119 | 374.3406 | (-inf, 18.5] | normal | 8886.76444 | 477.6589 | 22.61183 | 3.901417 | 0.9083524 | 5.979861 | 1.185972 | 0.2401083 | 0.06231939 | 75.16961 | 33.99028 | 0.5205897 | 0.1338939 | 0.2206202 | 0 | 0.1248961 | 0.6544837 | 0.1248961 | 0.2470768 | 0.2612317 | 0.4916915 | 4.19 | 1.83 | 490 | 59.87 | 0.74
2025-07-30 | 1.370404 | 3600 | 18.05079 | 14.1144 | 2025-07-28 | 1036.84 | 378.929 | (-inf, 18.5] | normal | 8886.76444 | 477.6589 | 22.61183 | 3.901417 | 0.9083524 | 5.979861 | 1.185972 | 0.2401083 | 0.06231939 | 75.16961 | 33.99028 | 0.5205897 | 0.1338939 | 0.2206202 | 0 | 0.1248961 | 0.6544837 | 0.1248961 | 0.2470768 | 0.2612317 | 0.4916915 | 3.12 | 1.63 | 466 | 57.44 | 0.77
2025-07-30 08:00 | 1.414545 | 3600 | 18.05079 | 15.56859 | 2025-07-28 | 1036.84 | 324.5227 | (-inf, 18.5] | normal | 8886.76444 | 477.6589 | 22.61183 | 3.901417 | 0.9083524 | 5.979861 | 1.185972 | 0.2401083 | 0.06231939 | 75.16961 | 33.99028 | 0.5205897 | 0.1338939 | 0.2206202 | 0 | 0.1248961 | 0.6544837 | 0.1248961 | 0.2470768 | 0.2612317 | 0.4916915 | 3.12 | 1.63 | 466 | 57.44 | 0.77
2025-07-30 16:00 | 1.237533 | 3571.461 | 18.04819 | 16.01984 | 2025-07-29 | 1036.84 | 309.2135 | (-inf, 18.5] | normal | 8128.79111 | 470.7559 | 24.6398 | 4.005033 | 0.7223338 | 6.038777 | 1.317794 | 0.2515262 | 0.06454787 | 77.45339 | 33.59021 | 0.5501469 | 0.007734357 | 0.2939256 | 0 | 0.1481931 | 0.5578813 | 0.1481931 | 0.15557 | 0.1383833 | 0.7060468 | 3.12 | 1.63 | 466 | 57.44 | 0.77
2025-07-31 | 1.289797 | 3550 | 18.09354 | 15.42476 | 2025-07-29 | 1159.915 | 385.5849 | (-inf, 18.5] | normal | 8128.79111 | 470.7559 | 24.6398 | 4.005033 | 0.7223338 | 6.038777 | 1.317794 | 0.2515262 | 0.06454787 | 77.45339 | 33.59021 | 0.5501469 | 0.007734357 | 0.2939256 | 0 | 0.1481931 | 0.5578813 | 0.1481931 | 0.15557 | 0.1383833 | 0.7060468 | 3.97 | 2.19 | 464 | 59.005 | 0.99
2025-07-31 08:00 | 1.319176 | 3550 | 18.01572 | 16.00118 | 2025-07-30 | 1159.915 | 385.157 | (-inf, 18.5] | normal | 9339.68445 | 479.3218 | 32.31123 | 4.03517 | 0.6511695 | 6.005703 | 1.258052 | 0.2351095 | 0.04916614 | 76.7547 | 36.8714 | 0.6286635 | 0.038718 | 0.2270387 | 0 | 0.1055798 | 0.6673815 | 0.1055798 | 0.1889757 | 0.3881806 | 0.4228437 | 3.97 | 2.19 | 464 | 59.005 | 0.99
2025-07-31 16:00 | 1.226406 | 3516.886 | 18.06297 | 16.26741 | 2025-07-30 | 1159.915 | 383.4741 | (-inf, 18.5] | normal | 9339.68445 | 479.3218 | 32.31123 | 4.03517 | 0.6511695 | 6.005703 | 1.258052 | 0.2351095 | 0.04916614 | 76.7547 | 36.8714 | 0.6286635 | 0.038718 | 0.2270387 | 0 | 0.1055798 | 0.6673815 | 0.1055798 | 0.1889757 | 0.3881806 | 0.4228437 | 3.97 | 2.19 | 464 | 59.005 | 0.99
2025-08-01 | 1.188623 | 3406.464 | 18.1 | 16.20978 | 2025-07-30 | 770.0968 | 376.487 | (-inf, 18.5] | baixo | 9339.68445 | 479.3218 | 32.31123 | 4.03517 | 0.6511695 | 6.005703 | 1.258052 | 0.2351095 | 0.04916614 | 76.7547 | 36.8714 | 0.6286635 | 0.038718 | 0.2270387 | 0 | 0.1055798 | 0.6673815 | 0.1055798 | 0.1889757 | 0.3881806 | 0.4228437 | 3.74 | 1.81 | 483 | 60.32 | 0.59
2025-08-01 08:00 | 1.187455 | 3400 | 18.1 | 16.38807 | 2025-07-31 | 770.0968 | 306.0513 | (-inf, 18.5] | baixo | 9139.66686 | 477.7455 | 33.08964 | 4.079606 | 0.5971916 | 6.069533 | 1.228682 | 0.2379553 | 0.05418446 | 80.55242 | 32.89199 | 0.5698152 | 0.02977839 | 0.2822018 | 0 | 0.1182046 | 0.5995936 | 0.1182046 | 0.212618 | 0.373186 | 0.4141961 | 3.74 | 1.81 | 483 | 60.32 | 0.59
2025-08-02 | 1.682327 | 3527.37 | 18.38061 | 15.98826 | 2025-07-31 | 1184.066 | 393.3223 | (-inf, 18.5] | normal | 9139.66686 | 477.7455 | 33.08964 | 4.079606 | 0.5971916 | 6.069533 | 1.228682 | 0.2379553 | 0.05418446 | 80.55242 | 32.89199 | 0.5698152 | 0.02977839 | 0.2822018 | 0 | 0.1182046 | 0.5995936 | 0.1182046 | 0.212618 | 0.373186 | 0.4141961 | 3.44 | 1.52 | 456 | 58.75667 | 0.54
2025-08-02 08:00 | 1.647569 | 3600 | 18.25 | 16.09263 | 2025-07-31 | 1184.066 | 396.6346 | (-inf, 18.5] | normal | 9139.66686 | 477.7455 | 33.08964 | 4.079606 | 0.5971916 | 6.069533 | 1.228682 | 0.2379553 | 0.05418446 | 80.55242 | 32.89199 | 0.5698152 | 0.02977839 | 0.2822018 | 0 | 0.1182046 | 0.5995936 | 0.1182046 | 0.212618 | 0.373186 | 0.4141961 | 3.44 | 1.52 | 456 | 58.75667 | 0.54
2025-08-02 16:00 | 1.553183 | 3079.708 | 18.15745 | 12.86614 | 2025-08-01 | 1184.066 | 388.7593 | (-inf, 18.5] | normal | 9239.9918 | 474.4127 | 31.70436 | 4.07471 | 0.815245 | 5.708382 | 0.8333841 | 0.253229 | 0.04835661 | 100.0232 | 57.66013 | 0.6596803 | 0.09769907 | 0.2097245 | 0 | 0.03289613 | 0.7573794 | 0.03289613 | 0.1204761 | 0.5013522 | 0.3781717 | 3.44 | 1.52 | 456 | 58.75667 | 0.54
2025-08-03 08:00 | 1.698011 | 3600 | 18.09894 | 16.33151 | 2025-08-01 | 1135.601 | 396.3978 | (-inf, 18.5] | normal | 9239.9918 | 474.4127 | 31.70436 | 4.07471 | 0.815245 | 5.708382 | 0.8333841 | 0.253229 | 0.04835661 | 100.0232 | 57.66013 | 0.6596803 | 0.09769907 | 0.2097245 | 0 | 0.03289613 | 0.7573794 | 0.03289613 | 0.1204761 | 0.5013522 | 0.3781717 |  |  |  | 63.9
2025-08-03 16:00 | 1.609814 | 3347.613 | 18.13351 | 16.15805 | 2025-08-02 | 1135.601 | 343.0104 | (-inf, 18.5] | normal | 8830.23731 | 474.1205 | 27.73836 | 4.006937 | 0.6910804 | 5.829158 | 0.9975766 | 0.264493 | 0.06074974 | 83.41787 | 53.0894 | 0.7205221 | 0.04270228 | 0.1647532 | 0 | 0.0720224 | 0.7632244 | 0.0720224 | 0.1782956 | 0.261973 | 0.5597313 |  |  |  | 63.9
2025-08-04 08:00 | 2.392472 | 3454.858 | 18.29893 | 11.00806 | 2025-08-01 | 980.5353 | 304.3223 | (-inf, 18.5] | normal | 9239.9918 | 474.4127 | 31.70436 | 4.07471 | 0.815245 | 5.708382 | 0.8333841 | 0.253229 | 0.04835661 | 100.0232 | 57.66013 | 0.6596803 | 0.09769907 | 0.2097245 | 0 | 0.03289613 | 0.7573794 | 0.03289613 | 0.1204761 | 0.5013522 | 0.3781717 | 3.95 | 2.34 | 467 | 59.6 | 0.8
2025-08-04 16:00 | 1.499646 | 3580.242 | 18.20593 | 17.26587 | 2025-08-03 | 980.5353 | 352.2855 | (-inf, 18.5] | normal | 7168.41096 | 471.9631 | 24.97166 | 4.013275 | 0.6470251 | 6.211051 | 1.559297 | 0.2505625 | 0.07021654 | 72.80827 | 39.37138 | 0.7229743 | 0.01094621 | 0.1773489 | 0 | 0.0887306 | 0.7339205 | 0.0887306 | 0.2835997 | 0.1909693 | 0.525431 | 3.95 | 2.34 | 467 | 59.6 | 0.8
2025-08-05 | 1.552578 | 3444.732 | 18.31759 | 16.64837 | 2025-08-03 | 1149.829 | 377.0356 | (-inf, 18.5] | normal | 7168.41096 | 471.9631 | 24.97166 | 4.013275 | 0.6470251 | 6.211051 | 1.559297 | 0.2505625 | 0.07021654 | 72.80827 | 39.37138 | 0.7229743 | 0.01094621 | 0.1773489 | 0 | 0.0887306 | 0.7339205 | 0.0887306 | 0.2835997 | 0.1909693 | 0.525431 | 3.68 | 1.94 | 461 | 57.92 | 0.68
2025-08-05 08:00 | 1.863533 | 3304.467 | 18.37724 | 15.48834 | 2025-08-03 | 1149.829 | 384.4693 | (-inf, 18.5] | normal | 7168.41096 | 471.9631 | 24.97166 | 4.013275 | 0.6470251 | 6.211051 | 1.559297 | 0.2505625 | 0.07021654 | 72.80827 | 39.37138 | 0.7229743 | 0.01094621 | 0.1773489 | 0 | 0.0887306 | 0.7339205 | 0.0887306 | 0.2835997 | 0.1909693 | 0.525431 | 3.68 | 1.94 | 461 | 57.92 | 0.68
2025-08-05 16:00 | 2.110261 | 3473.245 | 18.43472 | 13.57119 | 2025-08-03 | 1149.829 | 380.4114 | (-inf, 18.5] | normal | 7168.41096 | 471.9631 | 24.97166 | 4.013275 | 0.6470251 | 6.211051 | 1.559297 | 0.2505625 | 0.07021654 | 72.80827 | 39.37138 | 0.7229743 | 0.01094621 | 0.1773489 | 0 | 0.0887306 | 0.7339205 | 0.0887306 | 0.2835997 | 0.1909693 | 0.525431 | 3.68 | 1.94 | 461 | 57.92 | 0.68
2025-08-06 | 1.45756 | 3600 | 18.31205 | 12.67631 | 2025-08-04 | 1156.097 | 384.2373 | (-inf, 18.5] | normal | 8935.64 | 475.5303 | 30.5481 | 3.717842 | 0.3479088 | 5.81593 | 1.061438 | 0.2433109 | 0.0482027 | 68.40595 | 31.5118 | 0.7662272 | 0 | 0.1841133 | 0 | 0.04965957 | 0.7662272 | 0.04965957 | 0.2511717 | 0.230965 | 0.5178633 | 3.51 | 2.14 | 467 | 58.5 | 1
2025-08-06 08:00 | 1.451989 | 3608.585 | 18.19723 | 15.99661 | 2025-08-04 | 1156.097 | 380.1657 | (-inf, 18.5] | normal | 8935.64 | 475.5303 | 30.5481 | 3.717842 | 0.3479088 | 5.81593 | 1.061438 | 0.2433109 | 0.0482027 | 68.40595 | 31.5118 | 0.7662272 | 0 | 0.1841133 | 0 | 0.04965957 | 0.7662272 | 0.04965957 | 0.2511717 | 0.230965 | 0.5178633 | 3.51 | 2.14 | 467 | 58.5 | 1
2025-08-06 16:00 | 1.386964 | 3647.35 | 18.05734 | 16.93139 | 2025-08-05 | 1156.097 | 383.5776 | (-inf, 18.5] | normal | 9149.38644 | 469.5167 | 28.60517 | 3.879896 | 0.5073224 | 5.913816 | 1.021198 | 0.2556066 | 0.0531067 | 69.66166 | 30.18445 | 0.7486032 | 0.0128643 | 0.1562345 | 0 | 0.08229799 | 0.7614675 | 0.08229799 | 0.2046562 | 0.1816766 | 0.6136672 | 3.51 | 2.14 | 467 | 58.5 | 1
2025-08-07 | 1.382653 | 3465.762 | 18.1287 | 16.22595 | 2025-08-05 | 1070.349 | 363.5024 | (-inf, 18.5] | normal | 9149.38644 | 469.5167 | 28.60517 | 3.879896 | 0.5073224 | 5.913816 | 1.021198 | 0.2556066 | 0.0531067 | 69.66166 | 30.18445 | 0.7486032 | 0.0128643 | 0.1562345 | 0 | 0.08229799 | 0.7614675 | 0.08229799 | 0.2046562 | 0.1816766 | 0.6136672 | 3.54 | 1.81 | 468 |  | 0.39
2025-08-07 08:00 | 2.137459 | 3320.535 | 18.2 | 15.88639 | 2025-08-05 | 1070.349 | 330.445 | (-inf, 18.5] | normal | 9149.38644 | 469.5167 | 28.60517 | 3.879896 | 0.5073224 | 5.913816 | 1.021198 | 0.2556066 | 0.0531067 | 69.66166 | 30.18445 | 0.7486032 | 0.0128643 | 0.1562345 | 0 | 0.08229799 | 0.7614675 | 0.08229799 | 0.2046562 | 0.1816766 | 0.6136672 | 3.54 | 1.81 | 468 |  | 0.39
2025-08-07 16:00 | 1.315217 | 3574.33 | 18.08535 | 15.47955 | 2025-08-06 | 1070.349 | 366.8097 | (-inf, 18.5] | normal | 8780.68281 | 475.6139 | 30.79479 | 3.864721 | 0.4906805 | 5.942291 | 1.048045 | 0.25488 | 0.05099435 | 66.06236 | 26.40786 | 0.8121497 | 0.005450204 | 0.1134251 | 0 | 0.06897498 | 0.8175999 | 0.06897498 | 0.1927972 | 0.3210054 | 0.4861974 | 3.54 | 1.81 | 468 |  | 0.39
2025-08-08 | 1.354633 | 3597.915 | 18.14342 | 15.85546 | 2025-08-06 | 1089.055 | 373.1587 | (-inf, 18.5] | normal | 8780.68281 | 475.6139 | 30.79479 | 3.864721 | 0.4906805 | 5.942291 | 1.048045 | 0.25488 | 0.05099435 | 66.06236 | 26.40786 | 0.8121497 | 0.005450204 | 0.1134251 | 0 | 0.06897498 | 0.8175999 | 0.06897498 | 0.1927972 | 0.3210054 | 0.4861974 | 3.36 | 2.01 | 458 | 58.415 | 0.67
2025-08-08 08:00 | 1.25758 | 3475.3 | 18.23206 | 16.4482 | 2025-08-07 | 1089.055 | 356.8869 | (-inf, 18.5] | normal | 8268.16256 | 479.0937 | 31.23964 | 3.861344 | 0.4920203 | 6.065355 | 1.098922 | 0.2479519 | 0.05263891 | 59.76961 | 13.8801 | 0.8480112 | 0.02560357 | 0.004887422 | 0 | 0.1214978 | 0.8736147 | 0.1214978 | 0.1815187 | 0.3743599 | 0.4441214 | 3.36 | 2.01 | 458 | 58.415 | 0.67
2025-08-08 16:00 | 1.209964 | 3479.901 | 18 | 16.61855 | 2025-08-07 | 1089.055 | 386.743 | (-inf, 18.5] | normal | 8268.16256 | 479.0937 | 31.23964 | 3.861344 | 0.4920203 | 6.065355 | 1.098922 | 0.2479519 | 0.05263891 | 59.76961 | 13.8801 | 0.8480112 | 0.02560357 | 0.004887422 | 0 | 0.1214978 | 0.8736147 | 0.1214978 | 0.1815187 | 0.3743599 | 0.4441214 | 3.36 | 2.01 | 458 | 58.415 | 0.67
2025-08-09 | 1.176923 | 3500 | 18 | 15.57787 | 2025-08-07 | 1162.06 | 383.3523 | (-inf, 18.5] | normal | 8268.16256 | 479.0937 | 31.23964 | 3.861344 | 0.4920203 | 6.065355 | 1.098922 | 0.2479519 | 0.05263891 | 59.76961 | 13.8801 | 0.8480112 | 0.02560357 | 0.004887422 | 0 | 0.1214978 | 0.8736147 | 0.1214978 | 0.1815187 | 0.3743599 | 0.4441214 | 3.12 | 1.82 | 475 | 59.145 | 0.74
2025-08-09 08:00 | 1.168024 | 3598.465 | 18 | 15.79919 | 2025-08-08 | 1162.06 | 386.5368 | (-inf, 18.5] | normal | 7419.82412 | 486.5357 | 29.61627 | 3.825848 | 0.4173765 | 6.090626 | 0.994557 | 0.2394938 | 0.05580829 | 58.02353 | 12.56184 | 0.9066998 | 0.006972979 | 0.002292507 | 0 | 0.08403468 | 0.9136728 | 0.08403468 | 0.2786155 | 0.3685599 | 0.3528246 | 3.12 | 1.82 | 475 | 59.145 | 0.74
2025-08-09 16:00 | 1.110847 | 3600 | 18.20004 | 15.83468 | 2025-08-08 | 1162.06 | 386.3912 | (-inf, 18.5] | normal | 7419.82412 | 486.5357 | 29.61627 | 3.825848 | 0.4173765 | 6.090626 | 0.994557 | 0.2394938 | 0.05580829 | 58.02353 | 12.56184 | 0.9066998 | 0.006972979 | 0.002292507 | 0 | 0.08403468 | 0.9136728 | 0.08403468 | 0.2786155 | 0.3685599 | 0.3528246 | 3.12 | 1.82 | 475 | 59.145 | 0.74
2025-08-10 | 1.137577 | 3600 | 18.20004 | 15.83468 | 2025-08-08 | 1155.271 | 387.4947 | (-inf, 18.5] | normal | 7419.82412 | 486.5357 | 29.61627 | 3.825848 | 0.4173765 | 6.090626 | 0.994557 | 0.2394938 | 0.05580829 | 58.02353 | 12.56184 | 0.9066998 | 0.006972979 | 0.002292507 | 0 | 0.08403468 | 0.9136728 | 0.08403468 | 0.2786155 | 0.3685599 | 0.3528246 | 3.47 | 2.05 | 468 | 61.23 | 0.5
2025-08-10 08:00 | 1.110063 | 3625 | 18.05 | 15.83468 | 2025-08-09 | 1155.271 | 387.9465 | (-inf, 18.5] | normal | 7625.61518 | 495.6321 | 20.68671 | 3.759101 | 0.4041638 | 6.119383 | 1.096819 | 0.2265304 | 0.05138397 | 58.7643 | 11.74034 | 0.8734598 | 0.009629601 | 0 | 0 | 0.1169106 | 0.8830894 | 0.1169106 | 0.2933144 | 0.5065684 | 0.2001172 | 3.47 | 2.05 | 468 | 61.23 | 0.5
2025-08-10 16:00 | 1.031038 | 3650 | 17.9 | 15.83468 | 2025-08-09 | 1155.271 | 373.468 | (-inf, 18.5] | normal | 7625.61518 | 495.6321 | 20.68671 | 3.759101 | 0.4041638 | 6.119383 | 1.096819 | 0.2265304 | 0.05138397 | 58.7643 | 11.74034 | 0.8734598 | 0.009629601 | 0 | 0 | 0.1169106 | 0.8830894 | 0.1169106 | 0.2933144 | 0.5065684 | 0.2001172 | 3.47 | 2.05 | 468 | 61.23 | 0.5
2025-08-11 | 1.015858 | 3650 | 17.85 | 15.83468 | 2025-08-09 | 1115.684 | 367.9138 | (-inf, 18.5] | normal | 7625.61518 | 495.6321 | 20.68671 | 3.759101 | 0.4041638 | 6.119383 | 1.096819 | 0.2265304 | 0.05138397 | 58.7643 | 11.74034 | 0.8734598 | 0.009629601 | 0 | 0 | 0.1169106 | 0.8830894 | 0.1169106 | 0.2933144 | 0.5065684 | 0.2001172 | 3.23 | 1.84 | 481 | 58.36 | 0.61
2025-08-11 08:00 | 1.019135 | 3650 | 17.8 | 11.25891 | 2025-08-10 | 1115.684 | 376.2742 | (-inf, 18.5] | normal | 8021.75287 | 494.1884 | 25.18222 | 3.762386 | 0.4435005 | 6.122085 | 0.9562003 | 0.2198437 | 0.05168124 | 65.1067 | 11.82722 | 0.9101663 | 0.01222017 | 0 | 0 | 0.07761354 | 0.9223865 | 0.07761354 | 0.3836855 | 0.353824 | 0.2624904 | 3.23 | 1.84 | 481 | 58.36 | 0.61
2025-08-11 16:00 | 0.946797 | 3650 | 17.81363 | 18.97154 | 2025-08-10 | 1115.684 | 382.5549 | (-inf, 18.5] | normal | 8021.75287 | 494.1884 | 25.18222 | 3.762386 | 0.4435005 | 6.122085 | 0.9562003 | 0.2198437 | 0.05168124 | 65.1067 | 11.82722 | 0.9101663 | 0.01222017 | 0 | 0 | 0.07761354 | 0.9223865 | 0.07761354 | 0.3836855 | 0.353824 | 0.2624904 | 3.23 | 1.84 | 481 | 58.36 | 0.61
2025-08-12 | 0.9980742 | 3650 | 17.80728 | 17.23387 | 2025-08-11 | 917.4642 | 384.3938 | (-inf, 18.5] | normal | 7790.01114 | 464.5113 | 28.09488 | 3.883782 | 0.4322131 | 5.829337 | 1.020018 | 0.2259128 | 0.07048132 | 69.01991 | 12.58039 | 0.8144542 | 0.005033483 | 0.1033131 | 0 | 0.0771992 | 0.8194877 | 0.0771992 | 0.3308904 | 0.1984115 | 0.4706981 | 3.83 | 1.88 | 455 | 59.77 | 0.53
2025-08-12 08:00 | 0.941303 | 3640.114 | 17.63614 | 15.1891 | 2025-08-11 | 917.4642 | 375.6931 | (-inf, 18.5] | normal | 7790.01114 | 464.5113 | 28.09488 | 3.883782 | 0.4322131 | 5.829337 | 1.020018 | 0.2259128 | 0.07048132 | 69.01991 | 12.58039 | 0.8144542 | 0.005033483 | 0.1033131 | 0 | 0.0771992 | 0.8194877 | 0.0771992 | 0.3308904 | 0.1984115 | 0.4706981 | 3.83 | 1.88 | 455 | 59.77 | 0.53
2025-08-12 16:00 | 0.9101704 | 3106.93 | 17.35927 | 18.60048 | 2025-08-11 | 917.4642 | 251.8344 | (-inf, 18.5] | normal | 7790.01114 | 464.5113 | 28.09488 | 3.883782 | 0.4322131 | 5.829337 | 1.020018 | 0.2259128 | 0.07048132 | 69.01991 | 12.58039 | 0.8144542 | 0.005033483 | 0.1033131 | 0 | 0.0771992 | 0.8194877 | 0.0771992 | 0.3308904 | 0.1984115 | 0.4706981 | 3.83 | 1.88 | 455 | 59.77 | 0.53
2025-08-13 | 2.263672 | 3015.228 | 17.72535 | 13.39374 | 2025-08-10 | 1092.561 | 335.7524 | (-inf, 18.5] | normal | 8021.75287 | 494.1884 | 25.18222 | 3.762386 | 0.4435005 | 6.122085 | 0.9562003 | 0.2198437 | 0.05168124 | 65.1067 | 11.82722 | 0.9101663 | 0.01222017 | 0 | 0 | 0.07761354 | 0.9223865 | 0.07761354 | 0.3836855 | 0.353824 | 0.2624904 | 2.86 | 1.89 | 456 | 58.8 | 0.56
2025-08-13 08:00 | 0.9329443 | 3500 | 17.67554 | 15.07812 | 2025-08-12 | 1092.561 | 373.8882 | (-inf, 18.5] | normal | 7942.67185 | 450.0052 | 22.48847 | 4.082518 | 0.3627431 | 5.768786 | 1.097907 | 0.240207 | 0.08392544 | 74.38055 | 20.43751 | 0.7471676 | 0.005759525 | 0.1464462 | 0 | 0.1006267 | 0.7529271 | 0.1006267 | 0.2906276 | 0.1916243 | 0.5177481 | 2.86 | 1.89 | 456 | 58.8 | 0.56
2025-08-13 16:00 | 0.8631089 | 3500 | 17.83661 | 14.71009 | 2025-08-12 | 1092.561 | 374.3416 | (-inf, 18.5] | normal | 7942.67185 | 450.0052 | 22.48847 | 4.082518 | 0.3627431 | 5.768786 | 1.097907 | 0.240207 | 0.08392544 | 74.38055 | 20.43751 | 0.7471676 | 0.005759525 | 0.1464462 | 0 | 0.1006267 | 0.7529271 | 0.1006267 | 0.2906276 | 0.1916243 | 0.5177481 | 2.86 | 1.89 | 456 | 58.8 | 0.56
2025-08-14 | 0.843183 | 3514.958 | 17.71379 | 16.09056 | 2025-08-13 | 1128.722 | 377.7652 | (-inf, 18.5] | normal | 8004.20269 | 468.0287 | 26.55965 | 4.012379 | 0.549327 | 6.324006 | 0.8932797 | 0.1984669 | 0.06934731 | 108.8648 | 52.33038 | 0.6065515 | 0.108042 | 0.1601525 | 0.02227025 | 0.1029838 | 0.7145935 | 0.125254 | 0.5764501 | 0.1851889 | 0.238361 | 3.4 | 1.67 | 462 | 59.35 | 0.69
2025-08-14 08:00 | 0.8409956 | 3473.993 | 17.63024 | 16.12846 | 2025-08-13 | 1128.722 | 373.0239 | (-inf, 18.5] | normal | 8004.20269 | 468.0287 | 26.55965 | 4.012379 | 0.549327 | 6.324006 | 0.8932797 | 0.1984669 | 0.06934731 | 108.8648 | 52.33038 | 0.6065515 | 0.108042 | 0.1601525 | 0.02227025 | 0.1029838 | 0.7145935 | 0.125254 | 0.5764501 | 0.1851889 | 0.238361 | 3.4 | 1.67 | 462 | 59.35 | 0.69
2025-08-14 16:00 | 0.6744547 | 3301.231 | 17.65033 | 16.23417 | 2025-08-13 | 1128.722 | 370.5992 | (-inf, 18.5] | normal | 8004.20269 | 468.0287 | 26.55965 | 4.012379 | 0.549327 | 6.324006 | 0.8932797 | 0.1984669 | 0.06934731 | 108.8648 | 52.33038 | 0.6065515 | 0.108042 | 0.1601525 | 0.02227025 | 0.1029838 | 0.7145935 | 0.125254 | 0.5764501 | 0.1851889 | 0.238361 | 3.4 | 1.67 | 462 | 59.35 | 0.69
2025-08-15 | 0.9117453 | 3137.98 | 17.61391 | 16.13432 | 2025-08-14 | 1037.53 | 382.3867 | (-inf, 18.5] | normal | 6940.20609 | 471.1399 | 24.31178 | 3.779444 | 0.5869836 | 6.411997 | 0.6706776 | 0.2004129 | 0.04999488 | 115.4107 | 40.86092 | 0.5706615 | 0.2273578 | 0.1212101 | 0.00755426 | 0.07321632 | 0.7980193 | 0.08077058 | 0.6283163 | 0.2424621 | 0.1292216 | 3.42 | 1.75 | 468 | 52.45 | 0.59
2025-08-15 08:00 | 0.7258639 | 3502.064 | 17.53523 | 16.26115 | 2025-08-14 | 1037.53 | 378.1517 | (-inf, 18.5] | normal | 6940.20609 | 471.1399 | 24.31178 | 3.779444 | 0.5869836 | 6.411997 | 0.6706776 | 0.2004129 | 0.04999488 | 115.4107 | 40.86092 | 0.5706615 | 0.2273578 | 0.1212101 | 0.00755426 | 0.07321632 | 0.7980193 | 0.08077058 | 0.6283163 | 0.2424621 | 0.1292216 | 3.42 | 1.75 | 468 | 52.45 | 0.59
2025-08-15 16:00 | 0.8124553 | 3529.267 | 17.50972 | 16.5483 | 2025-08-14 | 1037.53 | 382.2492 | (-inf, 18.5] | normal | 6940.20609 | 471.1399 | 24.31178 | 3.779444 | 0.5869836 | 6.411997 | 0.6706776 | 0.2004129 | 0.04999488 | 115.4107 | 40.86092 | 0.5706615 | 0.2273578 | 0.1212101 | 0.00755426 | 0.07321632 | 0.7980193 | 0.08077058 | 0.6283163 | 0.2424621 | 0.1292216 | 3.42 | 1.75 | 468 | 52.45 | 0.59
2025-08-16 | 0.8226393 | 3550 | 17.56344 | 16.73845 | 2025-08-15 | 1162.034 | 375.8059 | (-inf, 18.5] | normal | 10935.00398 | 484.0436 | 29.05652 | 3.917916 | 0.4374446 | 6.706672 | 0.5877317 | 0.2430456 | 0.05750766 | 104.363 | 41.68402 | 0.6058136 | 0.224705 | 0.101097 | 0 | 0.06838435 | 0.8305186 | 0.06838435 | 0.354802 | 0.2237502 | 0.4214479 | 3.65 | 1.87 | 475 | 59.3 | 0.36
2025-08-16 08:00 | 0.8224258 | 3550 | 17.63467 | 17.25737 | 2025-08-15 | 1162.034 | 389.5701 | (-inf, 18.5] | normal | 10935.00398 | 484.0436 | 29.05652 | 3.917916 | 0.4374446 | 6.706672 | 0.5877317 | 0.2430456 | 0.05750766 | 104.363 | 41.68402 | 0.6058136 | 0.224705 | 0.101097 | 0 | 0.06838435 | 0.8305186 | 0.06838435 | 0.354802 | 0.2237502 | 0.4214479 | 3.65 | 1.87 | 475 | 59.3 | 0.36
2025-08-16 16:00 | 0.892502 | 3568.531 | 17.54975 | 17.30722 | 2025-08-15 | 1162.034 | 393.4056 | (-inf, 18.5] | normal | 10935.00398 | 484.0436 | 29.05652 | 3.917916 | 0.4374446 | 6.706672 | 0.5877317 | 0.2430456 | 0.05750766 | 104.363 | 41.68402 | 0.6058136 | 0.224705 | 0.101097 | 0 | 0.06838435 | 0.8305186 | 0.06838435 | 0.354802 | 0.2237502 | 0.4214479 | 3.65 | 1.87 | 475 | 59.3 | 0.36
2025-08-17 | 1.024354 | 3611.502 | 17.51132 | 16.71408 | 2025-08-15 | 1175.466 | 393.1755 | (-inf, 18.5] | normal | 10935.00398 | 484.0436 | 29.05652 | 3.917916 | 0.4374446 | 6.706672 | 0.5877317 | 0.2430456 | 0.05750766 | 104.363 | 41.68402 | 0.6058136 | 0.224705 | 0.101097 | 0 | 0.06838435 | 0.8305186 | 0.06838435 | 0.354802 | 0.2237502 | 0.4214479 | 3.89 | 2.05 | 472 | 60.08 | 0.45
2025-08-17 08:00 | 1.091316 | 3647.567 | 17.41137 | 16.71411 | 2025-08-16 | 1175.466 | 390.8814 | (-inf, 18.5] | normal | 12930.25083 | 485.0124 | 31.99196 | 4.068302 | 0.4006853 | 6.728311 | 0.4860885 | 0.2635484 | 0.07860813 | 106.6617 | 43.72352 | 0.6022676 | 0.2510237 | 0.1008426 | 0 | 0.04586601 | 0.8532914 | 0.04586601 | 0.2219375 | 0.2381484 | 0.5399141 | 3.89 | 2.05 | 472 | 60.08 | 0.45
2025-08-17 16:00 | 1.077737 | 3011.17 | 17.41724 | 15.19032 | 2025-08-16 | 1175.466 | 377.4441 | (-inf, 18.5] | normal | 12930.25083 | 485.0124 | 31.99196 | 4.068302 | 0.4006853 | 6.728311 | 0.4860885 | 0.2635484 | 0.07860813 | 106.6617 | 43.72352 | 0.6022676 | 0.2510237 | 0.1008426 | 0 | 0.04586601 | 0.8532914 | 0.04586601 | 0.2219375 | 0.2381484 | 0.5399141 | 3.89 | 2.05 | 472 | 60.08 | 0.45
2025-08-18 16:00 | 1.938462 | 3552.15 | 17.7 | 16.24543 | 2025-08-16 | 534.2037 | 352.4172 | (-inf, 18.5] | baixo | 12930.25083 | 485.0124 | 31.99196 | 4.068302 | 0.4006853 | 6.728311 | 0.4860885 | 0.2635484 | 0.07860813 | 106.6617 | 43.72352 | 0.6022676 | 0.2510237 | 0.1008426 | 0 | 0.04586601 | 0.8532914 | 0.04586601 | 0.2219375 | 0.2381484 | 0.5399141 | 3.59 | 2.1 | 455 |  | 0.42
2025-08-19 | 1.917401 | 3650 | 17.62625 | 17.34507 | 2025-08-17 | 1165.001 | 384.6693 | (-inf, 18.5] | normal | 11776.32016 | 476.6222 | 30.38756 | 3.831322 | 0.456497 | 6.764674 | 0.4673269 | 0.2702608 | 0.05104569 | 121.558 | 40.87212 | 0.7545389 | 0.07834196 | 0.123656 | 0 | 0.04346309 | 0.8328809 | 0.04346309 | 0.09739379 | 0.1646405 | 0.7379657 | 3.73 | 2.22 | 462 | 61.9 | 0.69
2025-08-19 08:00 | 1.850863 | 3633.055 | 17.46861 | 17.15523 | 2025-08-17 | 1165.001 | 389.5157 | (-inf, 18.5] | normal | 11776.32016 | 476.6222 | 30.38756 | 3.831322 | 0.456497 | 6.764674 | 0.4673269 | 0.2702608 | 0.05104569 | 121.558 | 40.87212 | 0.7545389 | 0.07834196 | 0.123656 | 0 | 0.04346309 | 0.8328809 | 0.04346309 | 0.09739379 | 0.1646405 | 0.7379657 | 3.73 | 2.22 | 462 | 61.9 | 0.69
2025-08-19 16:00 | 1.837502 | 3450.003 | 17.45 | 17.44272 | 2025-08-17 | 1165.001 | 382.1975 | (-inf, 18.5] | normal | 11776.32016 | 476.6222 | 30.38756 | 3.831322 | 0.456497 | 6.764674 | 0.4673269 | 0.2702608 | 0.05104569 | 121.558 | 40.87212 | 0.7545389 | 0.07834196 | 0.123656 | 0 | 0.04346309 | 0.8328809 | 0.04346309 | 0.09739379 | 0.1646405 | 0.7379657 | 3.73 | 2.22 | 462 | 61.9 | 0.69
2025-08-20 | 1.88292 | 3450 | 17.42217 | 15.42151 | 2025-08-18 | 1140.54 | 380.921 | (-inf, 18.5] | normal | 11451.86287 | 475.866 | 32.0947 | 3.986565 | 0.5040109 | 6.893914 | 0.5862802 | 0.2657567 | 0.05751696 | 133.3201 | 69.62882 | 0.8436217 | 0.01253844 | 0.07351067 | 0 | 0.07032922 | 0.8561601 | 0.07032922 | 0.1841884 | 0.09468885 | 0.7211228 | 3.85 | 2.15 | 457 | 61.16 | 1.05
2025-08-20 08:00 | 2.045623 | 3614.089 | 17.44075 | 17.58645 | 2025-08-18 | 1140.54 | 382.1994 | (-inf, 18.5] | normal | 11451.86287 | 475.866 | 32.0947 | 3.986565 | 0.5040109 | 6.893914 | 0.5862802 | 0.2657567 | 0.05751696 | 133.3201 | 69.62882 | 0.8436217 | 0.01253844 | 0.07351067 | 0 | 0.07032922 | 0.8561601 | 0.07032922 | 0.1841884 | 0.09468885 | 0.7211228 | 3.85 | 2.15 | 457 | 61.16 | 1.05
2025-08-20 16:00 | 1.89088 | 3646.347 | 17.51446 | 17.26563 | 2025-08-18 | 1140.54 | 367.756 | (-inf, 18.5] | normal | 11451.86287 | 475.866 | 32.0947 | 3.986565 | 0.5040109 | 6.893914 | 0.5862802 | 0.2657567 | 0.05751696 | 133.3201 | 69.62882 | 0.8436217 | 0.01253844 | 0.07351067 | 0 | 0.07032922 | 0.8561601 | 0.07032922 | 0.1841884 | 0.09468885 | 0.7211228 | 3.85 | 2.15 | 457 | 61.16 | 1.05
2025-08-21 | 1.878943 | 3650 | 17.51484 | 16.16562 | 2025-08-19 | 860.4882 | 363.8078 | (-inf, 18.5] | baixo | 8682.69572 | 468.5511 | 29.72341 | 4.249789 | 0.5104248 | 6.779237 | 0.4298706 | 0.2905751 | 0.04913231 | 140.0031 | 101.3682 | 0.8754605 | 0.0450334 | 0.04065751 | 0 | 0.03884861 | 0.9204939 | 0.03884861 | 0.04847092 | 0.0509822 | 0.9005469
2025-08-21 08:00 | 1.945482 | 3650 | 17.6 | 16.21905 | 2025-08-19 | 860.4882 | 229.1978 | (-inf, 18.5] | baixo | 8682.69572 | 468.5511 | 29.72341 | 4.249789 | 0.5104248 | 6.779237 | 0.4298706 | 0.2905751 | 0.04913231 | 140.0031 | 101.3682 | 0.8754605 | 0.0450334 | 0.04065751 | 0 | 0.03884861 | 0.9204939 | 0.03884861 | 0.04847092 | 0.0509822 | 0.9005469
2025-08-22 | 2.477029 | 3530.244 | 17.80819 | 15.8774 | 2025-08-19 | 1048.427 | 361.7634 | (-inf, 18.5] | normal | 8682.69572 | 468.5511 | 29.72341 | 4.249789 | 0.5104248 | 6.779237 | 0.4298706 | 0.2905751 | 0.04913231 | 140.0031 | 101.3682 | 0.8754605 | 0.0450334 | 0.04065751 | 0 | 0.03884861 | 0.9204939 | 0.03884861 | 0.04847092 | 0.0509822 | 0.9005469 | 4.25 | 2.33 | 446 | 59.17 | 0.31
2025-08-22 08:00 | 2.41247 | 3649.796 | 17.75745 | 16.19331 | 2025-08-19 | 1048.427 | 318.7711 | (-inf, 18.5] | normal | 8682.69572 | 468.5511 | 29.72341 | 4.249789 | 0.5104248 | 6.779237 | 0.4298706 | 0.2905751 | 0.04913231 | 140.0031 | 101.3682 | 0.8754605 | 0.0450334 | 0.04065751 | 0 | 0.03884861 | 0.9204939 | 0.03884861 | 0.04847092 | 0.0509822 | 0.9005469 | 4.25 | 2.33 | 446 | 59.17 | 0.31
2025-08-22 16:00 | 2.297402 | 3650 | 17.6877 | 15.83239 | 2025-08-20 | 1048.427 | 347.1477 | (-inf, 18.5] | normal | 10261.2857 | 462.8311 | 27.74485 | 4.31895 | 0.4707436 | 6.805146 | 0.4861516 | 0.2860852 | 0.063231 | 133.8086 | 95.50361 | 0.8403856 | 0.07823983 | 0.03440278 | 0 | 0.04697176 | 0.9186255 | 0.04697176 | 0.07888468 | 0.09620558 | 0.8249097 | 4.25 | 2.33 | 446 | 59.17 | 0.31
2025-08-23 | 2.305643 | 3650 | 17.65 | 16.46357 | 2025-08-20 | 1169.202 | 386.5948 | (-inf, 18.5] | normal | 10261.2857 | 462.8311 | 27.74485 | 4.31895 | 0.4707436 | 6.805146 | 0.4861516 | 0.2860852 | 0.063231 | 133.8086 | 95.50361 | 0.8403856 | 0.07823983 | 0.03440278 | 0 | 0.04697176 | 0.9186255 | 0.04697176 | 0.07888468 | 0.09620558 | 0.8249097 | 3.94 | 2.04 | 470 | 60.8 | 0.36
2025-08-23 08:00 | 2.294655 | 3650 | 17.64688 | 16.88144 | 2025-08-21 | 1169.202 | 391.2489 | (-inf, 18.5] | normal | 9045.86095 | 477.9822 | 35.08324 | 4.235959 | 0.4820305 | 6.889536 | 0.5495708 | 0.2732218 | 0.06297165 | 110.5021 | 60.04125 | 0.7810374 | 0.1625455 | 0.03818334 | 0 | 0.01823372 | 0.9435829 | 0.01823372 | 0.1804429 | 0.1394311 | 0.680126 | 3.94 | 2.04 | 470 | 60.8 | 0.36
2025-08-23 16:00 | 2.344101 | 3650 | 17.65 | 17.23335 | 2025-08-21 | 1169.202 | 386.227 | (-inf, 18.5] | normal | 9045.86095 | 477.9822 | 35.08324 | 4.235959 | 0.4820305 | 6.889536 | 0.5495708 | 0.2732218 | 0.06297165 | 110.5021 | 60.04125 | 0.7810374 | 0.1625455 | 0.03818334 | 0 | 0.01823372 | 0.9435829 | 0.01823372 | 0.1804429 | 0.1394311 | 0.680126 | 3.94 | 2.04 | 470 | 60.8 | 0.36
2025-08-24 | 2.374318 | 3650 | 17.65 | 16.99763 | 2025-08-21 | 1172.426 | 385.536 | (-inf, 18.5] | normal | 9045.86095 | 477.9822 | 35.08324 | 4.235959 | 0.4820305 | 6.889536 | 0.5495708 | 0.2732218 | 0.06297165 | 110.5021 | 60.04125 | 0.7810374 | 0.1625455 | 0.03818334 | 0 | 0.01823372 | 0.9435829 | 0.01823372 | 0.1804429 | 0.1394311 | 0.680126 | 3.91 | 2.17 | 468 | 61.4 | 0.57
2025-08-24 08:00 | 2.334028 | 3572.269 | 17.65477 | 16.80693 | 2025-08-21 | 1172.426 | 389.7433 | (-inf, 18.5] | normal | 9045.86095 | 477.9822 | 35.08324 | 4.235959 | 0.4820305 | 6.889536 | 0.5495708 | 0.2732218 | 0.06297165 | 110.5021 | 60.04125 | 0.7810374 | 0.1625455 | 0.03818334 | 0 | 0.01823372 | 0.9435829 | 0.01823372 | 0.1804429 | 0.1394311 | 0.680126 | 3.91 | 2.17 | 468 | 61.4 | 0.57
2025-08-24 16:00 | 2.430784 | 3650 | 17.67811 | 14.7733 | 2025-08-22 | 1172.426 | 390.9356 | (-inf, 18.5] | normal | 9439.54841 | 476.5281 | 33.4672 | 4.297601 | 0.5554203 | 6.871091 | 0.5211715 | 0.2695873 | 0.06135203 | 126.1632 | 93.90891 | 0.750628 | 0.1461198 | 0.04233207 | 0 | 0.06092016 | 0.8967478 | 0.06092016 | 0.1199515 | 0.1915315 | 0.688517 | 3.91 | 2.17 | 468 | 61.4 | 0.57
2025-08-25 | 2.481451 | 3650 | 17.79733 | 15.93632 | 2025-08-22 | 1030.81 | 375.3262 | (-inf, 18.5] | normal | 9439.54841 | 476.5281 | 33.4672 | 4.297601 | 0.5554203 | 6.871091 | 0.5211715 | 0.2695873 | 0.06135203 | 126.1632 | 93.90891 | 0.750628 | 0.1461198 | 0.04233207 | 0 | 0.06092016 | 0.8967478 | 0.06092016 | 0.1199515 | 0.1915315 | 0.688517 | 2.61 | 1.3 | 460 | 63.86333 | 0.59
2025-08-25 08:00 | 2.395378 | 3650 | 17.77411 | 16.06357 | 2025-08-22 | 1030.81 | 291.3842 | (-inf, 18.5] | normal | 9439.54841 | 476.5281 | 33.4672 | 4.297601 | 0.5554203 | 6.871091 | 0.5211715 | 0.2695873 | 0.06135203 | 126.1632 | 93.90891 | 0.750628 | 0.1461198 | 0.04233207 | 0 | 0.06092016 | 0.8967478 | 0.06092016 | 0.1199515 | 0.1915315 | 0.688517 | 2.61 | 1.3 | 460 | 63.86333 | 0.59
2025-08-25 16:00 | 2.413691 | 3650 | 17.36218 | 16.673 | 2025-08-23 | 1030.81 | 351.8227 | (-inf, 18.5] | normal | 10023.04781 | 470.7712 | 23.85542 | 3.859287 | 0.7200747 | 6.443545 | 0.6771831 | 0.242082 | 0.06246799 | 122.233 | 86.17684 | 0.6335908 | 0.2437611 | 0.0655025 | 0 | 0.05714554 | 0.877352 | 0.05714554 | 0.3389669 | 0.2203746 | 0.4406585 | 2.61 | 1.3 | 460 | 63.86333 | 0.59
2025-08-26 | 2.393547 | 3650 | 17.45503 | 16.70826 | 2025-08-23 | 1180.786 | 388.8219 | (-inf, 18.5] | normal | 10023.04781 | 470.7712 | 23.85542 | 3.859287 | 0.7200747 | 6.443545 | 0.6771831 | 0.242082 | 0.06246799 | 122.233 | 86.17684 | 0.6335908 | 0.2437611 | 0.0655025 | 0 | 0.05714554 | 0.877352 | 0.05714554 | 0.3389669 | 0.2203746 | 0.4406585 | 4.11 | 2.26 | 458 | 62.19333 | 0.78
2025-08-26 08:00 | 2.38378 | 3618.561 | 17.4868 | 16.94299 | 2025-08-23 | 1180.786 | 398.0951 | (-inf, 18.5] | normal | 10023.04781 | 470.7712 | 23.85542 | 3.859287 | 0.7200747 | 6.443545 | 0.6771831 | 0.242082 | 0.06246799 | 122.233 | 86.17684 | 0.6335908 | 0.2437611 | 0.0655025 | 0 | 0.05714554 | 0.877352 | 0.05714554 | 0.3389669 | 0.2203746 | 0.4406585 | 4.11 | 2.26 | 458 | 62.19333 | 0.78
2025-08-26 16:00 | 2.255968 | 3600 | 17.50742 | 17.34926 | 2025-08-24 | 1180.786 | 394.393 | (-inf, 18.5] | normal | 9542.66 | 476.4161 | 26.00198 | 4.044028 | 0.5812918 | 6.539691 | 1.029634 | 0.2669766 | 0.06744402 | 89.48215 | 42.5328 | 0.8531351 | 0.01476108 | 0.05576862 | 0 | 0.07633522 | 0.8678962 | 0.07633522 | 0.1153033 | 0.301741 | 0.5829557 | 4.11 | 2.26 | 458 | 62.19333 | 0.78
2025-08-27 | 2.221309 | 3580.017 | 17.56863 | 17.38271 | 2025-08-24 | 1132.865 | 384.3991 | (-inf, 18.5] | normal | 9542.66 | 476.4161 | 26.00198 | 4.044028 | 0.5812918 | 6.539691 | 1.029634 | 0.2669766 | 0.06744402 | 89.48215 | 42.5328 | 0.8531351 | 0.01476108 | 0.05576862 | 0 | 0.07633522 | 0.8678962 | 0.07633522 | 0.1153033 | 0.301741 | 0.5829557 | 3.71 | 1.76 | 465 | 61.45 | 0.39
2025-08-27 08:00 | 2.330158 | 3450 | 17.41504 | 15.27517 | 2025-08-25 | 1132.865 | 386.3564 | (-inf, 18.5] | normal | 9200.44172 | 471.2854 | 27.08932 | 4.195515 | 0.4781446 | 6.714256 | 1.309854 | 0.2813826 | 0.08806099 | 91.19396 | 43.12928 | 0.8844925 | 0.0001476103 | 0.05700288 | 0 | 0.05835702 | 0.8846401 | 0.05835702 | 0.09710286 | 0.2778124 | 0.6250847 | 3.71 | 1.76 | 465 | 61.45 | 0.39
2025-08-27 16:00 | 2.295929 | 3440.562 | 17.50372 | 17.25832 | 2025-08-25 | 1132.865 | 383.2936 | (-inf, 18.5] | normal | 9200.44172 | 471.2854 | 27.08932 | 4.195515 | 0.4781446 | 6.714256 | 1.309854 | 0.2813826 | 0.08806099 | 91.19396 | 43.12928 | 0.8844925 | 0.0001476103 | 0.05700288 | 0 | 0.05835702 | 0.8846401 | 0.05835702 | 0.09710286 | 0.2778124 | 0.6250847 | 3.71 | 1.76 | 465 | 61.45 | 0.39
2025-08-28 08:00 | 2.367374 | 3599.987 | 17.75843 | 16.39004 | 2025-08-25 | 1154.104 | 384.2388 | (-inf, 18.5] | normal | 9200.44172 | 471.2854 | 27.08932 | 4.195515 | 0.4781446 | 6.714256 | 1.309854 | 0.2813826 | 0.08806099 | 91.19396 | 43.12928 | 0.8844925 | 0.0001476103 | 0.05700288 | 0 | 0.05835702 | 0.8846401 | 0.05835702 | 0.09710286 | 0.2778124 | 0.6250847 | 3.51 | 1.75 | 443 | 60.92667 | 0.88
2025-08-28 16:00 | 2.305172 | 3573.825 | 17.85652 | 16.50715 | 2025-08-26 | 1154.104 | 383.5332 | (-inf, 18.5] | normal | 7643.75828 | 475.0142 | 21.92093 | 4.17385 | 0.6356591 | 6.621974 | 0.7004707 | 0.2739121 | 0.06454833 | 74.16733 | 26.81427 | 0.9158375 | 0 | 0.01378812 | 0 | 0.0703744 | 0.9158375 | 0.0703744 | 0.180585 | 0.09718202 | 0.722233 | 3.51 | 1.75 | 443 | 60.92667 | 0.88
2025-08-29 | 2.137689 | 3649.979 | 18.09587 | 16.25223 | 2025-08-26 | 879.7607 | 381.1461 | (-inf, 18.5] | baixo | 7643.75828 | 475.0142 | 21.92093 | 4.17385 | 0.6356591 | 6.621974 | 0.7004707 | 0.2739121 | 0.06454833 | 74.16733 | 26.81427 | 0.9158375 | 0 | 0.01378812 | 0 | 0.0703744 | 0.9158375 | 0.0703744 | 0.180585 | 0.09718202 | 0.722233 | 3.1 | 1.6 | 459 | 60.85 | 0.78
2025-08-29 08:00 | 2.000422 | 3650 | 18.21972 | 16.30243 | 2025-08-27 | 879.7607 | 378.5333 | (-inf, 18.5] | baixo | 9731.58398 | 477.1683 | 20.17624 | 4.200422 | 0.8328846 | 6.580731 | 0.556894 | 0.2741753 | 0.05198642 | 76.65533 | 45.59393 | 0.9072464 | 0.002147834 | 0.04296955 | 0 | 0.04763617 | 0.9093943 | 0.04763617 | 0.1070342 | 0.1647026 | 0.7282631 | 3.1 | 1.6 | 459 | 60.85 | 0.78
2025-08-30 08:00 | 2.322102 | 3056.503 | 18.66045 | 15.86643 | 2025-08-28 | 871.2463 | 309.1824 | (18.5, 19.0] | baixo | 9322.714 | 480.4217 | 23.92964 | 4.355431 | 0.8529307 | 6.598793 | 0.5699117 | 0.2614574 | 0.05712955 | 67.72206 | 48.77332 | 0.9015888 | 0.002242033 | 0.04485409 | 0 | 0.05131504 | 0.9038309 | 0.05131504 | 0.2062728 | 0.1356694 | 0.6580577 |  |  | 461 | 59.96
2025-08-30 16:00 | 2.442399 | 3443.177 | 18.1682 | 15.18812 | 2025-08-28 | 871.2463 | 375.7141 | (-inf, 18.5] | baixo | 9322.714 | 480.4217 | 23.92964 | 4.355431 | 0.8529307 | 6.598793 | 0.5699117 | 0.2614574 | 0.05712955 | 67.72206 | 48.77332 | 0.9015888 | 0.002242033 | 0.04485409 | 0 | 0.05131504 | 0.9038309 | 0.05131504 | 0.2062728 | 0.1356694 | 0.6580577 |  |  | 461 | 59.96
2025-08-31 | 2.226825 | 3486.693 | 17.80336 | 15.39421 | 2025-08-28 | 1165.59 | 386.5162 | (-inf, 18.5] | normal | 9322.714 | 480.4217 | 23.92964 | 4.355431 | 0.8529307 | 6.598793 | 0.5699117 | 0.2614574 | 0.05712955 | 67.72206 | 48.77332 | 0.9015888 | 0.002242033 | 0.04485409 | 0 | 0.05131504 | 0.9038309 | 0.05131504 | 0.2062728 | 0.1356694 | 0.6580577 | 3.9 | 2.22 | 460 | 61 | 0.63
2025-08-31 08:00 | 2.053633 | 3588.943 | 17.5468 | 15.89558 | 2025-08-29 | 1165.59 | 388.4617 | (-inf, 18.5] | normal | 8433.99467 | 487.4919 | 26.19124 | 4.221232 | 0.8696627 | 6.523689 | 0.5339348 | 0.2452704 | 0.04854913 | 83.25443 | 64.54167 | 0.83725 | 0.02273225 | 0.1014492 | 0 | 0.03856851 | 0.8599822 | 0.03856851 | 0.2781962 | 0.2468592 | 0.4749446 | 3.9 | 2.22 | 460 | 61 | 0.63
2025-08-31 16:00 | 1.952387 | 3354.702 | 17.57193 | 16.07964 | 2025-08-29 | 1165.59 | 383.6439 | (-inf, 18.5] | normal | 8433.99467 | 487.4919 | 26.19124 | 4.221232 | 0.8696627 | 6.523689 | 0.5339348 | 0.2452704 | 0.04854913 | 83.25443 | 64.54167 | 0.83725 | 0.02273225 | 0.1014492 | 0 | 0.03856851 | 0.8599822 | 0.03856851 | 0.2781962 | 0.2468592 | 0.4749446 | 3.9 | 2.22 | 460 | 61 | 0.63
2025-09-01 | 2.103482 | 3305.96 | 17.46122 | 16.50742 | 2025-08-29 | 1173.295 | 384.0113 | (-inf, 18.5] | normal | 8433.99467 | 487.4919 | 26.19124 | 4.221232 | 0.8696627 | 6.523689 | 0.5339348 | 0.2452704 | 0.04854913 | 83.25443 | 64.54167 | 0.83725 | 0.02273225 | 0.1014492 | 0 | 0.03856851 | 0.8599822 | 0.03856851 | 0.2781962 | 0.2468592 | 0.4749446 | 3.83 | 1.82 | 465 | 62.935 | 1.03
2025-09-01 08:00 | 1.830931 | 3523.959 | 17.83006 | 17.05654 | 2025-08-30 | 1173.295 | 391.1369 | (-inf, 18.5] | normal | 8320.10927 | 488.859 | 26.97888 | 4.165565 | 0.746144 | 6.540424 | 0.7301444 | 0.2347288 | 0.05606087 | 77.79839 | 54.23654 | 0.8380891 | 0.01659741 | 0.06342136 | 0 | 0.08189215 | 0.8546865 | 0.08189215 | 0.3818799 | 0.1918326 | 0.4262875 | 3.83 | 1.82 | 465 | 62.935 | 1.03
2025-09-01 16:00 | 1.689603 | 3550 | 17.72007 | 16.59482 | 2025-08-30 | 1173.295 | 387.3444 | (-inf, 18.5] | normal | 8320.10927 | 488.859 | 26.97888 | 4.165565 | 0.746144 | 6.540424 | 0.7301444 | 0.2347288 | 0.05606087 | 77.79839 | 54.23654 | 0.8380891 | 0.01659741 | 0.06342136 | 0 | 0.08189215 | 0.8546865 | 0.08189215 | 0.3818799 | 0.1918326 | 0.4262875 | 3.83 | 1.82 | 465 | 62.935 | 1.03
2025-09-02 | 1.656966 | 3593.44 | 17.40645 | 17.07694 | 2025-08-31 | 952.0925 | 383.735 | (-inf, 18.5] | normal | 7099.94001 | 487.375 | 28.56337 | 4.108006 | 0.6602582 | 6.462578 | 0.9398659 | 0.2261093 | 0.0627675 | 81.97751 | 31.96347 | 0.8623676 | 0 | 0 | 0 | 0.1376324 | 0.8623676 | 0.1376324 | 0.4425306 | 0.2479104 | 0.309559 | 3.83 | 2.27 | 462 | 62.26 | 1.07
2025-09-02 08:00 | 1.692758 | 3603.601 | 17.75595 | 17.63824 | 2025-08-31 | 952.0925 | 307.6077 | (-inf, 18.5] | normal | 7099.94001 | 487.375 | 28.56337 | 4.108006 | 0.6602582 | 6.462578 | 0.9398659 | 0.2261093 | 0.0627675 | 81.97751 | 31.96347 | 0.8623676 | 0 | 0 | 0 | 0.1376324 | 0.8623676 | 0.1376324 | 0.4425306 | 0.2479104 | 0.309559 | 3.83 | 2.27 | 462 | 62.26 | 1.07
2025-09-02 16:00 | 1.788306 | 3463.151 | 18.18682 | 16.52949 | 2025-08-31 | 952.0925 | 224.1961 | (-inf, 18.5] | normal | 7099.94001 | 487.375 | 28.56337 | 4.108006 | 0.6602582 | 6.462578 | 0.9398659 | 0.2261093 | 0.0627675 | 81.97751 | 31.96347 | 0.8623676 | 0 | 0 | 0 | 0.1376324 | 0.8623676 | 0.1376324 | 0.4425306 | 0.2479104 | 0.309559 | 3.83 | 2.27 | 462 | 62.26 | 1.07
2025-09-03 | 1.785676 | 3564.664 | 18.22115 | 15.89012 | 2025-09-01 | 1152.545 | 383.5442 | (-inf, 18.5] | normal | 8285.38869 | 487.4175 | 28.66552 | 4.094595 | 0.5367452 | 6.676343 | 0.7457297 | 0.243184 | 0.07309044 | 73.30679 | 22.15354 | 0.8969798 | 0 | 0 | 0 | 0.1030202 | 0.8969798 | 0.1030202 | 0.3874162 | 0.1456368 | 0.4669469 | 3.48 | 2.01 | 458 | 58.95 | 0.83
2025-09-03 08:00 | 1.896446 | 3527.745 | 18.04556 | 15.58354 | 2025-09-01 | 1152.545 | 379.7482 | (-inf, 18.5] | normal | 8285.38869 | 487.4175 | 28.66552 | 4.094595 | 0.5367452 | 6.676343 | 0.7457297 | 0.243184 | 0.07309044 | 73.30679 | 22.15354 | 0.8969798 | 0 | 0 | 0 | 0.1030202 | 0.8969798 | 0.1030202 | 0.3874162 | 0.1456368 | 0.4669469 | 3.48 | 2.01 | 458 | 58.95 | 0.83
2025-09-03 16:00 | 1.643158 | 3550 | 17.8488 | 15.38815 | 2025-09-02 | 1152.545 | 381.5331 | (-inf, 18.5] | normal | 9541.18155 | 477.4962 | 30.57738 | 4.200463 | 0.5343122 | 6.473703 | 0.6432731 | 0.2658842 | 0.06960493 | 70.36905 | 21.64363 | 0.9591443 | 0 | 0 | 0 | 0.04085574 | 0.9591443 | 0.04085574 | 0.2173686 | 0.2466024 | 0.536029 | 3.48 | 2.01 | 458 | 58.95 | 0.83
2025-09-04 | 1.668472 | 3567.825 | 18.22351 | 15.68432 | 2025-09-02 | 1121.453 | 381.6342 | (-inf, 18.5] | normal | 9541.18155 | 477.4962 | 30.57738 | 4.200463 | 0.5343122 | 6.473703 | 0.6432731 | 0.2658842 | 0.06960493 | 70.36905 | 21.64363 | 0.9591443 | 0 | 0 | 0 | 0.04085574 | 0.9591443 | 0.04085574 | 0.2173686 | 0.2466024 | 0.536029 | 3.54 | 2.04 | 464 | 61.585 | 1.14
2025-09-04 08:00 | 1.666509 | 3634.13 | 18.1236 | 15.47871 | 2025-09-02 | 1121.453 | 377.3045 | (-inf, 18.5] | normal | 9541.18155 | 477.4962 | 30.57738 | 4.200463 | 0.5343122 | 6.473703 | 0.6432731 | 0.2658842 | 0.06960493 | 70.36905 | 21.64363 | 0.9591443 | 0 | 0 | 0 | 0.04085574 | 0.9591443 | 0.04085574 | 0.2173686 | 0.2466024 | 0.536029 | 3.54 | 2.04 | 464 | 61.585 | 1.14
2025-09-04 16:00 | 1.576164 | 3650 | 17.96294 | 15.55274 | 2025-09-03 | 1121.453 | 380.1296 | (-inf, 18.5] | normal | 8122.92077 | 490.3183 | 29.91153 | 3.951839 | 0.4855585 | 6.479982 | 0.7107413 | 0.2480389 | 0.0640533 | 72.52096 | 20.35068 | 0.9469931 | 0 | 0 | 0 | 0.05300692 | 0.9469931 | 0.05300692 | 0.2652311 | 0.3717738 | 0.362995 | 3.54 | 2.04 | 464 | 61.585 | 1.14
2025-09-05 | 1.611569 | 3630.608 | 18.0367 | 15.86792 | 2025-09-03 | 1173.508 | 394.3421 | (-inf, 18.5] | normal | 8122.92077 | 490.3183 | 29.91153 | 3.951839 | 0.4855585 | 6.479982 | 0.7107413 | 0.2480389 | 0.0640533 | 72.52096 | 20.35068 | 0.9469931 | 0 | 0 | 0 | 0.05300692 | 0.9469931 | 0.05300692 | 0.2652311 | 0.3717738 | 0.362995 | 3.68 | 1.76 | 483 | 61.60667 | 0.65
2025-09-05 08:00 | 1.671088 | 3589.955 | 18.33159 | 15.51521 | 2025-09-03 | 1173.508 | 389.1835 | (-inf, 18.5] | normal | 8122.92077 | 490.3183 | 29.91153 | 3.951839 | 0.4855585 | 6.479982 | 0.7107413 | 0.2480389 | 0.0640533 | 72.52096 | 20.35068 | 0.9469931 | 0 | 0 | 0 | 0.05300692 | 0.9469931 | 0.05300692 | 0.2652311 | 0.3717738 | 0.362995 | 3.68 | 1.76 | 483 | 61.60667 | 0.65
2025-09-05 16:00 | 1.686465 | 3550 | 18.19943 | 14.98118 | 2025-09-03 | 1173.508 | 383.2565 | (-inf, 18.5] | normal | 8122.92077 | 490.3183 | 29.91153 | 3.951839 | 0.4855585 | 6.479982 | 0.7107413 | 0.2480389 | 0.0640533 | 72.52096 | 20.35068 | 0.9469931 | 0 | 0 | 0 | 0.05300692 | 0.9469931 | 0.05300692 | 0.2652311 | 0.3717738 | 0.362995 | 3.68 | 1.76 | 483 | 61.60667 | 0.65
2025-09-06 | 1.757702 | 3550 | 17.80384 | 15.47869 | 2025-09-04 | 1164.683 | 383.3259 | (-inf, 18.5] | normal | 9588.092 | 478.7827 | 26.36712 | 3.981551 | 0.5174593 | 6.717377 | 1.174833 | 0.2722818 | 0.07436557 | 74.01728 | 27.85679 | 0.969416 | 0 | 0 | 0 | 0.03058404 | 0.969416 | 0.03058404 | 0.1048905 | 0.3252132 | 0.5698963 | 3.67 | 1.8 | 476 | 59.175 | 0.84
2025-09-06 08:00 | 1.805716 | 3462.481 | 18.02916 | 16.13261 | 2025-09-04 | 1164.683 | 385.6185 | (-inf, 18.5] | normal | 9588.092 | 478.7827 | 26.36712 | 3.981551 | 0.5174593 | 6.717377 | 1.174833 | 0.2722818 | 0.07436557 | 74.01728 | 27.85679 | 0.969416 | 0 | 0 | 0 | 0.03058404 | 0.969416 | 0.03058404 | 0.1048905 | 0.3252132 | 0.5698963 | 3.67 | 1.8 | 476 | 59.175 | 0.84
2025-09-06 16:00 | 1.679561 | 3488.227 | 17.73446 | 15.72171 | 2025-09-04 | 1164.683 | 386.2922 | (-inf, 18.5] | normal | 9588.092 | 478.7827 | 26.36712 | 3.981551 | 0.5174593 | 6.717377 | 1.174833 | 0.2722818 | 0.07436557 | 74.01728 | 27.85679 | 0.969416 | 0 | 0 | 0 | 0.03058404 | 0.969416 | 0.03058404 | 0.1048905 | 0.3252132 | 0.5698963 | 3.67 | 1.8 | 476 | 59.175 | 0.84
2025-09-07 | 1.773706 | 3550 | 17.85546 | 16.03454 | 2025-09-05 | 1160.048 | 386.0294 | (-inf, 18.5] | normal | 9910.94367 | 478.0679 | 26.11892 | 4.090238 | 0.5490002 | 6.665505 | 0.7521226 | 0.2531917 | 0.05423802 | 64.64403 | 28.21616 | 0.9511582 | 0 | 0 | 0 | 0.04884179 | 0.9511582 | 0.04884179 | 0.2774778 | 0.1035189 | 0.6190033 | 4 | 2.05 | 472 | 58.32 | 0.86
2025-09-07 08:00 | 1.868474 | 3515.157 | 17.82991 | 16.39084 | 2025-09-05 | 1160.048 | 383.4112 | (-inf, 18.5] | normal | 9910.94367 | 478.0679 | 26.11892 | 4.090238 | 0.5490002 | 6.665505 | 0.7521226 | 0.2531917 | 0.05423802 | 64.64403 | 28.21616 | 0.9511582 | 0 | 0 | 0 | 0.04884179 | 0.9511582 | 0.04884179 | 0.2774778 | 0.1035189 | 0.6190033 | 4 | 2.05 | 472 | 58.32 | 0.86
2025-09-07 16:00 | 1.929361 | 3550 | 17.79614 | 16.4515 | 2025-09-05 | 1160.048 | 383.0711 | (-inf, 18.5] | normal | 9910.94367 | 478.0679 | 26.11892 | 4.090238 | 0.5490002 | 6.665505 | 0.7521226 | 0.2531917 | 0.05423802 | 64.64403 | 28.21616 | 0.9511582 | 0 | 0 | 0 | 0.04884179 | 0.9511582 | 0.04884179 | 0.2774778 | 0.1035189 | 0.6190033 | 4 | 2.05 | 472 | 58.32 | 0.86
2025-09-08 | 2.036608 | 3550 | 17.99545 | 16.1345 | 2025-09-05 | 1088.354 | 382.1683 | (-inf, 18.5] | normal | 9910.94367 | 478.0679 | 26.11892 | 4.090238 | 0.5490002 | 6.665505 | 0.7521226 | 0.2531917 | 0.05423802 | 64.64403 | 28.21616 | 0.9511582 | 0 | 0 | 0 | 0.04884179 | 0.9511582 | 0.04884179 | 0.2774778 | 0.1035189 | 0.6190033 | 3.5 | 1.81 | 460 | 58.93 | 0.93
2025-09-08 08:00 | 2.067755 | 3550 | 17.87729 | 16.31228 | 2025-09-06 | 1088.354 | 370.4374 | (-inf, 18.5] | normal | 8574.363 | 474.5108 | 28.19507 | 4.203396 | 0.6137608 | 6.593664 | 0.7860567 | 0.2617139 | 0.04984875 | 60.96075 | 26.7419 | 0.9671175 | 0 | 0 | 0 | 0.03288253 | 0.9671175 | 0.03288253 | 0.2562445 | 0.06654255 | 0.6772129 | 3.5 | 1.81 | 460 | 58.93 | 0.93
2025-09-08 16:00 | 2.05991 | 3518.175 | 17.88507 | 16.5778 | 2025-09-06 | 1088.354 | 339.2475 | (-inf, 18.5] | normal | 8574.363 | 474.5108 | 28.19507 | 4.203396 | 0.6137608 | 6.593664 | 0.7860567 | 0.2617139 | 0.04984875 | 60.96075 | 26.7419 | 0.9671175 | 0 | 0 | 0 | 0.03288253 | 0.9671175 | 0.03288253 | 0.2562445 | 0.06654255 | 0.6772129 | 3.5 | 1.81 | 460 | 58.93 | 0.93
2025-09-09 | 2.149034 | 3550 | 17.74913 | 16.73256 | 2025-09-06 | 1159.068 | 384.3241 | (-inf, 18.5] | normal | 8574.363 | 474.5108 | 28.19507 | 4.203396 | 0.6137608 | 6.593664 | 0.7860567 | 0.2617139 | 0.04984875 | 60.96075 | 26.7419 | 0.9671175 | 0 | 0 | 0 | 0.03288253 | 0.9671175 | 0.03288253 | 0.2562445 | 0.06654255 | 0.6772129 | 3.95 | 1.93 | 472 | 61.89333 | 0.69
2025-09-09 08:00 | 2.233765 | 3550 | 17.72444 | 17.11271 | 2025-09-07 | 1159.068 | 384.5751 | (-inf, 18.5] | normal | 11410.44433 | 472.2653 | 29.99588 | 4.293372 | 0.6250871 | 6.648013 | 0.8442218 | 0.2630705 | 0.04844274 | 62.41951 | 28.32378 | 0.9467032 | 0 | 0 | 0 | 0.05329676 | 0.9467032 | 0.05329676 | 0.128094 | 0.1720389 | 0.6998671 | 3.95 | 1.93 | 472 | 61.89333 | 0.69
2025-09-09 16:00 | 2.092547 | 3550 | 17.60376 | 17.04583 | 2025-09-07 | 1159.068 | 382.2616 | (-inf, 18.5] | normal | 11410.44433 | 472.2653 | 29.99588 | 4.293372 | 0.6250871 | 6.648013 | 0.8442218 | 0.2630705 | 0.04844274 | 62.41951 | 28.32378 | 0.9467032 | 0 | 0 | 0 | 0.05329676 | 0.9467032 | 0.05329676 | 0.128094 | 0.1720389 | 0.6998671 | 3.95 | 1.93 | 472 | 61.89333 | 0.69
2025-09-10 | 1.954466 | 3550 | 17.3653 | 17.37614 | 2025-09-08 | 1168.994 | 384.9759 | (-inf, 18.5] | normal | 8746.22033 | 459.1022 | 19.79674 | 4.604756 | 0.8428983 | 6.472052 | 0.5911845 | 0.277997 | 0.03496091 | 54.30646 | 12.88891 | 0.9523302 | 0.03257293 | 0 | 0 | 0.01509689 | 0.9849031 | 0.01509689 | 0.02748633 | 0.1965329 | 0.7759808 | 3.79 | 1.91 | 457 | 60.80667 | 0.86
2025-09-10 08:00 | 1.975178 | 3563.724 | 17.61712 | 16.91298 | 2025-09-08 | 1168.994 | 388.2602 | (-inf, 18.5] | normal | 8746.22033 | 459.1022 | 19.79674 | 4.604756 | 0.8428983 | 6.472052 | 0.5911845 | 0.277997 | 0.03496091 | 54.30646 | 12.88891 | 0.9523302 | 0.03257293 | 0 | 0 | 0.01509689 | 0.9849031 | 0.01509689 | 0.02748633 | 0.1965329 | 0.7759808 | 3.79 | 1.91 | 457 | 60.80667 | 0.86
2025-09-10 16:00 | 1.945473 | 3575 | 17.80279 | 16.98532 | 2025-09-08 | 1168.994 | 388.0137 | (-inf, 18.5] | normal | 8746.22033 | 459.1022 | 19.79674 | 4.604756 | 0.8428983 | 6.472052 | 0.5911845 | 0.277997 | 0.03496091 | 54.30646 | 12.88891 | 0.9523302 | 0.03257293 | 0 | 0 | 0.01509689 | 0.9849031 | 0.01509689 | 0.02748633 | 0.1965329 | 0.7759808 | 3.79 | 1.91 | 457 | 60.80667 | 0.86
2025-09-11 | 1.916492 | 3575 | 18.02318 | 16.83589 | 2025-09-09 | 1109.265 | 387.8143 | (-inf, 18.5] | normal | 8930.11897 | 469.1728 | 27.33596 | 4.119712 | 0.65303 | 6.440559 | 0.8523289 | 0.2580241 | 0.05013784 | 64.9655 | 36.41531 | 0.8042206 | 0.1925952 | 0 | 0 | 0.003184146 | 0.9968159 | 0.003184146 | 0.1678006 | 0.1863274 | 0.645872 | 3.82 | 1.96 | 466 | 60.24667 | 0.96
2025-09-11 08:00 | 1.937994 | 3575 | 18.1642 | 15.8825 | 2025-09-09 | 1109.265 | 363.2007 | (-inf, 18.5] | normal | 8930.11897 | 469.1728 | 27.33596 | 4.119712 | 0.65303 | 6.440559 | 0.8523289 | 0.2580241 | 0.05013784 | 64.9655 | 36.41531 | 0.8042206 | 0.1925952 | 0 | 0 | 0.003184146 | 0.9968159 | 0.003184146 | 0.1678006 | 0.1863274 | 0.645872 | 3.82 | 1.96 | 466 | 60.24667 | 0.96
2025-09-11 16:00 | 1.932385 | 3575 | 18.138 | 15.88489 | 2025-09-09 | 1109.265 | 358.0398 | (-inf, 18.5] | normal | 8930.11897 | 469.1728 | 27.33596 | 4.119712 | 0.65303 | 6.440559 | 0.8523289 | 0.2580241 | 0.05013784 | 64.9655 | 36.41531 | 0.8042206 | 0.1925952 | 0 | 0 | 0.003184146 | 0.9968159 | 0.003184146 | 0.1678006 | 0.1863274 | 0.645872 | 3.82 | 1.96 | 466 | 60.24667 | 0.96
2025-09-12 | 2.007902 | 3548.382 | 17.84259 | 15.92214 | 2025-09-09 | 1066.859 | 380.1312 | (-inf, 18.5] | normal | 8930.11897 | 469.1728 | 27.33596 | 4.119712 | 0.65303 | 6.440559 | 0.8523289 | 0.2580241 | 0.05013784 | 64.9655 | 36.41531 | 0.8042206 | 0.1925952 | 0 | 0 | 0.003184146 | 0.9968159 | 0.003184146 | 0.1678006 | 0.1863274 | 0.645872 | 4.3 | 2.58 | 464 | 61.1 | 1.31
2025-09-12 08:00 | 2.176286 | 3525 | 17.74817 | 16.02583 | 2025-09-10 | 1066.859 | 376.6405 | (-inf, 18.5] | normal | 9697.43 | 471.5298 | 28.06825 | 4.017129 | 0.634598 | 6.30739 | 0.6664188 | 0.2552417 | 0.04536718 | 53.84894 | 27.88605 | 0.7083946 | 0.2884579 | 0 | 0 | 0.003147525 | 0.9968525 | 0.003147525 | 0.1320237 | 0.2653863 | 0.60259 | 4.3 | 2.58 | 464 | 61.1 | 1.31
2025-09-12 16:00 | 2.09917 | 3079.033 | 18.04249 | 15.51321 | 2025-09-10 | 1066.859 | 274.7087 | (-inf, 18.5] | normal | 9697.43 | 471.5298 | 28.06825 | 4.017129 | 0.634598 | 6.30739 | 0.6664188 | 0.2552417 | 0.04536718 | 53.84894 | 27.88605 | 0.7083946 | 0.2884579 | 0 | 0 | 0.003147525 | 0.9968525 | 0.003147525 | 0.1320237 | 0.2653863 | 0.60259 | 4.3 | 2.58 | 464 | 61.1 | 1.31
2025-09-13 | 2.231618 | 3532.503 | 17.89078 | 16.05104 | 2025-09-10 | 1144.772 | 375.5903 | (-inf, 18.5] | normal | 9697.43 | 471.5298 | 28.06825 | 4.017129 | 0.634598 | 6.30739 | 0.6664188 | 0.2552417 | 0.04536718 | 53.84894 | 27.88605 | 0.7083946 | 0.2884579 | 0 | 0 | 0.003147525 | 0.9968525 | 0.003147525 | 0.1320237 | 0.2653863 | 0.60259 | 5.17 | 3.41 | 466 | 59.735 | 1.2
2025-09-13 08:00 | 2.297157 | 3550 | 17.94895 | 16.25788 | 2025-09-11 | 1144.772 | 379.0084 | (-inf, 18.5] | normal | 10866.70998 | 490.3157 | 34.08601 | 4.151222 | 0.5294457 | 6.466049 | 0.609268 | 0.2437864 | 0.05200657 | 49.56602 | 24.02411 | 0.6430067 | 0.2827065 | 0.07218008 | 0 | 0.002106633 | 0.9257133 | 0.002106633 | 0.3296973 | 0.1996912 | 0.4706115 | 5.17 | 3.41 | 466 | 59.735 | 1.2
2025-09-13 16:00 | 2.364 | 3549.915 | 18.44108 | 16.41147 | 2025-09-11 | 1144.772 | 378.4804 | (-inf, 18.5] | normal | 10866.70998 | 490.3157 | 34.08601 | 4.151222 | 0.5294457 | 6.466049 | 0.609268 | 0.2437864 | 0.05200657 | 49.56602 | 24.02411 | 0.6430067 | 0.2827065 | 0.07218008 | 0 | 0.002106633 | 0.9257133 | 0.002106633 | 0.3296973 | 0.1996912 | 0.4706115 | 5.17 | 3.41 | 466 | 59.735 | 1.2
2025-09-14 | 2.322576 | 3546.125 | 18.29005 | 16.39932 | 2025-09-11 | 1152.384 | 383.5268 | (-inf, 18.5] | normal | 10866.70998 | 490.3157 | 34.08601 | 4.151222 | 0.5294457 | 6.466049 | 0.609268 | 0.2437864 | 0.05200657 | 49.56602 | 24.02411 | 0.6430067 | 0.2827065 | 0.07218008 | 0 | 0.002106633 | 0.9257133 | 0.002106633 | 0.3296973 | 0.1996912 | 0.4706115 |  |  | 474 | 59.63 | 1.34
2025-09-14 08:00 | 2.211683 | 3525 | 17.91588 | 16.38129 | 2025-09-12 | 1152.384 | 379.9101 | (-inf, 18.5] | normal | 11842.74998 | 487.9845 | 31.68291 | 4.294661 | 0.496274 | 6.592104 | 0.5376714 | 0.2446967 | 0.05398408 | 41.6958 | 12.72208 | 0.4359809 | 0.3590771 | 0.2045125 | 0 | 0.0004295573 | 0.795058 | 0.0004295573 | 0.2781232 | 0.270514 | 0.4513629 |  |  | 474 | 59.63 | 1.34
2025-09-14 16:00 | 2.245892 | 3525 | 18.00863 | 16.98845 | 2025-09-12 | 1152.384 | 381.3365 | (-inf, 18.5] | normal | 11842.74998 | 487.9845 | 31.68291 | 4.294661 | 0.496274 | 6.592104 | 0.5376714 | 0.2446967 | 0.05398408 | 41.6958 | 12.72208 | 0.4359809 | 0.3590771 | 0.2045125 | 0 | 0.0004295573 | 0.795058 | 0.0004295573 | 0.2781232 | 0.270514 | 0.4513629 |  |  | 474 | 59.63 | 1.34
2025-09-15 | 2.114341 | 3525 | 18.01653 | 16.46866 | 2025-09-12 | 1147.264 | 381.0309 | (-inf, 18.5] | normal | 11842.74998 | 487.9845 | 31.68291 | 4.294661 | 0.496274 | 6.592104 | 0.5376714 | 0.2446967 | 0.05398408 | 41.6958 | 12.72208 | 0.4359809 | 0.3590771 | 0.2045125 | 0 | 0.0004295573 | 0.795058 | 0.0004295573 | 0.2781232 | 0.270514 | 0.4513629 | 4.9 | 2.99 | 488 | 59.93333 | 1.12
2025-09-15 08:00 | 2.092441 | 3501.299 | 18.33569 | 16.65663 | 2025-09-13 | 1147.264 | 377.8596 | (-inf, 18.5] | normal | 10786.55 | 495.6903 | 28.30386 | 4.149605 | 0.4753868 | 6.547915 | 0.5471196 | 0.2331271 | 0.0559711 | 40.8865 | 6.201824 | 0.3779466 | 0.4094377 | 0.2126157 | 0 | 0 | 0.7873843 | 0 | 0.3813165 | 0.2398302 | 0.3788533 | 4.9 | 2.99 | 488 | 59.93333 | 1.12
2025-09-15 16:00 | 1.917149 | 3450 | 18.50898 | 16.5291 | 2025-09-13 | 1147.264 | 378.1057 | (18.5, 19.0] | normal | 10786.55 | 495.6903 | 28.30386 | 4.149605 | 0.4753868 | 6.547915 | 0.5471196 | 0.2331271 | 0.0559711 | 40.8865 | 6.201824 | 0.3779466 | 0.4094377 | 0.2126157 | 0 | 0 | 0.7873843 | 0 | 0.3813165 | 0.2398302 | 0.3788533 | 4.9 | 2.99 | 488 | 59.93333 | 1.12
2025-09-16 | 1.873556 | 3416.503 | 18.18413 | 16.21679 | 2025-09-14 | 1088.538 | 380.6789 | (-inf, 18.5] | normal | 8582.62 | 487.2808 | 29.13743 | 4.225172 | 0.7064461 | 6.514527 | 0.5298973 | 0.2390738 | 0.04931799 | 42.5871 | 10.52178 | 0.3666316 | 0.4380108 | 0.1953576 | 0 | 0 | 0.8046424 | 0 | 0.3574072 | 0.1730369 | 0.4695559 | 3.89 | 2.03 | 483 | 60.31667 | 1.55
2025-09-16 08:00 | 1.891639 | 3313.296 | 17.94989 | 17.06155 | 2025-09-14 | 1088.538 | 346.9016 | (-inf, 18.5] | normal | 8582.62 | 487.2808 | 29.13743 | 4.225172 | 0.7064461 | 6.514527 | 0.5298973 | 0.2390738 | 0.04931799 | 42.5871 | 10.52178 | 0.3666316 | 0.4380108 | 0.1953576 | 0 | 0 | 0.8046424 | 0 | 0.3574072 | 0.1730369 | 0.4695559 | 3.89 | 2.03 | 483 | 60.31667 | 1.55
2025-09-16 16:00 | 1.747941 | 3449.997 | 18.05516 | 17.20315 | 2025-09-14 | 1088.538 | 380.9144 | (-inf, 18.5] | normal | 8582.62 | 487.2808 | 29.13743 | 4.225172 | 0.7064461 | 6.514527 | 0.5298973 | 0.2390738 | 0.04931799 | 42.5871 | 10.52178 | 0.3666316 | 0.4380108 | 0.1953576 | 0 | 0 | 0.8046424 | 0 | 0.3574072 | 0.1730369 | 0.4695559 | 3.89 | 2.03 | 483 | 60.31667 | 1.55
2025-09-17 | 1.708869 | 3450 | 18.17875 | 17.40213 | 2025-09-15 | 1155.861 | 375.7012 | (-inf, 18.5] | normal | 7945.85 | 492.7823 | 31.68524 | 4.232456 | 0.6213853 | 6.516895 | 0.4963894 | 0.2338494 | 0.05054584 | 44.91818 | 12.00719 | 0.4462292 | 0.4082005 | 0.1455703 | 0 | 0 | 0.8544297 | 0 | 0.3880403 | 0.1839602 | 0.4279995 | 3.27 | 1.65 | 468 | 59.64 | 1.68
2025-09-17 08:00 | 1.692723 | 3450 | 18.17412 | 17.39632 | 2025-09-15 | 1155.861 | 381.2143 | (-inf, 18.5] | normal | 7945.85 | 492.7823 | 31.68524 | 4.232456 | 0.6213853 | 6.516895 | 0.4963894 | 0.2338494 | 0.05054584 | 44.91818 | 12.00719 | 0.4462292 | 0.4082005 | 0.1455703 | 0 | 0 | 0.8544297 | 0 | 0.3880403 | 0.1839602 | 0.4279995 | 3.27 | 1.65 | 468 | 59.64 | 1.68
2025-09-17 16:00 | 1.6459 | 3448.727 | 18.13085 | 17.9992 | 2025-09-16 | 1155.861 | 390.8018 | (-inf, 18.5] | normal | 8381.47 | 488.1294 | 34.0586 | 4.491011 | 0.4941494 | 6.649004 | 0.4493406 | 0.2443787 | 0.05883112 | 49.01989 | 13.6125 | 0.5768737 | 0.2643999 | 0.1587263 | 0 | 0 | 0.8412737 | 0 | 0.2911065 | 0.1876127 | 0.5212809 | 3.27 | 1.65 | 468 | 59.64 | 1.68
2025-09-18 | 1.637181 | 3295.487 | 18.44574 | 18.57726 | 2025-09-16 | 1184.503 | 392.7284 | (-inf, 18.5] | normal | 8381.47 | 488.1294 | 34.0586 | 4.491011 | 0.4941494 | 6.649004 | 0.4493406 | 0.2443787 | 0.05883112 | 49.01989 | 13.6125 | 0.5768737 | 0.2643999 | 0.1587263 | 0 | 0 | 0.8412737 | 0 | 0.2911065 | 0.1876127 | 0.5212809 | 3.01 | 1.86 | 468 | 62.2 | 1.08
2025-09-18 08:00 | 1.696598 | 3455.516 | 18.33713 | 15.72744 | 2025-09-16 | 1184.503 | 391.7518 | (-inf, 18.5] | normal | 8381.47 | 488.1294 | 34.0586 | 4.491011 | 0.4941494 | 6.649004 | 0.4493406 | 0.2443787 | 0.05883112 | 49.01989 | 13.6125 | 0.5768737 | 0.2643999 | 0.1587263 | 0 | 0 | 0.8412737 | 0 | 0.2911065 | 0.1876127 | 0.5212809 | 3.01 | 1.86 | 468 | 62.2 | 1.08
2025-09-18 16:00 | 1.635438 | 3500 | 18.26302 | 16.46604 | 2025-09-17 | 1184.503 | 392.0969 | (-inf, 18.5] | normal | 9593.67 | 478.9348 | 26.08711 | 4.351779 | 0.4614049 | 6.844057 | 0.3673392 | 0.251245 | 0.04514327 | 49.12713 | 14.67169 | 0.5620612 | 0.2067342 | 0.2312045 | 0 | 0 | 0.7687955 | 0 | 0.1624519 | 0.3496034 | 0.4879447 | 3.01 | 1.86 | 468 | 62.2 | 1.08
2025-09-19 | 1.708329 | 3500 | 18.52457 | 16.32056 | 2025-09-17 | 1155.777 | 387.8267 | (18.5, 19.0] | normal | 9593.67 | 478.9348 | 26.08711 | 4.351779 | 0.4614049 | 6.844057 | 0.3673392 | 0.251245 | 0.04514327 | 49.12713 | 14.67169 | 0.5620612 | 0.2067342 | 0.2312045 | 0 | 0 | 0.7687955 | 0 | 0.1624519 | 0.3496034 | 0.4879447 | 3.03 | 1.5 | 474 | 61.67667 | 1.05
2025-09-19 08:00 | 1.78313 | 3504.449 | 18.59609 | 15.10664 | 2025-09-17 | 1155.777 | 382.863 | (18.5, 19.0] | normal | 9593.67 | 478.9348 | 26.08711 | 4.351779 | 0.4614049 | 6.844057 | 0.3673392 | 0.251245 | 0.04514327 | 49.12713 | 14.67169 | 0.5620612 | 0.2067342 | 0.2312045 | 0 | 0 | 0.7687955 | 0 | 0.1624519 | 0.3496034 | 0.4879447 | 3.03 | 1.5 | 474 | 61.67667 | 1.05
2025-09-19 16:00 | 1.757353 | 3549.988 | 17.95877 | 15.41496 | 2025-09-17 | 1155.777 | 375.0548 | (-inf, 18.5] | normal | 9593.67 | 478.9348 | 26.08711 | 4.351779 | 0.4614049 | 6.844057 | 0.3673392 | 0.251245 | 0.04514327 | 49.12713 | 14.67169 | 0.5620612 | 0.2067342 | 0.2312045 | 0 | 0 | 0.7687955 | 0 | 0.1624519 | 0.3496034 | 0.4879447 | 3.03 | 1.5 | 474 | 61.67667 | 1.05
2025-09-20 | 1.821093 | 3557.075 | 17.93203 | 16.13394 | 2025-09-18 | 1144.637 | 376.7553 | (-inf, 18.5] | normal | 10199.28 | 472.7542 | 24.68071 | 4.324738 | 0.4765058 | 6.955606 | 0.2398548 | 0.2470894 | 0.03173245 | 47.47214 | 17.00342 | 0.5252037 | 0.276594 | 0.1982022 | 0 | 0 | 0.8017978 | 0 | 0.15887 | 0.3020684 | 0.5390616 | 3.54 | 2.69 | 458 | 61.76667 | 1.05
2025-09-20 08:00 | 1.777507 | 3575 | 18.34646 | 16.20834 | 2025-09-18 | 1144.637 | 378.9166 | (-inf, 18.5] | normal | 10199.28 | 472.7542 | 24.68071 | 4.324738 | 0.4765058 | 6.955606 | 0.2398548 | 0.2470894 | 0.03173245 | 47.47214 | 17.00342 | 0.5252037 | 0.276594 | 0.1982022 | 0 | 0 | 0.8017978 | 0 | 0.15887 | 0.3020684 | 0.5390616 | 3.54 | 2.69 | 458 | 61.76667 | 1.05
2025-09-20 16:00 | 1.665946 | 3575 | 18.6113 | 16.24817 | 2025-09-19 | 1144.637 | 380.041 | (18.5, 19.0] | normal | 11407.54 | 485.8439 | 24.34369 | 4.184813 | 0.483897 | 7.250621 | 1.120735 | 0.2724504 | 0.08545241 | 50.13242 | 24.85417 | 0.414695 | 0.3065139 | 0.278791 | 0 | 0 | 0.721209 | 0 | 0.1537457 | 0.1064428 | 0.7398116 | 3.54 | 2.69 | 458 | 61.76667 | 1.05
2025-09-21 | 1.529518 | 3559.86 | 18.35398 | 16.12105 | 2025-09-19 | 1148.53 | 380.2647 | (-inf, 18.5] | normal | 11407.54 | 485.8439 | 24.34369 | 4.184813 | 0.483897 | 7.250621 | 1.120735 | 0.2724504 | 0.08545241 | 50.13242 | 24.85417 | 0.414695 | 0.3065139 | 0.278791 | 0 | 0 | 0.721209 | 0 | 0.1537457 | 0.1064428 | 0.7398116 | 3.69 | 2.67 | 474 | 61.90333 | 0.83
2025-09-21 08:00 | 1.483737 | 3550 | 18.08599 | 16.09225 | 2025-09-19 | 1148.53 | 383.807 | (-inf, 18.5] | normal | 11407.54 | 485.8439 | 24.34369 | 4.184813 | 0.483897 | 7.250621 | 1.120735 | 0.2724504 | 0.08545241 | 50.13242 | 24.85417 | 0.414695 | 0.3065139 | 0.278791 | 0 | 0 | 0.721209 | 0 | 0.1537457 | 0.1064428 | 0.7398116 | 3.69 | 2.67 | 474 | 61.90333 | 0.83
2025-09-21 16:00 | 1.42725 | 3550 | 17.97056 | 15.89441 | 2025-09-20 | 1148.53 | 375.0396 | (-inf, 18.5] | normal | 6867.32999 | 488.8925 | 25.63845 | 4.1426 | 0.4918498 | 7.33564 | 1.326995 | 0.2795258 | 0.08134127 | 64.64592 | 38.94009 | 0.4047012 | 0.3054899 | 0.2868145 | 0 | 0.00299441 | 0.7101911 | 0.00299441 | 0.1093356 | 0.1028136 | 0.7878507 | 3.69 | 2.67 | 474 | 61.90333 | 0.83
2025-09-22 | 1.431016 | 3550 | 17.89665 | 16.61465 | 2025-09-20 | 1107.003 | 374.9875 | (-inf, 18.5] | normal | 6867.32999 | 488.8925 | 25.63845 | 4.1426 | 0.4918498 | 7.33564 | 1.326995 | 0.2795258 | 0.08134127 | 64.64592 | 38.94009 | 0.4047012 | 0.3054899 | 0.2868145 | 0 | 0.00299441 | 0.7101911 | 0.00299441 | 0.1093356 | 0.1028136 | 0.7878507 | 3.32 | 2.48 | 483 | 61.6 | 1.23
2025-09-22 08:00 | 1.54231 | 3550 | 17.91994 | 16.73041 | 2025-09-20 | 1107.003 | 371.6785 | (-inf, 18.5] | normal | 6867.32999 | 488.8925 | 25.63845 | 4.1426 | 0.4918498 | 7.33564 | 1.326995 | 0.2795258 | 0.08134127 | 64.64592 | 38.94009 | 0.4047012 | 0.3054899 | 0.2868145 | 0 | 0.00299441 | 0.7101911 | 0.00299441 | 0.1093356 | 0.1028136 | 0.7878507 | 3.32 | 2.48 | 483 | 61.6 | 1.23
2025-09-22 16:00 | 1.373587 | 3458.802 | 17.71905 | 16.21008 | 2025-09-21 | 1107.003 | 379.0905 | (-inf, 18.5] | normal | 9095.26 | 495.433 | 25.73091 | 4.024489 | 0.4279105 | 7.123107 | 1.35544 | 0.2849638 | 0.1044241 | 74.11216 | 35.62888 | 0.5513267 | 0.2808694 | 0.1678039 | 0 | 0 | 0.8321961 | 0 | 0.1835758 | 0.2349532 | 0.581471 | 3.32 | 2.48 | 483 | 61.6 | 1.23
2025-09-23 | 1.482182 | 3450 | 17.57191 | 16.18587 | 2025-09-21 | 1062.796 | 380.2375 | (-inf, 18.5] | normal | 9095.26 | 495.433 | 25.73091 | 4.024489 | 0.4279105 | 7.123107 | 1.35544 | 0.2849638 | 0.1044241 | 74.11216 | 35.62888 | 0.5513267 | 0.2808694 | 0.1678039 | 0 | 0 | 0.8321961 | 0 | 0.1835758 | 0.2349532 | 0.581471 | 3.94 | 1.84 | 490 | 61.735 | 1.33
2025-09-23 08:00 | 1.507779 | 3412.656 | 17.94342 | 16.23024 | 2025-09-21 | 1062.796 | 380.4284 | (-inf, 18.5] | normal | 9095.26 | 495.433 | 25.73091 | 4.024489 | 0.4279105 | 7.123107 | 1.35544 | 0.2849638 | 0.1044241 | 74.11216 | 35.62888 | 0.5513267 | 0.2808694 | 0.1678039 | 0 | 0 | 0.8321961 | 0 | 0.1835758 | 0.2349532 | 0.581471 | 3.94 | 1.84 | 490 | 61.735 | 1.33
2025-09-23 16:00 | 1.363989 | 3196.156 | 17.60923 | 16.0728 | 2025-09-22 | 1062.796 | 286.4196 | (-inf, 18.5] | normal | 10819.05 | 490.413 | 29.76333 | 3.992109 | 0.4509336 | 7.532533 | 1.719817 | 0.294172 | 0.1379574 | 66.56957 | 33.61705 | 0.4790587 | 0.3113998 | 0.2095415 | 0 | 0 | 0.7904585 | 0 | 0.3766301 | 0.09125847 | 0.5321114 | 3.94 | 1.84 | 490 | 61.735 | 1.33
2025-09-24 | 1.589288 | 3304.092 | 17.41606 | 16.17043 | 2025-09-22 | 1123.06 | 362.3233 | (-inf, 18.5] | normal | 10819.05 | 490.413 | 29.76333 | 3.992109 | 0.4509336 | 7.532533 | 1.719817 | 0.294172 | 0.1379574 | 66.56957 | 33.61705 | 0.4790587 | 0.3113998 | 0.2095415 | 0 | 0 | 0.7904585 | 0 | 0.3766301 | 0.09125847 | 0.5321114 |  |  |  | 64.8
2025-09-24 08:00 | 1.531588 | 3538.88 | 17.07622 | 17.58254 | 2025-09-22 | 1123.06 | 374.9276 | (-inf, 18.5] | normal | 10819.05 | 490.413 | 29.76333 | 3.992109 | 0.4509336 | 7.532533 | 1.719817 | 0.294172 | 0.1379574 | 66.56957 | 33.61705 | 0.4790587 | 0.3113998 | 0.2095415 | 0 | 0 | 0.7904585 | 0 | 0.3766301 | 0.09125847 | 0.5321114 |  |  |  | 64.8
2025-09-24 16:00 | 1.476127 | 3599.65 | 17.32131 | 18.06055 | 2025-09-23 | 1123.06 | 376.6204 | (-inf, 18.5] | normal | 10137.55 | 494.5457 | 27.88915 | 3.898402 | 0.3842431 | 6.97969 | 0.4013291 | 0.2389072 | 0.05666368 | 64.82431 | 35.62495 | 0.4448126 | 0.3873609 | 0.1410883 | 0 | 0.02673822 | 0.8321735 | 0.02673822 | 0.4225045 | 0.1262958 | 0.4511997 |  |  |  | 64.8
2025-09-25 | 1.448276 | 3596.99 | 17.77603 | 16.55698 | 2025-09-23 | 1140.938 | 376.8892 | (-inf, 18.5] | normal | 10137.55 | 494.5457 | 27.88915 | 3.898402 | 0.3842431 | 6.97969 | 0.4013291 | 0.2389072 | 0.05666368 | 64.82431 | 35.62495 | 0.4448126 | 0.3873609 | 0.1410883 | 0 | 0.02673822 | 0.8321735 | 0.02673822 | 0.4225045 | 0.1262958 | 0.4511997 | 4.1 | 1.97 | 478 | 62.595 | 0.92
2025-09-25 08:00 | 1.531154 | 3343.306 | 18.2188 | 17.27505 | 2025-09-23 | 1140.938 | 377.5056 | (-inf, 18.5] | normal | 10137.55 | 494.5457 | 27.88915 | 3.898402 | 0.3842431 | 6.97969 | 0.4013291 | 0.2389072 | 0.05666368 | 64.82431 | 35.62495 | 0.4448126 | 0.3873609 | 0.1410883 | 0 | 0.02673822 | 0.8321735 | 0.02673822 | 0.4225045 | 0.1262958 | 0.4511997 | 4.1 | 1.97 | 478 | 62.595 | 0.92
2025-09-25 16:00 | 1.610928 | 3500 | 18.50012 | 15.14185 | 2025-09-24 | 1140.938 | 378.6828 | (18.5, 19.0] | normal | 9723.16 | 495.9524 | 31.84439 | 3.996923 | 0.4718408 | 7.424179 | 1.276819 | 0.265451 | 0.1093124 | 51.7159 | 31.40454 | 0.4069068 | 0.396113 | 0.1827986 | 0 | 0.0141816 | 0.8030198 | 0.0141816 | 0.389902 | 0.06130003 | 0.5487979 | 4.1 | 1.97 | 478 | 62.595 | 0.92
2025-09-26 | 1.536446 | 3500 | 18.35424 | 15.12333 | 2025-09-24 | 1016.829 | 329.4395 | (-inf, 18.5] | normal | 9723.16 | 495.9524 | 31.84439 | 3.996923 | 0.4718408 | 7.424179 | 1.276819 | 0.265451 | 0.1093124 | 51.7159 | 31.40454 | 0.4069068 | 0.396113 | 0.1827986 | 0 | 0.0141816 | 0.8030198 | 0.0141816 | 0.389902 | 0.06130003 | 0.5487979 | 3.95 | 1.9 | 479 | 61.01667 | 1.16
2025-09-26 08:00 | 2.010256 | 3451.249 | 18.18204 | 14.87924 | 2025-09-24 | 1016.829 | 375.7605 | (-inf, 18.5] | normal | 9723.16 | 495.9524 | 31.84439 | 3.996923 | 0.4718408 | 7.424179 | 1.276819 | 0.265451 | 0.1093124 | 51.7159 | 31.40454 | 0.4069068 | 0.396113 | 0.1827986 | 0 | 0.0141816 | 0.8030198 | 0.0141816 | 0.389902 | 0.06130003 | 0.5487979 | 3.95 | 1.9 | 479 | 61.01667 | 1.16
2025-09-26 16:00 | 1.688881 | 3450.382 | 18.07339 | 16.64936 | 2025-09-24 | 1016.829 | 379.4998 | (-inf, 18.5] | normal | 9723.16 | 495.9524 | 31.84439 | 3.996923 | 0.4718408 | 7.424179 | 1.276819 | 0.265451 | 0.1093124 | 51.7159 | 31.40454 | 0.4069068 | 0.396113 | 0.1827986 | 0 | 0.0141816 | 0.8030198 | 0.0141816 | 0.389902 | 0.06130003 | 0.5487979 | 3.95 | 1.9 | 479 | 61.01667 | 1.16
2025-09-27 | 1.664306 | 3450 | 18.29934 | 16.12335 | 2025-09-25 | 1135.416 | 373.3947 | (-inf, 18.5] | normal | 11136.08 | 487.6537 | 32.49018 | 4.082438 | 0.5535794 | 7.394393 | 1.17446 | 0.2544217 | 0.09919921 | 54.67423 | 32.08827 | 0.3878744 | 0.3435464 | 0.2136766 | 0 | 0.05490262 | 0.7314208 | 0.05490262 | 0.2950724 | 0.1588018 | 0.5461257 | 3.18 | 1.61 | 463 | 59.95 | 1.26
2025-09-27 08:00 | 1.65591 | 3450 | 18.38582 | 15.82216 | 2025-09-25 | 1135.416 | 378.3174 | (-inf, 18.5] | normal | 11136.08 | 487.6537 | 32.49018 | 4.082438 | 0.5535794 | 7.394393 | 1.17446 | 0.2544217 | 0.09919921 | 54.67423 | 32.08827 | 0.3878744 | 0.3435464 | 0.2136766 | 0 | 0.05490262 | 0.7314208 | 0.05490262 | 0.2950724 | 0.1588018 | 0.5461257 | 3.18 | 1.61 | 463 | 59.95 | 1.26
2025-09-27 16:00 | 1.73115 | 3450 | 18.04976 | 15.82656 | 2025-09-25 | 1135.416 | 376.6359 | (-inf, 18.5] | normal | 11136.08 | 487.6537 | 32.49018 | 4.082438 | 0.5535794 | 7.394393 | 1.17446 | 0.2544217 | 0.09919921 | 54.67423 | 32.08827 | 0.3878744 | 0.3435464 | 0.2136766 | 0 | 0.05490262 | 0.7314208 | 0.05490262 | 0.2950724 | 0.1588018 | 0.5461257 | 3.18 | 1.61 | 463 | 59.95 | 1.26
2025-09-28 | 1.734056 | 3450 | 17.91725 | 16.17668 | 2025-09-26 | 1145.108 | 381.6137 | (-inf, 18.5] | normal | 9905.35 | 494.1025 | 32.385 | 4.112636 | 0.5327567 | 6.991215 | 0.3167693 | 0.2418342 | 0.03152472 | 51.8042 | 25.8097 | 0.3934197 | 0.3816715 | 0.2110617 | 0 | 0.01384706 | 0.7750912 | 0.01384706 | 0.2253358 | 0.3387119 | 0.4359523 | 3.43 | 1.77 | 472 | 61.60667 | 1.44
2025-09-28 08:00 | 1.668827 | 3450.213 | 17.91923 | 16.36222 | 2025-09-26 | 1145.108 | 377.5183 | (-inf, 18.5] | normal | 9905.35 | 494.1025 | 32.385 | 4.112636 | 0.5327567 | 6.991215 | 0.3167693 | 0.2418342 | 0.03152472 | 51.8042 | 25.8097 | 0.3934197 | 0.3816715 | 0.2110617 | 0 | 0.01384706 | 0.7750912 | 0.01384706 | 0.2253358 | 0.3387119 | 0.4359523 | 3.43 | 1.77 | 472 | 61.60667 | 1.44
2025-09-28 16:00 | 1.609637 | 3474.945 | 17.96725 | 16.27817 | 2025-09-27 | 1145.108 | 380.4028 | (-inf, 18.5] | normal | 11097.94 | 496.544 | 28.16576 | 4.075677 | 0.5999368 | 7.029588 | 0.4123621 | 0.2515188 | 0.04217538 | 55.79391 | 28.44467 | 0.3735396 | 0.3795569 | 0.2087243 | 0 | 0.03817916 | 0.7530965 | 0.03817916 | 0.1013179 | 0.4043696 | 0.4943125 | 3.43 | 1.77 | 472 | 61.60667 | 1.44
2025-09-29 | 1.600397 | 3475 | 17.77834 | 16.17111 | 2025-09-27 | 1156.346 | 381.7426 | (-inf, 18.5] | normal | 11097.94 | 496.544 | 28.16576 | 4.075677 | 0.5999368 | 7.029588 | 0.4123621 | 0.2515188 | 0.04217538 | 55.79391 | 28.44467 | 0.3735396 | 0.3795569 | 0.2087243 | 0 | 0.03817916 | 0.7530965 | 0.03817916 | 0.1013179 | 0.4043696 | 0.4943125 | 6.19 | 1.91 | 472 | 66.32 | 1.39
2025-09-29 08:00 | 1.608091 | 3490.795 | 17.89201 | 16.13064 | 2025-09-27 | 1156.346 | 383.0085 | (-inf, 18.5] | normal | 11097.94 | 496.544 | 28.16576 | 4.075677 | 0.5999368 | 7.029588 | 0.4123621 | 0.2515188 | 0.04217538 | 55.79391 | 28.44467 | 0.3735396 | 0.3795569 | 0.2087243 | 0 | 0.03817916 | 0.7530965 | 0.03817916 | 0.1013179 | 0.4043696 | 0.4943125 | 6.19 | 1.91 | 472 | 66.32 | 1.39
2025-09-29 16:00 | 1.445729 | 3500 | 18.19333 | 16.18865 | 2025-09-28 | 1156.346 | 383.7066 | (-inf, 18.5] | normal | 9237.88 | 492.2031 | 30.43837 | 4.151073 | 0.4892118 | 6.994882 | 0.3807339 | 0.2560958 | 0.07510807 | 57.43233 | 29.26213 | 0.3849931 | 0.337099 | 0.2547067 | 0 | 0.02320121 | 0.7220921 | 0.02320121 | 0.2449826 | 0.4310026 | 0.3240148 | 6.19 | 1.91 | 472 | 66.32 | 1.39
2025-09-30 | 1.514483 | 3500 | 17.83413 | 16.34505 | 2025-09-28 | 1155.142 | 383.6836 | (-inf, 18.5] | normal | 9237.88 | 492.2031 | 30.43837 | 4.151073 | 0.4892118 | 6.994882 | 0.3807339 | 0.2560958 | 0.07510807 | 57.43233 | 29.26213 | 0.3849931 | 0.337099 | 0.2547067 | 0 | 0.02320121 | 0.7220921 | 0.02320121 | 0.2449826 | 0.4310026 | 0.3240148 | 3.28 | 1.83 | 470 | 62.02333 | 1.23
2025-09-30 08:00 | 1.584191 | 3500 | 18.00349 | 15.91884 | 2025-09-28 | 1155.142 | 381.801 | (-inf, 18.5] | normal | 9237.88 | 492.2031 | 30.43837 | 4.151073 | 0.4892118 | 6.994882 | 0.3807339 | 0.2560958 | 0.07510807 | 57.43233 | 29.26213 | 0.3849931 | 0.337099 | 0.2547067 | 0 | 0.02320121 | 0.7220921 | 0.02320121 | 0.2449826 | 0.4310026 | 0.3240148 | 3.28 | 1.83 | 470 | 62.02333 | 1.23
2025-09-30 16:00 | 1.489655 | 3500 | 17.76962 | 15.44472 | 2025-09-29 | 1155.142 | 386.5739 | (-inf, 18.5] | normal | 10682.86 | 477.3694 | 26.92033 | 4.139392 | 0.4852819 | 7.037879 | 0.4511269 | 0.2747779 | 0.1125545 | 62.92168 | 30.28111 | 0.4176297 | 0.3470419 | 0.1827535 | 0 | 0.05257487 | 0.7646716 | 0.05257487 | 0.3444162 | 0.2698463 | 0.3857375 | 3.28 | 1.83 | 470 | 62.02333 | 1.23
2025-10-01 | 1.576233 | 3500 | 17.83804 | 15.81429 | 2025-09-29 | 964.6958 | 384.0434 | (-inf, 18.5] | normal | 10682.86 | 477.3694 | 26.92033 | 4.139392 | 0.4852819 | 7.037879 | 0.4511269 | 0.2747779 | 0.1125545 | 62.92168 | 30.28111 | 0.4176297 | 0.3470419 | 0.1827535 | 0 | 0.05257487 | 0.7646716 | 0.05257487 | 0.3444162 | 0.2698463 | 0.3857375 | 3.64 | 1.85 | 476 | 61.72 | 1.37
2025-10-01 08:00 | 1.563501 | 3483.934 | 17.85944 | 15.9243 | 2025-09-29 | 964.6958 | 369.3793 | (-inf, 18.5] | normal | 10682.86 | 477.3694 | 26.92033 | 4.139392 | 0.4852819 | 7.037879 | 0.4511269 | 0.2747779 | 0.1125545 | 62.92168 | 30.28111 | 0.4176297 | 0.3470419 | 0.1827535 | 0 | 0.05257487 | 0.7646716 | 0.05257487 | 0.3444162 | 0.2698463 | 0.3857375 | 3.64 | 1.85 | 476 | 61.72 | 1.37
2025-10-01 16:00 | 1.51964 | 3450 | 17.59583 | 15.87645 | 2025-09-30 | 964.6958 | 384.5398 | (-inf, 18.5] | normal | 9244.18 | 484.6846 | 30.62842 | 3.861967 | 0.3508437 | 6.869353 | 0.435694 | 0.2388485 | 0.06547972 | 56.85925 | 28.03628 | 0.4069209 | 0.4168071 | 0.1686726 | 0 | 0.007599376 | 0.823728 | 0.007599376 | 0.2517562 | 0.3993626 | 0.3488811 | 3.64 | 1.85 | 476 | 61.72 | 1.37
2025-10-02 | 1.548057 | 3450 | 17.76687 | 15.95502 | 2025-09-30 | 1170.384 | 385.448 | (-inf, 18.5] | normal | 9244.18 | 484.6846 | 30.62842 | 3.861967 | 0.3508437 | 6.869353 | 0.435694 | 0.2388485 | 0.06547972 | 56.85925 | 28.03628 | 0.4069209 | 0.4168071 | 0.1686726 | 0 | 0.007599376 | 0.823728 | 0.007599376 | 0.2517562 | 0.3993626 | 0.3488811 | 3.55 | 1.49 | 473 | 61.365 | 1.11
2025-10-02 08:00 | 1.572275 | 3248.586 | 17.7987 | 16.13798 | 2025-09-30 | 1170.384 | 389.9279 | (-inf, 18.5] | normal | 9244.18 | 484.6846 | 30.62842 | 3.861967 | 0.3508437 | 6.869353 | 0.435694 | 0.2388485 | 0.06547972 | 56.85925 | 28.03628 | 0.4069209 | 0.4168071 | 0.1686726 | 0 | 0.007599376 | 0.823728 | 0.007599376 | 0.2517562 | 0.3993626 | 0.3488811 | 3.55 | 1.49 | 473 | 61.365 | 1.11
2025-10-02 16:00 | 1.499841 | 3500 | 18.13187 | 17.79422 | 2025-10-01 | 1170.384 | 387.8205 | (-inf, 18.5] | normal | 8614.8 | 484.6053 | 33.33384 | 4.029569 | 0.5882371 | 6.991624 | 0.7500877 | 0.2251916 | 0.06084727 | 57.08309 | 31.79618 | 0.3431618 | 0.5187932 | 0.08122417 | 0 | 0.05682082 | 0.861955 | 0.05682082 | 0.3879069 | 0.3298753 | 0.2822178 | 3.55 | 1.49 | 473 | 61.365 | 1.11
2025-10-03 | 1.538674 | 3500 | 18.16386 | 15.92585 | 2025-10-01 | 1153.95 | 380.004 | (-inf, 18.5] | normal | 8614.8 | 484.6053 | 33.33384 | 4.029569 | 0.5882371 | 6.991624 | 0.7500877 | 0.2251916 | 0.06084727 | 57.08309 | 31.79618 | 0.3431618 | 0.5187932 | 0.08122417 | 0 | 0.05682082 | 0.861955 | 0.05682082 | 0.3879069 | 0.3298753 | 0.2822178 |  |  |  | 60.94667
2025-10-03 08:00 | 1.54695 | 3538.416 | 18.26442 | 15.92519 | 2025-10-01 | 1153.95 | 385.1677 | (-inf, 18.5] | normal | 8614.8 | 484.6053 | 33.33384 | 4.029569 | 0.5882371 | 6.991624 | 0.7500877 | 0.2251916 | 0.06084727 | 57.08309 | 31.79618 | 0.3431618 | 0.5187932 | 0.08122417 | 0 | 0.05682082 | 0.861955 | 0.05682082 | 0.3879069 | 0.3298753 | 0.2822178 |  |  |  | 60.94667
2025-10-03 16:00 | 1.421662 | 3374.46 | 18.39044 | 15.79449 | 2025-10-02 | 1153.95 | 376.9645 | (-inf, 18.5] | normal | 7540.33 | 482.4118 | 33.10307 | 4.055972 | 0.5608022 | 7.05489 | 0.8918386 | 0.2431563 | 0.07011652 | 69.29578 | 33.68798 | 0.5346132 | 0.4185705 | 0 | 0 | 0.04681625 | 0.9531837 | 0.04681625 | 0.4107977 | 0.05429868 | 0.5349036 |  |  |  | 60.94667
2025-10-04 | 1.59697 | 3549.84 | 18.59268 | 16.13127 | 2025-10-02 | 1137.373 | 368.1911 | (18.5, 19.0] | normal | 7540.33 | 482.4118 | 33.10307 | 4.055972 | 0.5608022 | 7.05489 | 0.8918386 | 0.2431563 | 0.07011652 | 69.29578 | 33.68798 | 0.5346132 | 0.4185705 | 0 | 0 | 0.04681625 | 0.9531837 | 0.04681625 | 0.4107977 | 0.05429868 | 0.5349036 | 3.59 | 1.94 | 467 | 62.53 | 0.94
2025-10-04 08:00 | 1.614222 | 3574.95 | 18.6865 | 15.28366 | 2025-10-02 | 1137.373 | 379.7333 | (18.5, 19.0] | normal | 7540.33 | 482.4118 | 33.10307 | 4.055972 | 0.5608022 | 7.05489 | 0.8918386 | 0.2431563 | 0.07011652 | 69.29578 | 33.68798 | 0.5346132 | 0.4185705 | 0 | 0 | 0.04681625 | 0.9531837 | 0.04681625 | 0.4107977 | 0.05429868 | 0.5349036 | 3.59 | 1.94 | 467 | 62.53 | 0.94
2025-10-04 16:00 | 1.701159 | 3580.713 | 18.55146 | 15.41973 | 2025-10-02 | 1137.373 | 379.5952 | (18.5, 19.0] | normal | 7540.33 | 482.4118 | 33.10307 | 4.055972 | 0.5608022 | 7.05489 | 0.8918386 | 0.2431563 | 0.07011652 | 69.29578 | 33.68798 | 0.5346132 | 0.4185705 | 0 | 0 | 0.04681625 | 0.9531837 | 0.04681625 | 0.4107977 | 0.05429868 | 0.5349036 | 3.59 | 1.94 | 467 | 62.53 | 0.94
2025-10-05 | 1.710389 | 3609.168 | 18.53345 | 15.09342 | 2025-10-03 | 1158.595 | 383.3777 | (18.5, 19.0] | normal | 9494.08 | 478.2913 | 35.85021 | 3.968804 | 0.7294372 | 7.093178 | 0.9192399 | 0.2482854 | 0.06890328 | 69.82668 | 33.95317 | 0.5455178 | 0.4152451 | 0 | 0 | 0.03923708 | 0.9607629 | 0.03923708 | 0.2432284 | 0.1503484 | 0.6064232 | 3.73 | 2.18 | 461 | 62.52 | 1.02
2025-10-05 08:00 | 1.641108 | 3625 | 18.13206 | 14.9987 | 2025-10-03 | 1158.595 | 382.6381 | (-inf, 18.5] | normal | 9494.08 | 478.2913 | 35.85021 | 3.968804 | 0.7294372 | 7.093178 | 0.9192399 | 0.2482854 | 0.06890328 | 69.82668 | 33.95317 | 0.5455178 | 0.4152451 | 0 | 0 | 0.03923708 | 0.9607629 | 0.03923708 | 0.2432284 | 0.1503484 | 0.6064232 | 3.73 | 2.18 | 461 | 62.52 | 1.02
2025-10-05 16:00 | 1.735165 | 3612.438 | 17.87616 | 15.46586 | 2025-10-03 | 1158.595 | 385.155 | (-inf, 18.5] | normal | 9494.08 | 478.2913 | 35.85021 | 3.968804 | 0.7294372 | 7.093178 | 0.9192399 | 0.2482854 | 0.06890328 | 69.82668 | 33.95317 | 0.5455178 | 0.4152451 | 0 | 0 | 0.03923708 | 0.9607629 | 0.03923708 | 0.2432284 | 0.1503484 | 0.6064232 | 3.73 | 2.18 | 461 | 62.52 | 1.02
2025-10-06 | 1.851194 | 3600 | 18.07289 | 15.97367 | 2025-10-04 | 1140.042 | 382.5021 | (-inf, 18.5] | normal | 10350.03 | 472.337 | 35.05511 | 3.805086 | 0.818204 | 6.963211 | 1.013318 | 0.2429502 | 0.05817704 | 73.3555 | 43.94345 | 0.5543366 | 0.4029496 | 0.0154444 | 0 | 0.02726949 | 0.9572861 | 0.02726949 | 0.309746 | 0.1312711 | 0.5589829 | 3.63 | 2.02 | 462 | 59.40333 | 1.09
2025-10-06 08:00 | 1.854288 | 3600 | 17.88996 | 16.40553 | 2025-10-04 | 1140.042 | 378.0582 | (-inf, 18.5] | normal | 10350.03 | 472.337 | 35.05511 | 3.805086 | 0.818204 | 6.963211 | 1.013318 | 0.2429502 | 0.05817704 | 73.3555 | 43.94345 | 0.5543366 | 0.4029496 | 0.0154444 | 0 | 0.02726949 | 0.9572861 | 0.02726949 | 0.309746 | 0.1312711 | 0.5589829 | 3.63 | 2.02 | 462 | 59.40333 | 1.09
2025-10-06 16:00 | 1.731742 | 3573.317 | 17.99123 | 16.74716 | 2025-10-04 | 1140.042 | 372.7228 | (-inf, 18.5] | normal | 10350.03 | 472.337 | 35.05511 | 3.805086 | 0.818204 | 6.963211 | 1.013318 | 0.2429502 | 0.05817704 | 73.3555 | 43.94345 | 0.5543366 | 0.4029496 | 0.0154444 | 0 | 0.02726949 | 0.9572861 | 0.02726949 | 0.309746 | 0.1312711 | 0.5589829 | 3.63 | 2.02 | 462 | 59.40333 | 1.09
2025-10-07 | 1.830162 | 3505.695 | 17.91664 | 15.97849 | 2025-10-05 | 1170.282 | 384.3697 | (-inf, 18.5] | normal | 9491.74 | 474.5441 | 27.97799 | 3.99019 | 0.5467932 | 6.767264 | 1.221649 | 0.2462112 | 0.06389878 | 64.40973 | 32.4379 | 0.487053 | 0.4278488 | 0 | 0 | 0.0850982 | 0.9149018 | 0.0850982 | 0.3449083 | 0.0873096 | 0.5677821 | 2.77 | 1.49 | 467 | 59.15 | 0.93
2025-10-07 08:00 | 1.833693 | 3525 | 17.81944 | 16.43112 | 2025-10-05 | 1170.282 | 386.006 | (-inf, 18.5] | normal | 9491.74 | 474.5441 | 27.97799 | 3.99019 | 0.5467932 | 6.767264 | 1.221649 | 0.2462112 | 0.06389878 | 64.40973 | 32.4379 | 0.487053 | 0.4278488 | 0 | 0 | 0.0850982 | 0.9149018 | 0.0850982 | 0.3449083 | 0.0873096 | 0.5677821 | 2.77 | 1.49 | 467 | 59.15 | 0.93
2025-10-07 16:00 | 1.680095 | 3564.21 | 17.92973 | 16.25921 | 2025-10-05 | 1170.282 | 393.8502 | (-inf, 18.5] | normal | 9491.74 | 474.5441 | 27.97799 | 3.99019 | 0.5467932 | 6.767264 | 1.221649 | 0.2462112 | 0.06389878 | 64.40973 | 32.4379 | 0.487053 | 0.4278488 | 0 | 0 | 0.0850982 | 0.9149018 | 0.0850982 | 0.3449083 | 0.0873096 | 0.5677821 | 2.77 | 1.49 | 467 | 59.15 | 0.93
2025-10-08 | 1.485515 | 3575 | 18.16419 | 16.16479 | 2025-10-06 | 1159.421 | 387.5161 | (-inf, 18.5] | normal | 8506.59 | 465.576 | 22.30603 | 4.022904 | 0.5843688 | 6.738061 | 1.309429 | 0.2624525 | 0.05282131 | 61.03446 | 32.57253 | 0.57137 | 0.3963703 | 0 | 0 | 0.0322597 | 0.9677403 | 0.0322597 | 0.1703374 | 0.09085662 | 0.738806 | 3.11 | 1.8 | 460 | 61.74 | 0.61
2025-10-08 08:00 | 1.458715 | 3512.055 | 18.10484 | 15.89837 | 2025-10-06 | 1159.421 | 397.2646 | (-inf, 18.5] | normal | 8506.59 | 465.576 | 22.30603 | 4.022904 | 0.5843688 | 6.738061 | 1.309429 | 0.2624525 | 0.05282131 | 61.03446 | 32.57253 | 0.57137 | 0.3963703 | 0 | 0 | 0.0322597 | 0.9677403 | 0.0322597 | 0.1703374 | 0.09085662 | 0.738806 | 3.11 | 1.8 | 460 | 61.74 | 0.61
2025-10-08 16:00 | 1.431807 | 3450 | 18.2835 | 16.39634 | 2025-10-07 | 1159.421 | 367.4347 | (-inf, 18.5] | normal | 7230.01 | 471.2972 | 36.81168 | 4.151832 | 0.5693436 | 7.093658 | 1.386317 | 0.2763489 | 0.05012034 | 74.6155 | 35.99309 | 0.5827101 | 0.3617796 | 0 | 0 | 0.0555103 | 0.9444897 | 0.0555103 | 0.0555103 | 0.1269404 | 0.8175494 | 3.11 | 1.8 | 460 | 61.74 | 0.61
2025-10-09 | 1.347059 | 3450 | 18.35927 | 15.9773 | 2025-10-07 | 1173.716 | 383.4425 | (-inf, 18.5] | normal | 7230.01 | 471.2972 | 36.81168 | 4.151832 | 0.5693436 | 7.093658 | 1.386317 | 0.2763489 | 0.05012034 | 74.6155 | 35.99309 | 0.5827101 | 0.3617796 | 0 | 0 | 0.0555103 | 0.9444897 | 0.0555103 | 0.0555103 | 0.1269404 | 0.8175494 | 3.53 | 1.78 | 449 | 62.36333 | 0.88
2025-10-09 08:00 | 1.22837 | 3450 | 18.25469 | 15.86729 | 2025-10-08 | 1173.716 | 391.4597 | (-inf, 18.5] | normal | 7889.67 | 476.3277 | 33.34474 | 4.206705 | 0.6093651 | 7.157224 | 1.291213 | 0.283432 | 0.05013228 | 69.89282 | 34.97126 | 0.5766591 | 0.3975794 | 0 | 0 | 0.02576153 | 0.9742385 | 0.02576153 | 0.07275463 | 0.1452862 | 0.7819592 | 3.53 | 1.78 | 449 | 62.36333 | 0.88
2025-10-09 16:00 | 1.156683 | 3450 | 17.83266 | 15.92338 | 2025-10-08 | 1173.716 | 387.8761 | (-inf, 18.5] | normal | 7889.67 | 476.3277 | 33.34474 | 4.206705 | 0.6093651 | 7.157224 | 1.291213 | 0.283432 | 0.05013228 | 69.89282 | 34.97126 | 0.5766591 | 0.3975794 | 0 | 0 | 0.02576153 | 0.9742385 | 0.02576153 | 0.07275463 | 0.1452862 | 0.7819592 | 3.53 | 1.78 | 449 | 62.36333 | 0.88
2025-10-10 | 1.054965 | 3450 | 17.75591 | 16.5327 | 2025-10-08 | 1144.821 | 380.3201 | (-inf, 18.5] | normal | 7889.67 | 476.3277 | 33.34474 | 4.206705 | 0.6093651 | 7.157224 | 1.291213 | 0.283432 | 0.05013228 | 69.89282 | 34.97126 | 0.5766591 | 0.3975794 | 0 | 0 | 0.02576153 | 0.9742385 | 0.02576153 | 0.07275463 | 0.1452862 | 0.7819592 | 3.41 | 1.42 | 457 | 61.95333 | 1.01
2025-10-10 08:00 | 0.9160387 | 3410.164 | 17.96748 | 16.91138 | 2025-10-09 | 1144.821 | 370.3067 | (-inf, 18.5] | normal | 8218.21 | 469.9612 | 26.50507 | 4.203726 | 0.5333617 | 7.203277 | 1.178233 | 0.2608808 | 0.0475653 | 62.24017 | 34.80327 | 0.4275627 | 0.5386368 | 0 | 0 | 0.03380055 | 0.9661995 | 0.03380055 | 0.09457291 | 0.3454536 | 0.5599735 | 3.41 | 1.42 | 457 | 61.95333 | 1.01
2025-10-10 16:00 | 0.9038838 | 3350 | 18.05812 | 16.51432 | 2025-10-09 | 1144.821 | 374.945 | (-inf, 18.5] | normal | 8218.21 | 469.9612 | 26.50507 | 4.203726 | 0.5333617 | 7.203277 | 1.178233 | 0.2608808 | 0.0475653 | 62.24017 | 34.80327 | 0.4275627 | 0.5386368 | 0 | 0 | 0.03380055 | 0.9661995 | 0.03380055 | 0.09457291 | 0.3454536 | 0.5599735 | 3.41 | 1.42 | 457 | 61.95333 | 1.01
2025-10-11 | 0.8317194 | 3362.66 | 18.14419 | 15.93848 | 2025-10-10 | 1135.686 | 374.183 | (-inf, 18.5] | normal | 8433.56 | 474.8188 | 29.63345 | 4.104152 | 0.5695202 | 7.061451 | 1.386347 | 0.2661286 | 0.04763558 | 74.42807 | 34.51302 | 0.5807702 | 0.3550897 | 0 | 0 | 0.06414017 | 0.9358598 | 0.06414017 | 0.08778144 | 0.3106695 | 0.601549 | 3.75 | 2.05 | 454 | 62.27333 | 0.95
2025-10-11 08:00 | 0.8001845 | 3241.672 | 18.07701 | 16.0767 | 2025-10-10 | 1135.686 | 376.2166 | (-inf, 18.5] | normal | 8433.56 | 474.8188 | 29.63345 | 4.104152 | 0.5695202 | 7.061451 | 1.386347 | 0.2661286 | 0.04763558 | 74.42807 | 34.51302 | 0.5807702 | 0.3550897 | 0 | 0 | 0.06414017 | 0.9358598 | 0.06414017 | 0.08778144 | 0.3106695 | 0.601549 | 3.75 | 2.05 | 454 | 62.27333 | 0.95
2025-10-11 16:00 | 0.8030224 | 3055.29 | 18.25955 | 15.93456 | 2025-10-10 | 1135.686 | 379.6514 | (-inf, 18.5] | normal | 8433.56 | 474.8188 | 29.63345 | 4.104152 | 0.5695202 | 7.061451 | 1.386347 | 0.2661286 | 0.04763558 | 74.42807 | 34.51302 | 0.5807702 | 0.3550897 | 0 | 0 | 0.06414017 | 0.9358598 | 0.06414017 | 0.08778144 | 0.3106695 | 0.601549 | 3.75 | 2.05 | 454 | 62.27333 | 0.95
2025-10-12 | 0.7110599 | 3450 | 18.50879 | 16.3263 | 2025-10-11 | 1108.956 | 373.1064 | (18.5, 19.0] | normal | 8932.75 | 487.7835 | 38.01743 | 4.198509 | 0.5868659 | 7.293445 | 1.295018 | 0.2554928 | 0.04560845 | 67.96822 | 35.01965 | 0.4937337 | 0.4595315 | 0 | 0 | 0.04673477 | 0.9532652 | 0.04673477 | 0.181223 | 0.1854614 | 0.6333156 |  |  | 468 | 60.25 | 0.76
2025-10-12 08:00 | 0.7494868 | 3450 | 18.77534 | 15.62412 | 2025-10-11 | 1108.956 | 385.8236 | (18.5, 19.0] | normal | 8932.75 | 487.7835 | 38.01743 | 4.198509 | 0.5868659 | 7.293445 | 1.295018 | 0.2554928 | 0.04560845 | 67.96822 | 35.01965 | 0.4937337 | 0.4595315 | 0 | 0 | 0.04673477 | 0.9532652 | 0.04673477 | 0.181223 | 0.1854614 | 0.6333156 |  |  | 468 | 60.25 | 0.76
2025-10-12 16:00 | 0.7749971 | 3452.946 | 18.65069 | 15.57931 | 2025-10-11 | 1108.956 | 366.9875 | (18.5, 19.0] | normal | 8932.75 | 487.7835 | 38.01743 | 4.198509 | 0.5868659 | 7.293445 | 1.295018 | 0.2554928 | 0.04560845 | 67.96822 | 35.01965 | 0.4937337 | 0.4595315 | 0 | 0 | 0.04673477 | 0.9532652 | 0.04673477 | 0.181223 | 0.1854614 | 0.6333156 |  |  | 468 | 60.25 | 0.76
2025-10-13 | 0.8152564 | 3532.791 | 18.47269 | 15.94325 | 2025-10-12 | 1170.418 | 390.3962 | (-inf, 18.5] | normal | 10793.6 | 483.5087 | 29.11108 | 3.953743 | 0.5518401 | 7.411031 | 1.229945 | 0.2477017 | 0.04011016 | 67.04449 | 33.93484 | 0.4870646 | 0.4740059 | 0 | 0 | 0.03892955 | 0.9610704 | 0.03892955 | 0.2078991 | 0.3350782 | 0.4570227 |  |  | 478 | 62.7 | 1.15
2025-10-13 08:00 | 0.7553934 | 3518.949 | 18.65461 | 16.19432 | 2025-10-12 | 1170.418 | 393.3971 | (18.5, 19.0] | normal | 10793.6 | 483.5087 | 29.11108 | 3.953743 | 0.5518401 | 7.411031 | 1.229945 | 0.2477017 | 0.04011016 | 67.04449 | 33.93484 | 0.4870646 | 0.4740059 | 0 | 0 | 0.03892955 | 0.9610704 | 0.03892955 | 0.2078991 | 0.3350782 | 0.4570227 |  |  | 478 | 62.7 | 1.15
2025-10-13 16:00 | 0.7246223 | 3450 | 18.40677 | 16.33705 | 2025-10-12 | 1170.418 | 379.0747 | (-inf, 18.5] | normal | 10793.6 | 483.5087 | 29.11108 | 3.953743 | 0.5518401 | 7.411031 | 1.229945 | 0.2477017 | 0.04011016 | 67.04449 | 33.93484 | 0.4870646 | 0.4740059 | 0 | 0 | 0.03892955 | 0.9610704 | 0.03892955 | 0.2078991 | 0.3350782 | 0.4570227 |  |  | 478 | 62.7 | 1.15
2025-10-14 | 0.7349556 | 3480.677 | 18.28133 | 16.16314 | 2025-10-13 | 1159.308 | 380.1718 | (-inf, 18.5] | normal | 8457.06 | 479.2243 | 28.00915 | 3.950889 | 0.5247855 | 7.33553 | 1.193554 | 0.2502179 | 0.04893889 | 70.01328 | 33.59736 | 0.4670323 | 0.4658829 | 0 | 0 | 0.06708478 | 0.9329152 | 0.06708478 | 0.2564272 | 0.3784258 | 0.365147 |  |  | 462 | 64.16667 | 1.09
2025-10-14 08:00 | 0.7998939 | 3500 | 18.23754 | 16.16042 | 2025-10-13 | 1159.308 | 385.3929 | (-inf, 18.5] | normal | 8457.06 | 479.2243 | 28.00915 | 3.950889 | 0.5247855 | 7.33553 | 1.193554 | 0.2502179 | 0.04893889 | 70.01328 | 33.59736 | 0.4670323 | 0.4658829 | 0 | 0 | 0.06708478 | 0.9329152 | 0.06708478 | 0.2564272 | 0.3784258 | 0.365147 |  |  | 462 | 64.16667 | 1.09
2025-10-14 16:00 | 0.761061 | 3530.608 | 18.25 | 17.51733 | 2025-10-13 | 1159.308 | 380.2771 | (-inf, 18.5] | normal | 8457.06 | 479.2243 | 28.00915 | 3.950889 | 0.5247855 | 7.33553 | 1.193554 | 0.2502179 | 0.04893889 | 70.01328 | 33.59736 | 0.4670323 | 0.4658829 | 0 | 0 | 0.06708478 | 0.9329152 | 0.06708478 | 0.2564272 | 0.3784258 | 0.365147 |  |  | 462 | 64.16667 | 1.09
2025-10-15 | 0.8790077 | 3564.56 | 18.24648 | 17.12191 | 2025-10-14 | 1120.075 | 372.064 | (-inf, 18.5] | normal | 9986.03 | 469.6085 | 23.9888 | 4.010073 | 0.5726711 | 6.759705 | 1.027804 | 0.2463904 | 0.05300734 | 73.14506 | 31.4528 | 0.4950736 | 0.4336498 | 0.03702472 | 0 | 0.03425185 | 0.9287234 | 0.03425185 | 0.3252313 | 0.2792501 | 0.3955185 |  |  | 449 | 63.29 | 1.26
2025-10-15 08:00 | 0.8748453 | 3600 | 18.37037 | 16.79006 | 2025-10-14 | 1120.075 | 384.6043 | (-inf, 18.5] | normal | 9986.03 | 469.6085 | 23.9888 | 4.010073 | 0.5726711 | 6.759705 | 1.027804 | 0.2463904 | 0.05300734 | 73.14506 | 31.4528 | 0.4950736 | 0.4336498 | 0.03702472 | 0 | 0.03425185 | 0.9287234 | 0.03425185 | 0.3252313 | 0.2792501 | 0.3955185 |  |  | 449 | 63.29 | 1.26
2025-10-15 16:00 | 0.8677276 | 3600 | 18.56964 | 17.64632 | 2025-10-14 | 1120.075 | 382.2825 | (18.5, 19.0] | normal | 9986.03 | 469.6085 | 23.9888 | 4.010073 | 0.5726711 | 6.759705 | 1.027804 | 0.2463904 | 0.05300734 | 73.14506 | 31.4528 | 0.4950736 | 0.4336498 | 0.03702472 | 0 | 0.03425185 | 0.9287234 | 0.03425185 | 0.3252313 | 0.2792501 | 0.3955185 |  |  | 449 | 63.29 | 1.26
2025-10-16 | 0.9446287 | 3600 | 18.61153 | 17.42499 | 2025-10-15 | 1056.794 | 385.8526 | (18.5, 19.0] | normal | 10524.19 | 479.7089 | 34.24107 | 3.899277 | 0.4947732 | 6.642589 | 1.069023 | 0.2641617 | 0.05253811 | 79.21551 | 28.4417 | 0.4957265 | 0.1827675 | 0.25653 | 0 | 0.06497602 | 0.678494 | 0.06497602 | 0.110476 | 0.3167332 | 0.5727909 |  |  | 456 | 64.48 | 1.44
2025-10-16 08:00 | 1.063327 | 3126.007 | 18.49494 | 16.35973 | 2025-10-15 | 1056.794 | 378.4876 | (-inf, 18.5] | normal | 10524.19 | 479.7089 | 34.24107 | 3.899277 | 0.4947732 | 6.642589 | 1.069023 | 0.2641617 | 0.05253811 | 79.21551 | 28.4417 | 0.4957265 | 0.1827675 | 0.25653 | 0 | 0.06497602 | 0.678494 | 0.06497602 | 0.110476 | 0.3167332 | 0.5727909 |  |  | 456 | 64.48 | 1.44
2025-10-16 16:00 | 1.021697 | 3599.944 | 18.30567 | 16.98784 | 2025-10-15 | 1056.794 | 367.3299 | (-inf, 18.5] | normal | 10524.19 | 479.7089 | 34.24107 | 3.899277 | 0.4947732 | 6.642589 | 1.069023 | 0.2641617 | 0.05253811 | 79.21551 | 28.4417 | 0.4957265 | 0.1827675 | 0.25653 | 0 | 0.06497602 | 0.678494 | 0.06497602 | 0.110476 | 0.3167332 | 0.5727909 |  |  | 456 | 64.48 | 1.44
2025-10-17 | 1.030728 | 3600 | 18.71353 | 12.69218 | 2025-10-15 | 1168.259 | 382.6454 | (18.5, 19.0] | normal | 10524.19 | 479.7089 | 34.24107 | 3.899277 | 0.4947732 | 6.642589 | 1.069023 | 0.2641617 | 0.05253811 | 79.21551 | 28.4417 | 0.4957265 | 0.1827675 | 0.25653 | 0 | 0.06497602 | 0.678494 | 0.06497602 | 0.110476 | 0.3167332 | 0.5727909 |  |  | 461 | 62.71 | 1.29
2025-10-17 08:00 | 1.117772 | 3595.775 | 18.82031 | 15.8227 | 2025-10-16 | 1168.259 | 391.0527 | (18.5, 19.0] | normal | 9903.35 | 481.1629 | 32.71777 | 4.009196 | 0.5152744 | 6.509581 | 0.9889328 | 0.2580895 | 0.05137293 | 72.75249 | 35.28254 | 0.4786966 | 0.09490627 | 0.398031 | 0 | 0.02836616 | 0.5736029 | 0.02836616 | 0.1169493 | 0.4163551 | 0.4666956 |  |  | 461 | 62.71 | 1.29
2025-10-17 16:00 | 1.111131 | 3438.794 | 19.02506 | 15.66532 | 2025-10-16 | 1168.259 | 388.5485 | (19.0, 19.5] | normal | 9903.35 | 481.1629 | 32.71777 | 4.009196 | 0.5152744 | 6.509581 | 0.9889328 | 0.2580895 | 0.05137293 | 72.75249 | 35.28254 | 0.4786966 | 0.09490627 | 0.398031 | 0 | 0.02836616 | 0.5736029 | 0.02836616 | 0.1169493 | 0.4163551 | 0.4666956 |  |  | 461 | 62.71 | 1.29
2025-10-18 | 1.050491 | 3432.247 | 18.34547 | 15.34878 | 2025-10-16 | 1173.608 | 387.0842 | (-inf, 18.5] | normal | 9903.35 | 481.1629 | 32.71777 | 4.009196 | 0.5152744 | 6.509581 | 0.9889328 | 0.2580895 | 0.05137293 | 72.75249 | 35.28254 | 0.4786966 | 0.09490627 | 0.398031 | 0 | 0.02836616 | 0.5736029 | 0.02836616 | 0.1169493 | 0.4163551 | 0.4666956 |  |  |  | 64.39 | 0.96
2025-10-18 08:00 | 1.100558 | 3499.835 | 18.32061 | 15.7271 | 2025-10-17 | 1173.608 | 389.365 | (-inf, 18.5] | normal | 9393.95 | 488.3636 | 39.31156 | 4.047919 | 0.4245592 | 6.485964 | 0.9178877 | 0.247698 | 0.04759001 | 68.89328 | 34.42567 | 0.4422985 | 0.01671608 | 0.5115974 | 0 | 0.02938806 | 0.4590146 | 0.02938806 | 0.2747896 | 0.2942947 | 0.4309156 |  |  |  | 64.39 | 0.96
2025-10-18 16:00 | 1.150345 | 3500 | 18.2161 | 16.23695 | 2025-10-17 | 1173.608 | 388.3359 | (-inf, 18.5] | normal | 9393.95 | 488.3636 | 39.31156 | 4.047919 | 0.4245592 | 6.485964 | 0.9178877 | 0.247698 | 0.04759001 | 68.89328 | 34.42567 | 0.4422985 | 0.01671608 | 0.5115974 | 0 | 0.02938806 | 0.4590146 | 0.02938806 | 0.2747896 | 0.2942947 | 0.4309156 |  |  |  | 64.39 | 0.96
2025-10-19 | 1.1026 | 3500 | 18.24325 | 15.84245 | 2025-10-17 | 880.1545 | 389.2905 | (-inf, 18.5] | baixo | 9393.95 | 488.3636 | 39.31156 | 4.047919 | 0.4245592 | 6.485964 | 0.9178877 | 0.247698 | 0.04759001 | 68.89328 | 34.42567 | 0.4422985 | 0.01671608 | 0.5115974 | 0 | 0.02938806 | 0.4590146 | 0.02938806 | 0.2747896 | 0.2942947 | 0.4309156 |  |  |  | 63.14 | 1.44
2025-10-19 08:00 | 1.230557 | 3500 | 18.15507 | 15.85255 | 2025-10-18 | 880.1545 | 375.5287 | (-inf, 18.5] | baixo | 9495.76 | 486.9223 | 35.8291 | 4.053658 | 0.3810071 | 6.578852 | 1.026263 | 0.2621807 | 0.0475833 | 77.81299 | 37.41442 | 0.5305578 | 0 | 0.432472 | 0 | 0.03697018 | 0.5305578 | 0.03697018 | 0.1487632 | 0.2742003 | 0.5770365 |  |  |  | 63.14 | 1.44
2025-10-20 08:00 | 1.909814 | 3479.278 | 18.10984 | 15.19779 | 2025-10-18 | 1107.083 | 387.3786 | (-inf, 18.5] | normal | 9495.76 | 486.9223 | 35.8291 | 4.053658 | 0.3810071 | 6.578852 | 1.026263 | 0.2621807 | 0.0475833 | 77.81299 | 37.41442 | 0.5305578 | 0 | 0.432472 | 0 | 0.03697018 | 0.5305578 | 0.03697018 | 0.1487632 | 0.2742003 | 0.5770365 |  |  |  | 61.115 | 1.24
2025-10-20 16:00 | 1.957191 | 3471.096 | 17.90307 | 15.55958 | 2025-10-18 | 1107.083 | 381.4727 | (-inf, 18.5] | normal | 9495.76 | 486.9223 | 35.8291 | 4.053658 | 0.3810071 | 6.578852 | 1.026263 | 0.2621807 | 0.0475833 | 77.81299 | 37.41442 | 0.5305578 | 0 | 0.432472 | 0 | 0.03697018 | 0.5305578 | 0.03697018 | 0.1487632 | 0.2742003 | 0.5770365 |  |  |  | 61.115 | 1.24
2025-10-21 | 1.932096 | 3489.657 | 17.86799 | 15.91653 | 2025-10-19 | 1109.043 | 382.9289 | (-inf, 18.5] | normal | 10567.98 | 484.4497 | 37.42435 | 4.064836 | 0.4218791 | 6.435409 | 1.054258 | 0.2680768 | 0.05283278 | 84.22925 | 36.52024 | 0.5680518 | 0.008716898 | 0.3630079 | 0 | 0.06022343 | 0.5767687 | 0.06022343 | 0.1984012 | 0.144758 | 0.6568408 |  |  |  | 66.785 | 0.76
2025-10-21 08:00 | 1.942659 | 3473.136 | 18.11293 | 15.78708 | 2025-10-19 | 1109.043 | 371.2819 | (-inf, 18.5] | normal | 10567.98 | 484.4497 | 37.42435 | 4.064836 | 0.4218791 | 6.435409 | 1.054258 | 0.2680768 | 0.05283278 | 84.22925 | 36.52024 | 0.5680518 | 0.008716898 | 0.3630079 | 0 | 0.06022343 | 0.5767687 | 0.06022343 | 0.1984012 | 0.144758 | 0.6568408 |  |  |  | 66.785 | 0.76
2025-10-21 16:00 | 1.842618 | 3500 | 18.49119 | 16.55336 | 2025-10-19 | 1109.043 | 383.5334 | (-inf, 18.5] | normal | 10567.98 | 484.4497 | 37.42435 | 4.064836 | 0.4218791 | 6.435409 | 1.054258 | 0.2680768 | 0.05283278 | 84.22925 | 36.52024 | 0.5680518 | 0.008716898 | 0.3630079 | 0 | 0.06022343 | 0.5767687 | 0.06022343 | 0.1984012 | 0.144758 | 0.6568408 |  |  |  | 66.785 | 0.76
2025-10-22 | 1.889247 | 3500 | 18.11625 | 16.36716 | 2025-10-20 | 1168.878 | 393.9487 | (-inf, 18.5] | normal | 8618.89999 | 484.6793 | 37.83007 | 4.024829 | 0.4199682 | 6.254925 | 0.7026036 | 0.2684681 | 0.04808813 | 73.65682 | 34.44059 | 0.5218448 | 0.007477486 | 0.4630628 | 0 | 0.007614924 | 0.5293223 | 0.007614924 | 0.194929 | 0.1338837 | 0.6711872 |  |  |  | 60.15 | 0.83
2025-10-22 08:00 | 1.842016 | 3500 | 18.6179 | 16.76475 | 2025-10-20 | 1168.878 | 387.3365 | (18.5, 19.0] | normal | 8618.89999 | 484.6793 | 37.83007 | 4.024829 | 0.4199682 | 6.254925 | 0.7026036 | 0.2684681 | 0.04808813 | 73.65682 | 34.44059 | 0.5218448 | 0.007477486 | 0.4630628 | 0 | 0.007614924 | 0.5293223 | 0.007614924 | 0.194929 | 0.1338837 | 0.6711872 |  |  |  | 60.15 | 0.83
2025-10-22 16:00 | 1.820053 | 3541.835 | 18.45932 | 17.09133 | 2025-10-20 | 1168.878 | 379.354 | (-inf, 18.5] | normal | 8618.89999 | 484.6793 | 37.83007 | 4.024829 | 0.4199682 | 6.254925 | 0.7026036 | 0.2684681 | 0.04808813 | 73.65682 | 34.44059 | 0.5218448 | 0.007477486 | 0.4630628 | 0 | 0.007614924 | 0.5293223 | 0.007614924 | 0.194929 | 0.1338837 | 0.6711872 |  |  |  | 60.15 | 0.83
2025-10-23 | 1.901117 | 3550 | 18.51466 | 17.75304 | 2025-10-21 | 1152.752 | 379.541 | (18.5, 19.0] | normal | 7747.36 | 480.1063 | 39.35305 | 3.988051 | 0.4442521 | 6.290729 | 0.6310263 | 0.2703615 | 0.04930788 | 74.66217 | 30.82277 | 0.5692587 | 0.002681396 | 0.4187239 | 0 | 0.009336084 | 0.5719401 | 0.009336084 | 0.1691625 | 0.2059064 | 0.6249311 |  |  |  | 62.64667 | 0.93
2025-10-23 08:00 | 1.92434 | 3550 | 18.86979 | 17.47713 | 2025-10-21 | 1152.752 | 383.7129 | (18.5, 19.0] | normal | 7747.36 | 480.1063 | 39.35305 | 3.988051 | 0.4442521 | 6.290729 | 0.6310263 | 0.2703615 | 0.04930788 | 74.66217 | 30.82277 | 0.5692587 | 0.002681396 | 0.4187239 | 0 | 0.009336084 | 0.5719401 | 0.009336084 | 0.1691625 | 0.2059064 | 0.6249311 |  |  |  | 62.64667 | 0.93
2025-10-23 16:00 | 1.768058 | 3550 | 18.8811 | 17.35944 | 2025-10-21 | 1152.752 | 374.874 | (18.5, 19.0] | normal | 7747.36 | 480.1063 | 39.35305 | 3.988051 | 0.4442521 | 6.290729 | 0.6310263 | 0.2703615 | 0.04930788 | 74.66217 | 30.82277 | 0.5692587 | 0.002681396 | 0.4187239 | 0 | 0.009336084 | 0.5719401 | 0.009336084 | 0.1691625 | 0.2059064 | 0.6249311 |  |  |  | 62.64667 | 0.93
2025-10-24 | 1.752994 | 3550 | 18.58626 | 16.75472 | 2025-10-22 | 1118.252 | 354.9365 | (18.5, 19.0] | normal | 8297.87001 | 486.3781 | 36.8738 | 3.774177 | 0.2983007 | 6.397669 | 0.6088812 | 0.2653461 | 0.04630823 | 71.1323 | 30.37251 | 0.4969961 | 0.01251751 | 0.4904864 | 0 | 0 | 0.5095136 | 0 | 0.08596587 | 0.4064123 | 0.5076219 |  |  |  | 62.92333 | 1.06
2025-10-24 08:00 | 1.725692 | 3550 | 18.37606 | 16.93683 | 2025-10-22 | 1118.252 | 383.2059 | (-inf, 18.5] | normal | 8297.87001 | 486.3781 | 36.8738 | 3.774177 | 0.2983007 | 6.397669 | 0.6088812 | 0.2653461 | 0.04630823 | 71.1323 | 30.37251 | 0.4969961 | 0.01251751 | 0.4904864 | 0 | 0 | 0.5095136 | 0 | 0.08596587 | 0.4064123 | 0.5076219 |  |  |  | 62.92333 | 1.06
2025-10-24 16:00 | 1.683954 | 3550 | 18.94381 | 16.51071 | 2025-10-22 | 1118.252 | 386.3976 | (18.5, 19.0] | normal | 8297.87001 | 486.3781 | 36.8738 | 3.774177 | 0.2983007 | 6.397669 | 0.6088812 | 0.2653461 | 0.04630823 | 71.1323 | 30.37251 | 0.4969961 | 0.01251751 | 0.4904864 | 0 | 0 | 0.5095136 | 0 | 0.08596587 | 0.4064123 | 0.5076219 |  |  |  | 62.92333 | 1.06
2025-10-25 | 1.706863 | 3550 | 18.57448 | 15.71966 | 2025-10-23 | 1193.39 | 392.2942 | (18.5, 19.0] | normal | 7855.24998 | 479.8576 | 30.5078 | 3.937864 | 0.4873683 | 6.529112 | 0.8207452 | 0.2563559 | 0.05606607 | 70.03252 | 27.47498 | 0.467682 | 0.04231308 | 0.4900049 | 0 | 0 | 0.5099951 | 0 | 0.2452301 | 0.3271633 | 0.4276066 |  |  |  | 62.39 | 0.9
2025-10-25 08:00 | 1.806996 | 3550 | 18.18012 | 15.70426 | 2025-10-23 | 1193.39 | 397.1921 | (-inf, 18.5] | normal | 7855.24998 | 479.8576 | 30.5078 | 3.937864 | 0.4873683 | 6.529112 | 0.8207452 | 0.2563559 | 0.05606607 | 70.03252 | 27.47498 | 0.467682 | 0.04231308 | 0.4900049 | 0 | 0 | 0.5099951 | 0 | 0.2452301 | 0.3271633 | 0.4276066 |  |  |  | 62.39 | 0.9
2025-10-25 16:00 | 1.821407 | 3493.5 | 18.20318 | 15.37085 | 2025-10-23 | 1193.39 | 394.7288 | (-inf, 18.5] | normal | 7855.24998 | 479.8576 | 30.5078 | 3.937864 | 0.4873683 | 6.529112 | 0.8207452 | 0.2563559 | 0.05606607 | 70.03252 | 27.47498 | 0.467682 | 0.04231308 | 0.4900049 | 0 | 0 | 0.5099951 | 0 | 0.2452301 | 0.3271633 | 0.4276066 |  |  |  | 62.39 | 0.9
2025-10-26 | 1.920055 | 3280.525 | 18.34904 | 15.1842 | 2025-10-24 | 1164.295 | 397.7686 | (-inf, 18.5] | normal | 7806.97798 | 484.3078 | 27.65977 | 3.990136 | 0.588809 | 6.300945 | 1.13578 | 0.252214 | 0.05652121 | 80.54882 | 24.55212 | 0.5148278 | 0.10459 | 0.3748302 | 0 | 0.005752035 | 0.6194178 | 0.005752035 | 0.3692195 | 0.1921405 | 0.4386401 |  |  |  | 60.865 | 1.12
2025-10-26 08:00 | 2.654132 | 3297.035 | 17.95171 | 15.16458 | 2025-10-23 | 1164.295 | 377.4958 | (-inf, 18.5] | normal | 7855.24998 | 479.8576 | 30.5078 | 3.937864 | 0.4873683 | 6.529112 | 0.8207452 | 0.2563559 | 0.05606607 | 70.03252 | 27.47498 | 0.467682 | 0.04231308 | 0.4900049 | 0 | 0 | 0.5099951 | 0 | 0.2452301 | 0.3271633 | 0.4276066 |  |  |  | 60.865 | 1.12
2025-10-26 16:00 | 2.007888 | 3449.917 | 18.42445 | 15.58966 | 2025-10-24 | 1164.295 | 362.7557 | (-inf, 18.5] | normal | 7806.97798 | 484.3078 | 27.65977 | 3.990136 | 0.588809 | 6.300945 | 1.13578 | 0.252214 | 0.05652121 | 80.54882 | 24.55212 | 0.5148278 | 0.10459 | 0.3748302 | 0 | 0.005752035 | 0.6194178 | 0.005752035 | 0.3692195 | 0.1921405 | 0.4386401 |  |  |  | 60.865 | 1.12
2025-10-27 | 2.029201 | 3450 | 18.0284 | 14.97876 | 2025-10-24 | 908.302 | 399.7783 | (-inf, 18.5] | normal | 7806.97798 | 484.3078 | 27.65977 | 3.990136 | 0.588809 | 6.300945 | 1.13578 | 0.252214 | 0.05652121 | 80.54882 | 24.55212 | 0.5148278 | 0.10459 | 0.3748302 | 0 | 0.005752035 | 0.6194178 | 0.005752035 | 0.3692195 | 0.1921405 | 0.4386401 |  |  |  | 63.64 | 0.97
2025-10-27 08:00 | 2.064076 | 3450 | 17.80078 | 14.95093 | 2025-10-25 | 908.302 | 377.8656 | (-inf, 18.5] | normal | 8930.73742 | 484.5048 | 29.66241 | 3.924202 | 0.6054646 | 6.748474 | 0.7423374 | 0.2680174 | 0.04518261 | 85.83532 | 23.66659 | 0.5274567 | 0.0475465 | 0.4193994 | 0 | 0.005597403 | 0.5750032 | 0.005597403 | 0.2697963 | 0.0813152 | 0.6488885 |  |  |  | 63.64 | 0.97
2025-10-28 | 2.490192 | 3484.812 | 18.63806 | 15.67622 | 2025-10-25 | 1013.867 | 359.5137 | (18.5, 19.0] | normal | 8930.73742 | 484.5048 | 29.66241 | 3.924202 | 0.6054646 | 6.748474 | 0.7423374 | 0.2680174 | 0.04518261 | 85.83532 | 23.66659 | 0.5274567 | 0.0475465 | 0.4193994 | 0 | 0.005597403 | 0.5750032 | 0.005597403 | 0.2697963 | 0.0813152 | 0.6488885 |  |  |  | 60.58 | 0.96
2025-10-28 08:00 | 2.485121 | 3550 | 18.15 | 15.34784 | 2025-10-25 | 1013.867 | 271.3446 | (-inf, 18.5] | normal | 8930.73742 | 484.5048 | 29.66241 | 3.924202 | 0.6054646 | 6.748474 | 0.7423374 | 0.2680174 | 0.04518261 | 85.83532 | 23.66659 | 0.5274567 | 0.0475465 | 0.4193994 | 0 | 0.005597403 | 0.5750032 | 0.005597403 | 0.2697963 | 0.0813152 | 0.6488885 |  |  |  | 60.58 | 0.96
2025-10-28 16:00 | 2.409504 | 3550 | 17.96179 | 15.57287 | 2025-10-26 | 1013.867 | 354.8564 | (-inf, 18.5] | normal | 7373.66722 | 488.52 | 31.63519 | 3.572748 | 0.3985392 | 6.717673 | 0.7818215 | 0.2782711 | 0.0321235 | 93.04304 | 40.71771 | 0.7714612 | 0.01104293 | 0.2035103 | 0 | 0.0139856 | 0.7825041 | 0.0139856 | 0.01807216 | 0.1123577 | 0.8695701 |  |  |  | 60.58 | 0.96
2025-10-29 | 2.486704 | 3512.508 | 17.91771 | 15.64579 | 2025-10-26 | 1119.418 | 363.4304 | (-inf, 18.5] | normal | 7373.66722 | 488.52 | 31.63519 | 3.572748 | 0.3985392 | 6.717673 | 0.7818215 | 0.2782711 | 0.0321235 | 93.04304 | 40.71771 | 0.7714612 | 0.01104293 | 0.2035103 | 0 | 0.0139856 | 0.7825041 | 0.0139856 | 0.01807216 | 0.1123577 | 0.8695701 |  |  |  | 59.67
2025-10-29 08:00 | 2.5913 | 3486.996 | 17.91185 | 15.39764 | 2025-10-26 | 1119.418 | 383.9449 | (-inf, 18.5] | normal | 7373.66722 | 488.52 | 31.63519 | 3.572748 | 0.3985392 | 6.717673 | 0.7818215 | 0.2782711 | 0.0321235 | 93.04304 | 40.71771 | 0.7714612 | 0.01104293 | 0.2035103 | 0 | 0.0139856 | 0.7825041 | 0.0139856 | 0.01807216 | 0.1123577 | 0.8695701 |  |  |  | 59.67
2025-10-29 16:00 | 2.606897 | 3400 | 18.00622 | 15.72233 | 2025-10-27 | 1119.418 | 367.639 | (-inf, 18.5] | normal | 8373.07178 | 487.0073 | 28.36884 | 3.686023 | 0.5635686 | 6.266977 | 0.7358264 | 0.2886594 | 0.05097937 | 88.07083 | 54.40444 | 0.9614653 | 0.00388994 | 0.007788634 | 0 | 0.0268561 | 0.9653553 | 0.0268561 | 0.0306551 | 0.2381759 | 0.731169 |  |  |  | 59.67
2025-10-30 | 2.671119 | 3424.814 | 17.88618 | 15.9989 | 2025-10-27 | 1184.718 | 383.7604 | (-inf, 18.5] | normal | 8373.07178 | 487.0073 | 28.36884 | 3.686023 | 0.5635686 | 6.266977 | 0.7358264 | 0.2886594 | 0.05097937 | 88.07083 | 54.40444 | 0.9614653 | 0.00388994 | 0.007788634 | 0 | 0.0268561 | 0.9653553 | 0.0268561 | 0.0306551 | 0.2381759 | 0.731169